## Sheet
HEAT NO | 기준일자 | 호기 | 작업조 | 연연주 | SEQ | 성분 | 강종명 | 6대강종 | 주조속도 | 연주기 | 출강온도 | 작업시간 | LF출발온도 | LF도착온도 | PonT | 전력투입량 | SLAG두께 | 구분 | 진공도 | 진공시간 | SLAG두께 | 온도DROP율 | 출발온도 | 도착온도 | AR | N2 | 진정기 | 번호 | 사용횟수 | 대기시간 | 자연개공 | 파이프수 | 출발일시 | 출발△T | 가열온도 | 1st | 2nd | 3rd | 4th | 5th | 6th | 7th | 8th | 9th | 10th | 11th | 12th | 13th | LAST | ΔT(평균) | MaxΔT | Min△T | △T최빈값 | 온도DROP율 | △T 포물선 유무 | 온도DROP시간 | 래들커버 | LAST온도DROP율 | VD완료 | 예측값(회귀식) | HYDRIS(1차) | HYDRIS(2차) | H보증 | 염기도 | C/A | 실적 | STR#1 | STR#2 | SR여부 | SEN깊이(mm) | 주입속도 | 주입시간(분) | 생산중량 | 환산중량 | LD잔강중량 | TD잔강중량(KG) | TD NO | 대차번호 | TDSlag두께 | 도착시각 | 도착온도 | 소요시간(출강~도착) | 홀딩시간(진공완료~주입) | 홀딩시간(출발~주입) | 물밀림시간 | 내역 | 이미지1 | 이미지2 | 이미지3 | 이미지4 | 이미지5 | 전체 | 사진1 | 사진2 | 사진3 | 전체 | 사진1 | 사진2 | 사진3 | 우발사항 | 수율 | Deburrer가동율 | HEAD | TAIL | SCRAP/SAMPLE | LOSS사유 | M-EMS | F-EMS | 히터기유무 | 히터기 강종 | HEAD | TAIL | SCRAP/SAMPLE | LOSS사유 | M-EMS | F-EMS | 히터기유무 | 히터기 강종 | 서냉 | 3톤 | 5톤 | 7톤 | 교체여부 | 사용 횟수 | 재사용 | 압연규격 | H/C
B74451 | 2023-01-01 | 2 | A | 잔강최소화전 | 5 | A | 20MNCRS5HM7 | 소입성보증강 | C1 | BM#2 | 1591 | 44 | 1645 | 1540 | 40 | 8600 |  | 1 | 0.32 | 18 |  | -2.36 | 1581 | 1642 | 0 | 14.13 | 0 | 35 | 33 | 37 | Y |  | 2023-01-01 08:37 | 74 | 1094 | 29 | 35 | 40 | 41 | 42 | 42 | 41 | 40 | 40 | 39 | 38 | 37 |  | 37 | 39 | 42 | 37 | 40 | -0.14 | Y | 35 | Y | -0.2 | [7 empty] | N | N | N | N | 190 | 0.49 | 60 | 84459 | 94203 | 1497 | 3000 | 05 | 1 |  | 2023-01-01 08:37 | 1581 | 115 |  | 18 |  | *전공정 지연 감속주입. | 246DA6E93BFB4539B223275D3A0AFD2A |  | 3C8E4D8C223D4D8DA94D8CAF2B2B6EC0 | [11 empty] | 90.62 | 100 | 0 | 3116 | 0 |  | 450 | 300 | Y | Y | 0 | 3153 | 0 |  | 449 | 300 | Y | Y | [7 empty] | RB110.00 | C
B74452 | 2023-01-01 | 2 | A | 잔강최소화 | 6 | B | SCM440 | 합금강 | D | BM#2 | 1582 | 50 | 1664 | 1524 | 43 | 9300 |  | 1 | 0.32 | 15 |  | -2.55 | 1573 | 1633 | 0 | 33.78 | 0 | 6 | 87 | 48 | Y |  | 2023-01-01 09:42 | 77 | 1097 | -138 | 35 | 44 | 44 | 46 | 47 | 46 | 46 | 46 | 46 | 45 | 44 |  | 44 | 39 | 47 | 44 | 46 | -0.05 | Y | 30 | Y | -0.2 |  |  |  | 0.45 |  |  |  | N | N | N | N | 180 | 0.46 | 57 | 90396 | 93661 | 2439 | 14600 | 05 | 1 |  | 2023-01-01 09:44 | 1573 | 125 |  | 29 | [16 empty] | 94.9 | 100 | 3600 | 0 | 0 |  | 651 | 400 | Y | N | 3600 | 0 | 0 |  | 651 | 400 | Y | N | N |  |  |  | Y |  |  | RB150.00 | C
B74453 | 2023-01-01 | 2 | A |  | 7 | A | SCM440 | 합금강 | D | BM#2 | 1585 | 42 | 1631 | 1553 | 34 | 6400 |  | 3 | 0.25 | 15 |  | -2.55 | 1579 | 1631 | 3.51 | 229.59 |  | 33 | 61 | 58 | Y |  | 2023-01-01 10:36 | 83 | 1095 | 41 | 44 | 45 | 47 | 48 | 48 | 48 | 47 | 47 | 47 | 47 | 47 | 47 | 47 | 46 | 48 | 47 | 48 | -0.03 | Y | 40 | Y | 0 |  |  |  | 0.45 |  |  |  | N | N | N | N | 180 | 0.48 | 62 | 152084 | 94788 | 3212 | 14900 | 05 | 1 |  | 2023-01-01 10:47 | 1579 | 108 |  | 34 |  | *연연주 혼탕부 309 310 311 408 409 410 *전공정 요청 20%이상감속주입 307~311 406~410 이상공정등록 및 생관통보 | [14 empty] | 155.98 | 0 | 0 | 0 | 0 |  | 651 | 400 | Y | N | 0 | 0 | 0 |  | 651 | 400 | Y | N | N | [6 empty] | RB190.00 | C
A75167 | 2023-01-01 | 1 | A | 연주시작 | 1 | A | SCR423PRH | 소입성보증강 | C2 | BM#1 | 1593 | 52 | 1641 | 1568 | 45 | 8400 |  | 3 | 0.21 | 20 |  | -1.51 | 1605 | 1641 | 0 | 188.84 |  | 15 | 45 | 126 | Y |  | 2023-01-01 11:21 | 102 | 1097 | -674 | -347 | -160 | 42 | 34 | 38 | 41 | 45 | 47 | 48 | 49 | 49 | 50 | 49 | 45 | 50 | 49 | 49 | 0 |  | 5 | Y | -0.2 |  | 2.15 | 2.15 |  |  |  |  | N | N | N | N | 150 | 0.48 | 58 | 98750 | 93466 | 7384 | 14630 | 08 | 1 |  | 2023-01-01 11:37 | 1605 | 127 |  | 36 |  | *연주START : 12:00 *FLUX 120KG/10KG *작업방안에 따른 코너히터기 미적용 이상재 등록 *전공정요청 감속주입(전기로 간이보수) | [14 empty] | 96.25 | 100 | 1000 | 0 | 0 |  | 450 |  | N | N | 1000 | 0 | 0 |  | 451 |  | N | Y | N |  |  | Y |  |  |  | BT180180 | H
B74454 | 2023-01-01 | 2 | A |  | 8 | A | SCM440J | 합금강 | D4 | BM#2 | 1623 | 42 | 1634 | 1543 | 37 | 7000 |  | 1 | 0.28 | 15 |  | -2.12 | 1569 | 1618 | 16.26 | 0.65 | 0 | 10 | 48 | 61 | Y |  | 2023-01-01 11:47 | 74 | 1096 | 46 | 47 | 46 | 46 | 46 | 45 | 44 | 43 | 43 | 42 | 41 | 40 | 38 | 35 | 43 | 46 | 35 | 46 | -0.17 |  | 65 | Y | -0.4 |  |  |  | 0.97 |  |  |  | N | N | N | N | 170 | 0.41 | 73 | 96567 | 94437 | 3113 | 15400 | 05 | 1 |  | 2023-01-01 11:50 | 1569 | 107 |  | 25 |  | *연연주 혼탕부 301 305 306 307 401 405 406 407 *전공정 요청20%이상감속주입 이상공정등록 및 생관통보 | [14 empty] | 101.54 | 100 | 0 | 0 | 0 |  | 652 | 1100 | Y | N | 0 | 0 | 0 |  | 650 | 1100 | Y | N | N | [6 empty] | RB100.00 | C
A75168 | 2023-01-01 | 1 | A |  | 2 | A | SCR423PRH | 소입성보증강 | C2 | BM#1 | 1601 | 46 | 1634 | 1557 | 33 | 6300 |  | 3 | 0.21 | 16 |  | 76.44 | 1581 | 0 | 0 | 219.8 |  | 11 | 13 | 111 | Y |  | 2023-01-01 12:28 | 78 | 1094 | 49 | 45 | 41 | 38 | 37 | 35 | 34 | 33 | 32 | 31 | 30 | 30 |  | 30 | 36 | 41 | 30 | 0 | -0.24 |  | 45 | Y | 0 | [7 empty] | N | N | N | N | 140 | 0.5 | 56 | 84610 | 90492 | 5308 | 14500 | 08 | 1 |  | 2023-01-01 12:34 | 1581 | 120 |  | 29 |  | *작업방안에 따른 코너히터기 미적용 이상재 등록 *전공정요청 감속주입(전기로 간이보수) | [14 empty] | 86.82 | 100 | 0 | 0 | 0 |  | 450 |  | N | N | 0 | 0 | 0 |  | 451 |  | N | Y | N |  |  | Y |  |  |  | BT180180 | H
B74455 | 2023-01-01 | 2 | B |  | 9 | B | AE4140Q | 합금강 | D4 | BM#2 | 1589 | 43 | 1632 | 1533 | 35 | 6900 |  | 1 | 0.32 | 18 |  | -2.29 | 1566 | 1618 | 18.44 | 0 | 0 | 35 | 34 | 67 | Y |  | 2023-01-01 13:05 | 72 | 1099 | 35 | 35 | 36 | 37 | 37 | 36 | 35 | 34 | 32 | 30 | 28 | 27 | 26 | 24 | 32 | 37 | 24 | 35 | -0.24 | Y | 55 | Y | -0.2 |  |  |  | 0.73 |  |  |  | N | N | N | N | 170 | 0.4 | 72 | 39815 | 91350 | 2950 | 15600 | 05 | 1 |  | 2023-01-01 13:07 | 1566 | 113 |  | 21 |  | *연연주 혼탕부 301 401 * 전공정 요청으로 감속주입 0.40 이상공정 등록 및 생관통보 | [14 empty] | 3981500 | 100 | 0 | 0 | 0 |  | 652 | 1100 | Y | Y | 0 | 0 | 0 |  | 651 | 1100 | Y | Y | Y | [6 empty] | RB105.00 | C
A75169 | 2023-01-01 | 1 | B |  | 3 | A | SCR423PRH | 소입성보증강 | C2 | BM#1 | 1638 | 42 | 1631 | 1555 | 30 | 6000 |  | 3 | 0.21 | 17 |  | -1.83 | 1591 | 1631 | 0 | 170.64 |  | 19 | 53 | 393 | Y |  | 2023-01-01 13:23 | 88 | 1095 | 29 | 29 | 36 | 40 | 42 | 42 | 42 | 41 | 41 | 41 | 40 | 41 | 40 | 39 | 39 | 42 | 39 | 42 | -0.07 | Y | 45 | Y | -0.2 | [8 empty] | N | N |  | 130 | 0.47 | 62 | 84610 | 90479 | 4471 | 14500 | 08 | 1 |  | 2023-01-01 13:32 | 1591 | 106 |  | 31 |  | *작업방안에 따른 코너히터기 미적용 이상재 등록 *전공정요청 감속주입(전기로 간이보수) 20%이상 감속주입 ID:104.105.204.205 | [14 empty] | 87.05 | 100 | 0 | 0 | 0 |  | 450 |  | N | N | 0 | 0 | 0 |  | 451 |  | N | Y | N |  |  | Y |  |  |  | BT180180 | H
B74456 | 2023-01-01 | 2 | B |  | 10 | A | AE4140Q | 합금강 | D4 | BM#2 | 1587 | 43 | 1615 | 1530 | 36 | 7000 |  | 1 | 0.3 | 19 |  | -2.39 | 1546 | 1609 | 12.68 | 0 | 0 | 6 | 88 | 64 | Y |  | 2023-01-01 14:19 | 52 | 1096 | 21 | 21 | 23 | 25 | 27 | 27 | 27 | 25 | 24 | 22 | 21 | 20 | 18 | 17 | 23 | 27 | 17 | 27 | -0.22 | Y | 45 | Y | -0.2 |  |  |  | 0.8 |  |  |  | N | N | N | Y | 220 | 0.47 | 63 | 86355 | 93726 | 2974 | 16100 | 05 | 1 |  | 2023-01-01 14:20 | 1546 | 109 |  | 20 | [16 empty] | 92.26 | 100 | 0 | 0 | 0 |  | 651 | 1100 | Y | Y | 0 | 0 | 0 |  | 650 | 1100 | Y | Y | Y | [6 empty] | RB100.00 | C
A75170 | 2023-01-01 | 1 | B |  | 4 | A | SCR423PRH | 소입성보증강 | C2 | BM#1 | 1644 | 40 | 1645 | 1562 | 34 | 6600 |  | 3 | 0.23 | 16 |  | -2.14 | 1598 | 1645 | 0 | 177.37 |  | 1 | 59 | 393 | Y |  | 2023-01-01 14:38 | 95 | 1094 | 37 | 43 | 48 | 50 | 52 | 52 | 51 | 51 | 50 | 49 | 48 | 48 | 48 | 46 | 48 | 52 | 46 | 48 | -0.12 | Y | 50 | Y | 0 | [7 empty] | N | N | N | N | 120 | 0.4 | 73 | 101532 | 94505 | 4095 | 15000 | 08 | 1 |  | 2023-01-01 14:48 | 1598 | 88 |  | 19 |  | *전공정요청 감속주입(전기로 간이보수) 20%이상 감속주입 | [14 empty] | 100.03 | 100 | 0 | 0 | 0 |  | 450 |  | Y | N | 0 | 0 | 0 |  | 451 |  | Y | Y | N |  |  | Y |  |  |  | BT180180 | H
B74457 | 2023-01-01 | 2 | B |  | 11 | A | AE4140Q | 합금강 | D4 | BM#2 | 1577 | 42 | 1643 | 1523 | 37 | 7500 |  | 1 | 0.31 | 18 |  | -2.41 | 1565 | 1625 | 12.85 | 0 | 0 | 33 | 62 | 93 | Y |  | 2023-01-01 15:29 | 71 | 1091 | 15 | 19 | 31 | 39 | 42 | 44 | 43 | 43 | 42 | 41 | 40 | 39 | 37 | 37 | 38 | 44 | 37 | 0 | -0.2 | Y | 35 | Y | -0.4 |  |  |  | 0.74 |  |  |  | N | N | N | N | 210 | 0.47 | 61 | 95432 | 89114 | 2486 | 14600 | 05 | 1 |  | 2023-01-01 15:32 | 1565 | 102 |  | 14 |  | * 후 HEAT 주입말기 전공정 작업지연으로 감속주입 0.30 이상공정 등록 및 생관통보 ID:306,406 | [14 empty] | 100.45 | 100 | 0 | 0 | 0 |  | 651 | 1100 | Y | Y | 0 | 0 | 0 |  | 650 | 1100 | Y | Y | Y | [6 empty] | RB150.00 | C
A75171 | 2023-01-01 | 1 | B |  | 5 | B | SCR423PRH | 소입성보증강 | C2 | BM#1 | 1607 | 41 | 1606 | 1546 | 34 | 6100 |  | 3 | 0.22 | 16 |  | -1.45 | 1575 | 1606 | 0 | 154.97 |  | 15 | 46 | 70 | Y |  | 2023-01-01 15:43 | 72 | 1095 | 44 | 40 | 36 | 34 | 32 | 31 | 29 | 27 | 27 | 25 | 24 | 23 | 22 | 21 | 29 | 36 | 21 | 0 | -0.25 |  | 60 | Y | -0.2 | [7 empty] | N | N | N | N | 110 | 0.4 | 75 | 84610 | 95520 | 4380 | 15400 | 08 | 1 |  | 2023-01-01 16:03 | 1575 | 96 |  | 28 |  | *전공정요청 감속주입(전기로 간이보수) 20%이상 감속주입 | [14 empty] | 82.51 | 100 | 0 | 0 | 0 |  | 450 |  | Y | N | 0 | 0 | 0 |  | 451 |  | Y | Y | N |  |  | Y |  |  |  | BT180180 | H
B74458 | 2023-01-01 | 2 | B |  | 12 | A | AE4140Q | 합금강 | D4 | BM#2 | 1578 | 39 | 1625 | 1529 | 34 | 7100 |  | 1 | 0.3 | 18 |  | -2.02 | 1559 | 1613 | 10.33 | 0 | 0 | 10 | 49 | 75 | Y |  | 2023-01-01 16:39 | 65 | 1093 | 34 | 38 | 40 | 38 | 39 | 37 | 35 | 33 | 32 | 31 | 30 | 28 | 27 | 20 | 32 | 40 | 20 | 0 | -0.27 | Y | 75 | Y | -0.4 |  |  |  | 0.94 |  |  |  | N | N | N | N | 200 | 0.33 | 87 | 97632 | 88570 | 6330 | 16100 | 05 | 1 |  | 2023-01-01 16:39 | 1559 | 96 |  | 6 |  | * 주입말기 전공정 작업지연으로 감속주입 0.30 이상공정 등록 및 생관통보 | [14 empty] | 105.26 | 100 | 0 | 0 | 0 |  | 650 | 1100 | Y | Y | 0 | 0 | 0 |  | 650 | 1100 | Y | Y | Y | [6 empty] | RB150.00 | C
A75172 | 2023-01-01 | 1 | B |  | 6 | A | SCR423PRH | 소입성보증강 | C2 | BM#1 | 1670 | 38 | 1610 | 1591 | 24 | 4000 |  | 3 | 0.23 | 17 |  | -1.92 | 1568 | 1610 | 0 | 157.19 |  | 11 | 14 | 83 | Y |  | 2023-01-01 16:57 | 65 | 1095 | 19 | 19 | 21 | 24 | 23 | 24 | 23 | 23 | 22 | 22 | 21 | 20 | 20 | 20 | 22 | 24 | 20 | 23 | -0.09 | Y | 45 | Y | 0 | [7 empty] | N | N | N | N | 100 | 0.47 | 63 | 101532 | 95143 | 4507 | 14700 | 08 | 1 |  | 2023-01-01 17:10 | 1568 | 96 |  | 31 |  | *전공정요청 감속주입(전기로 간이보수) | [6 empty] | BB74E286B9E24BADB542FFD2747D232F | 18A01F716D8345718F5D3EE1CDDE05CD |  |  | B2DF535B68B344BF9B93923B6C05D688 | 18ED0EB07E034AF192EA73ADDF66D8E8 |  |  | 99.4 | 100 | 0 | 0 | 0 |  | 450 |  | Y | N | 0 | 0 | 0 |  | 451 |  | Y | Y | N |  |  | Y |  |  |  | BT180180 | H
B74459 | 2023-01-01 | 2 | B | TUNDISH교체전 | 13 | A | AE4140Q | 합금강 | D4 | BM#2 | 1618 | 32 | 1625 | 1546 | 27 | 5900 |  | 1 | 0.29 | 18 |  | -2.17 | 1557 | 1605 | 12.26 | 0 | 0 | 35 | 35 | 72 | Y |  | 2023-01-01 17:50 | 63 | 1098 | 18 | 18 | 19 | 21 | 21 | 21 | 21 | 20 | 19 | 17 | 16 | 15 | 15 | 14 | 18 | 21 | 14 | 21 | -0.12 | Y | 60 | Y | -0.2 | [7 empty] | N | N | N | N | 190 | 0.42 | 74 | 69317 | 96205 | 1895 | 2000 | 05 | 1 |  | 2023-01-01 17:50 | 1557 | 103 |  | 24 |  | * 전공정 작업지연으로 감속주입 0.35 이상공정 등록 및 생관통보 ID: 301~302 ,401~402 | 388C0521D2C646BEB37060D6BCAAED6D | B2378608F10646FE8A61763ABBF4E5E6 | 2BCB2A4995A24AB681D57F8E9F6E2EB5 | [11 empty] | 71.46 | 100 | 0 | 2850 | 0 |  | 650 | 1100 | Y | Y | 0 | 2730 | 0 |  | 650 | 1100 | Y | Y | Y | [6 empty] | RB135.00 | C
A75173 | 2023-01-01 | 1 | B |  | 7 | B | SCR423PRH | 소입성보증강 | C2 | BM#1 | 1618 | 41 | 1609 | 1553 | 34 | 5900 |  | 3 | 0.23 | 16 |  | -1.68 | 1573 | 1609 | 0 | 163.84 |  | 19 | 54 | 90 | Y |  | 2023-01-01 17:59 | 70 | 1095 | 19 | 22 | 26 | 28 | 30 | 30 | 29 | 29 | 29 | 28 | 28 | 28 | 27 | 27 | 27 | 30 | 27 | 29 | -0.05 | Y | 45 | Y | 0 | [7 empty] | N | N | N | N | 150 | 0.48 | 66 | 101532 | 98922 | 4128 | 14100 | 08 | 1 |  | 2023-01-01 18:07 | 1573 | 101 |  | 33 |  | *전공정요청 감속주입(전기로 간이보수) | [14 empty] | 95.83 | 100 | 0 | 0 | 0 |  | 450 |  | Y | N | 0 | 0 | 0 |  | 451 |  | Y | Y | N |  |  | Y |  |  |  | BT180180 | H
A75174 | 2023-01-01 | 1 | B |  | 8 | A | SCR423PRH | 소입성보증강 | C2 | BM#1 | 1614 | 41 | 1627 | 1569 | 32 | 6100 |  | 3 | 0.22 | 16 |  | -2.2 | 1580 | 1627 | 0 | 149.45 |  | 16 | 1 | 24452 | Y |  | 2023-01-01 19:07 | 77 | 1110 | 25 | 25 | 25 | 27 | 27 | 26 | 26 | 25 | 24 | 23 | 21 | 22 | 21 | 21 | 24 | 27 | 21 | 25 | -0.12 | Y | 50 | Y | 0 | [7 empty] | N | N | N | N | 140 | 0.48 | 62 | 84610 | 98150 | 7000 | 15000 | 08 | 1 |  | 2023-01-01 19:26 | 1580 | 97 |  | 31 |  | *전공정요청 감속주입(전기로 간이보수) | [14 empty] | 8461000 | 100 | 0 | 0 | 0 |  | 450 |  | Y | N | 0 | 0 | 0 |  | 451 |  | Y | Y | N |  |  | Y |  |  |  | BT180180 | H
B74460 | 2023-01-01 | 2 | B | TUNDISH교체 | 1 | A | AE15B36C2 | 합금강 | 보론강 | BM#2 | 1667 | 33 | 1651 | 1612 | 28 | 5300 |  | 1 | 0.34 | 16 |  | -2.76 | 1583 | 1636 | 13.02 | 0 | 0 | 1 | 60 | 61 | Y |  | 2023-01-01 19:17 | 85 | 1097 | -297 | -73 | 15 | 11 | 17 | 23 | 27 | 29 | 29 | 30 | 30 |  |  | 30 | 21 | 30 | 30 | 0 | 0 |  | 5 | Y | 0 |  | 1.56 | 1.56 |  |  |  |  | N | N | N | N | 220 | 0.47 | 57 | 98022 | 90160 | 1940 | 14800 | 13 | 2 |  | 2023-01-01 19:19 | 1583 | 121 |  | 35 |  | * T/D FLUX 용탕부: 120 KG / 유탕부: 10KG 투입. | 5B70CD8E05E341B99592485EEBCBF1BB | [13 empty] | 108.13 | 100 | 700 | 0 | 0 |  | 300 | 400 | Y | Y | 700 | 0 | 0 |  | 300 | 400 | Y | Y | N | [6 empty] | RB100.00 | H
A75175 | 2023-01-01 | 1 | B |  | 9 | A | SCR423PRH | 소입성보증강 | C2 | BM#1 | 1654 | 42 | 1611 | 1563 | 30 | 5900 |  | 3 | 0.22 | 16 |  | -1.97 | 1568 | 1611 | 0 | 156.12 |  | 15 | 47 | 67 | Y |  | 2023-01-01 20:27 | 65 | 1099 | 20 | 23 | 27 | 29 | 30 | 29 | 29 | 29 | 27 | 27 | 25 | 25 | 24 | 24 | 27 | 30 | 24 | 29 | -0.13 | Y | 45 | Y | 0 | [7 empty] | N | N | N | N | 130 | 0.47 | 64 | 101532 | 93847 | 4303 | 14700 | 08 | 1 |  | 2023-01-01 20:34 | 1568 | 85 |  | 16 |  | *전공정요청 감속주입(전기로 간이보수) | [14 empty] | 100.68 | 100 | 0 | 0 | 0 |  | 450 |  | Y | N | 0 | 0 | 0 |  | 451 |  | Y | Y | N |  |  | Y |  |  |  | BT180180 | H
B74461 | 2023-01-01 | 2 | B |  | 2 | A | AE15B36C2 | 합금강 | 보론강 | BM#2 | 1645 | 44 | 1625 | 1568 | 40 | 7500 |  | 1 | 0.31 | 15 |  | -2.84 | 1557 | 1624 | 8.64 | 0 | 0 | 5 | 23 | 4500 | Y |  | 2023-01-01 20:33 | 59 | 1111 | 29 | 22 | 19 | 17 | 15 | 15 | 13 | 13 | 11 | 10 | 9 | 8 | 7 | 7 | 15 | 19 | 7 | 0 | -0.24 |  | 50 | Y | -0.2 | [7 empty] | N | N | N | N | 220 | 0.5 | 64 | 98022 | 100305 | 495 | 14900 | 13 | 2 |  | 2023-01-01 20:35 | 1557 | 103 |  | 17 | [16 empty] | 98.66 | 100 | 0 | 0 | 0 |  | 300 | 400 | Y | Y | 0 | 0 | 0 |  | 301 | 400 | Y | Y | N | [6 empty] | RB100.00 | H
A75176 | 2023-01-01 | 1 | D | TUNDISH교체전 | 10 | A | SCR423PRH | 소입성보증강 | C2 | BM#1 | 1594 | 42 | 1624 | 1534 | 32 | 6100 |  | 3 | 0.23 | 16 |  | -1.82 | 1585 | 1624 | 0 | 196.23 |  | 11 | 15 | 93 | Y |  | 2023-01-01 21:37 | 82 | 1097 | 23 | 32 | 42 | 47 | 48 | 48 | 48 | 47 | 46 | 45 | 45 | 44 | 44 | 44 | 45 | 48 | 44 | 48 | -0.1 |  | 40 | Y | 0 | [7 empty] | N | N | N | N | 120 | 0.45 | 70 | 94398 | 97060 | 4640 | 1500 | 08 | 1 |  | 2023-01-01 21:44 | 1585 | 88 |  | 14 |  | *전공정요청 감속주입(전기로 간이보수) | F7B5F11596EA4432BB302F55D0FF0A8B | 31FB06A204E346FAB23ED6C0AAF6F138 |  |  |  | 24AB9D3D0E514B07AD22C54ABD348165 | E81B1A9ED1E34AFAA9BBA94192C5CB2C | 7C933CD953F947628DDB48175AFC668D |  | 3AE187CAAE73465B988BE5B1E819315C | 1FDCF7485E1444CA918E25A280F907DD | B364DE790FAF40DCA2C859D2D36CA82E |  |  | 90.72 | 100 | 0 | 3000 | 0 |  | 450 |  | Y | N | 0 | 3000 | 0 |  | 451 |  | Y | Y | N |  |  | Y |  |  |  | BT180180 | H
B74462 | 2023-01-01 | 2 | D |  | 3 | A | AE15B36C2 | 합금강 | 보론강 | BM#2 | 1624 | 40 | 1617 | 1562 | 35 | 6500 |  | 1 | 0.39 | 15 |  | -2.27 | 1559 | 1609 | 8.94 | 0 | 0 | 10 | 50 | 93 | Y |  | 2023-01-01 21:36 | 61 | 1098 | 6 | 6 | 17 | 23 | 24 | 24 | 24 | 23 | 23 | 23 | 22 | 21 | 20 | 18 | 20 | 24 | 18 | 24 | -0.11 | Y | 55 | Y | -0.2 | [7 empty] | N | N | N | N | 210 | 0.41 | 75 | 92256 | 97354 | 1146 | 14900 | 13 | 2 |  | 2023-01-01 21:38 | 1559 | 99 |  | 19 |  | * 전공정 요청으로 감속주입 0.40 이상공정 등록 및 생관통보 | [14 empty] | 90.23 | 100 | 0 | 0 | 0 |  | 301 | 400 | Y | Y | 0 | 0 | 0 |  | 301 | 400 | Y | Y | N | [6 empty] | RB100.00 | H
A75177 | 2023-01-01 | 1 | D | TUNDISH교체 | 1 | A | AE4130M12 | 합금강 | D | BM#1 | 1631 | 43 | 1635 | 1561 | 35 | 6900 |  | 3 | 0.23 | 20 |  | -1.96 | 1586 | 1635 | 116.25 | 53.62 |  | 19 | 55 | 93 | Y |  | 2023-01-01 22:44 | 84 | 1095 | -369 | 4 | 23 | 17 | 21 | 27 | 29 | 32 | 33 | 33 | 33 | 33 | 33 | 33 | 28 | 33 | 33 | 33 | 0 |  | 20 | Y | 0 |  | 1.59 | 1.59 |  |  |  |  | N | N | N | N | 210 | 0.48 | 62 | 101532 | 102371 | 2079 | 14700 | 09 | 2 |  | 2023-01-01 23:00 | 1586 | 115 |  | 37 |  | *T/D FLUX 유:15KG 용:120KG | [14 empty] | 95.69 | 100 | 700 | 0 | 0 |  | 650 |  | Y | Y | 700 | 0 | 0 |  | 651 |  | Y | Y | N |  | Y |  |  |  |  | BT180180 | H
B74463 | 2023-01-01 | 2 | D |  | 4 | A | AE15B36C2 | 합금강 | 보론강 | BM#2 | 1629 | 41 | 1626 | 1567 | 31 | 5900 |  | 1 | 0.29 | 15 |  | -2.23 | 1556 | 1612 | 5.97 | 0 | 0 | 35 | 36 | 87 | Y |  | 2023-01-01 22:48 | 58 | 1097 | 15 | 18 | 20 | 22 | 24 | 23 | 23 | 23 | 22 | 21 | 20 | 20 | 19 | 16 | 20 | 24 | 16 | 23 | -0.15 | Y | 55 | Y | -0.4 | [7 empty] | N | N | N | N | 200 | 0.4 | 75 | 88088 | 95544 | 1056 | 14900 | 13 | 2 |  | 2023-01-01 22:53 | 1556 | 110 |  | 23 |  | * 전공정 요청으로 감속주입 0.40 이상공정 등록 및 생관통보 | [14 empty] | 94.16 | 100 | 0 | 0 | 0 |  | 300 | 400 | Y | Y | 0 | 0 | 0 |  | 301 | 400 | Y | Y | N | [6 empty] | RB150.00 | C
A75178 | 2023-01-01 | 1 | D |  | 2 | A | AE4130M12 | 합금강 | D | BM#1 | 1585 | 42 | 1602 | 1541 | 35 | 6400 |  | 3 | 0.22 | 16 |  | -1.69 | 1567 | 1602 | 96.42 | 78.74 |  | 16 | 2 | 87 | Y |  | 2023-01-01 23:46 | 65 | 1088 | 31 | 29 | 24 | 21 | 20 | 20 | 19 | 19 | 18 | 18 | 17 | 17 | 16 | 16 | 20 | 24 | 16 | 0 | -0.16 |  | 50 | Y | -0.2 | [7 empty] | N | N | N | N | 200 | 0.49 | 61 | 101532 | 95295 | 2855 | 14900 | 09 | 2 |  | 2023-01-01 23:54 | 1567 | 114 |  | 38 |  | *전기로 작업지연, 감속주입 | [14 empty] | 101.28 | 100 | 0 | 0 | 0 |  | 650 |  | Y | Y | 0 | 0 | 0 |  | 651 |  | Y | Y | N |  | Y |  |  |  |  | BT180180 | H
B74464 | 2023-01-01 | 2 | D |  | 5 | B | AE15B36C2 | 합금강 | 보론강 | BM#2 | 1620 | 43 | 1629 | 1547 | 39 | 7200 |  | 1 | 0.31 | 15 |  | -2.05 | 1552 | 1606 | 6.32 | 0 | 0 | 1 | 61 | 66 | Y |  | 2023-01-02 00:08 | 54 | 1099 | 15 | 16 | 21 | 23 | 24 | 24 | 23 | 22 | 21 | 20 | 20 | 19 | 18 | 17 | 21 | 24 | 17 | 0 | -0.13 | Y | 55 | Y | -0.2 | [7 empty] | N | N | N | N | 190 | 0.4 | 75 | 95678 | 94778 | 2522 | 15300 | 13 | 2 |  | 2023-01-02 00:09 | 1552 | 117 |  | 19 |  | * 전공정 요청으로 감속주입 0.40 이상공정 등록 및 생관통보 | [14 empty] | 101.57 | 100 | 0 | 0 | 300 |  | 300 | 400 | Y | Y | 0 | 0 | 300 |  | 300 | 400 | Y | Y | N | [6 empty] | RB140.00 | C
A75179 | 2023-01-01 | 1 | D |  | 3 | A | AE4130M12 | 합금강 | D | BM#1 | 1616 | 41 | 1604 | 1554 | 33 | 6500 |  | 3 | 0.23 | 16 |  | -1.67 | 1569 | 1604 | 96.7 | 50.28 |  | 15 | 48 | 79 | Y |  | 2023-01-02 00:45 | 67 | 1090 | 17 | 17 | 18 | 18 | 19 | 20 | 19 | 19 | 18 | 18 | 16 | 16 | 16 | 17 | 18 | 20 | 16 | 19 | -0.04 | Y | 35 | Y | 0.2 | [7 empty] | N | N | N | N | 190 | 0.48 | 65 | 84610 | 99392 | 2008 | 16100 | 09 | 2 |  | 2023-01-02 00:53 | 1569 | 112 |  | 41 |  | *전기로 작업지연, 감속주입 | [14 empty] | 81.08 | 100 | 0 | 0 | 0 |  | 650 |  | Y | Y | 0 | 0 | 0 |  | 651 |  | Y | Y | N |  | Y |  |  |  |  | BT180180 | H
B74465 | 2023-01-01 | 2 | D |  | 6 | B | AE15B36C2 | 합금강 | 보론강 | BM#2 | 1632 | 49 | 1631 | 1519 | 44 | 8200 |  | 1 | 0.33 | 16 |  | -2.81 | 1557 | 1622 | 9.48 | 0 | 0 | 5 | 24 | 86 | Y |  | 2023-01-02 01:20 | 59 | 1097 | 15 | 14 | 15 | 17 | 19 | 19 | 19 | 19 | 19 | 18 | 17 | 17 | 15 | 14 | 17 | 19 | 14 | 19 | -0.09 | Y | 55 | Y | -0.2 | [7 empty] | N | N | N | N | 180 | 0.4 | 72 | 93518 | 91595 | -245 | 14300 | 13 | 2 |  | 2023-01-02 01:21 | 1557 | 121 |  | 24 |  | * 전공정 요청으로 감속주입 0.40 이상공정 등록 및 생관통보 | [14 empty] | 106.69 | 100 | 0 | 0 | 0 |  | 300 | 400 | Y | Y | 0 | 0 | 0 |  | 301 | 400 | Y | Y | N | [6 empty] | RB090.00 | C
A75180 | 2023-01-01 | 1 | D |  | 4 | A | AE4130M12 | 합금강 | D | BM#1 | 1564 | 52 | 1603 | 1543 | 34 | 6400 |  | 3 | 0.23 | 16 |  | -1.68 | 1568 | 1603 | 85.23 | 48.79 |  | 11 | 16 | 72 | Y |  | 2023-01-02 02:02 | 66 | 1088 | 17 | 17 | 19 | 21 | 22 | 22 | 22 | 21 | 21 | 20 | 19 | 18 | 18 | 16 | 19 | 22 | 16 | 22 | -0.11 | Y | 55 | Y | -0.1 | [7 empty] | N | N | N | N | 180 | 0.42 | 77 | 101532 | 102970 | 1980 | 15900 | 09 | 2 |  | 2023-01-02 02:10 | 1568 | 112 |  | 30 |  | *전기로 작업지연, 감속주입 | [14 empty] | 94.05 | 100 | 0 | 0 | 0 |  | 650 |  | Y | Y | 0 | 0 | 0 |  | 651 |  | Y | Y | N |  | Y |  |  |  |  | BT180180 | H
B74466 | 2023-01-01 | 2 | D |  | 7 | A | AE15B36C2 | 합금강 | 보론강 | BM#2 | 1617 | 46 | 1631 | 1548 | 42 | 7800 |  | 1 | 0.32 | 15 |  | -2.37 | 1559 | 1618 | 9.74 | 0 | 0 | 10 | 51 | 75 | Y |  | 2023-01-02 02:33 | 61 | 1094 | 12 | 16 | 23 | 27 | 29 | 29 | 28 | 28 | 28 | 27 | 26 | 26 | 25 | 24 | 25 | 29 | 24 | 28 | -0.11 | Y | 45 | Y | -0.2 | [7 empty] | N | N | N | N | 170 | 0.49 | 65 | 89872 | 100253 | 1347 | 13700 | 13 | 2 |  | 2023-01-02 02:36 | 1559 | 124 |  | 25 | [16 empty] | 90.87 | 100 | 0 | 0 | 0 |  | 301 | 400 | Y | Y | 0 | 0 | 0 |  | 301 | 400 | Y | Y | N | [6 empty] | RB090.00 | C
A75181 | 2023-01-01 | 1 | D |  | 5 | A | AE4130M12 | 합금강 | D | BM#1 | 1620 | 40 | 1614 | 1574 | 53 | 5700 |  | 3 | 0.23 | 16 |  | -2.07 | 1571 | 1614 | 84.86 | 95.24 |  | 19 | 56 | 67 | Y |  | 2023-01-02 03:12 | 69 | 1087 | 15 | 15 | 21 | 25 | 28 | 28 | 29 | 29 | 29 | 28 | 28 | 27 | 27 | 26 | 26 | 29 | 26 | 29 | -0.08 | Y | 35 | Y | -0.2 | [7 empty] | N | N | N | N | 170 | 0.49 | 66 | 101532 | 103275 | 1725 | 14800 | 09 | 2 |  | 2023-01-02 03:20 | 1571 | 114 |  | 38 |  | *전기로 작업지연, 감속주입 | [14 empty] | 93.79 | 100 | 0 | 0 | 0 |  | 650 |  | Y | Y | 0 | 0 | 0 |  | 651 |  | Y | Y | N |  | Y |  |  |  |  | BT180180 | H
B74467 | 2023-01-01 | 2 | D | TUNDISH교체전 | 8 | B | AE15B36C2 | 합금강 | 보론강 | BM#2 | 1636 | 37 | 1635 | 1563 | 32 | 5800 |  | 1 | 0.31 | 15 |  | -2.34 | 1561 | 1620 | 6.82 | 0 | 0 | 35 | 37 | 73 | Y |  | 2023-01-02 03:20 | 63 | 1091 | 22 | 21 | 25 | 27 | 28 | 28 | 28 | 28 | 27 | 26 | 26 | 25 |  | 25 | 26 | 28 | 25 | 28 | -0.07 | Y | 40 | Y | -0.2 | [7 empty] | N | N | N | N | 170 | 0.49 | 59 | 97054 | 91276 | 2474 | 2000 | 13 | 2 |  | 2023-01-02 03:23 | 1561 | 130 |  | 44 |  |  | FF8F128D273C45D28F8777C683481B9A | 96875F31300043589B843FA1E8FAF3B4 | 8DB72CA506A840FC9C5D583CFFBAFA1E | [11 empty] | 105.95 | 100 | 0 | 3340 | 0 |  | 300 | 400 | Y | Y | 0 | 2520 | 0 |  | 301 | 400 | Y | Y | N | [6 empty] | RB090.00 | C
A75182 | 2023-01-01 | 1 | D | 잔강최소화전 | 6 | A | AE4130M12 | 합금강 | D | BM#1 | 1643 | 39 | 1610 | 1569 | 29 | 5700 |  | 3 | 0.22 | 16 |  | -1.77 | 1573 | 1610 | 85.2 | 47.19 |  | 16 | 3 | 80 | Y |  | 2023-01-02 04:22 | 71 | 1087 | 25 | 25 | 26 | 27 | 28 | 28 | 27 | 26 | 26 | 26 | 26 | 25 | 25 | 25 | 26 | 28 | 25 | 26 | -0.02 | Y | 40 | Y | 0 | [7 empty] | N | N | N | N | 210 | 0.51 | 58 | 96970 | 96003 | 1897 | 3000 | 09 | 2 |  | 2023-01-02 04:31 | 1573 | 103 |  | 35 |  | *잔강최소화 전HEAT 이상재등록 ID 106, 206 *램핑다운 17분 30초 실측 2.7TON | F926D7087DFA46EF8BAD5F9EBCC1B616 | 4BDAF39EDBCF4A45ACCD67721C38DFFC | [12 empty] | 96.06 | 100 | 0 | 3100 | 0 |  | 650 |  | Y | Y | 0 | 3100 | 0 |  | 651 |  | Y | Y | N |  | Y |  |  |  |  | BT180180 | H
B74468 | 2023-01-01 | 2 | A | TUNDISH교체 | 1 | A | SCR420HB | 소입성보증강 | C2 | BM#2 | 1593 | 60 | 1678 | 1550 | 54 | 10700 |  | 1 | 0.46 | 18 |  | -2.9 | 1599 | 1680 | 0 | 41 | 0 | 1 | 62 | 42 | Y |  | 2023-01-02 04:50 | 91 | 1099 | -379 | 3 | 35 | 36 | 37 | 40 | 43 | 44 | 45 | 44 | 42 | 41 |  | 41 | 40 | 45 | 41 | 0 | -0.27 |  | 15 | Y | -0.2 |  | 1.68 | 1.61 |  |  |  |  | N | N | N | N | 220 | 0.48 | 58 | 101532 | 90731 | 4819 | 15900 | 06 | 1 |  | 2023-01-02 04:56 | 1599 | 147 |  | 37 |  | * T/D FLUX 용탕부: 220 KG / 유탕부: 10KG 투입. * 전공정 요청으로 감속주입 | [14 empty] | 109.29 | 100 | 1000 | 0 | 0 |  | 450 | 300 | Y | Y | 1000 | 0 | 0 |  | 451 | 300 | Y | Y | N | Y | [5 empty] | BT180180 | H
A75183 | 2023-01-01 | 1 | A | 잔강최소화 | 7 | A | AE4144HM | 소입성보증강 | D | BM#1 | 1589 | 44 | 1614 | 1557 | 37 | 7200 |  | 3 | 0.22 | 16 |  | -1.87 | 1574 | 1614 | 87.9 | 73.35 |  | 15 | 49 | 79 | Y |  | 2023-01-02 05:37 | 85 | 1098 | -140 | -140 | 13 | 34 | 36 | 38 | 39 | 39 | 39 | 39 | 39 | 39 | 38 | 38 | 30 | 39 | 38 | 39 | -0.03 | Y | 35 | Y | 0 |  |  |  | 0.69 |  |  |  | Y | N | Y | Y | 200 | 0.45 | 61 | 84600 | 80899 | 16901 | 14710 | 09 | 2 |  | 2023-01-02 05:44 | 1574 | 117 |  | 38 |  | *잔강최소화 이상재등록 ID 101, 201 *전공정요청 감속주입(작업지연) *5.5TON 슬라그이월. | [14 empty] | 83.56 | 100 | 2900 | 0 | 0 |  | 650 |  | Y | N | 2900 | 0 | 0 |  | 651 |  | Y | N | Y |  | Y |  |  |  |  | BT180180 | H
B74469 | 2023-01-01 | 2 | A |  | 2 | B | SCR420HB | 소입성보증강 | C2 | BM#2 | 1604 | 43 | 1663 | 1562 | 39 | 7800 |  | 1 | 0.31 | 18 |  | -2.74 | 1582 | 1655 | 0 | 30.71 | 0 | 5 | 25 | 64 | Y |  | 2023-01-02 05:51 | 74 | 1089 | 36 | 32 | 32 | 33 | 33 | 32 | 31 | 31 | 30 | 30 | 29 | 28 | 28 | 28 | 31 | 33 | 28 | 32 | -0.11 | Y | 45 | Y | 0 | [7 empty] | N | N | N | N | 220 | 0.47 | 61 | 84610 | 91595 | 3000 | 14700 | 06 | 1 |  | 2023-01-02 06:10 | 1582 | 133 |  | 35 |  | *전공정 요청 감속주입 | [14 empty] | 57.71 | 100 | 0 | 0 | 0 |  | 450 | 300 | Y | Y | 0 | 0 | 0 |  | 450 | 300 | Y | Y | N | Y | [5 empty] | BT180180 | C
A75184 | 2023-01-01 | 1 | A |  | 8 | A | AE4144HM | 소입성보증강 | D | BM#1 | 1620 | 41 | 1601 | 1542 | 33 | 6100 |  | 3 | 0.21 | 19 |  | 0 | 1601 | 1601 | 95.12 | 38.11 |  | 11 | 17 | 77 | Y |  | 2023-01-02 06:52 | 112 | 1111 | 36 | 34 | 33 | 32 | 32 | 31 | 30 | 29 | 28 | 27 | 27 | 26 | 26 | 26 | 30 | 33 | 26 | 0 | -0.14 |  | 50 | Y | 0 |  |  |  | 0.55 |  |  |  | Y | Y | Y | Y | 190 | 0.47 | 63 | 84600 | 96364 | 1186 | 15020 | 09 | 2 |  | 2023-01-02 06:59 | 1601 | 96 |  | 25 |  | *SR과부하로 인한 재설정 *전공정요청 잔강미이월 이상재 등록 | [6 empty] | 71409FA6AD0048D38D27A463966EDD0E | 45318778BDFE45CFBB737294FC1D9348 | 69DE681651574503A9A7FA3C3E830A06 |  | 815BB642C2694B5D91892D2D92704ECA | 04935D46AFA04F74AF1E8B21CBC31677 | 676B8FAC397E442296B5464FF2762CD1 |  | 85.37 | 100 | 0 | 0 | 0 |  | 650 |  | Y | N | 0 | 0 | 0 |  | 651 |  | Y | N | Y |  | N | N |  |  |  | BT180180 | H
B74470 | 2023-01-01 | 2 | A |  | 3 | B | SCR420HB | 소입성보증강 | C2 | BM#2 | 1629 | 47 | 1656 | 1560 | 38 | 7500 |  | 1 | 0.32 | 19 |  | 0 | 1576 | 1646 | 0 | 21.79 | 0 | 10 | 52 | 47 | Y |  | 2023-01-02 07:01 | 68 | 1097 | 25 | 27 | 31 | 32 | 34 | 34 | 34 | 33 | 32 | 32 | 32 | 31 | 30 | 25 | 31 | 34 | 25 | 34 | -0.16 | Y | 55 | Y | -0.4 | [7 empty] | N | N | N | N | 210 | 0.4 | 73 | 84610 | 91257 | 1493 | 15000 | 06 | 1 |  | 2023-01-02 07:02 | 1576 | 129 |  | 27 |  | *전기로지연 20%이상감속주입 이상공정등록 및 생관통보 * 전공정 요청 L/D 잔강이월 미실시, 이상공정등록 및 생관통보 *샘플 | [14 empty] | 92.37 | 100 | 0 | 0 | 300 |  | 450 | 300 | Y | Y | 0 | 0 | 300 |  | 450 | 300 | Y | Y | N | N | [5 empty] | BT180180 | C
A75185 | 2023-01-02 | 1 | A | TUNDISH교체전 | 9 | A | AE4144HM | 소입성보증강 | D | BM#1 | 1641 | 42 | 1607 | 1568 | 35 | 5800 |  | 3 | 0.22 | 16 |  | -2.05 | 1564 | 1607 | 85.74 | 51.69 |  | 19 | 57 | 82 | Y |  | 2023-01-02 08:00 | 75 | 1088 | 25 | 26 | 32 | 35 | 36 | 36 | 35 | 36 | 36 | 35 | 35 | 33 |  | 33 | 33 | 36 | 33 | 36 | -0.06 | Y | 35 | Y | -0.4 |  |  |  | 0.66 |  |  |  |  | N | N | M | 180 | 0.47 | 70 | 109974 | 100083 | 2417 | 2000 | 09 | 2 |  | 2023-01-02 08:07 | 1564 | 95 |  | 23 |  | *전공정요청 잔강미이월 이상재 등록 | DE9A0CD3A6144FBDBC269E743E5CB409 | 6A2F78370D254C1F8F2174EAA8D8AF45 | [12 empty] | 105.85 | 100 | 0 | 2500 | 0 |  | 650 |  | Y | N | 0 | 2500 | 0 |  | 651 |  | Y | N | Y | [6 empty] | BT180180 | H
B74471 | 2023-01-02 | 2 | A |  | 4 | B | SCR420HB | 소입성보증강 | C2 | BM#2 | 1604 | 52 | 1648 | 1520 | 48 | 9600 |  | 1 | 0.35 | 19 |  | -2.8 | 1578 | 1635 | 0.16 | 23.27 | 0 | 35 | 38 | 59 | Y |  | 2023-01-02 08:31 | 70 | 1094 | 23 | 29 | 36 | 39 | 41 | 40 | 39 | 38 | 37 | 36 | 35 | 34 | 32 | 31 | 35 | 41 | 31 | 0 | -0.2 | Y | 50 | Y | -0.2 | [7 empty] | N | N | N | N | 200 | 0.45 | 71 | 101532 | 101194 | -194 | 15100 | 06 | 1 |  | 2023-01-02 08:32 | 1578 | 111 |  | 11 |  | *전공정 요청 20%이상 감속주입 304~306 404~406 이상공정등록 및 생관통보 *전공정 요청 L/D 잔강이월 미실시, 이상공정등록 및 생관통보 | [14 empty] | 100.53 | 100 | 0 | 0 | 0 |  | 451 | 300 | Y | Y | 0 | 0 | 0 |  | 450 | 300 | Y | Y | N | [6 empty] | BT180180 | H
A75186 | 2023-01-02 | 1 | A | TUNDISH교체 | 1 | A | SF40CVM2 | 합금강 | D | BM#1 | 1633 | 42 | 1640 | 1544 | 32 | 6100 |  | 3 | 0.2 | 21 |  | -2.24 | 1582 | 1640 | 0 | 224.6 |  | 16 | 4 | 92 | Y |  | 2023-01-02 09:11 | 85 | 1096 | -346 | 12 | 12 | 13 | 22 | 25 | 27 | 28 | 30 | 31 | 31 |  |  | 31 | 24 | 31 | 31 | 0 | 0 |  | 5 | Y | 0 |  | 2.01 | 1.8 |  |  |  |  | N | N | N | N | 210 | 0.49 | 54 | 84610 | 87384 | 5016 | 14370 | 01 | 1 |  | 2023-01-02 09:24 | 1582 | 123 |  | 41 |  | *FLUX 220KG/10KG | [14 empty] | 89.68 | 100 | 1000 | 0 | 0 |  | 650 |  | Y | Y | 1000 | 0 | 0 |  | 651 |  | Y | Y | N |  |  | Y |  |  |  | BT180180 | H
B74472 | 2023-01-02 | 2 | A |  | 5 | A | SCR420HB | 소입성보증강 | C2 | BM#2 | 1623 | 45 | 1631 | 1545 | 38 | 7400 |  | 1 | 0.36 | 18 |  | -2.4 | 1564 | 1628 | 0 | 55.85 | 0 | 1 | 63 | 82 | Y |  | 2023-01-02 09:28 | 56 | 1095 | 29 | 28 | 28 | 27 | 27 | 26 | 25 | 24 | 23 | 22 | 22 | 21 | 20 | 18 | 23 | 28 | 18 | 19 | -0.14 |  | 70 | Y | -0.2 | [7 empty] | N | N | N | N | 190 | 0.4 | 80 | 101532 | 101577 | 2873 | 15700 | 06 | 1 |  | 2023-01-02 09:35 | 1564 | 117 |  | 26 |  | *전공정 요청 20%이상 감속주입 이상공정등록 및 생관통보 *전공정 요청 L/D 잔강이월 미실시, 이상공정등록 및 생관통보 | [14 empty] | 97.21 | 100 | 0 | 0 | 0 |  | 450 | 300 | Y | Y | 0 | 0 | 0 |  | 451 | 300 | Y | Y | N | [6 empty] | BT180180 | C
A75187 | 2023-01-02 | 1 | A |  | 2 | A | SF40CVM2 | 합금강 | D | BM#1 | 1634 | 45 | 1602 | 1579 | 36 | 4800 |  | 3 | 0.2 | 18 |  | -1.67 | 1566 | 1605 | 0 | 214.91 |  | 15 | 50 | 71 | Y |  | 2023-01-02 10:15 | 69 | 1092 | 31 | 28 | 26 | 24 | 24 | 24 | 23 | 23 | 23 | 22 | 21 | 21 |  | 21 | 24 | 26 | 21 | 24 | -0.11 |  | 45 | Y | 0 | [7 empty] | N | N | N | N | 200 | 0.51 | 57 | 84610 | 93565 | 4585 | 15010 | 01 | 1 |  | 2023-01-02 10:25 | 1566 | 117 |  | 33 | [16 empty] | 84.15 | 100 | 0 | 0 | 0 |  | 650 |  | Y | Y | 0 | 0 | 0 |  | 651 |  | Y | Y | N |  |  | Y |  |  |  | BT180180 | H
B74473 | 2023-01-02 | 2 | A |  | 6 | A | SCR420HB | 소입성보증강 | C2 | BM#2 | 1619 | 47 | 1642 | 1531 | 43 | 8700 |  | 1 | 0.34 | 19 |  | -2.47 | 1573 | 1628 | 0 | 41.29 | 0 | 5 | 26 | 72 | Y |  | 2023-01-02 10:34 | 65 | 1095 | 16 | 17 | 18 | 20 | 20 | 20 | 20 | 20 | 20 | 19 | 18 | 18 | 16 | 13 | 18 | 20 | 13 | 20 | -0.12 | Y | 60 | Y | -0.2 | [7 empty] | N | N | N | N | 180 | 0.4 | 76 | 101532 | 97630 | -1180 | 14400 | 06 | 1 |  | 2023-01-02 10:42 | 1573 | 135 |  | 42 |  | *전공정 요청 20%이상 감속주입 이상공정등록 및 생관통보 *전공정 요청 L/D 잔강이월 미실시, 이상공정등록 및 생관통보 | [14 empty] | 107.04 | 0 | 0 | 0 | 0 |  | 450 | 300 | Y | Y | 0 | 0 | 0 |  | 451 | 300 | Y | Y | N | [6 empty] | BT180180 | C
A75188 | 2023-01-02 | 1 | A |  | 3 | A | SF40CVM2 | 합금강 | D | BM#1 | 1603 | 40 | 1611 | 1533 | 27 | 5100 |  | 3 | 0.2 | 17 |  | -2.38 | 1558 | 1611 | 0 | 230.42 |  | 11 | 18 | 70 | Y |  | 2023-01-02 11:23 | 61 | 1094 | 19 | 20 | 22 | 23 | 23 | 23 | 22 | 20 | 20 | 19 | 18 | 16 |  | 16 | 21 | 23 | 16 | 23 | -0.17 | Y | 40 | Y | -0.4 | [7 empty] | N | N | N | N | 190 | 0.47 | 57 | 84610 | 87357 | 6993 | 16260 | 01 | 1 |  | 2023-01-02 11:33 | 1558 | 99 |  | 23 |  | *전공정요청 감속주입(작업지연)-20% 이상 감속 이상재 등록 ID 103~105, 203~205 | [14 empty] | 8461000 | 100 | 0 | 0 | 0 |  | 650 |  | Y | Y | 0 | 0 | 0 |  | 651 |  | Y | Y | N |  |  | Y |  |  |  | BT180180 | H
B74474 | 2023-01-02 | 2 | A |  | 7 | B | SCR420HB | 소입성보증강 | C2 | BM#2 | 1612 | 56 | 1622 | 1538 | 35 | 6900 |  | 1 | 0.28 | 18 |  | 0 | 1616 | 1616 | 0 | 12.84 | 0 | 10 | 53 | 64 | Y |  | 2023-01-02 11:51 | 108 | 1090 | 9 | 9 | 8 | 8 | 8 | 8 | 8 | 7 | 6 | 6 | 6 | 5 |  | 5 | 7 | 8 | 5 | 8 | -0.06 |  | 45 | Y | -0.2 | [7 empty] | N | N | N | N | 170 | 0.52 | 54 | 101532 | 91528 | 2122 | 16100 | 06 | 1 |  | 2023-01-02 11:57 | 1616 | 149 |  | 44 |  | *전공정 요청 L/D 잔강이월 미실시, 이상공정등록 및 생관통보 *주입말 전공정 지연 20%이상감속주입 304 305 306 404 405 406 이상공정등록 및 생관통보 | [14 empty] | 10153200 | 100 | 0 | 0 | 0 |  | 451 | 300 | Y | Y | 0 | 0 | 0 |  | 451 | 300 | Y | Y | N | [6 empty] | BT180180 | C
A75189 | 2023-01-02 | 1 | A |  | 4 | A | SF40CVM2 | 합금강 | D | BM#1 | 1588 | 40 | 1601 | 1541 | 31 | 5300 |  | 3 | 0.2 | 16 |  | -1.79 | 1563 | 1601 | 0 | 148.39 |  | 19 | 58 | 68 | Y |  | 2023-01-02 12:25 | 66 | 1091 | 15 | 18 | 23 | 26 | 27 | 26 | 27 | 26 | 25 | 24 | 24 | 24 | 24 | 23 | 24 | 27 | 23 | 26 | -0.08 | Y | 50 | Y | -0.2 | [7 empty] | N | N | N | N | 180 | 0.42 | 72 | 101532 | 96808 | 6992 | 15290 | 01 | 1 |  | 2023-01-02 12:33 | 1563 | 86 |  | 20 |  | *전공정요청 감속주입(작업지연)-20% 이상 감속 이상재 등록 ID 101~105, 201~205 | [14 empty] | 10153200 | 100 | 0 | 0 | 0 |  | 650 |  | Y | Y | 0 | 0 | 0 |  | 651 |  | Y | Y | N |  |  | Y |  |  |  | BT180180 | H
B74475 | 2023-01-02 | 2 | C |  | 8 | B | SCR420HB | 소입성보증강 | C2 | BM#2 | 1571 | 83 | 1618 | 1516 | 41 | 8900 |  | 1 | 0.3 | 18 |  | -2.37 | 1571 | 1623 | 0 | 22.6 | 0 | 35 | 39 |  | Y |  | 2023-01-02 13:21 | 63 | 1096 | 3 | 3 | 22 | 32 | 35 | 35 | 35 | 35 | 34 | 32 | 31 | 29 | 28 | 26 | 28 | 35 | 26 | 35 | -0.16 | Y | 55 | Y | -0.2 | [7 empty] | N | N | N | N | 220 | 0.44 | 72 | 84610 | 98902 | 1348 | 14200 | 06 | 1 |  | 2023-01-02 13:25 | 1571 | 134 |  | 8 |  | *전공정 요청 L/D 잔강이월 미실시 이상공정등록 및 생관통보 전공정 요청으로 20%이상 감속주입, 이상공정 등록 및 생관통보 ID:301.302.401.402 | [14 empty] | 8461000 | 100 | 0 | 0 | 0 |  | 451 | 300 | Y | Y | 0 | 0 | 0 |  | 451 | 300 | Y | Y | N | [6 empty] | BT180180 | C
A75190 | 2023-01-02 | 1 | C | 잔강최소화전 | 5 | A | SF40CVM2 | 합금강 | D | BM#1 | 1606 | 40 | 1607 | 1547 | 30 | 5000 |  | 3 | 0.21 | 17 |  | -1.49 | 1574 | 1607 | 0 | 192.62 |  | 35 | 40 | -161 | Y |  | 2023-01-02 13:32 | 77 | 1099 | 23 | 25 | 33 | 38 | 40 | 40 | 41 | 41 | 40 | 40 | 39 | 39 | 38 | 38 | 37 | 41 | 38 | 40 | -0.05 | Y | 30 | Y | -0.2 | [7 empty] | N | N | N | N | 170 | 0.48 | 60 | 90430 | 93399 | 6951 | 3000 | 01 | 1 |  | 2023-01-02 13:41 | 1574 | 98 |  | 26 |  | *잔강최소화 전HEAT 이상재 등록 ID 106, 206 *램핑다운 17분 30초 실측 2.9TON |  | 69E0A1C3166D447BBCB481CD2E342B7F | [12 empty] | 9043000 | 100 | 0 | 3100 | 0 |  | 650 |  | Y | Y | 0 | 3100 | 0 |  | 651 |  | Y | Y | N |  |  | Y |  |  |  | BT180180 | C
B74476 | 2023-01-02 | 2 | C | 연주종료 | 9 | A | SCR420HB | 소입성보증강 | C2 | BM#2 | 1622 | 37 | 1622 | 1570 | 31 | 5600 |  | 3 | 0.19 | 18 |  | -2.16 | 1563 | 1615 | 0 | 233.4 |  | 1 | 64 | 83 | Y |  | 2023-01-02 14:22 | 55 | 1102 | 25 | 29 | 31 | 32 | 32 | 32 | 32 | 30 | 30 | 29 | 28 | 26 |  | 26 | 30 | 32 | 26 | 32 | -0.15 | Y | 40 | Y | -0.4 | [7 empty] | N | N | N | N | 210 | 0.55 | 57 | 91728 | 96386 | 964 | 2000 | 06 | 1 |  | 2023-01-02 14:27 | 1563 | 97 |  | 19 |  | *전공정 요청 L/D 잔강이월 미실시 이상공정등록 및 생관통보 *연주 종료 15:53( 전기로 설비 이상) | 089C47F09703415D985E571A44709071 | 8A69AD4BF51341A2B575CE43BCEFCC9E | 8A853FA3EF1B4BF399458FEC5E155956 |  |  | 8B4BB69324B247C19CD084B2436F5AA5 | 5C1BA0336E134EB2B6284AA4347825E8 |  |  | CED9CE6F0EEC4C19889CCE0D8E74782F | B70FB1D7A933417CBDA5CBDCCA8E9463 |  |  |  | 90.28 | 66.67 | 0 | 3210 | 0 |  | 450 | 300 | Y | Y | 0 | 3440 | 0 |  | 451 | 300 | Y | Y | N | [6 empty] | BT180180 | C
A75191 | 2023-01-02 | 1 | C | 잔강최소화 | 6 | A | AE15B38M | 탄소강 | 보론강 | BM#1 | 1658 | 40 | 1630 | 1578 | 27 | 5300 |  | 1 | 0.31 | 14 |  | -2.34 | 1581 | 1631 | 10.98 | 0 | 0 | 5 | 27 | 29 | Y |  | 2023-01-02 14:45 | 84 | 1096 | -10 | -24 | -182 | -191 | -190 | -53 | 37 | 36 | 37 | 38 | 38 | 37 | 38 | 36 | 28 | 38 | 36 | 38 | -0.06 | Y | 35 | Y | -0.2 | [7 empty] | N | N | N | N | 210 | 0.47 | 63 | 84610 | 86873 | 12727 | 13360 | 01 | 1 |  | 2023-01-02 14:53 | 1581 | 111 |  | 30 |  | *잔강최소화 이상재 등록 ID 101, 201 *래들 강제개공. 나탕주입으로 인한 이상재 등록 | [14 empty] | 83.61 | 100 | 2500 | 0 | 0 |  | 300 |  | Y | Y | 2500 | 0 | 0 |  | 301 |  | Y | Y | N | [6 empty] | BT180180 | H
B74477 | 2023-01-02 | 2 | C |  | 7 | B | AE15B38M | 탄소강 | 보론강 | BM#1 | 1607 | 49 | 1627 | 1514 | 42 | 8500 |  | 1 | 0.42 | 16 |  | -2.31 | 1571 | 1629 | 14.2 | 0 | 0 | 15 | 51 | 120 | N | 1 | 2023-01-02 15:48 | 74 | 1095 | 33 | 33 | 33 | 33 | 32 | 32 | 31 | 30 | 29 | 28 | 27 | 26 | 25 | 25 | 30 | 33 | 25 | 33 | -0.15 |  | 55 | Y | 0 | [7 empty] | N | N | N | N | 200 | 0.49 | 65 | 101532 | 103685 | -1385 | 15290 | 01 | 1 |  | 2023-01-02 15:54 | 1571 | 125 |  | 32 |  | *래들 강제개공. 나탕주입으로 인한 이상재 등록 | [14 empty] | 99.15 | 100 | 0 | 0 | 0 |  | 300 |  | Y | Y | 0 | 0 | 0 |  | 301 |  | Y | Y | N | [6 empty] | BT180180 | H
B74478 | 2023-01-02 | 2 | C | TUNDISH교체전 | 8 | A | AE15B38M | 탄소강 | 보론강 | BM#1 | 1657 | 38 | 1629 | 1573 | 31 | 5400 |  | 1 | 0.38 | 14 |  | -2.26 | 1570 | 1622 | 11.75 | 0 | 0 | 10 | 54 | 86 | Y |  | 2023-01-02 16:46 | 73 | 1100 | 24 | 25 | 27 | 27 | 29 | 30 | 30 | 29 | 29 | 27 | 27 | 26 | 25 | 25 | 27 | 30 | 25 | 29 | -0.12 |  | 40 | Y | -0.1 | [7 empty] | N | N | N | N | 190 | 0.49 | 61 | 109936 | 106981 | -3431 | 1500 | 17 | 1 |  | 2023-01-02 17:08 | 1570 | 133 |  | 49 |  |  |  | 5CD0B5A77EA04B5991F65593A9B653D6 | 66121C99DBEA491B9443466D8B81FB42 | AB6DB17DC90B45B2BC7867A86FB99ACD | [10 empty] | 105.71 | 100 | 0 | 3000 | 0 |  | 300 |  | Y | Y | 0 | 3000 | 0 |  | 301 |  | Y | Y | N | [6 empty] | BT180180 | H
B74479 | 2023-01-02 | 2 | C | TUNDISH교체 | 1 | A | P-AE1055LSM | 탄소강 | G-AE1055LS | BM#1 | 1668 | 44 | 1634 | 1599 | 31 | 5200 |  | 3 | 0.17 | 25 |  | -2.04 | 1565 | 1628 | 0 | 178.07 |  | 35 | 41 | 57 | Y |  | 2023-01-02 18:11 | 81 | 1098 | -1412 | -1377 | -1366 | -1348 | 32 | 39 | -1212 | 45 | 46 | 48 | 48 |  |  | 48 | 0 | 48 | 48 | 0 | 0 |  | 15 | Y | 0 |  | 2.2 | 2.2 | [5 empty] | N | N | M | 210 | 0.5 | 58 | 84610 | 94554 | 6896 | 15100 | 17 | 2 |  | 2023-01-02 18:30 | 1565 | 149 |  | 47 |  | *FLUX 220KG/10KG | [14 empty] | 82.19 | 100 | 1500 | 0 | 0 |  | 500 |  | N | N | 1500 | 0 | 0 |  | 501 |  | N | N | N |  |  | Y |  |  |  | BT180180 | H
A75192 | 2023-01-02 | 1 | C |  | 2 | A | P-AE1055LSM | 탄소강 | G-AE1055LS | BM#1 | 1621 | 48 | 1601 | 1567 | 44 | 6200 |  | 3 | 0.19 | 25 |  | -1.82 | 1566 | 1622 | 0 | 336.87 |  | 1 | 65 | 87 | Y |  | 2023-01-02 19:18 | 82 | 1093 | 23 | 25 | 23 | 23 | 23 | 23 | 23 | 22 | 22 | 21 | 21 | 25 | 25 | 25 | 23 | 25 | 25 | 25 | 0 |  | 5 | Y | 0 | [8 empty] | N | N | Y | 200 | 0.52 | 59 | 101532 | 95729 | 1821 | 14900 | 17 | 2 |  | 2023-01-02 19:26 | 1566 | 142 |  | 39 | [16 empty] | 98.86 | 100 | 0 | 0 | 300 |  | 500 |  | N | N | 0 | 0 | 300 |  | 501 |  | N | N | N |  |  | Y |  |  |  | BT180180 | H
B74480 | 2023-01-02 | 2 | C |  | 3 | A | P-AE1055LSM | 탄소강 | G-AE1055LS | BM#1 | 1582 | 62 | 1632 | 1556 | 52 | 9300 |  | 3 | 0.19 | 25 |  | -1.81 | 1569 | 1626 | 0 | 292.5 |  | 5 | 28 | 122 | Y |  | 2023-01-02 20:17 | 85 | 1100 | 39 | 38 | 40 | 42 | 43 | 43 | 43 | 43 | 42 | 42 | 42 | 42 |  | 42 | 42 | 43 | 42 | 43 | -0.03 | Y | 35 | Y | 0 | [8 empty] | N | N | Y | 190 | 0.52 | 58 | 101532 | 95476 | -146176 | 14800 | 17 | 2 |  | 2023-01-02 20:30 | 1569 | 149 |  | 40 | [16 empty] | 99.1 | 100 | 0 | 0 | 0 |  | 500 |  | N | N | 0 | 0 | 0 |  | 501 |  | N | N | N |  |  | Y |  |  |  | BT180180 | H
A75193 | 2023-01-02 | 1 | D |  | 4 | A | P-AE1055LSM | 탄소강 | G-AE1055LS | BM#1 | 1640 | 89 | 1636 | 1556 | 82 | 9200 |  | 3 | 0.18 | 25 |  | -1.36 | 1565 | 1608 | 0 | 405.23 |  | 11 | 19 | 342 | Y |  | 2023-01-02 21:25 | 81 | 1095 | 40 | 41 | 43 | 44 | 45 | 46 | 45 | 45 | 45 | 44 | 44 | 44 | 44 | 44 | 44 | 46 | 44 | 45 | -0.02 | Y | 35 | Y | 0 | [8 empty] | N | N | Y | 180 | 0.52 | 62 | 101532 | 99871 | 3179 | 13600 | 17 | 2 |  | 2023-01-02 21:34 | 1565 | 182 |  | 31 | [7 empty] | 02E1C66EE5544282ADC48BE620EE2DAE | 841A0E4ED2B04A45B4A255A6F25B4955 | F2566257070748188BB7CF8B55B5FC38 |  | 5DCBE129E47C45208B12B69A0F3ED77E | 85B89C2AF2424AE6A3C3C649B10E0FD3 | DE18FC212E7542689DF60C058BD7A294 |  |  | 95.02 | 100 | 0 | 0 | 0 |  | 500 |  | N | N | 0 | 0 | 0 |  | 501 |  | N | N | N |  |  | Y |  |  |  | BT180180 | H
B74481 | 2023-01-02 | 2 | D | 연주시작 | 1 | B | SCM415 | 합금강 | C | BM#2 | 1585 | 52 | 1683 | 1548 | 45 | 9100 |  | 1 | 0.38 | 18 |  | -2.59 | 1622 | 1684 | 0.13 | 40.71 | 0 | 15 | 52 | 120 | Y |  | 2023-01-02 21:56 | 106 | 1097 | -357 | -132 | 29 | 23 | 26 | 31 | 33 | 35 | 37 | 37 | 37 | 35 | 32 | 27 | 33 | 37 | 27 | 37 | -0.4 |  | 25 | Y | -1 |  | 1.79 | 1.62 |  |  |  |  | N | N | N | N | 220 | 0.49 | 65 | 90200 | 96386 | 864 | 14700 | 11 | 2 |  | 2023-01-02 22:13 | 1622 | 140 |  | 41 |  | * 연주시작 : 22 : 40 * T/D FLUX 용탕부: 120 KG / 유탕부: 10KG 투입. * EDGE HEATER 코일 건조로 미적용. 이상공정등록 및 생관통보 * 클로깅 징후로 인하여 감속주입 * START 직후 STR#1 LOOP#1 컨트롤 밸브 작동불가, Manual 주입으로 인하여 4000MM 고철발생 |  | 324E5647E33E41AF96B31359E1071778 | 855187A2ED3749B3AA3AF2D5EE4FF11C | [11 empty] | 88.61 | 100 | 4023 | 0 | 0 |  | 410 | 300 | N | Y | 1059 | 0 | 0 |  | 410 | 300 | N | Y | N | [6 empty] | RB105.00 | C
A75194 | 2023-01-02 | 1 | D |  | 5 | A | P-AE1055LSM | 탄소강 | G-AE1055LS | BM#1 | 1596 | 47 | 1595 | 1550 | 35 | 5100 |  | 3 | 0.17 | 25 |  | -1.54 | 1548 | 1595 | 0 | 256.14 |  | 35 | 42 | 34 | Y |  | 2023-01-02 22:37 | 64 | 1093 | 22 | 21 | 22 | 25 | 24 | 22 | 21 | 21 | 25 | 24 | 24 | 23 |  | 23 | 23 | 25 | 21 | 24 | -0.2 | Y | 20 | Y | -0.2 | [8 empty] | N | N | Y | 170 | 0.49 | 55 | 84610 | 86582 | 6968 | 14900 | 17 | 2 |  | 2023-01-02 22:45 | 1548 | 113 |  | 22 | [16 empty] | 8461000 | 100 | 0 | 0 | 0 |  | 500 |  | N | N | 0 | 0 | 0 |  | 501 |  | N | N | N |  |  | Y |  |  |  | BT180180 | H
B74482 | 2023-01-02 | 2 | D |  | 2 | A | SCM415 | 합금강 | C | BM#2 | 1648 | 48 | 1656 | 1614 | 38 | 6200 |  | 1 | 0.31 | 15 |  | -2.38 | 1600 | 1649 | 0 | 20.2 | 0 | 10 | 55 | 144 | Y |  | 2023-01-02 22:55 | 84 | 1101 | 25 | 28 | 35 | 39 | 41 | 41 | 42 | 41 | 41 | 41 | 40 | 39 |  | 39 | 38 | 42 | 39 | 41 | -0.05 | Y | 25 | Y | -0.2 | [7 empty] | N | N | N | N | 220 | 0.55 | 55 | 95509 | 95355 | 2145 | 14200 | 11 | 2 |  | 2023-01-02 23:01 | 1600 | 140 |  | 48 |  | * EDGE HEATER 코일 건조로 미적용. 이상공정등록 및 생관통보 | [14 empty] | 100.48 | 100 | 0 | 0 | 0 |  | 410 | 300 | N | Y | 0 | 0 | 0 |  | 409 | 300 | N | Y | N | [6 empty] | RB140.00 | C
A75195 | 2023-01-02 | 1 | D |  | 6 | A | P-AE1055LSM | 탄소강 | G-AE1055LS | BM#1 | 1632 | 39 | 1597 | 1555 | 39 | 4700 |  | 3 | 0.18 | 25 |  | -1.6 | 1549 | 1597 | 0 | 217.43 |  | 16 | 6 | 434 | Y |  | 2023-01-02 23:40 | 65 | 1098 | 27 | 27 | 27 | 27 | 26 | 25 | 24 | 23 | 22 | 21 | 20 | 20 | 20 | 20 | 24 | 27 | 20 | 27 | -0.14 |  | 50 | Y | 0 | [8 empty] | N | N | Y | 210 | 0.48 | 61 | 84610 | 92977 | 3123 | 16400 | 17 | 2 |  | 2023-01-02 23:47 | 1549 | 93 |  | 15 | [16 empty] | 84.65 | 100 | 0 | 0 | 0 |  | 500 |  | N | N | 0 | 0 | 0 |  | 501 |  | N | N | N |  |  | Y |  |  |  | BT180180 | H
B74483 | 2023-01-02 | 2 | D |  | 3 | B | SCM415 | 합금강 | C | BM#2 | 1591 | 54 | 1643 | 1534 | 44 | 8600 |  | 1 | 0.34 | 16 |  | -2.14 | 1598 | 1643 | 0 | 25.43 | 0 | 1 | 66 | 74 | Y |  | 2023-01-03 00:05 | 82 | 1090 | 37 | 39 | 42 | 43 | 41 | 43 | 42 | 41 | 39 | 38 | 36 | 34 | 31 | 26 | 39 | 43 | 26 | 0 | -0.34 | Y | 50 | Y | -1 | [7 empty] | Y | Y | Y | Y | 210 | 0.47 | 63 | 94639 | 94999 | 2351 | 14800 | 11 | 2 |  | 2023-01-03 00:12 | 1598 | 127 |  | 33 |  | * EDGE HEATER 코일 건조로 미적용. 이상공정등록 및 생관통보 * 준빅사이즈 기준 △T 40 초과로 인하여 생관에 사이즈 변경요청 하였으나 변경불가 | [14 empty] | 97.97 | 100 | 0 | 0 | 0 |  | 490 | 300 | N | Y | 0 | 0 | 0 |  | 491 | 300 | N | Y | N | [6 empty] | RB200.00 | C
A75196 | 2023-01-02 | 1 | D |  | 7 | A | P-AE1055LSM | 탄소강 | G-AE1055LS | BM#1 | 1620 | 40 | 1592 | 1569 | 24 | 4000 |  | 3 | 0.19 | 25 |  | -1.66 | 1541 | 1592 | 0 | 198.72 |  | 5 | 29 | 63 | Y |  | 2023-01-03 00:41 | 57 | 1088 | 20 | 21 | 21 | 25 | 22 | 22 | 21 | 25 | 25 | 24 | 24 | 22 |  | 22 | 23 | 25 | 21 | 25 | -0.27 | Y | 15 | Y | -0.4 | [8 empty] | N | N | Y | 200 | 0.46 | 60 | 84610 | 88416 | 6984 | 16000 | 17 | 2 |  | 2023-01-03 00:49 | 1541 | 92 |  | 16 |  | *전기로 작업지연, 감속주입(정속유지강종) ID:102~105 .202~205 . | [14 empty] | 8461000 | 100 | 0 | 0 | 0 |  | 500 |  | N | N | 0 | 0 | 0 |  | 501 |  | N | N | N |  |  | Y |  |  |  | BT180180 | H
B74484 | 2023-01-02 | 2 | D |  | 4 | B | SCM415 | 합금강 | C | BM#2 | 1609 | 49 | 1654 | 1570 | 42 | 8300 |  | 1 | 0.42 | 19 |  | -2.7 | 1584 | 1650 | 0 | 76.6 | 0 | 19 | 59 | 563 | Y |  | 2023-01-03 01:26 | 68 | 1097 | 25 | 29 | 33 | 36 | 38 | 38 | 38 | 37 | 36 | 35 | 33 | 32 | 31 | 29 | 34 | 38 | 29 | 38 | -0.2 | Y | 45 | Y | -0.4 | [7 empty] | Y | Y | Y | Y | 200 | 0.47 | 65 | 91179 | 96703 | 2947 | 14500 | 11 | 2 |  | 2023-01-03 01:31 | 1584 | 110 |  | 16 | [16 empty] | 92.66 | 100 | 0 | 0 | 0 |  | 490 | 300 | Y | Y | 0 | 0 | 0 |  | 491 | 300 | Y | Y | N | [6 empty] | RB230.00 | C
A75197 | 2023-01-02 | 1 | D |  | 8 | A | P-AE1055LSM | 탄소강 | G-AE1055LS | BM#1 | 1620 | 39 | 1598 | 1553 | 25 | 4200 |  | 3 | 0.18 | 25 |  | -1.62 | 1549 | 1598 | 0.03 | 175.53 |  | 11 | 20 | 64 | Y |  | 2023-01-03 01:43 | 65 | 1096 | 26 | 28 | 31 | 32 | 32 | 32 | 31 | 30 | 30 | 29 | 28 | 28 |  | 28 | 30 | 32 | 28 | 32 | -0.09 | Y | 45 | Y | 0 | [8 empty] | N | N | Y | 190 | 0.45 | 65 | 101532 | 91122 | 6978 | 15600 | 17 | 2 |  | 2023-01-03 01:50 | 1549 | 90 |  | 17 |  | *전기로 작업지연, 감속주입(정속유지강종) | [14 empty] | 10153200 | 100 | 0 | 0 | 0 |  | 500 |  | N | N | 0 | 0 | 0 |  | 501 |  | N | N | N |  |  | Y |  |  |  | BT180180 | H
B74485 | 2023-01-02 | 2 | D |  | 5 | B | SCM415 | 합금강 | C | BM#2 | 1618 | 34 | 1637 | 1571 | 30 | 5700 |  | 1 | 0.43 | 17 |  | -2.22 | 1576 | 1627 | 0 | 59.58 | 0 | 15 | 53 | 48 | Y |  | 2023-01-03 02:17 | 60 | 1087 | 25 | 25 | 26 | 27 | 27 | 26 | 25 | 23 | 22 | 20 | 18 | 17 | 14 | 11 | 22 | 27 | 11 | 25 | -0.32 | Y | 50 | Y | -0.6 | [7 empty] | Y | Y | Y | Y | 190 | 0.48 | 62 | 92555 | 94431 | 919 | 14900 | 11 | 2 |  | 2023-01-03 02:33 | 1576 | 109 |  | 32 | [16 empty] | 99.68 | 100 | 0 | 0 | 0 |  | 490 | 300 | Y | Y | 0 | 0 | 0 |  | 490 | 300 | Y | Y | N | [6 empty] | RB290.00 | C
A75198 | 2023-01-02 | 1 | D |  | 9 | A | P-AE1055LSM | 탄소강 | G-AE1055LS | BM#1 | 1620 | 39 | 1591 | 1567 | 24 | 4000 |  | 3 | 0.18 | 25 |  | -1.21 | 1554 | 1591 | 0 | 221.11 |  | 35 | 43 | 69 | Y |  | 2023-01-03 02:50 | 70 | 1097 | 26 | 30 | 33 | 35 | 35 | 34 | 34 | 34 | 33 | 33 | 32 | 31 | 30 | 30 | 32 | 35 | 30 | 34 | -0.09 | Y | 55 | Y | 0 | [8 empty] | N | N | Y | 180 | 0.4 | 73 | 101532 | 92969 | 4581 | 15500 | 17 | 2 |  | 2023-01-03 02:58 | 1554 | 93 |  | 15 |  | *전기로 작업지연, 감속주입(20%이상) | [14 empty] | 101.58 | 100 | 0 | 0 | 0 |  | 500 |  | N | N | 0 | 0 | 0 |  | 501 |  | N | N | N |  |  | Y |  |  |  | BT180180 | H
B74486 | 2023-01-02 | 2 | D |  | 6 | A | SCM415 | 합금강 | C | BM#2 | 1654 | 33 | 1621 | 1568 | 29 | 5100 |  | 1 | 0.36 | 15 |  | -2.51 | 1569 | 1620 | 0 | 40.76 | 0 | 10 | 56 | 58 | Y |  | 2023-01-03 03:20 | 53 | 1090 | 9 | 11 | 17 | 19 | 20 | 19 | 19 | 18 | 17 | 16 | 15 | 14 | 13 | 13 | 16 | 20 | 13 | 19 | -0.17 | Y | 40 | Y | -0.2 | [7 empty] | Y | Y | Y | Y | 180 | 0.49 | 60 | 95394 | 93452 | 2848 | 13100 | 11 | 2 |  | 2023-01-03 03:28 | 1569 | 110 |  | 32 | [16 empty] | 100.26 | 100 | 0 | 0 | 0 |  | 490 | 300 | Y | Y | 0 | 0 | 0 |  | 490 | 300 | Y | Y | N | [6 empty] | RB110.00 | C
A75199 | 2023-01-02 | 1 | D |  | 10 | A | AE1055LS | 탄소강 | G-AE1055LS | BM#1 | 1620 | 42 | 1596 | 1533 | 31 | 5500 |  | 3 | 0.18 | 25 |  | -1.43 | 1552 | 1596 | 0 | 230.72 |  | 16 | 7 | 73 | Y |  | 2023-01-03 04:01 | 68 | 1099 | 29 | 29 | 29 | 29 | 30 | 30 | 29 | 28 | 26 | 25 | 25 | 24 | 23 | 20 | 26 | 30 | 20 | 29 | -0.15 | Y | 65 | Y | 0 | [8 empty] | N | N | Y | 170 | 0.36 | 83 | 67768 | 91657 | 3243 | 16000 | 17 | 2 |  | 2023-01-03 04:09 | 1552 | 101 |  | 17 |  | *전기로 작업지연, 감속주입(20%이상) *A75200 성분OVER 강종변경 | [14 empty] | 68.7 | 100 | 0 | 0 | 0 |  | 500 |  | N | N | 0 | 0 | 0 |  | 501 |  | N | N | N |  |  | Y |  |  |  | BT180180 | H
B74487 | 2023-01-02 | 2 | D |  | 7 | A | SCM415C1 | 합금강 | C | BM#2 | 1660 | 41 | 1631 | 1609 | 25 | 4100 |  | 1 | 0.39 | 15 |  | -2.28 | 1571 | 1626 | 0 | 34.24 | 0 | 1 | 67 | 52 | Y |  | 2023-01-03 04:27 | 55 | 1087 | 11 | 10 | 22 | 25 | 27 | 27 | 27 | 27 | 26 | 26 | 25 | 25 | 24 | 23 | 24 | 27 | 23 | 27 | -0.09 | Y | 45 | Y | -0.2 |  |  |  | 0.38 |  |  |  | Y | Y | Y | Y | 170 | 0.45 | 65 | 101802 | 93238 | 3112 | 14700 | 11 | 2 |  | 2023-01-03 04:30 | 1571 | 103 |  | 27 |  | *전기로 지연 20%이상감속주입 306 406~407 이상공정등록 및 생관통보 (강변 요청했으나 생관요청으로 SCM415C1 작업조건으로 작업함.) | [14 empty] | 108.53 | 100 | 0 | 0 | 0 |  | 490 | 300 | Y | Y | 0 | 0 | 0 |  | 490 | 300 | Y | Y | N | [6 empty] | SB267267 | C
A75200 | 2023-01-02 | 1 | A |  | 11 | B | AE1055LS | 탄소강 | G-AE1055LS | BM#1 | 1576 | 43 | 1597 | 1531 | 37 | 6400 |  | 3 | 0.19 | 25 |  | -1.28 | 1558 | 1597 | 0 | 199.91 |  | 5 | 30 | 82 | Y |  | 2023-01-03 05:26 | 74 | 1111 | 20 | 19 | 25 | 27 | 28 | 28 | 28 | 27 | 27 | 26 | 25 | 24 | 22 | 21 | 24 | 28 | 21 | 28 | -0.1 | Y | 70 | Y | 0 | [8 empty] | N | N | Y | 210 | 0.35 | 92 | 101520 | 100009 | 2841 | 13930 | 17 | 2 |  | 2023-01-03 05:40 | 1558 | 102 |  | 17 |  | *성분OVER 강종변경 *전공정요청 감속주입 - 20%이상 감속 이상재 등록 | [14 empty] | 94.88 | 100 | 0 | 0 | 0 |  | 500 |  | N | N | 0 | 0 | 0 |  | 501 |  | N | N | N |  |  | Y |  |  |  | BT180180 | H
B74488 | 2023-01-02 | 2 | A |  | 8 | A | SCM415C1 | 합금강 | C | BM#2 | 1607 | 38 | 1621 | 1537 | 35 | 6800 |  | 1 | 0.33 | 15 |  | -2.17 | 1565 | 1616 | 0.03 | 18.36 | 0 | 19 | 60 | 54 | Y |  | 2023-01-03 05:47 | 49 | 1093 | 19 | 22 | 26 | 27 | 28 | 27 | 25 | 24 | 23 | 22 | 21 | 19 | 19 | 15 | 22 | 28 | 15 | 19 | -0.24 | Y | 55 | Y | -0.4 |  |  |  | 0.58 |  |  |  | Y | Y | Y | Y | 170 | 0.4 | 74 | 94468 | 94530 | 2670 | 15800 | 11 | 2 |  | 2023-01-03 05:51 | 1565 | 98 |  | 14 |  | *전기로 지연 20%이상감속주입 이상공정등록 및 생관통보 (강변 요청했으나 생관요청으로 SCM415C1 작업조건으로 작업함.) *STR#2 위드롤 4번 FAULT로 S/R 미적용 405 이상재등록 및 생관통보 | [14 empty] | 100.44 | 100 | 0 | 0 | 0 |  | 490 | 300 | Y | Y | 0 | 0 | 0 |  | 491 | 300 | Y | Y | N | [6 empty] | SB267267 | C
B74489 | 2023-01-02 | 2 | A |  | 9 | A | SCM415 | 합금강 | C | BM#2 | 1633 | 39 | 1630 | 1593 | 26 | 4700 |  | 1 | 0.27 | 15 |  | -1.93 | 1571 | 1615 | 0 | 19.12 | 0 | 15 | 54 | 73 | Y |  | 2023-01-03 06:53 | 55 | 1090 | 14 | 17 | 21 | 24 | 24 | 25 | 25 | 23 | 23 | 22 | 21 | 21 | 21 | 18 | 22 | 25 | 18 | 21 | -0.16 | Y | 45 | Y | -0.2 | [7 empty] | N | N | N | N | 220 | 0.45 | 69 | 100083 | 99035 | 615 | 15600 | 11 | 2 |  | 2023-01-03 06:55 | 1571 | 105 |  | 24 |  | *빅사이즈 후속 *후속HEAT로 20%이상감속주입 이상공정등록 및 생관통보 | [14 empty] | 103.18 | 100 | 0 | 0 | 0 |  | 410 | 300 | Y | Y | 0 | 0 | 0 |  | 411 | 300 | Y | Y | N | [6 empty] | RB180.00 | C
A75201 | 2023-01-02 | 1 | A |  | 12 | A | AE1055LS | 탄소강 | G-AE1055LS | BM#1 | 1620 | 40 | 1584 | 1544 | 34 | 5600 |  | 3 | 0.17 | 25 |  | -1.53 | 1541 | 1584 | 0 | 164.2 |  | 11 | 21 | 100 | Y |  | 2023-01-03 06:52 | 57 | 1088 | 20 | 19 | 19 | 18 | 17 | 16 | 15 | 14 | 13 | 13 | 11 | 11 | 10 | 10 | 14 | 19 | 9 | 0 | -0.17 | Y | 60 | Y | 0.2 | [8 empty] | N | N | Y | 200 | 0.41 | 75 | 152280 | 95812 | 5438 | 14010 | 17 | 2 |  | 2023-01-03 07:03 | 1541 | 102 |  | 27 |  | *전공정요청 감속주입(작업지연) - 20%이상 감속 이상재 등록 ID 107~109, 207~209 | [14 empty] | 148.06 | 100 | 0 | 0 | 0 |  | 500 |  | N | N | 0 | 0 | 0 |  | 501 |  | N | N | N |  |  | Y |  |  |  | BT180180 | H
B74490 | 2023-01-03 | 2 | A | TUNDISH교체전 | 10 | A | SCM415 | 합금강 | C | BM#2 | 1627 | 42 | 1661 | 1559 | 37 | 7000 |  | 1 | 0.28 | 15 |  | -2.22 | 1575 | 1633 | 0.02 | 25.25 | 0 | 10 | 57 | 68 | Y |  | 2023-01-03 08:12 | 59 | 1093 | 17 | 22 | 35 | 37 | 38 | 37 | 37 | 36 | 35 | 35 | 34 | 34 |  | 34 | 33 | 38 | 34 | 37 | -0.11 | Y | 35 | Y | 0 | [7 empty] | N | N | N | N | 210 | 0.47 | 65 | 84874 | 93086 | 1364 |  | 11 | 2 |  | 2023-01-03 08:13 | 1575 | 108 |  | 15 |  | *전공정 지연 감속주입 | 41C6D5646F9449919BEC2AC09F92B034 | 2999F07570434DCB98B329573E382D7F | CC7D3C9DEE2749C49F1823AC9643A93D | [11 empty] | 90.48 | 100 | 0 | 4463 | 0 |  | 409 | 300 | Y | Y | 0 | 3998 | 0 |  | 410 | 300 | Y | Y | N | [6 empty] | RB160.00 | C
A75202 | 2023-01-03 | 1 | A | 유사강종연연주 | 13 | A | P-AE1055LSM | 탄소강 | G-AE1055LS | BM#1 | 1641 | 42 | 1590 | 1569 | 30 | 5000 |  | 3 | 0.18 | 25 |  | -1.31 | 1550 | 1590 | 0 | 166.36 |  | 35 | 44 | 121 | Y |  | 2023-01-03 08:02 | 66 | 1090 | 8 | 7 | 17 | 22 | 24 | 25 | 25 | 25 | 25 | 25 | 24 | 24 | 24 | 24 | 22 | 25 | 24 | 25 | -0.02 | Y | 50 | Y | 0 | [8 empty] | N | N | Y | 190 | 0.4 | 73 | 50766 | 93969 | 5031 | 15090 | 17 | 2 |  | 2023-01-03 08:11 | 1550 | 117 |  | 32 |  | *유사강종 연연주 혼탕부 성분확인 ID 101, 201 *롱노즐 교체(내부 홀, 지금융착) 12회 사용 | [6 empty] | 9FEC8E6AD22A4539BFBCD26B7B2A4389 | 7C7E5E9E07F04D9C97C4CE0B30E9B7C1 | 6AAB2EE052B8404899BB470F1FFFCE42 |  | ABC89C0A16654951838A364B473DE299 | B20AA5D27DFF4ADFB566F5B72F54AE29 | B2B471C6097D40DB96839205E2305B82 |  | 50.26 | 100 | 0 | 0 | 0 |  | 500 |  | N | N | 0 | 0 | 0 |  | 501 |  | N | N | N |  |  | Y | Y |  |  | BT180180 | H
A75203 | 2023-01-03 | 1 | A |  | 14 | A | P-AE1055LSM | 탄소강 | G-AE1055LS | BM#1 | 1626 | 43 | 1601 | 1564 | 36 | 5900 |  | 3 | 0.18 | 25 |  | -1.26 | 1564 | 1601 | 0 | 178.87 |  | 16 | 8 | 93 | Y |  | 2023-01-03 09:06 | 80 | 1094 | 23 | 21 | 24 | 22 | 23 | 23 | 24 | 23 | 23 | 22 | 22 | 22 | 21 | 21 | 22 | 24 | 21 | 23 | -0.06 | Y | 50 | Y | -0.2 | [8 empty] | N | N | Y | 180 | 0.47 | 65 | 84610 | 94342 | 5258 | 15020 | 17 | 2 |  | 2023-01-03 09:23 | 1564 | 126 |  | 42 | [16 empty] | 83.52 | 100 | 0 | 0 | 0 |  | 500 |  | N | N | 0 | 0 | 0 |  | 501 |  | N | N | N |  |  | Y |  |  |  | BT180180 | H
B74491 | 2023-01-03 | 2 | A | TUNDISH교체 | 1 | A | KFMN443VS | 합금강 | KFMN443계 | BM#2 | 1625 | 48 | 1668 | 1582 | 44 | 7900 |  | 1 | 0.28 | 20 |  | -2.65 | 1577 | 1653 | 17.35 | 0 | 0 | 1 | 68 | 90 | Y |  | 2023-01-03 09:31 | 88 | 1080 | -274 | -264 | 33 | 32 | 34 | 41 | 44 | 45 | 46 | 47 | 47 | 47 | 46 | 46 | 43 | 47 | 46 | 47 | -0.05 |  | 15 | Y | -0.2 |  | 2.16 | 2.09 |  |  |  |  | N | N | N | M | 220 | 0.49 | 59 | 97750 | 95055 | 995 | 14700 | 11 | 1 |  | 2023-01-03 09:26 | 1577 | 130 |  | 23 |  | * T/D FLUX 용탕부: 120 KG / 유탕부: 10KG 투입. *STR#2 위드롤4번 FAULT로 해당 위드롤 S/R 미적용. | [14 empty] | 102.41 | 100 | 1000 | 0 | 0 |  | 400 | 400 | Y | Y | 1000 | 0 | 0 |  | 401 | 400 | Y | Y | [7 empty] | RB103.00 | C
B74492 | 2023-01-03 | 2 | A | 잔강최소화전 | 2 | B | KFMN443VS | 합금강 | KFMN443계 | BM#2 | 1588 | 46 | 1633 | 1538 | 41 | 7400 |  | 1 | 0.28 | 15 |  | -2.89 | 1556 | 1618 | 14.39 | 0 | 0 | 19 | 61 | 82 | Y |  | 2023-01-03 10:25 | 67 | 1075 | 43 | 43 | 34 | 31 | 29 | 28 | 28 | 27 | 26 | 26 | 25 | 24 | 25 | 25 | 29 | 34 | 24 | 0 | -0.22 |  | 45 | Y | 0.2 | [7 empty] | N | N | N | Y | 220 | 0.52 | 59 | 74750 | 97632 | 468 | 3000 | 11 | 1 |  | 2023-01-03 10:36 | 1556 | 124 |  | 29 |  | *주입초 전공정 요청 감속주입 | 31CD9AC6E794425382CEE26C413D1A13 | [13 empty] | 77.38 | 100 | 0 | 5400 | 0 |  | 400 | 400 | Y | Y | 0 | 5400 | 0 |  | 401 | 400 | Y | Y | [7 empty] | RB103.00 | C
A75204 | 2023-01-03 | 1 | A |  | 15 | A | P-AE1055LSM | 탄소강 | G-AE1055LS | BM#1 | 1604 | 52 | 1598 | 1540 | 39 | 6500 |  | 3 | 0.18 | 25 |  | -1.38 | 1555 | 1598 | 0 | 224.77 |  | 5 | 31 | 65 | Y |  | 2023-01-03 10:19 | 71 | 1096 | 25 | 25 | 23 | 24 | 25 | 25 | 24 | 24 | 23 | 23 | 22 | 21 | 21 | 21 | 23 | 25 | 21 | 25 | -0.09 | Y | 45 | Y | 0 | [8 empty] | N | N | Y | 170 | 0.48 | 65 | 135376 | 100665 | 4685 | 14910 | 17 | 2 |  | 2023-01-03 10:29 | 1555 | 127 |  | 34 |  | *유사강종 연연주 혼탕부 성분확인 ID 106~108, 206~208 | [14 empty] | 125.76 | 100 | 0 | 0 | 0 |  | 500 |  | N | N | 0 | 0 | 0 |  | 501 |  | N | N | N |  |  | Y |  |  |  | BT180180 | H
B74493 | 2023-01-03 | 2 | A | 잔강최소화 | 3 | A | AE15B35C | 합금강 | 보론강 | BM#2 | 1596 | 41 | 1649 | 1540 | 36 | 6700 |  | 1 | 0.29 | 16 |  | -2.29 | 1570 | 1634 | 13.41 | 0 | 0 | 15 | 55 | 64 | Y |  | 2023-01-03 11:21 | 72 | 1089 | -194 | -197 | 27 | 27 | 29 | 31 | 33 | 34 | 33 | 34 | 34 | 34 |  | 34 | 20 | 34 | 33 | 34 | -0.2 | Y | 5 | Y | 0 | [7 empty] | N | N | N | N | 200 | 0.46 | 52 | 77001 | 85804 | 2646 | 14200 | 11 | 1 |  | 2023-01-03 11:22 | 1570 | 135 |  | 49 |  | *롱노즐 재사용 *사무실 협의후 헤드 3500MM절단. | [14 empty] | 88.41 | 100 | 3500 | 0 | 0 |  | 300 | 400 | Y | Y | 3500 | 0 | 0 |  | 300 | 400 | Y | Y | N | [5 empty] | Y | RB095.00 | C
A75205 | 2023-01-03 | 1 | A | 유사강종연연주 | 16 | A | SEAH-BQ2 | 탄소강 | P-AE1055LS | BM#1 | 1650 | 41 | 1605 | 1572 | 28 | 4700 |  | 3 | 0.19 | 30 |  | -1.44 | 1554 | 1605 | 0 | 244.33 |  | 11 | 22 | 74 | Y |  | 2023-01-03 11:38 | 69 | 1095 | 25 | 25 | 25 | 27 | 28 | 29 | 28 | 28 | 28 | 27 | 27 | 26 | 27 | 27 | 27 | 29 | 26 | 28 | -0.02 | Y | 30 | Y | 0 | [7 empty] | Y | Y | Y | Y | 210 | 0.48 | 62 | 50766 | 90553 | 6047 | 15220 | 17 | 2 |  | 2023-01-03 11:45 | 1554 | 105 |  | 22 |  | *유사강종 연연주 혼탕부 성분확인 ID 101, 201 *강종변경 SR재설정 *롱노즐 산소랜싱 | [14 empty] | 51.51 | 100 | 0 | 0 | 0 |  | 400 |  | N | N | 0 | 0 | 0 |  | 401 |  | N | N |  |  |  | Y |  |  |  | BT180180 | H
A75206 | 2023-01-03 | 1 | C |  | 17 | A | SEAH-BQ2 | 탄소강 | P-AE1055LS | BM#1 | 1607 | 41 | 1601 | 1552 | 33 | 5400 |  | 3 | 0.21 | 30 |  | -1.44 | 1550 | 1601 | 0 | 293.14 |  | 35 | 45 | 66 | Y |  | 2023-01-03 12:50 | 65 | 1078 | 26 | 29 | 31 | 32 | 33 | 33 | 33 | 33 | 32 | 32 | 32 | 31 | 31 | 31 | 32 | 33 | 31 | 33 | -0.05 | Y | 40 | Y | 0 | [7 empty] | Y | Y | Y | Y | 200 | 0.48 | 65 | 101532 | 99801 | 5299 | 15810 | 17 | 2 |  | 2023-01-03 12:59 | 1550 | 105 |  | 12 | [16 empty] | 95.07 | 100 | 0 | 0 | 0 |  | 400 |  | N | N | 0 | 0 | 0 |  | 401 |  | N | N |  |  |  | Y |  |  |  | BT180180 | H
B74494 | 2023-01-03 | 2 | C |  | 4 | A | AE15B35C | 합금강 | 보론강 | BM#2 | 1597 | 46 | 1626 | 1534 | 42 | 8000 |  | 1 | 0.3 | 16 |  | -2.3 | 1564 | 1615 | 11.38 | 0 | 0 | 10 | 58 | 58 | Y |  | 2023-01-03 12:28 | 66 | 1092 | 32 | 31 | 31 | 31 | 32 | 31 | 31 | 30 | 29 | 29 | 29 | 29 | 28 | 28 | 30 | 32 | 28 | 31 | -0.09 | Y | 45 | Y | 0 | [7 empty] | N | N | N | N | 190 | 0.49 | 65 | 94148 | 101852 | -802 | 14200 | 11 | 1 |  | 2023-01-03 12:31 | 1564 | 123 |  | 35 |  |  | 03CE3DDBCE7D4277B44B8FE08721A34D | [13 empty] | 93.77 | 100 | 0 | 0 | 0 |  | 301 | 400 | Y | Y | 0 | 0 | 0 |  | 300 | 400 | Y | Y | N | [6 empty] | RB100.00 | C
A75207 | 2023-01-03 | 1 | C |  | 18 | A | SEAH-BQ2 | 탄소강 | P-AE1055LS | BM#1 | 1612 | 41 | 1597 | 1554 | 26 | 4500 |  | 3 | 0.21 | 30 |  | -1.28 | 1551 | 1597 | 0 | 193.96 |  | 16 | 9 | 68 | Y |  | 2023-01-03 13:41 | 66 | 1092 | 31 | 30 | 29 | 29 | 29 | 29 | 28 | 28 | 27 | 26 | 25 | 25 | 24 | 24 | 27 | 29 | 24 | 29 | -0.09 |  | 55 | Y | 0 | [7 empty] | Y | Y | Y | Y | 190 | 0.48 | 63 | 101532 | 94033 | 5967 | 15720 | 17 | 2 |  | 2023-01-03 13:47 | 1551 | 109 |  | 27 | [16 empty] | 10153200 | 100 | 0 | 0 | 0 |  | 400 |  | N | N | 0 | 0 | 0 |  | 401 |  | N | N |  |  |  | Y |  |  |  | BT180180 | H
B74495 | 2023-01-03 | 2 | C |  | 5 | A | AE15B35C | 합금강 | 보론강 | BM#2 | 1601 | 44 | 1640 | 1524 | 40 | 7700 |  | 1 | 0.32 | 15 |  | -2.25 | 1574 | 1627 | 15.45 | 0 | 0 | 1 | 69 | 48 | Y |  | 2023-01-03 13:30 | 76 | 1095 | 26 | 28 | 33 | 37 | 40 | 41 | 41 | 41 | 40 | 40 | 40 | 39 | 39 | 39 | 38 | 41 | 39 | 41 | -0.05 | Y | 40 | Y | 0 | [7 empty] | N | N | N | N | 180 | 0.49 | 64 | 100458 | 98474 | 1126 | 14400 | 11 | 1 |  | 2023-01-03 13:33 | 1574 | 122 |  | 38 | [16 empty] | 103.51 | 100 | 0 | 0 | 0 |  | 301 | 400 | Y | Y | 0 | 0 | 0 |  | 301 | 400 | Y | Y | N | [6 empty] | RB100.00 | H
A75208 | 2023-01-03 | 1 | C |  | 19 | A | SEAH-BQ2 | 탄소강 | P-AE1055LS | BM#1 | 1612 | 43 | 1609 | 1546 | 31 | 5400 |  | 3 | 0.21 | 30 |  | -1.25 | 1556 | 1601 | 0 | 229.45 |  | 5 | 32 | 64 | Y |  | 2023-01-03 14:49 | 71 | 1094 | 24 | 25 | 31 | 35 | 36 | 36 | 36 | 35 | 35 | 34 | 34 | 33 | 33 | 33 | 33 | 36 | 33 | 36 | -0.07 | Y | 40 | Y | 0 | [7 empty] | Y | Y | Y | Y | 180 | 0.48 | 62 | 101532 | 94440 | 3360 | 15810 | 17 | 2 |  | 2023-01-03 14:58 | 1556 | 108 |  | 23 | [8 empty] | F38BC62E7DFE44D68398C369CFA65525 | AA698C3B62C047E2A59F6BCDACC67417 | 45F01DC81CBE462B984D93263281B6ED |  | EC4A054D6C494AF89D80CEE377E826FC | B133A0284EE14265B70A511B74757725 | F43CA65BDE7A417E916E83BDBD96F769 |  | 100.13 | 100 | 0 | 0 | 0 |  | 400 |  | N | N | 0 | 0 | 0 |  | 401 |  | N | N |  |  |  | Y |  |  |  | BT180180 | C
B74496 | 2023-01-03 | 2 | C | 잔강최소화전 | 6 | A | AE15B35C | 합금강 | 보론강 | BM#2 | 1580 | 42 | 1609 | 1524 | 38 | 7700 |  | 1 | 0.3 | 15 |  | -2.55 | 1559 | 1625 | 7.31 | 0 | 0 | 19 | 62 | 51 | Y |  | 2023-01-03 14:47 | 61 | 1096 | 37 | 36 | 34 | 33 | 32 | 31 | 31 | 30 | 29 | 28 | 28 | 27 | 26 | 26 | 31 | 34 | 26 | 0 | -0.16 |  | 50 | Y | -0.2 | [7 empty] | N | N | N | N | 170 | 0.49 | 62 | 87461 | 95710 | 2340 | 3000 | 11 | 1 |  | 2023-01-03 14:51 | 1559 | 118 |  | 26 | [16 empty] | 90.21 | 100 | 0 | 4850 | 0 |  | 301 | 400 | Y | Y | 0 | 3550 | 0 |  | 301 | 400 | Y | Y | N | [6 empty] | RB160.00 | C
A75209 | 2023-01-03 | 1 | C | TUNDISH교체전 | 20 | A | SEAH-BQ2 | 탄소강 | P-AE1055LS | BM#1 | 1622 | 43 | 1604 | 1558 | 29 | 4900 |  | 3 | 0.18 | 30 |  | -1.47 | 1551 | 1604 | 0 | 208.95 |  | 11 | 23 | 69 | Y |  | 2023-01-03 16:05 | 66 | 1101 | 32 | 34 | 37 | 38 | 38 | 38 | 37 | 36 | 35 | 34 | 34 | 33 |  | 33 | 35 | 38 | 33 | 38 | -0.12 | Y | 40 | Y | -0.2 | [8 empty] | N | N | M | 170 | 0.48 | 69 | 96779 | 95532 | 3868 | 2000 | 17 | 2 |  | 2023-01-03 16:13 | 1551 | 94 |  | 11 |  |  | E071BC6CC00448638706C64075173DD4 | 02550166CF1440A3B20D0FE17C8C5E93 | 914A853516E04EB980C3A63CBFA75740 | [11 empty] | 94.42 | 100 | 0 | 3500 | 0 |  | 400 |  | N | N | 0 | 3500 | 0 |  | 401 |  | N | N |  |  |  | Y |  |  |  | BT180180 | H
B74497 | 2023-01-03 | 2 | C | 잔강최소화 | 7 | A | AE4145MA | 합금강 | AE4145M계 | BM#2 | 1687 | 43 | 1629 | 1599 | 36 | 6800 |  | 1 | 0.3 | 22 |  | -2.16 | 1556 | 1619 | 14.21 | 0 | 0 | 15 | 56 | 49 | Y |  | 2023-01-03 16:04 | 69 | 1095 | -137 | 28 | 33 | 33 | 34 | 35 | 35 | 34 | 33 | 34 | 34 | 33 | 33 | 33 | 30 | 35 | 33 | 34 | -0.02 | Y | 40 | Y | 0 |  |  |  | 1.22 |  |  |  | N | N | N | N | 170 | 0.43 | 69 | 94890 | 103760 | -1160 | 15800 | 11 | 1 |  | 2023-01-03 16:10 | 1556 | 119 |  | 27 |  | *잔강최소화 (롱노즐 재사용) | 94D06BEA70604B1BBAEBFF1B070B0E53 |  | 7D9E9604BF6E421EA19C5D2CCE880D0B | [11 empty] | 88.52 | 100 | 4300 | 0 | 0 |  | 650 | 400 | Y | Y | 4300 | 0 | 0 |  | 650 | 400 | Y | Y | Y | [5 empty] | Y | RB152.40 | C
A75210 | 2023-01-03 | 1 | C | TUNDISH교체 | 1 | A | STB2 | 베어링강 | STB (SF) | BM#1 | 1591 | 44 | 1591 | 1554 | 36 | 5900 |  | 3 | 0.25 | 25 |  | -1.23 | 1554 | 1591 | 183.97 | 87.02 |  | 35 | 46 | 78 | Y |  | 2023-01-03 17:16 | 98 | 1098 | -451 | -252 | 39 | 39 | 36 | -989 | 48 | -1155 | -1114 | -929 | 52 | -86 | 47 | 47 | 0 | 52 | 47 | 0 | -0.5 |  | 5 | Y | 9.99 |  | 1.91 | 1.91 | [5 empty] | N | Y | M | 210 | 0.46 | 64 | 84610 | 96851 | 4299 | 15900 | 10 | 1 |  | 2023-01-03 17:20 | 1554 | 116 |  | 28 |  | *FLUX 270KG/10KG | [14 empty] | 80.85 | 100 | 1500 | 0 | 0 |  | 650 |  | N | N | 1500 | 0 | 0 |  | 651 |  | N | N | Y |  |  | Y |  |  |  | BT180180 | H
B74498 | 2023-01-03 | 2 | C |  | 8 | A | AE4145MA | 합금강 | AE4145M계 | BM#2 | 1620 | 40 | 1634 | 1586 | 35 | 6400 |  | 1 | 0.28 | 21 |  | -2.37 | 1543 | 1623 | 10.44 | 0 | 0 | 10 | 59 | 57 | Y |  | 2023-01-03 17:18 | 56 | 1090 | 32 | 32 | 34 | 36 | 35 | 34 | 34 | 32 | 32 | 31 | 30 | 29 | 29 | 29 | 32 | 36 | 29 | 34 | -0.16 | Y | 45 | Y | 0 |  |  |  | 1.07 |  |  |  | N | N | N | N | 220 | 0.45 | 71 | 96007 | 101188 | -1138 | 14300 | 11 | 1 |  | 2023-01-03 17:27 | 1543 | 120 |  | 22 | [16 empty] | 96.01 | 100 | 0 | 0 | 0 |  | 650 | 400 | Y | Y | 0 | 0 | 0 |  | 651 | 400 | Y | Y | Y | [6 empty] | RB139.70 | C
A75211 | 2023-01-03 | 1 | C |  | 2 | A | STB2 | 베어링강 | STB (SF) | BM#1 | 1617 | 43 | 1563 | 1557 | 33 | 5100 |  | 3 | 0.23 | 25 |  | -0.66 | 1543 | 1563 | 152.92 | 36.07 |  | 16 | 10 | 79 | Y |  | 2023-01-03 18:11 | 87 | 1103 | -35 | 45 | 41 | 34 | 31 | 28 | 27 | 25 | 25 | 25 | 25 | 24 | 24 | 24 | 27 | 41 | 24 | 25 | -0.34 |  | 50 | Y | 0 |  |  |  | 0.78 |  |  |  | Y | Y | Y | Y | 200 | 0.48 | 62 | 152159 | 91823 | 4577 | 15200 | 10 | 1 |  | 2023-01-03 18:22 | 1543 | 117 |  | 37 |  | *유사강종 연연주 혼탕부 성분확인 ID:107~109.207~209. | [14 empty] | 154.01 | 100 | 0 | 0 | 0 |  | 650 |  | N | N | 0 | 0 | 0 |  | 651 |  | N | N | Y |  |  | Y |  |  |  | RB190.00 | H
B74499 | 2023-01-03 | 2 | C |  | 9 | A | AE4145MA | 합금강 | AE4145M계 | BM#2 | 1702 | 48 | 1623 | 1530 | 42 | 8300 |  | 1 | 0.28 | 22 |  | -2.12 | 1546 | 1610 | 9.41 | 0 | 0 | 1 | 70 | 63 | Y |  | 2023-01-03 18:39 | 59 | 1094 | 7 | 26 | 31 | 34 | 34 | 35 | 34 | 33 | 32 | 31 | 30 | 29 | 28 | 26 | 30 | 35 | 26 | 34 | -0.22 | Y | 40 | Y | -0.4 |  |  |  | 0.97 |  |  |  | Y | Y | Y | N | 210 | 0.45 | 68 | 96395 | 97648 | 2302 | 13200 | 11 | 1 |  | 2023-01-03 18:42 | 1546 | 113 |  | 14 |  | *T/D온도 빅사이즈 기준 초과,이상공정 등록 및 생관통보 *후속 B74500 래들 미개공 강제렌싱 1회 실시 ID:407 | [14 empty] | 97.57 | 100 | 0 | 0 | 0 |  | 650 | 400 | Y | Y | 0 | 0 | 0 |  | 650 | 400 | Y | Y | Y | [6 empty] | RB184.15 | C
A75212 | 2023-01-03 | 1 | C |  | 3 | A | SP-STB2 | 베어링강 | STB (SF) | BM#1 | 1610 | 44 | 1555 | 1534 | 39 | 6400 |  | 3 | 0.26 | 25 |  | -1.29 | 1516 | 1555 | 153.49 | 82.5 |  | 5 | 33 | 76 | Y |  | 2023-01-03 19:35 | 61 | 1090 | 25 | 27 | 30 | 31 | 32 | 31 | 30 | 30 | 29 | 28 | 28 | 28 | 27 | 27 | 29 | 32 | 27 | 30 | -0.12 | Y | 40 | Y | -0.2 |  |  |  | 0.83 |  |  |  | Y | N | Y | Y | 190 | 0.48 | 64 | 50766 | 97824 | 4176 | 15700 | 10 | 1 |  | 2023-01-03 19:43 | 1516 | 105 |  | 16 |  | *유사강종 연연주 혼탕부 성분확인 ID:101.201. | [14 empty] | 48.44 | 100 | 0 | 0 | 0 |  | 650 |  | N | N | 0 | 0 | 0 |  | 651 |  | N | N | Y |  |  | Y |  |  |  | BT180180 | H
B74500 | 2023-01-03 | 2 | C |  | 10 | A | AE4145MA | 합금강 | AE4145M계 | BM#2 | 1558 | 47 | 1617 | 1553 | 42 | 8000 |  | 1 | 0.3 | 21 |  | -2.52 | 1545 | 1613 | 17.8 | 0 | 0 | 19 | 63 | 145 | N | 1 | 2023-01-03 19:51 | 58 | 1099 | 20 | 20 | 26 | 31 | 31 | 30 | 29 | 27 | 26 | 25 | 23 | 21 | 19 | 17 | 25 | 31 | 17 | 0 | -0.28 | Y | 50 | Y | -0.4 |  |  |  | 0.92 |  |  |  | N | N | N | N | 200 | 0.46 | 71 | 96666 | 104517 | -317 | 13900 | 11 | 1 |  | 2023-01-03 19:56 | 1545 | 110 |  | 13 |  | *래들 미개공 강제렌싱 1회 실시 ID:301.302.401 | [14 empty] | 93.35 | 100 | 0 | 0 | 0 |  | 650 | 400 | Y | Y | 0 | 0 | 0 |  | 651 | 400 | Y | Y | Y | [6 empty] | RB241.30 | C
A75213 | 2023-01-03 | 1 | D |  | 4 | A | SP-STB2 | 베어링강 | STB (SF) | BM#1 | 1591 | 46 | 1556 | 1529 | 34 | 6300 |  | 3 | 0.22 | 26 |  | -1.23 | 1519 | 1556 | 141.97 | 45.8 |  | 11 | 24 | 81 | Y |  | 2023-01-03 20:40 | 64 | 1100 | 26 | 27 | 30 | 30 | 30 | 30 | 29 | 28 | 27 | 26 | 26 | 26 | 25 | 24 | 28 | 30 | 24 | 30 | -0.11 |  | 55 | Y | -0.2 | [7 empty] | Y | Y | Y | Y | 180 | 0.45 | 65 | 84610 | 91012 | 4088 | 15400 | 10 | 1 |  | 2023-01-03 20:48 | 1519 | 102 |  | 17 |  | *전기로 작업지연 감속주입(정속유지강종) | [14 empty] | 86.34 | 100 | 0 | 0 | 0 |  | 650 |  | N | N | 0 | 0 | 0 |  | 651 |  | N | N | Y |  |  | Y |  |  |  | BT180180 | H
B74521 | 2023-01-03 | 2 | D | TUNDISH교체전 | 11 | B | AE4145MA | 합금강 | AE4145M계 | BM#2 | 1625 | 40 | 1620 | 1595 | 30 | 5900 |  | 1 | 0.24 | 21 |  | -2.34 | 1552 | 1613 | 11.5 | 0 | 0 | 15 | 57 | 80 | Y |  | 2023-01-03 20:56 | 65 | 1094 | 12 | 24 | 30 | 34 | 36 | 36 | 36 | 35 | 34 | 33 | 33 | 33 | 32 | 32 | 32 | 36 | 32 | 36 | -0.08 | Y | 50 | Y | 0 |  |  |  | 1.1 |  |  |  | N | N | N | N | 190 | 0.45 | 71 | 106922 | 102745 | 705 | 2000 | 07 | 1 |  | 2023-01-03 21:00 | 1552 | 113 |  | 20 |  |  | C5064EBE67344CB593726157F83D00FD | A49A85B988B64D6DA9E70E44840345F4 | D581D28D173A44C1A2FED82563C8A680 | [11 empty] | 103.81 | 100 | 0 | 2770 | 0 |  | 652 | 400 | Y | Y | 0 | 3250 | 0 |  | 651 | 400 | Y | Y | Y | [6 empty] | BT180180 | H
A75214 | 2023-01-03 | 1 | D |  | 5 | A | SP-STB2 | 베어링강 | STB (SF) | BM#1 | 1627 | 45 | 1563 | 1544 | 34 | 5400 |  | 3 | 0.23 | 26 |  | -1.17 | 1520 | 1556 | 139.55 | 58.26 |  | 35 | 47 | 68 | Y |  | 2023-01-03 21:47 | 65 | 1090 | 23 | 25 | 30 | 32 | 32 | 33 | 32 | 32 | 30 | 30 | 29 | 29 | 28 | 27 | 29 | 33 | 27 | 32 | -0.11 | Y | 55 | Y | 0 | [7 empty] | Y | Y | Y | Y | 170 | 0.4 | 78 | 101532 | 98669 | 3931 | 15000 | 10 | 1 |  | 2023-01-03 21:56 | 1520 | 101 |  | 15 |  | *전기로 작업지연 감속주입(정속유지강종) | [5 empty] | 68A8225F476844169260858A84F956C8 | 994648BE8F274B6BB439CA68DEA567B2 | 5C85978BBCCC45F39FC0A43ACBD08F95 |  | D4FF3028E823493192298C94028FE81B | 7C2365437BBB4B1A969278B15905DAD2 | 2870C54B37B84EDDB92D35412766E08C |  |  | 96.1 | 100 | 0 | 0 | 0 |  | 650 |  | N | N | 0 | 0 | 0 |  | 651 |  | N | N | Y |  |  | Y |  |  |  | BT180180 | H
B74522 | 2023-01-03 | 2 | D | TUNDISH교체 | 1 | A | SNCM8 | 합금강 | SNCM439계 | BM#2 | 1638 | 41 | 1657 | 1585 | 35 | 6700 |  | 1 | 0.32 | 17 |  | 0 | 1568 | 1640 | 0 | 18.1 | 0 | 10 | 60 | 73 | Y |  | 2023-01-03 22:05 | 79 | 1097 | -295 | -75 | 25 | 23 | 28 | 31 | 35 | 39 | 39 | 40 | 40 | 40 |  | 40 | 31 | 40 | 40 | 40 | 0 |  | 10 | Y | 0 |  | 2.1 | 2.1 |  |  |  |  | N | N | N | N | 220 | 0.48 | 60 | 84610 | 96202 | 3148 | 13800 | 16 | 2 |  | 2023-01-03 22:08 | 1568 | 134 |  | 48 |  | * T/D FLUX 용탕부: 120 KG / 유탕부: 10KG 투입. | [14 empty] | 86.82 | 100 | 700 | 0 | 0 |  | 650 | 400 | Y | Y | 700 | 0 | 0 |  | 650 | 400 | Y | Y | Y | [6 empty] | BT180180 | C
A75215 | 2023-01-03 | 1 | D |  | 6 | A | SP-STB2 | 베어링강 | STB (SF) | BM#1 | 1620 | 40 | 1568 | 1560 | 29 | 4800 |  | 3 | 0.22 | 25 |  | -1.54 | 1522 | 1568 | 135.81 | 51.14 |  | 16 | 11 | 70 | Y |  | 2023-01-03 22:55 | 67 | 1105 | 27 | 26 | 28 | 29 | 30 | 31 | 30 | 29 | 29 | 28 | 28 | 28 | 28 | 28 | 29 | 31 | 28 | 29 | -0.02 | Y | 40 | Y | 0 | [7 empty] | Y | Y | Y | Y | 210 | 0.47 | 64 | 101532 | 93729 | 4771 | 15300 | 10 | 1 |  | 2023-01-03 23:02 | 1522 | 107 |  | 28 |  | *전기로 작업지연 감속주입(정속유지강종) | [14 empty] | 100.83 | 100 | 0 | 0 | 0 |  | 650 |  | N | N | 0 | 0 | 0 |  | 651 |  | N | N | Y |  |  | Y |  |  |  | BT180180 | H
B74523 | 2023-01-03 | 2 | D |  | 2 | A | SNCM8 | 합금강 | SNCM439계 | BM#2 | 1602 | 40 | 1604 | 1541 | 37 | 6800 |  | 1 | 0.25 | 18 |  | -1.95 | 1555 | 1599 | 0 | 16.22 | 0 | 1 | 71 | 74 | Y |  | 2023-01-03 23:18 | 66 | 1093 | 37 | 36 | 32 | 30 | 29 | 28 | 27 | 26 | 26 | 24 | 24 | 23 | 22 | 22 | 27 | 32 | 22 | 0 | -0.18 |  | 55 | Y | 0 |  |  |  | 1.45 |  |  |  | Y | Y | Y | N | 220 | 0.46 | 64 | 97929 | 93498 | 1952 | 13400 | 16 | 2 |  | 2023-01-03 23:20 | 1555 | 122 |  | 36 | [16 empty] | 106.1 | 100 | 0 | 0 | 0 |  | 651 | 400 | Y | Y | 0 | 0 | 0 |  | 650 | 400 | Y | Y | Y | [6 empty] | RB190.00 | C
A75216 | 2023-01-03 | 1 | D |  | 7 | A | SP-STB2 | 베어링강 | STB (SF) | BM#1 | 1652 | 46 | 1555 | 1563 | 28 | 4700 |  | 3 | 0.22 | 26 |  | -0.98 | 1525 | 1555 | 151.07 | 32.38 |  | 5 | 34 | 80 | Y |  | 2023-01-04 00:01 | 70 | 1090 | 28 | 28 | 30 | 32 | 32 | 32 | 32 | 31 | 30 | 30 | 29 | 29 | 29 | 29 | 30 | 32 | 29 | 32 | -0.06 | Y | 50 | Y | 0 | [7 empty] | Y | Y | Y | Y | 200 | 0.48 | 65 | 101532 | 99417 | 3033 | 14200 | 10 | 1 |  | 2023-01-04 00:09 | 1525 | 109 |  | 27 | [16 empty] | 95.42 | 100 | 0 | 0 | 0 |  | 650 |  | N | N | 0 | 0 | 0 |  | 651 |  | N | N | Y |  |  | Y |  |  |  | BT180180 | H
B74524 | 2023-01-03 | 2 | D |  | 3 | A | SNCM8 | 합금강 | SNCM439계 | BM#2 | 1572 | 44 | 1615 | 1558 | 39 | 7000 |  | 1 | 0.3 | 18 |  | -2.08 | 1564 | 1613 | 0 | 22.89 | 0 | 19 | 64 | 78 | Y |  | 2023-01-04 00:22 | 75 | 1087 | 18 | 27 | 34 | 37 | 37 | 37 | 37 | 36 | 35 | 35 | 34 | 33 | 33 | 32 | 33 | 37 | 32 | 37 | -0.1 | Y | 50 | Y | -0.2 |  |  |  | 0.98 |  |  |  | N | N | N | N | 210 | 0.45 | 69 | 95228 | 100093 | 1057 | 14600 | 16 | 2 |  | 2023-01-04 00:31 | 1564 | 125 |  | 39 | [16 empty] | 96.04 | 100 | 0 | 0 | 0 |  | 650 | 400 | Y | Y | 0 | 0 | 0 |  | 651 | 400 | Y | Y | Y | [6 empty] | RB140.00 | C
A75217 | 2023-01-03 | 1 | D | TUNDISH교체전 | 8 | A | SP-STB2 | 베어링강 | STB (SF) | BM#1 | 1639 | 38 | 1565 | 1563 | 30 | 4800 |  | 3 | 0.23 | 25 |  | -1.51 | 1520 | 1565 | 150.59 | 36 |  | 11 | 25 | 81 | Y |  | 2023-01-04 01:14 | 65 | 1090 | 29 | 28 | 29 | 29 | 29 | 29 | 28 | 27 | 26 | 26 | 25 | 25 | 24 | 24 | 27 | 29 | 24 | 29 | -0.09 |  | 55 | Y | 0 | [7 empty] | Y | N | N | M | 190 | 0.48 | 66 | 79166 | 97533 | 3717 | 1500 | 10 | 1 |  | 2023-01-04 01:22 | 1520 | 95 |  | 20 |  |  | 5063DDAC4555483C81EF5ADD3C24444A | 2C3466A32605453C9E7E91F1033FC531 | E72F6914C0EF4067881D459EED50FDF1 | [11 empty] | 75.76 | 100 | 0 | 3500 | 0 |  | 650 |  | N | N | 0 | 3500 | 0 |  | 651 |  | N | N | Y |  |  | Y |  |  |  | BT180180 | H
B74525 | 2023-01-03 | 2 | D | 잔강최소화전 | 4 | A | SNCM8 | 합금강 | SNCM439계 | BM#2 | 1592 | 39 | 1616 | 1546 | 35 | 6700 |  | 1 | 0.29 | 19 |  | -2.24 | 1561 | 1613 | 0 | 53.75 | 0 | 15 | 58 | 68 | Y |  | 2023-01-04 01:34 | 72 | 1088 | 29 | 31 | 31 | 32 | 33 | 33 | 33 | 32 | 32 | 30 | 30 | 29 |  | 29 | 31 | 33 | 29 | 33 | -0.1 | Y | 35 | Y | -0.2 |  |  |  | 0.85 |  |  |  | N | N | N | N | 200 | 0.5 | 60 | 98749 | 95971 | 1879 | 3000 | 16 | 2 |  | 2023-01-04 01:57 | 1561 | 122 |  | 36 |  |  | 8D07641DE7584A4CA229834118C5BC04 | [13 empty] | 103.02 | 100 | 0 | 3220 | 0 |  | 650 | 400 | Y | Y | 0 | 3260 | 0 |  | 651 | 400 | Y | Y | Y | [6 empty] | RB120.00 | C
A75218 | 2023-01-03 | 1 | D | TUNDISH교체 | 1 | A | SCR420H1V | 소입성보증강 | C | BM#1 | 1630 | 48 | 1633 | 1574 | 38 | 7500 |  | 3 | 0.21 | 20 |  | -1.39 | 1602 | 1638 | 0 | 225.49 |  | 35 | 48 | 74 | Y |  | 2023-01-04 02:25 | 93 | 1090 | -308 | -107 | 24 | 24 | 29 | 34 | 37 | 39 | 40 | 40 | 40 | 41 |  | 41 | 36 | 41 | 41 | 40 | 0 |  |  | Y | 0.2 |  | 1.6 | 1.6 |  |  |  |  | N | N | N | N | 210 | 0.54 | 58 | 101532 | 100261 | 4839 | 15200 | 14 | 2 |  | 2023-01-04 02:33 | 1602 | 122 |  | 37 |  | *T/D FLUX 유:15KG 용:120KG | [14 empty] | 95.11 | 100 | 1000 | 0 | 0 |  | 410 |  | Y | Y | 1000 | 0 | 0 |  | 411 |  | Y | Y | N |  | Y |  |  |  |  | BT180180 | H
B74526 | 2023-01-03 | 2 | D | 잔강최소화 | 5 | A | AE4330VM2 | 합금강 | SNCM439계 | BM#2 | 1645 | 49 | 1642 | 1595 | 44 | 7900 |  | 1 | 0.34 | 19 |  | -2.28 | 1576 | 1637 | 26.24 | 0 | 0 | 10 | 61 | 58 | Y |  | 2023-01-04 02:55 | 83 | 1110 | -151 | -67 | 41 | 40 | 44 | 46 | 47 | 48 | 47 | 47 | 47 | 47 |  | 47 | 37 | 48 | 47 | 47 | 0 | Y | 25 | Y | 0 |  |  |  | 0.71 |  |  |  | N | N | N | N | 190 | 0.43 | 61 | 92222 | 94013 | -913 | 15300 | 16 | 2 |  | 2023-01-04 03:01 | 1576 | 134 |  | 33 |  | * 롱노즐 재사용 | 2C758800E8894AC5BCAA1DD03423E87E | [13 empty] | 98.58 | 100 | 4000 | 0 | 0 |  | 650 | 400 | Y | Y | 4000 | 0 | 0 |  | 650 | 400 | Y | Y | Y | [5 empty] | Y | RB165.10 | C
A75219 | 2023-01-03 | 1 | D |  | 2 | A | SCR420H1V | 소입성보증강 | C | BM#1 | 1620 | 42 | 1615 | 1628 | 22 | 4300 |  | 3 | 0.22 | 14 |  | -1.59 | 1584 | 1615 | 0 | 175.3 |  | 16 | 12 | 74 | Y |  | 2023-01-04 03:21 | 75 | 1099 | 41 | 36 | 32 | 31 | 30 | 30 | 29 | 29 | 28 | 28 | 27 | 28 |  | 28 | 31 | 32 | 27 | 28 | -0.12 | Y | 40 | Y | 0.2 | [7 empty] | N | N | N | N | 200 | 0.53 | 56 | 152298 | 94822 | 1978 | 15000 | 14 | 2 |  | 2023-01-04 03:29 | 1584 | 109 |  | 40 |  | *유사강종 연연주 혼탕부 성분확인 ID:107~109.207~209. | [14 empty] | 152.6 | 100 | 0 | 0 | 0 |  | 410 |  | Y | Y | 0 | 0 | 0 |  | 411 |  | Y | Y | N |  | Y |  |  |  |  | BT180180 | H
B74527 | 2023-01-03 | 2 | D |  | 6 | A | AE4330VM2 | 합금강 | SNCM439계 | BM#2 | 1660 | 42 | 1626 | 1604 | 32 | 6200 |  | 1 | 0.34 | 18 |  | -2.17 | 1563 | 1619 | 20.72 | 0 | 0 | 1 | 72 | 71 | Y |  | 2023-01-04 03:54 | 70 | 1091 | 45 | 45 | 43 | 42 | 42 | 41 | 40 | 38 | 37 | 37 | 36 | 35 | 34 | 32 | 38 | 43 | 32 | 0 | -0.17 |  | 65 | Y | -0.2 |  |  |  | 0.72 |  |  |  | Y | Y | Y | N | 180 | 0.45 | 70 | 97428 | 100275 | 1275 | 13600 | 16 | 2 |  | 2023-01-04 04:04 | 1563 | 127 |  | 36 | [16 empty] | 98.11 | 100 | 0 | 0 | 0 |  | 650 | 400 | Y | Y | 0 | 0 | 0 |  | 650 | 400 | Y | Y | Y | [6 empty] | RB203.20 | C
A75220 | 2023-01-03 | 1 | D |  | 3 | A | BP-SCR420HC | 소입성보증강 | C | BM#1 | 1634 | 42 | 1625 | 1563 | 31 | 6000 |  | 3 | 0.21 | 16 |  | -1.82 | 1586 | 1625 | 0 | 221.34 |  | 5 | 35 | 79 | Y |  | 2023-01-04 04:29 | 75 | 1081 | 25 | 24 | 25 | 27 | 27 | 27 | 27 | 26 | 25 | 23 | 23 | 24 |  | 24 | 25 | 27 | 23 | 27 | -0.07 | Y | 40 | Y | 0.2 | [7 empty] | N | N | N | N | 190 | 0.52 | 58 | 50766 | 96131 | 4369 | 14500 | 14 | 2 |  | 2023-01-04 04:37 | 1586 | 105 |  | 29 |  | *유사강종 연연주 혼탕부 성분확인 ID:101.201. | [14 empty] | 49.24 | 100 | 0 | 0 | 0 |  | 650 |  | Y | Y | 0 | 0 | 0 |  | 651 |  | Y | Y | N |  |  | Y |  |  |  | BT180180 | H
B74528 | 2023-01-03 | 2 | B |  | 7 | B | AE4330VM2 | 합금강 | SNCM439계 | BM#2 | 1636 | 45 | 1609 | 1572 | 42 | 7700 |  | 1 | 0.26 | 18 |  | -1.95 | 1555 | 1605 | 11.01 | 0 | 0 | 19 | 65 | 57 | Y |  | 2023-01-04 05:15 | 62 | 1088 | 30 | 31 | 33 | 33 | 32 | 31 | 30 | 29 | 28 | 27 | 26 | 25 | 24 | 24 | 29 | 33 | 24 | 0 | -0.18 |  | 50 | Y | -0.2 |  |  |  | 0.96 |  |  |  | Y | Y | Y | N | 170 | 0.45 | 69 | 92860 | 97279 | 2171 | 13500 | 16 | 2 |  | 2023-01-04 05:17 | 1555 | 118 |  | 27 | 18 | [15 empty] | 95.58 | 100 | 0 | 0 | 0 |  | 650 | 400 | Y | Y | 0 | 0 | 0 |  | 650 | 400 | Y | Y | Y | [6 empty] | RB215.90 | C
A75221 | 2023-01-03 | 1 | B |  | 4 | A | BP-SCR420HC | 소입성보증강 | C | BM#1 | 1620 | 42 | 1623 | 1586 | 28 | 5400 |  | 3 | 0.23 | 16 |  | -1.84 | 1584 | 1623 | 0 | 180.27 |  | 11 | 26 | 70 | Y |  | 2023-01-04 05:25 | 73 | 1090 | 22 | 25 | 26 | 27 | 27 | 27 | 27 | 27 | 26 | 27 | 27 |  |  | 27 | 26 | 27 | 26 | 27 | -0.04 | Y | 25 | Y | 0 | [7 empty] | N | N | N | N | 180 | 0.52 | 55 | 84610 | 92646 | 3454 | 15000 | 14 | 2 |  | 2023-01-04 05:35 | 1584 | 104 |  | 33 | [16 empty] | 85.29 | 100 | 0 | 0 | 0 |  | 650 |  | Y | Y | 0 | 0 | 0 |  | 651 |  | Y | Y | N |  |  | Y |  |  |  | BT180180 | H
A75222 | 2023-01-03 | 1 | B |  | 5 | A | BP-SCR420HC | 소입성보증강 | C | BM#1 | 1647 | 41 | 1621 | 1584 | 25 | 4700 |  | 3 | 0.22 | 16 |  | -1.77 | 1583 | 1621 | 0 | 156.58 |  | 35 | 49 | 55 | Y |  | 2023-01-04 06:22 | 72 | 1084 | 26 | 26 | 28 | 29 | 31 | 32 | 31 | 30 | 29 | 29 | 28 | 28 | 28 | 28 | 29 | 32 | 28 | 29 | -0.11 | Y | 35 | Y | 0 | [7 empty] | N | N | N | N | 170 | 0.49 | 58 | 84610 | 90615 | 6935 | 15300 | 14 | 2 |  | 2023-01-04 06:31 | 1583 | 99 |  | 32 |  | *전기로 보수작업 작업지연 감속주입 | [14 empty] | 8461000 | 100 | 0 | 0 | 0 |  | 650 |  | Y | Y | 0 | 0 | 0 |  | 651 |  | Y | Y | N |  |  | Y |  |  |  | BT180180 | H
B74529 | 2023-01-03 | 2 | B |  | 8 | A | AE4330VM2 | 합금강 | SNCM439계 | BM#2 | 1621 | 46 | 1610 | 1551 | 43 | 8200 |  | 1 | 0.27 | 18 |  | -1.89 | 1557 | 1610 | 13.33 | 0 | 0 | 15 | 59 | 71 | Y |  | 2023-01-04 06:18 | 64 | 1098 | 21 | 25 | 29 | 31 | 31 | 31 | 30 | 30 | 29 | 29 | 29 | 28 | 27 | 27 | 28 | 31 | 27 | 31 | -0.09 | Y | 45 | Y | -0.2 |  |  |  | 0.96 |  |  |  | N | Y | Y | N | 170 | 0.45 | 69 | 98979 | 99305 | -1005 | 14400 | 16 | 2 |  | 2023-01-04 06:21 | 1557 | 125 |  | 34 | [16 empty] | 99.38 | 100 | 0 | 0 | 0 |  | 651 | 400 | Y | Y | 0 | 0 | 0 |  | 650 | 400 | Y | Y | Y | [6 empty] | RB184.15 | C
A75223 | 2023-01-04 | 1 | B | 잔강최소화전 | 6 | A | BP-SCR420HC | 소입성보증강 | C | BM#1 | 1637 | 44 | 1626 | 1587 | 30 | 5300 |  | 3 | 0.23 | 16 |  | 0 | 1626 | 1626 | 0 | 179.38 |  | 16 | 13 | 53 | Y |  | 2023-01-04 07:33 | 115 | 1099 | 27 | 26 | 31 | 33 | 35 | 36 | 35 | 35 | 34 | 33 | 32 | 32 | 31 | 29 | 32 | 36 | 29 | 35 | -0.16 | Y | 45 | Y | -0.2 | [7 empty] | N | N | N | N | 210 | 0.42 | 74 | 86483 | 97927 | 4223 | 3000 | 14 | 2 |  | 2023-01-04 07:49 | 1626 | 94 |  | 21 |  | *전기로 보수작업 작업지연 감속주입 20%이상 감속주입 ID:101~105.201~206 *L/D 잔강 7.3ton에 슬러그 이월됨-이상재등록 *T/D잔강 실측 2.5TON *램핑다운 시간 15:18 |  | F9F66DAF4D6D47BB84490CC62BA67838 | 542E64DA6CA34CFAA8E68BBDEA6459ED |  |  |  | 8A0BE848E12E407FAE3D20D526C7CA2B | E81C83D12F99484A853C0A093E7119AA | 9E54B41D9EA042B4A1089CBB1F9C90CC |  | 6B15AD9DC0BC42478C6FDE36A0AAC099 | CB8D514CA99A4D088010CD4CAD8875D8 | 56406CE94FC74A409C783794FADA6AE7 |  | 82.21 | 100 | 0 | 4000 | 0 |  | 650 |  | Y | Y | 0 | 3600 | 0 |  | 651 |  | Y | Y | N |  |  | N |  |  |  | BT180180 | H
B74530 | 2023-01-03 | 2 | B | 연주종료 | 9 | B | AE4330VM2 | 합금강 | SNCM439계 | BM#2 | 1679 | 54 | 1623 | 1603 | 38 | 6200 |  | 1 | 0.25 | 18 |  | -1.86 | 1565 | 1612 | 10.82 | 0 | 0 | 10 | 62 | 61 | Y |  | 2023-01-04 07:37 | 72 | 1086 | 24 | 29 | 37 | 41 | 43 | 44 | 44 | 44 | 43 | 43 | 43 | 43 | 42 | 41 | 41 | 44 | 41 | 44 | -0.06 | Y | 40 | Y | -0.2 |  |  |  | 0.86 |  |  |  | N | N | N | N | 210 | 0.45 | 72 | 90930 | 100471 | 429 | 2000 | 16 | 2 |  | 2023-01-04 07:45 | 1565 | 125 |  | 25 |  | * 연주종료 : 09시 26분 | 04CC4D489B184AD99ED3F98E527D5CC2 | 0691B4E485EC4DE199607F4BAD1095DD | C31C4BF79CA3438BA6D3E1F5437357B1 |  |  | 73BC6BD6A32843F3BD9612CFACD0107F | 5519C9B48A2146CB9D463269B3538FAB |  |  | B32545C6F6C14DB8BB30682F566CA428 | A7BF7A222E64412CA7BD2CAE1E65ED66 |  |  |  | 91.16 | 100 | 0 | 3870 | 0 |  | 650 | 400 | Y | Y | 0 | 3000 | 0 |  | 650 | 400 | Y | Y | Y | [6 empty] | RB146.05 | C
A75224 | 2023-01-04 | 1 | B | 잔강최소화 | 7 | A | SCR420HON2 | 소입성보증강 | C | BM#1 | 1609 | 39 | 1639 | 1554 | 32 | 6200 |  | 3 | 0.23 | 20 |  | -1.67 | 1597 | 1639 | 0 | 200.18 |  | 5 | 36 | 64 | Y |  | 2023-01-04 08:37 | 86 | 1098 | -190 | -198 | 28 | 27 | 30 | 32 | 33 | 34 | 34 | 35 | 34 | 34 |  | 34 | 21 | 35 | 34 | 34 | 0 | Y | 10 | Y | 0 | [7 empty] | N | N | N | N | 200 | 0.47 | 56 | 84610 | 97513 | 1487 | 14700 | 14 | 2 |  | 2023-01-04 09:07 | 1597 | 117 |  | 46 |  | *롱노즐 재사용 *전기로 보수작업 작업지연 감속주입 | [14 empty] | 82.71 | 100 | 2500 | 0 | 0 |  | 410 |  | Y | Y | 2500 | 0 | 0 |  | 411 |  | Y | Y | N |  | Y |  |  |  | Y | BT180180 | H
A75225 | 2023-01-04 | 1 | B |  | 8 | A | SCR420HON2 | 소입성보증강 | C | BM#1 | 1629 | 41 | 1639 | 1570 | 29 | 5900 |  | 3 | 0.23 | 20 |  | -1.85 | 1592 | 1639 | 0 | 232.47 |  | 11 | 27 | 67 | Y |  | 2023-01-04 09:55 | 81 | 1097 | 32 | 34 | 37 | 38 | 37 | 37 | 36 | 35 | 35 | 34 | 34 | 33 | 32 | 31 | 34 | 38 | 31 | 37 | -0.12 | Y | 60 | Y | 0 | [7 empty] | N | N | N | N | 190 | 0.41 | 75 | 101532 | 96371 | 879 | 14400 | 14 | 2 |  | 2023-01-04 10:09 | 1592 | 104 |  | 26 |  | *전기로 보수작업 작업지연 감속주입 20%이상 감속주입 ID:101~105.201~206 *전공정요청 L/D잔강 이월 안함-이상재등록 | [14 empty] | 101.43 | 100 | 0 | 0 | 0 |  | 410 |  | Y | Y | 0 | 0 | 0 |  | 411 |  | Y | Y | N | [6 empty] | BT180180 | H
A75226 | 2023-01-04 | 1 | B |  | 9 | A | SCR420HON2 | 소입성보증강 | C | BM#1 | 1650 | 40 | 1618 | 1591 | 24 | 4600 |  | 3 | 0.23 | 20 |  | -1.43 | 1582 | 1618 | 0 | 235.94 |  | 35 | 50 | 83 | Y |  | 2023-01-04 10:58 | 71 | 1095 | 29 | 27 | 25 | 24 | 24 | 22 | 22 | 21 | 20 | 20 | 19 | 18 | 18 | 17 | 21 | 25 | 17 | 17 | -0.12 |  | 65 | Y | 0 | [7 empty] | N | N | N | N | 180 | 0.41 | 73 | 84610 | 97748 | 1602 | 14800 | 14 | 2 |  | 2023-01-04 11:09 | 1582 | 117 |  | 40 |  | *전기로 보수작업 작업지연 감속주입 20%이상 감속주입 *전공정요청 L/D잔강 이월 안함-이상재등록 | [14 empty] | 82.87 | 100 | 0 | 0 | 0 |  | 410 |  | Y | Y | 0 | 0 | 0 |  | 411 |  | Y | Y | N | [6 empty] | BT180180 | H
A75227 | 2023-01-04 | 1 | B | TUNDISH교체전 | 10 | A | SCR420HON2 | 소입성보증강 | C | BM#1 | 1636 | 45 | 1627 | 1574 | 32 | 5500 |  | 3 | 0.21 | 21 |  | -1.72 | 1583 | 1627 | 0 | 237.39 |  | 16 | 14 | 71 | Y |  | 2023-01-04 12:13 | 72 | 1092 | 16 | 17 | 20 | 21 | 23 | 23 | 24 | 24 | 24 | 23 | 22 |  |  | 22 | 22 | 24 | 22 | 24 | -0.06 | Y | 20 | Y | -0.2 | [7 empty] | N | N | N | N | 170 | 0.51 | 60 | 100557 | 97432 | -3282 | 2000 | 14 | 2 |  | 2023-01-04 12:33 | 1583 | 121 |  | 39 |  | *전기로 보수작업 작업지연 감속주입 *전공정요청 L/D잔강 이월 안함-이상재등록 |  | 2DD19873AC2443FAAAA38EB966E6024F | B53B47B787C246A18895EAA3756EEE11 | 2893171A16D141298513942BCD3C8CF0 | [10 empty] | 103.24 | 100 | 0 | 3000 | 0 |  | 410 |  | Y | Y | 0 | 3000 | 0 |  | 411 |  | Y | Y | N | [6 empty] | BT180180 | H
A75228 | 2023-01-04 | 1 | C | TUNDISH교체 | 1 | A | AE1055LS | 탄소강 | G-AE1055LS | BM#1 | 1631 | 40 | 1618 | 1564 | 58 | 6300 |  | 3 | 0.22 | 25 |  | -1.59 | 1574 | 1624 | 0 | 251.97 |  | 5 | 37 | 71 | Y |  | 2023-01-04 13:24 | 90 | 1093 | -221 | 20 | 19 | 20 | 27 | 30 | 32 | 33 | 34 | 35 | 35 |  |  | 35 | 29 | 35 | 35 | 0 | 0 |  | 5 | Y | 0 |  | 1.48 | 1.48 | [5 empty] | N | N | M | 210 | 0.5 | 57 | 84600 | 91892 | 5158 | 14700 | 18 | 1 |  | 2023-01-04 13:31 | 1574 | 132 |  | 49 |  | *T/D FLUX 유:10K용:220KG | [14 empty] | 84.68 | 100 | 1500 | 0 | 0 |  | 500 |  | N | N | 1500 | 0 | 0 |  | 501 |  | N | N | N |  |  | Y |  |  |  | BT180180 | H
B74531 | 2023-01-04 | 2 | C | 연주시작 | 1 | A | 38MNVS6 | 합금강 | KFMN443계 | BM#2 | 1565 | 62 | 1689 | 1524 | 56 | 10800 |  | 1 | 0.4 | 19 |  | -2.77 | 1584 | 1680 | 0 | 15.81 | 0 | 10 | 63 | 180 | Y |  | 2023-01-04 14:44 | 91 | 1089 | -309 | 26 | 39 | 39 | 44 | 48 | 50 | 51 | 52 | 51 | 52 | 50 | 48 | 48 | 47 | 52 | 48 | 0 | -0.2 |  | 20 | Y | -0.4 |  | 2.51 | 2.45 | 1.04 |  |  |  | N | N | N | M | 220 | 0.44 | 65 | 98456 | 97730 | -2480 | 15600 | 03 | 1 |  | 2023-01-04 14:53 | 1584 | 142 |  | 16 |  | *START 15:03 *T/D FLUX 용탕부: 120 KG / 유탕부: 10KG 투입. * EDGE HEATER 코일 건조로 미적용 * 전공정 요청 감속주입 *수소 10분 측정값 기준치 초과, 이상공정 등록 및 생관통보 *주입 말기 전공정 요청으로 20%이상 감속주입, 이상재 등록 및 생관통보 | 83B22651E04A481CB52D12FAAB1ED71C |  | 24DC47538A084430913BFC4B22EEFF6A | [11 empty] | 105.53 | 83.33 | 1010 | 0 | 0 |  | 650 | 400 | N | N | 1010 | 0 | 0 |  | 650 | 400 | N | N |  |  |  |  | Y |  |  | RB160.00 | C
A75229 | 2023-01-04 | 1 | C |  | 2 | A | AE1055LS | 탄소강 | G-AE1055LS | BM#1 | 1613 | 43 | 1617 | 1563 | 32 | 5000 |  | 3 | 0.21 | 25 |  | -1.41 | 1559 | 1602 | 0 | 293.67 |  | 11 | 28 | 58 | Y |  | 2023-01-04 14:36 | 75 | 1093 | 21 | 25 | 24 | 25 | 25 | 21 | 21 | 21 | 21 | 25 | 25 | 25 | 24 | 24 | 23 | 25 | 21 | 25 | -0.16 | Y | 25 | Y | -0.2 | [8 empty] | N | N | Y | 200 | 0.51 | 60 | 84600 | 87450 | 7200 | 15200 | 18 | 1 |  | 2023-01-04 14:46 | 1559 | 126 |  | 34 | [16 empty] | 83.14 | 100 | 0 | 0 | 0 |  | 500 |  | N | N | 0 | 0 | 0 |  | 501 |  | N | N | N |  |  | Y |  |  |  | BT180180 | H
A75230 | 2023-01-04 | 1 | C |  | 3 | A | AE1055LS | 탄소강 | G-AE1055LS | BM#1 | 1623 | 44 | 1613 | 1567 | 30 | 5000 |  | 3 | 0.21 | 25 |  | -1.82 | 1556 | 1602 | 0 | 326.59 |  | 35 | 51 | 60 | Y |  | 2023-01-04 15:41 | 72 | 1090 | 33 | 34 | 35 | 36 | 36 | 35 | 34 | 33 | 32 | 31 | 29 | 28 |  | 28 | 33 | 36 | 28 | 0 | -0.18 | Y | 45 | Y | -0.2 | [8 empty] | N | N | Y | 190 | 0.48 | 62 | 101520 | 94411 |  | 15400 | 18 | 1 |  | 2023-01-04 16:04 | 1556 | 124 |  | 30 | [16 empty] | 66.75 | 100 | 0 | 0 | 0 |  | 500 |  | N | N | 0 | 0 | 0 |  | 501 |  | N | N | N |  |  | Y |  |  |  | BT180180 | H
B74532 | 2023-01-04 | 2 | C |  | 2 | A | 38MNVS6 | 합금강 | KFMN443계 | BM#2 | 1609 | 63 | 1661 | 1525 | 54 | 10700 |  | 1 | 0.4 | 18 |  | -2.63 | 1570 | 1653 | 0 | 53.8 | 0 | 15 | 60 | 325 | Y |  | 2023-01-04 15:56 | 77 | 1099 | 44 | 42 | 42 | 40 | 38 | 36 | 35 | 34 | 33 | 33 | 30 | 30 | 29 | 28 | 34 | 42 | 27 | 0 | -0.25 |  | 60 | Y | 0.2 |  |  |  | 1.14 |  |  |  | N | N | N | Y | 220 | 0.4 | 79 | 100272 | 100161 | -911 | 16200 | 03 | 1 |  | 2023-01-04 16:00 | 1570 | 133 |  | 11 |  | * EDGE HEATER 코일 건조로 미적용 * 전공정 요청 20%이상 감속주입, 이상공정 등록 및 생관통보 | [14 empty] | 103.05 | 100 | 0 | 0 | 0 |  | 651 | 400 | N | N | 0 | 0 | 0 |  | 649 | 400 | N | N | [7 empty] | RB160.00 | C
A75231 | 2023-01-04 | 1 | C |  | 4 | A | AE1055LS | 탄소강 | G-AE1055LS | BM#1 | 1631 | 48 | 1610 | 1574 | 29 | 5000 |  | 3 | 0.22 | 25 |  | -1.29 | 1570 | 1610 | 0 | 226.71 |  | 16 | 15 | 47 | Y |  | 2023-01-04 16:37 | 86 | 1094 | 23 | 22 | 23 | 25 | 23 | 23 | 23 | 23 | 23 | 22 | 22 | 21 | 21 | 21 | 23 | 25 | 21 | 23 | -0.08 |  | 50 | Y | 0 | [8 empty] | N | N | Y | 180 | 0.47 | 63 | 84600 | 89050 | 7200 | 15000 | 18 | 1 |  | 2023-01-04 16:54 | 1570 | 117 |  | 35 |  | *전기로 1기 보수, 감속주입(정속유지강종) ID:104.105.204.205 . | [14 empty] | 86.37 | 100 | 0 | 0 | 0 |  | 500 |  | N | N | 0 | 0 | 0 |  | 501 |  | N | N | N |  |  | Y |  |  |  | BT180180 | H
B74533 | 2023-01-04 | 2 | C |  | 3 | A | 38MNVS6 | 합금강 | KFMN443계 | BM#2 | 1577 | 45 | 1663 | 1564 | 41 | 7600 |  | 1 | 0.35 | 18 |  | -2.54 | 1564 | 1652 | 0 | 11.54 | 0 | 1 | 73 | 555 | Y |  | 2023-01-04 17:09 | 71 | 1101 | 25 | 28 | 36 | 37 | 39 | 39 | 39 | 39 | 38 | 37 | 37 | 36 | 36 | 35 | 36 | 39 | 35 | 39 | -0.09 | Y | 45 | Y | -0.2 |  |  |  | 0.95 |  |  |  | N | N | N | Y | 210 | 0.44 | 70 | 97548 | 98737 | 4613 | 15100 | 03 | 1 |  | 2023-01-04 17:13 | 1564 | 129 |  | 17 |  | *전공정 요청 감속주입 * EDGE HEATER 코일 건조로 미적용 | [14 empty] | 9754800 | 100 | 0 | 0 | 0 |  | 649 | 400 | N | N | 0 | 0 | 0 |  | 650 | 400 | N | N | [7 empty] | RB160.00 | C
A75232 | 2023-01-04 | 1 | C |  | 5 | A | AE1055LS | 탄소강 | G-AE1055LS | BM#1 | 1659 | 52 | 1598 | 1572 | 30 | 4400 |  | 3 | 0.21 | 25 |  | -1.5 | 1552 | 1598 | 0 | 252.61 |  | 5 | 38 | 46 | Y |  | 2023-01-04 17:52 | 68 | 1098 | 25 | 25 | 21 | 21 | 21 | 25 | 25 | 24 | 24 | 23 | 22 | 21 | 25 | 25 | 23 | 25 | 21 | 25 | -0.13 | Y | 30 | Y | 0 | [8 empty] | N | N | Y | 170 | 0.45 | 66 | 101520 | 91450 | 7100 | 15300 | 18 | 1 |  | 2023-01-04 18:01 | 1552 | 120 |  | 25 |  | *전기로 1기 보수, 감속주입(정속유지강종) | [14 empty] | 99.09 | 100 | 0 | 0 | 0 |  | 500 |  | N | N | 0 | 0 | 0 |  | 501 |  | N | N | N |  |  | Y |  |  |  | BT180180 | H
B74534 | 2023-01-04 | 2 | C | 잔강최소화전 | 4 | A | 38MNVS6 | 합금강 | KFMN443계 | BM#2 | 1567 | 48 | 1653 | 1545 | 41 | 8300 |  | 1 | 0.35 | 18 |  | -2.95 | 1556 | 1655 | 0 | 12.11 | 0 | 19 | 66 | 554 | Y |  | 2023-01-04 18:16 | 63 | 1095 | 32 | 30 | 28 | 27 | 26 | 24 | 23 | 22 | 21 | 20 | 21 | 19 | 18 | 18 | 23 | 28 | 18 | 0 | -0.18 | Y | 55 | Y | 0 |  |  |  | 0.87 |  |  |  | N | N | N | Y | 200 | 0.45 | 69 | 81290 | 98612 | 888 | 3000 | 03 | 1 |  | 2023-01-04 18:22 | 1556 | 130 |  | 21 |  | *전공정 요청 감속주입 *랩핑다운 시간부족 추가절단 500mm 실시 | [14 empty] | 81.99 | 100 | 0 | 3800 | 0 |  | 649 | 400 | Y | N | 0 | 3800 | 0 |  | 650 | 400 | Y | N | [7 empty] | RB160.00 | C
A75233 | 2023-01-04 | 1 | C |  | 6 | A | AE1055LS | 탄소강 | G-AE1055LS | BM#1 | 1688 | 48 | 1600 | 1627 | 34 | 4300 |  | 3 | 0.21 | 25 |  | -1.39 | 1559 | 1600 | 0 | 384.49 |  | 11 | 29 | 51 | Y |  | 2023-01-04 19:19 | 75 | 1099 | 24 | 23 | 25 | 23 | 23 | 24 | 25 | 24 | 24 | 22 | 21 | 21 | 24 | 23 | 23 | 25 | 21 | 24 | -0.09 | Y | 45 | Y | 0 | [8 empty] | N | N | Y | 210 | 0.43 | 76 | 101520 | 99300 | 7300 | 15600 | 18 | 1 |  | 2023-01-04 19:09 | 1559 | 109 |  | 6 |  | *전기로 1기 보수, 감속주입(정속유지강종) ID:101~103.201~203. *LF 전극봉 절손, 감속주입(20%이상) ID:104~106 .204~206 . | [14 empty] | 93.78 | 100 | 0 | 0 | 0 |  | 500 |  | N | N | 0 | 0 | 0 |  | 501 |  | N | N | N |  |  | Y |  |  |  | BT180180 | H
B74535 | 2023-01-04 | 2 | C | 잔강최소화 | 5 | A | SBC70L | 특수용도강 | D3 | BM#2 | 1594 | 43 | 1650 | 1566 | 38 | 7400 |  | 1 | 0.32 | 21 |  | -2.64 | 1575 | 1638 | 8.6 | 0 | 0 | 10 | 64 | 65 | Y |  | 2023-01-04 19:26 | 77 | 1100 | -146 | -146 | 26 | 32 | 34 | 36 | 37 | 37 | 37 | 38 | 37 | 37 | 37 | 36 | 30 | 38 | 36 | 37 | -0.03 | Y | 20 | Y | -0.2 |  |  |  | 1.37 |  |  |  | N | N | N | Y | 190 | 0.45 | 62 | 93576 | 97282 | 3568 | 15700 | 03 | 1 |  | 2023-01-04 19:32 | 1575 | 131 |  | 34 |  | *전공정 요청 감속주입 *잔강최소화(롱노즐 재사용) *B74536 롱노즐 절손으로 강제렌싱 1회 실시 ID:308.408 *B74536 롱노즐 절손으로 주속 10%이상 감속주입, 이상재 등록 및 생관통보 ID:308.408 | 1051CE142D7746DFA45C6F76F38BD536 | [13 empty] | 90.59 | 100 | 2500 | 0 | 0 |  | 650 | 400 | Y | Y | 2500 | 0 | 0 |  | 650 | 400 | Y | Y | Y | [5 empty] | Y | RB093.00 | H
A75234 | 2023-01-04 | 1 | C |  | 7 | A | AE1055LS | 탄소강 | G-AE1055LS | BM#1 | 1582 | 41 | 1597 | 1546 | 32 | 5200 |  | 3 | 0.22 | 25 |  | 49.85 | 1557 | 0 | 0 | 229.68 |  | 35 | 52 | 73 | Y |  | 2023-01-04 20:16 | 73 | 1094 | 33 | 35 | 37 | 38 | 39 | 39 | 39 | 38 | 37 | 37 | 37 | 36 | 36 | 36 | 37 | 39 | 36 | 39 | -0.06 | Y | 45 | Y | 0 | [8 empty] | N | N | Y | 200 | 0.4 | 73 | 84600 | 93025 | 4975 | 16100 | 18 | 1 |  | 2023-01-04 20:22 | 1557 | 110 |  | 25 |  | *LF 전극봉 절손, 감속주입(20%이상) | [14 empty] | 84.6 | 100 | 0 | 0 | 0 |  | 500 |  | N | N | 0 | 0 | 0 |  | 501 |  | N | N | N |  |  | Y |  |  |  | BT180180 | H
B74536 | 2023-01-04 | 2 | D |  | 6 | A | SBC70L | 특수용도강 | D3 | BM#2 | 1562 | 39 | 1645 | 1553 | 35 | 6700 |  | 1 | 0.29 | 21 |  | -2.49 | 1565 | 1634 | 6.95 | 0 | 0 | 15 | 61 | 75 | Y |  | 2023-01-04 20:29 | 67 | 1097 | 33 | 32 | 29 | 30 | 30 | 31 | 30 | 29 | 27 | 26 | 24 | 24 | 22 | 22 | 28 | 31 | 22 | 30 | -0.22 | Y | 40 | Y | 0 |  |  |  | 0.94 |  |  |  | N | N | N | Y | 180 | 0.47 | 65 | 93576 | 98124 | -1674 | 14800 | 03 | 1 |  | 2023-01-04 20:47 | 1565 | 124 |  | 35 |  | *전공정 요청 감속주입 * 롱노즐 절손으로 강제렌싱 1회 실시 ID:301.401 * 롱노즐 절손으로 주속 10%이상 감속주입, 이상재 등록 및 생관통보 ID:301.401 | [14 empty] | 95.24 | 100 | 0 | 0 | 0 |  | 650 | 400 | Y | Y | 0 | 0 | 0 |  | 650 | 400 | Y | Y | Y |  |  |  | Y |  |  | RB093.00 | H
A75235 | 2023-01-04 | 1 | D |  | 8 | A | AE1055LS | 탄소강 | G-AE1055LS | BM#1 | 1638 | 70 | 1610 | 1569 | 28 | 5800 |  | 3 | 0.24 | 26 |  | -1.55 | 1562 | 1610 | 0 | 318.87 |  | 16 | 16 | 65 | Y |  | 2023-01-04 21:45 | 78 | 1090 | 35 | 38 | 43 | 46 | 47 | 46 | 46 | 44 | 44 | 43 | 42 | 42 | 41 | 41 | 43 | 47 | 41 | 46 | -0.15 | Y | 40 | Y | -0.2 | [8 empty] | N | N | Y | 190 | 0.47 | 64 | 101520 | 95264 | 4286 | 15400 | 18 | 1 |  | 2023-01-04 21:52 | 1562 | 122 |  | 11 | [16 empty] | 99.29 | 100 | 0 | 0 | 0 |  | 500 |  | N | N | 0 | 0 | 0 |  | 501 |  | N | N | N |  |  | Y |  |  |  | BT180180 | H
B74537 | 2023-01-04 | 2 | D |  | 7 | A | SBC70L | 특수용도강 | D3 | BM#2 | 1622 | 36 | 1638 | 1579 | 30 | 6000 |  | 1 | 0.32 | 22 |  | -2.51 | 1573 | 1644 | 27.04 | 0 | 0 | 1 | 74 | 64 | Y |  | 2023-01-04 21:39 | 75 | 1103 | 20 | 20 | 30 | 35 | 38 | 39 | 39 | 38 | 36 | 34 | 33 | 31 | 29 | 24 | 33 | 39 | 24 | 0 | -0.33 | Y | 45 | Y | -0.6 |  |  |  | 0.77 |  |  |  | N | N | N | Y | 170 | 0.47 | 65 | 93426 | 97869 | -269 | 13900 | 03 | 1 |  | 2023-01-04 21:42 | 1573 | 119 |  | 31 |  | * 전공정 요청으로 감속주입 | [14 empty] | 96.17 | 100 | 0 | 0 | 0 |  | 651 | 400 | Y | Y | 0 | 0 | 0 |  | 650 | 400 | Y | Y | Y | [6 empty] | RB095.00 | C
A75236 | 2023-01-04 | 1 | D |  | 9 | A | AE1055LS | 탄소강 | G-AE1055LS | BM#1 | 1598 | 41 | 1590 | 1541 | 33 | 5400 |  | 3 | 0.22 | 25 |  | -1.37 | 1548 | 1590 | 0 | 225.83 |  | 5 | 39 | 97 | Y |  | 2023-01-04 22:39 | 64 | 1091 | 25 | 22 | 25 | 23 | 22 | 21 | 25 | 24 | 23 | 22 | 21 | 21 | 21 | 21 | 23 | 25 | 21 | 25 | -0.08 | Y | 50 | Y | 0 | [8 empty] | N | N | Y | 180 | 0.48 | 63 | 84600 | 92150 | 7200 | 15400 | 18 | 1 |  | 2023-01-04 22:48 | 1548 | 99 |  | 22 | [7 empty] | AF20F1BF9A294AAEB35C61C2185F4D6B | 94A27E8A107F4099B8D3FFFB76FFA9F8 | ACA4F6E5ADC447CEA6987D66BE6F8B0B |  | 6C6CB7194C3B4F7FA1CF3CC2B67B53FD | 97ACF7E24CDB461199860778A0474EC6 | EF09171217BA468C86519EEB1486A849 |  |  | 81.54 | 100 | 0 | 0 | 0 |  | 500 |  | N | N | 0 | 0 | 0 |  | 501 |  | N | N | N |  |  | Y |  |  |  | BT180180 | H
B74538 | 2023-01-04 | 2 | D |  | 8 | A | SBC70L | 특수용도강 | D3 | BM#2 | 1664 | 37 | 1639 | 1601 | 32 | 5000 |  | 1 | 0.31 | 20 |  | -2.17 | 1564 | 1618 | 10.89 | 0 | 0 | 19 | 67 | 54 | Y |  | 2023-01-04 22:53 | 66 | 1098 | 23 | 27 | 30 | 31 | 31 | 31 | 30 | 28 | 27 | 26 | 25 | 24 | 23 | 23 | 28 | 31 | 23 | 31 | -0.18 | Y | 45 | Y | -0.2 |  |  |  | 0.64 |  |  |  | N | N | N | Y | 170 | 0.47 | 59 | 93344 | 89220 | 1430 | 14800 | 03 | 1 |  | 2023-01-04 22:57 | 1564 | 114 |  | 24 |  | * T/D FLUX 용탕부: 120 KG / 유탕부: 10KG 투입. | [14 empty] | 105.18 | 100 | 0 | 0 | 0 |  | 650 | 400 | Y | Y | 0 | 0 | 0 |  | 650 | 400 | Y | Y | Y | [6 empty] | RB095.00 | C
A75237 | 2023-01-04 | 1 | D |  | 10 | B | AE1055LS | 탄소강 | G-AE1055LS | BM#1 | 1620 | 39 | 1591 | 1616 | 17 | 2600 |  | 3 | 0.22 | 25 |  | -1.55 | 1545 | 1591 | 0 | 218.41 |  | 11 | 30 | 80 | Y |  | 2023-01-04 23:42 | 61 | 1090 | 25 | 25 | 25 | 25 | 25 | 24 | 23 | 22 | 22 | 21 | 21 | 21 | 21 | 21 | 23 | 25 | 21 | 25 | -0.08 |  | 50 | Y | 0 | [8 empty] | N | N | Y | 170 | 0.48 | 60 | 118440 | 88500 | 7100 | 15000 | 18 | 1 |  | 2023-01-04 23:55 | 1545 | 101 |  | 24 | [16 empty] | 11844000 | 100 | 0 | 0 | 0 |  | 500 |  | N | N | 0 | 0 | 0 |  | 501 |  | N | N | N |  |  | Y |  |  |  | BT180180 | H
B74539 | 2023-01-04 | 2 | D |  | 9 | A | SBC70L | 특수용도강 | D3 | BM#2 | 1596 | 37 | 1628 | 1550 | 32 | 6100 |  | 1 | 0.32 | 22 |  | -2.51 | 1561 | 1630 | 19.92 | 0 | 0 | 10 | 65 | 65 | Y |  | 2023-01-04 23:53 | 63 | 1099 | 22 | 29 | 33 | 35 | 36 | 35 | 35 | 34 | 33 | 33 | 32 | 32 | 31 | 31 | 33 | 36 | 31 | 35 | -0.12 | Y | 40 | Y | -0.2 |  |  |  | 0.49 |  |  |  | N | N | N | Y | 220 | 0.47 | 61 | 93344 | 92292 | 3158 | 16900 | 03 | 1 |  | 2023-01-04 23:58 | 1561 | 109 |  | 24 |  | * 전공정 요청으로 감속주입 | [14 empty] | 100.53 | 100 | 0 | 0 | 0 |  | 650 | 400 | Y | Y | 0 | 0 | 0 |  | 650 | 400 | Y | Y | Y | [6 empty] | RB095.00 | C
A75238 | 2023-01-04 | 1 | D |  | 11 | A | AE1055LS | 탄소강 | G-AE1055LS | BM#1 | 1620 | 40 | 1593 | 1581 | 23 | 3800 |  | 3 | 0.22 | 26 |  | -1.52 | 1546 | 1593 | 0 | 222.73 |  | 35 | 53 | 63 | Y |  | 2023-01-05 00:42 | 62 | 1087 | 20 | 24 | 25 | 27 | 28 | 28 | 28 | 28 | 27 | 27 | 27 | 26 | 26 | 26 | 26 | 28 | 26 | 28 | -0.05 | Y | 40 | Y | 0 | [8 empty] | N | N | Y | 210 | 0.48 | 63 | 84600 | 97869 | 6981 | 15700 | 18 | 1 |  | 2023-01-05 00:51 | 1546 | 101 |  | 24 | [16 empty] | 8460000 | 100 | 0 | 0 | 0 |  | 500 |  | N | N | 0 | 0 | 0 |  | 501 |  | N | N | N |  |  | Y | Y |  |  | BT180180 | H
B74540 | 2023-01-04 | 2 | D |  | 10 | A | SBC70L | 특수용도강 | D3 | BM#2 | 1623 | 38 | 1630 | 1573 | 32 | 5700 |  | 1 | 0.25 | 20 |  | -2.51 | 1565 | 1626 | 14.03 | 0 | 0 | 15 | 62 | 61 | Y |  | 2023-01-05 00:54 | 67 | 1088 | 29 | 28 | 33 | 36 | 37 | 37 | 37 | 35 | 34 | 33 | 32 | 31 | 29 | 29 | 33 | 37 | 29 | 37 | -0.18 | Y | 45 | Y | -0.2 |  |  |  | 0.79 |  |  |  | N | N | N | Y | 210 | 0.47 | 62 | 99178 | 92998 | 1002 | 16000 | 03 | 1 |  | 2023-01-05 01:03 | 1565 | 109 |  | 25 |  | * 전공정 요청으로 감속주입 | [14 empty] | 108.27 | 100 | 0 | 0 | 0 |  | 651 | 400 | Y | Y | 0 | 0 | 0 |  | 651 | 400 | Y | Y | Y | [6 empty] | RB095.00 | C
A75239 | 2023-01-04 | 1 | D |  | 12 | A | AE1055LS | 탄소강 | G-AE1055LS | BM#1 | 1620 | 38 | 1591 | 1554 | 20 | 4100 |  | 3 | 0.22 | 26 |  | 0 | 1591 | 1591 | 0 | 263.79 |  | 16 | 17 | 63 | Y |  | 2023-01-05 01:48 | 107 | 1092 | 26 | 25 | 26 | 27 | 28 | 28 | 28 | 27 | 26 | 25 | 25 | 25 | 25 | 25 | 26 | 28 | 25 | 28 | -0.06 | Y | 45 | Y | 0 | [8 empty] | N | N | Y | 200 | 0.48 | 62 | 84600 | 91631 | 3419 | 15800 | 18 | 1 |  | 2023-01-05 01:55 | 1591 | 106 |  | 22 | [16 empty] | 85.8 | 100 | 0 | 0 | 0 |  | 500 |  | N | N | 0 | 0 | 0 |  | 501 |  | N | N | N |  |  | Y |  |  |  | BT180180 | H
B74541 | 2023-01-04 | 2 | D | TUNDISH교체전 | 11 | B | SBC70L | 특수용도강 | D3 | BM#2 | 1606 | 38 | 1620 | 1531 | 31 | 6600 |  | 1 | 0.34 | 20 |  | -2.12 | 1565 | 1620 | 9.16 | 0 | 0 | 1 | 75 | 55 | Y |  | 2023-01-05 02:04 | 67 | 1096 | 27 | 31 | 33 | 36 | 36 | 36 | 36 | 35 | 34 | 33 | 31 | 30 | 29 | 29 | 33 | 36 | 29 | 36 | -0.16 | Y | 45 | Y | -0.2 |  |  |  | 0.5 |  |  |  | N | N | N | Y | 200 | 0.47 | 64 | 77969 | 94769 | 2481 | 2000 | 03 | 1 |  | 2023-01-05 02:06 | 1565 | 104 |  | 19 |  |  | 517C8AE2A2D3407385FFC493306B1A06 | 2E4E1B7E008242B48DA0604B2D1D58AB | 76293A901E77480FA8018E69673E88C2 | [11 empty] | 81.43 | 100 | 0 | 3920 | 0 |  | 650 | 400 | Y | Y | 0 | 5960 | 0 |  | 650 | 400 | Y | Y | Y | [6 empty] | RB125.00 | C
A75240 | 2023-01-04 | 1 | D |  | 13 | A | AE1055LS | 탄소강 | G-AE1055LS | BM#1 | 1620 | 43 | 1593 | 1575 | 23 | 4000 |  | 3 | 0.21 | 25 |  | -1.57 | 1545 | 1593 | 0 | 383.5 |  | 5 | 40 | 54 | Y |  | 2023-01-05 03:12 | 61 | 1099 | 24 | 24 | 25 | 26 | 26 | 26 | 25 | 24 | 24 | 23 | 22 | 22 | 20 | 20 | 23 | 26 | 20 | 26 | -0.11 | Y | 55 | Y | 0 | [8 empty] | N | N | Y | 190 | 0.4 | 73 | 101520 | 92626 | 6974 | 14800 | 18 | 1 |  | 2023-01-05 02:57 | 1545 | 103 |  | 0 |  | *전기로 작업지연 감속주입(20%이상) | [14 empty] | 10152000 | 100 | 0 | 0 | 0 |  | 500 |  | N | N | 0 | 0 | 0 |  | 501 |  | N | N | N |  |  | Y |  |  |  | BT180180 | H
B74542 | 2023-01-04 | 2 | D | TUNDISH교체 | 1 | A | AE5130M | 합금강 | D1 | BM#2 | 1660 | 46 | 1653 | 1552 | 43 | 8400 |  | 1 | 0.47 | 17 |  | -2.51 | 1594 | 1660 | 0 | 45.44 | 0 | 19 | 68 | 60 | Y |  | 2023-01-05 03:14 | 92 | 1097 | -372 | 10 | 24 | 29 | 33 | 38 | 41 | 43 | 44 | 45 | 46 | 46 |  | 46 | 38 | 46 | 46 | 0 | 0 |  | 5 | Y | 0 |  | 2.29 | 2.23 |  |  |  |  | N | N | N | N | 220 | 0.45 | 57 | 93071 | 87500 | 3100 | 14900 | 12 | 2 |  | 2023-01-05 03:17 | 1594 | 130 |  | 37 |  | * T/D FLUX 용탕부: 120 KG / 유탕부: 10KG 투입. * 전공정 요청으로 감속주입 | [14 empty] | 105.64 | 100 | 700 | 0 | 0 |  | 651 | 400 | Y | Y | 700 | 0 | 0 |  | 650 | 400 | Y | Y | N | Y | [5 empty] | BT180180 | C
A75241 | 2023-01-04 | 1 | D |  | 14 | A | AE1055LS | 탄소강 | G-AE1055LS | BM#1 | 1620 | 41 | 1596 | 1559 | 28 | 4500 |  | 3 | 0.22 | 25 |  | -1.57 | 1548 | 1596 | 0 | 192.3 |  | 11 | 31 | 60 | Y |  | 2023-01-05 03:56 | 64 | 1081 | 20 | 20 | 22 | 23 | 24 | 24 | 23 | 23 | 22 | 21 | 21 | 21 |  | 21 | 22 | 24 | 21 | 23 | -0.04 | Y | 40 | Y | 0 | [8 empty] | N | N | Y | 180 | 0.48 | 64 | 101520 | 96270 | 6980 | 15400 | 18 | 1 |  | 2023-01-05 04:03 | 1548 | 106 |  | 30 | [16 empty] | 10152000 | 100 | 0 | 0 | 0 |  | 500 |  | N | N | 0 | 0 | 0 |  | 501 |  | N | N | N |  |  | Y |  |  |  | BT180180 | H
B74543 | 2023-01-04 | 2 | D |  | 2 | A | AE5130M | 합금강 | D1 | BM#2 | 1615 | 41 | 1621 | 1557 | 36 | 6900 |  | 1 | 0.36 | 16 |  | -1.68 | 1574 | 1618 | 0 | 12.3 | 0 | 10 | 66 | 67 | Y |  | 2023-01-05 04:12 | 72 | 1087 | 43 | 42 | 39 | 38 | 37 | 36 | 35 | 34 | 33 | 32 | 31 | 30 | 29 | 29 | 35 | 39 | 29 | 0 | -0.18 |  | 55 | Y | 0 | [7 empty] | N | N | N | N | 220 | 0.47 | 64 | 93071 | 95420 | 3030 | 14700 | 12 | 2 |  | 2023-01-05 04:20 | 1574 | 120 |  | 36 |  | * 전공정 요청으로 감속주입 | [14 empty] | 98.02 | 100 | 0 | 0 | 0 |  | 651 | 400 | Y | Y | 0 | 0 | 0 |  | 650 | 400 | Y | Y | N | Y | [5 empty] | BT180180 | C
A75242 | 2023-01-04 | 1 | B |  | 15 | A | AE1055LS | 탄소강 | G-AE1055LS | BM#1 | 1587 | 43 | 1585 | 1531 | 31 | 5900 |  | 3 | 0.22 | 25 |  | -1.13 | 1550 | 1585 | 0 | 231.34 |  | 35 | 54 | 64 | Y |  | 2023-01-05 05:05 | 66 | 1090 | 20 | 24 | 28 | 30 | 31 | 31 | 31 | 30 | 29 | 29 | 29 | 29 |  | 29 | 29 | 31 | 29 | 31 | -0.05 | Y | 40 | Y | 0 | [8 empty] | N | N | Y | 170 | 0.51 | 63 | 101520 | 101500 | 5700 | 14800 | 18 | 1 |  | 2023-01-05 05:12 | 1550 | 110 |  | 26 | [16 empty] | 93.57 | 100 | 0 | 0 | 0 |  | 500 |  | N | N | 0 | 0 | 0 |  | 501 |  | N | N | N |  |  | Y |  |  |  | BT180180 | H
B74544 | 2023-01-04 | 2 | B |  | 3 | B | AE5130M | 합금강 | D1 | BM#2 | 1631 | 39 | 1620 | 1572 | 36 | 7000 |  | 1 | 0.37 | 16 |  | -2.49 | 1562 | 1624 | 0 | 19.41 | 0 | 15 | 63 | 64 | Y |  | 2023-01-05 05:31 | 60 | 1097 | 26 | 25 | 30 | 32 | 32 | 31 | 30 | 28 | 28 | 26 | 25 | 24 | 23 | 23 | 28 | 32 | 23 | 0 | -0.18 | Y | 50 | Y | 0 | [7 empty] | N | N | N | N | 210 | 0.47 | 63 | 84610 | 95394 | 5456 | 14900 | 12 | 2 |  | 2023-01-05 05:35 | 1562 | 107 |  | 24 |  | * 전공정 요청으로 감속주입 | [14 empty] | 86.03 | 100 | 0 | 0 | 0 |  | 651 | 400 | Y | Y | 0 | 0 | 0 |  | 649 | 400 | Y | Y | N | Y | [5 empty] | BT180180 | H
A75243 | 2023-01-04 | 1 | B |  | 16 | A | AE1055LS | 탄소강 | G-AE1055LS | BM#1 | 1603 | 41 | 1595 | 1547 | 34 | 4800 |  | 3 | 0.22 | 25 |  | -1.51 | 1549 | 1595 | 0 | 191.21 |  | 16 | 18 | 66 | Y |  | 2023-01-05 05:59 | 65 | 1081 | 27 | 26 | 24 | 24 | 25 | 24 | 24 | 23 | 24 | 23 | 22 | 23 |  | 23 | 24 | 25 | 22 | 24 | -0.1 | Y | 30 | Y | 0.2 | [8 empty] | N | N | Y | 210 | 0.52 | 57 | 101520 | 95490 | 6960 | 15800 | 18 | 1 |  | 2023-01-05 06:15 | 1549 | 114 |  | 38 | [8 empty] | EDCEF6B664894627BB2D0C84B2DFBFAE | CF10603F616C46969FFAF969DA29280D | 566471A40E0F42619BD8A1B0AC019EB2 |  | 77330DFFC6614E2AAF11516B77C6E127 | 7A2B194D4A254CE28F3866C4E4E970FF | C224E6A7D00342F382CCFCED5CD8425D |  | 10152000 | 100 | 0 | 0 | 0 |  | 500 |  | N | N | 0 | 0 | 0 |  | 501 |  | N | N | N |  |  | Y |  |  |  | BT180180 | H
B74545 | 2023-01-04 | 2 | B | 잔강최소화전 | 4 | A | AE5130M | 합금강 | D1 | BM#2 | 1583 | 43 | 1632 | 1550 | 39 | 7100 |  | 1 | 0.38 | 17 |  | -2.23 | 1561 | 1618 | 0 | 21.09 | 0 | 1 | 76 | 76 | Y |  | 2023-01-05 06:37 | 59 | 1090 | 21 | 23 | 28 | 32 | 32 | 31 | 31 | 29 | 28 | 27 | 26 | 24 |  | 24 | 28 | 32 | 24 | 0 | -0.18 | Y | 45 | Y | -0.2 | [7 empty] | N | N | N | N | 200 | 0.48 | 62 | 90453 | 93584 | 3716 | 3000 | 12 | 2 |  | 2023-01-05 06:41 | 1561 | 107 |  | 21 |  | * 전공정 요청으로 감속주입 | 7BD5D81813EF4C7DA5E06C6A88A9BEB3 | [13 empty] | 93.59 | 100 | 0 | 3100 | 0 |  | 649 | 400 | Y | Y | 0 | 3100 | 0 |  | 650 | 400 | Y | Y | N | Y | [5 empty] | BT180180 | C
A75244 | 2023-01-04 | 1 | B |  | 17 | A | AE1055LS | 탄소강 | G-AE1055LS | BM#1 | 1633 | 41 | 1601 | 1580 | 31 | 5100 |  | 3 | 0.22 | 25 |  | -1.3 | 1561 | 1601 | 0 | 225.49 |  | 5 | 41 | 55 | Y |  | 2023-01-05 07:02 | 77 | 1087 | 21 | 20 | 21 | 21 | 23 | 24 | 25 | 24 | 24 | 23 | 23 | 23 | 22 | 22 | 23 | 25 | 22 | 24 | -0.05 | Y | 30 | Y | -0.2 | [8 empty] | N | N | Y | 200 | 0.52 | 60 | 101520 | 96650 | 7200 | 15500 | 18 | 1 |  | 2023-01-05 07:11 | 1561 | 113 |  | 32 | [16 empty] | 94.57 | 100 | 0 | 0 | 0 |  | 500 |  | N | N | 0 | 0 | 0 |  | 501 |  | N | N | N |  |  | Y |  |  |  | BT180180 | H
B74546 | 2023-01-05 | 2 | B | 잔강최소화 | 5 | A | AE51B35 | 합금강 | D | BM#2 | 1622 | 38 | 1644 | 1569 | 32 | 5900 |  | 1 | 0.34 | 16 |  | -2 | 1573 | 1626 | 10.31 | 0 | 0 | 19 | 69 | 57 | Y |  | 2023-01-05 07:36 | 73 | 1091 | -172 | -139 | 30 | 31 | 31 | 32 | 33 | 33 | 33 | 32 | 32 |  |  | 32 | 21 | 33 | 32 | 33 | -0.05 | Y | 20 | Y | 0 | [7 empty] | N | N | N | N | 190 | 0.45 | 54 | 88692 | 86735 | 1915 | 14900 | 12 | 2 |  | 2023-01-05 07:39 | 1573 | 124 |  | 41 |  | * 최소화 롱노즐 재사용 | [14 empty] | 103.49 | 100 | 3000 | 0 | 0 |  | 649 | 400 | Y | Y | 3000 | 0 | 0 |  | 650 | 400 | Y | Y | N | [5 empty] | Y | BT180180 | C
A75245 | 2023-01-05 | 1 | B | 연주종료 | 18 | A | AE1055LS | 탄소강 | G-AE1055LS | BM#1 | 1616 | 39 | 1606 | 1548 | 27 | 4800 |  | 3 | 0.22 | 25 |  | -1.56 | 1558 | 1606 | 0 | 184.19 |  | 11 | 32 | 50 | Y |  | 2023-01-05 08:04 | 74 | 1092 | 31 | 30 | 32 | 35 | 36 | 35 | 34 | 34 | 33 | 32 |  |  |  | 32 | 33 | 36 | 32 | 0 | -0.16 | Y | 25 | Y | -0.2 | [8 empty] | N | N | M | 190 | 0.52 | 53 | 77394 | 85809 | 6941 | 2000 | 18 | 1 |  | 2023-01-05 08:13 | 1558 | 106 |  | 33 |  | *연주종료 09:44 |  | CD2527BD012F411B934910E9E26A4A51 | 7E142D0E346B4F79ADFB7500B9C67AD4 | F496C565B18D408DA554480356F4C31C | [10 empty] | 7739400 | 100 | 0 | 3500 | 0 |  | 500 |  | N | N | 0 | 3500 | 0 |  | 501 |  | N | N | N |  |  | Y |  |  |  | BT180180 | H
B74547 | 2023-01-05 | 2 | B |  | 6 | A | AE51B35 | 합금강 | D | BM#2 | 1649 | 37 | 1611 | 1547 | 32 | 6200 |  | 1 | 0.32 | 17 |  | -2.12 | 1559 | 1604 | 9.87 | 0 | 0 | 10 | 67 | 62 | Y |  | 2023-01-05 08:46 | 59 | 1094 | 30 | 29 | 27 | 27 | 25 | 24 | 23 | 22 | 21 | 20 | 19 | 18 | 17 | 16 | 22 | 27 | 16 | 0 | -0.18 |  | 60 | Y | -0.2 | [7 empty] | N | N | N | N | 180 | 0.49 | 70 | 103474 | 108505 | 595 | 15100 | 12 | 2 |  | 2023-01-05 08:49 | 1559 | 109 |  | 27 | [16 empty] | 96.93 | 100 | 0 | 0 | 0 |  | 651 | 400 | Y | Y | 0 | 0 | 0 |  | 650 | 400 | Y | Y | N | [6 empty] | BT180180 | H
B74548 | 2023-01-05 | 2 | B |  | 7 | B | AE51B35 | 합금강 | D | BM#2 | 1617 | 37 | 1630 | 1518 | 31 | 6300 |  | 1 | 0.31 | 16 |  | -2.12 | 1561 | 1607 | 12.46 | 0 | 0 | 15 | 64 | 58 | Y |  | 2023-01-05 09:45 | 61 | 1099 | 14 | 15 | 20 | 21 | 21 | 22 | 21 | 20 | 20 | 19 | 18 | 17 | 17 | 17 | 19 | 22 | 17 | 21 | -0.14 | Y | 35 | Y | 0 | [7 empty] | N | N | N | N | 170 | 0.49 | 63 | 88692 | 97422 | 2578 | 15500 | 12 | 2 |  | 2023-01-05 09:46 | 1561 | 117 |  | 39 | [16 empty] | 91.62 | 100 | 0 | 0 | 0 |  | 650 | 400 | Y | Y | 0 | 0 | 0 |  | 650 | 400 | Y | Y | N | [6 empty] | BT180180 | H
B74549 | 2023-01-05 | 2 | B | TUNDISH교체전 | 8 | A | AE51B35 | 합금강 | D | BM#2 | 1672 | 39 | 1631 | 1607 | 36 | 5200 |  | 1 | 0.3 | 17 |  | -2.08 | 1570 | 1620 | 12.77 | 0 | 0 | 1 | 77 | 60 | Y |  | 2023-01-05 10:56 | 70 | 1096 | 14 | 20 | 28 | 33 | 35 | 35 | 35 | 34 | 33 | 33 | 32 | 31 | 30 | 30 | 31 | 35 | 30 | 35 | -0.11 | Y | 45 | Y | 0 | [7 empty] | N | N | N | N | 170 | 0.48 | 65 | 94950 | 99607 | 1343 | 2000 | 12 | 2 |  | 2023-01-05 11:06 | 1570 | 115 |  | 31 |  |  | 7711EE304D2F421688F9E58F06CC00C0 | 0CFD5F8B6A0F4F858095EBAE78039D0D | DEFC97D7B62C4FDA972D3203E7A176E5 | [11 empty] | 90.82 | 100 | 0 | 3760 | 0 |  | 650 | 400 | Y | Y | 0 | 3270 | 0 |  | 649 | 400 | Y | Y | N | [6 empty] | BT180180 | H
B74550 | 2023-01-05 | 2 | B | TUNDISH교체 | 1 | A | SM25C | 탄소강 | A | BM#2 | 1627 | 49 | 1674 | 1595 | 39 | 6800 |  | 1 | 0.32 | 20 |  | -2.44 | 1600 | 1664 | 11.51 | 0.54 | 0 | 19 | 70 | 58 | Y |  | 2023-01-05 12:11 | 90 | 1095 | -281 | -12 | 21 | 19 | 29 | 36 | 40 | 42 | 43 | 45 | 45 | 45 |  | 45 | 37 | 45 | 45 | 45 | 0 |  | 10 | Y | 0 |  | 2.08 | 2.08 |  |  |  |  | N | N | N | N | 220 | 0.53 | 58 | 91936 | 98197 | 1653 | 14900 | 02 | 1 |  | 2023-01-05 12:17 | 1600 | 139 |  | 45 |  | * T/D FLUX 용탕부: 120 KG / 유탕부: 10KG 투입. | [14 empty] | 96.02 | 100 | 700 | 0 | 0 |  | 411 | 300 | Y | N | 730 | 0 | 0 |  | 410 | 300 | Y | N | N | [6 empty] | RB110.00 | C
B74551 | 2023-01-05 | 2 | C |  | 2 | A | SM25C | 탄소강 | A | BM#2 | 1615 | 32 | 1639 | 1581 | 27 | 5000 |  | 1 | 0.3 | 16 |  | -2.39 | 1570 | 1629 | 20.92 | 0 | 0 | 10 | 68 | 67 | Y |  | 2023-01-05 13:18 | 60 | 1099 | 42 | 42 | 34 | 29 | 27 | 25 | 23 | 22 | 21 | 20 | 20 | 19 | 18 | 18 | 24 | 34 | 18 | 0 | -0.29 |  | 55 | Y | 0 | [7 empty] | Y | Y | Y | Y | 220 | 0.48 | 66 | 91754 | 99462 | 1938 | 14700 | 02 | 1 |  | 2023-01-05 13:21 | 1570 | 113 |  | 37 | [16 empty] | 88.06 | 100 | 0 | 0 | 0 |  | 491 | 300 | Y | N | 0 | 0 | 0 |  | 491 | 300 | Y | N | N | [6 empty] | RB130.00 | C
B74552 | 2023-01-05 | 2 | C |  | 3 | A | SM25C | 탄소강 | A | BM#2 | 1680 | 35 | 1645 | 1599 | 28 | 4600 |  | 1 | 0.3 | 16 |  | -2.16 | 1575 | 1634 | 6.58 | 0 | 0 | 15 | 65 | 64 | Y |  | 2023-01-05 14:30 | 65 | 1093 | 15 | 25 | 29 | 31 | 32 | 33 | 33 | 32 | 30 | 29 | 28 | 27 | 25 | 25 | 29 | 33 | 25 | 0 | -0.2 | Y | 40 | Y | -0.4 | [7 empty] | N | N | N | N | 210 | 0.47 | 68 | 94473 | 101764 | 1036 | 14100 | 02 | 1 |  | 2023-01-05 14:35 | 1575 | 116 |  | 31 | [16 empty] | 9447300 | 100 | 0 | 0 | 0 |  | 411 | 300 | Y | N | 0 | 0 | 0 |  | 410 | 300 | Y | N | N | [6 empty] | RB090.00 | C
B74553 | 2023-01-05 | 2 | C |  | 4 | A | SM25C | 탄소강 | A | BM#2 | 1704 | 33 | 1640 | 1647 | 24 | 3400 |  | 1 | 0.5 | 15 |  | -2.65 | 1569 | 1637 | 8.11 | 0 | 0 | 1 | 78 | 62 | Y |  | 2023-01-05 15:42 | 59 | 1098 | 21 | 29 | 29 | 30 | 30 | 31 | 29 | 29 | 28 | 26 | 26 | 23 | 22 | 22 | 27 | 31 | 22 | 29 | -0.26 | Y | 35 | Y | -0.2 | [7 empty] | N | N | N | N | 200 | 0.47 | 65 | 112980 | 98548 | 952 | 14500 | 02 | 1 |  | 2023-01-05 15:47 | 1569 | 123 |  | 29 |  | * 전공정 요청으로 감속주입 | [14 empty] | 116.35 | 100 | 0 | 0 | 0 |  | 411 | 300 | Y | N | 0 | 0 | 0 |  | 410 | 300 | Y | N | N | [6 empty] | BM510510 | C
A75246 | 2023-01-05 | 1 | C | 연주시작 | 1 | A | P-AE1055LS | 탄소강 | G-AE1055LS | BM#1 | 1626 | 58 | 1637 | 1568 | 49 | 8300 |  | 3 | 0.24 | 25 |  | -1.6 | 1574 | 1623 | 0 | 266.26 |  | 11 | 33 | 260 | Y |  | 2023-01-05 16:06 | 89 | 1101 | -300 | -271 | 33 | 33 | 38 | 40 | 41 | 43 | 44 | 43 | 44 | 44 | 45 | 45 | 41 | 45 | 45 | 44 | 0 |  |  | Y | 0.2 |  | 1.6 | 1.48 | [5 empty] | N | N | M | 210 | 0.51 | 57 | 97456 | 97613 | 3587 | 14800 | 04 | 2 |  | 2023-01-05 16:15 | 1574 | 126 |  | 18 |  | *T/D FLUX 유:10KG용:220KG *연주시작 16:26 | [14 empty] | 93.21 | 100 | 1500 | 0 | 0 |  | 500 |  | N | N | 1500 | 0 | 0 |  | 501 |  | N | N | N |  |  | Y |  |  |  | BT180180 | H
A75247 | 2023-01-05 | 1 | C |  | 2 | A | P-AE1055LS | 탄소강 | G-AE1055LS | BM#1 | 1645 | 42 | 1615 | 1582 | 31 | 5100 |  | 3 | 0.22 | 26 |  | -0.77 | 1579 | 1603 | 0 | 260.53 |  | 5 | 42 | 395 | Y |  | 2023-01-05 17:02 | 94 | 1090 | 44 | 39 | 38 | 36 | 35 | 35 | 34 | 33 | 32 | 32 | 31 |  |  | 31 | 36 | 38 | 31 | 0 | -0.17 |  | 40 | Y | -0.2 | [8 empty] | N | N | Y | 200 | 0.52 | 58 | 84610 | 94170 | 2780 | 15090 | 04 | 2 |  | 2023-01-05 17:10 | 1579 | 115 |  | 20 | [16 empty] | 83.65 | 100 | 0 | 0 | 300 |  | 500 |  | N | N | 0 | 0 | 300 |  | 501 |  | N | N | N |  |  | Y |  |  |  | BT180180 | H
B74554 | 2023-01-05 | 2 | C | 잔강최소화전 | 5 | A | SM25C | 탄소강 | A | BM#2 | 1591 | 38 | 1626 | 1575 | 35 | 5700 |  | 1 | 0.38 | 16 |  | -2.17 | 1577 | 1622 | 5.76 | 0 | 0 | 19 | 71 | 41 | Y |  | 2023-01-05 16:43 | 67 | 1095 | 14 | 24 | 24 | 30 | 26 | 27 | 26 | 26 | 25 | 24 | 23 | 22 | 21 | 21 | 24 | 30 | 21 | 26 | -0.18 | Y | 50 | Y | 0 | [7 empty] | N | N | N | N | 190 | 0.48 | 65 | 93220 | 97240 | 1660 | 3000 | 02 | 1 |  | 2023-01-05 16:50 | 1577 | 111 |  | 33 |  | * 전공정 요청으로 감속주입 *T/D 웨이트 헌팅으로 램핑다운시간 16분10초 테일부 500MM추가절단 요청. | [14 empty] | 96 | 100 | 0 | 3800 | 0 |  | 411 | 300 | Y | N | 0 | 3600 | 0 |  | 410 | 300 | Y | N | N | [6 empty] | RB110.00 | C
A75248 | 2023-01-05 | 1 | C |  | 3 | A | P-AE1055LS | 탄소강 | G-AE1055LS | BM#1 | 1658 | 42 | 1615 | 1586 | 34 | 5200 |  | 3 | 0.21 | 25 |  | -1.72 | 1555 | 1610 | 0 | 250.43 |  | 16 | 19 | 521 | Y |  | 2023-01-05 18:07 | 70 | 1100 | 30 | 32 | 34 | 34 | 34 | 33 | 32 | 31 | 31 | 31 | 30 |  |  | 30 | 32 | 34 | 30 | 34 | -0.09 |  | 45 | Y | -0.2 | [8 empty] | N | N | Y | 190 | 0.52 | 56 | 84610 | 91212 | 2338 | 15180 | 04 | 2 |  | 2023-01-05 18:15 | 1555 | 107 |  | 13 | [16 empty] | 86.16 | 100 | 0 | 0 | 0 |  | 500 |  | N | N | 0 | 0 | 0 |  | 501 |  | N | N | N |  |  | Y |  |  |  | BT180180 | H
B74555 | 2023-01-05 | 2 | C | 잔강최소화 | 6 | A | SM20CM | 탄소강 | A | BM#2 | 1601 | 41 | 1639 | 1555 | 39 | 7200 |  | 1 | 0.32 | 13 |  | -2.82 | 1583 | 1639 | 0 | 8.29 | 0 | 10 | 69 | 54 | Y |  | 2023-01-05 18:07 | 70 | 1096 | -136 | -13 | 26 | 28 | 30 | 31 | 31 | 30 | 29 | 30 | 28 | 26 |  | 26 | 23 | 31 | 26 | 30 | -0.17 | Y | 30 | Y | -0.4 | [7 empty] | N | N | N | N | 180 | 0.45 | 62 | 93335 | 97546 | 2454 | 12700 | 02 | 1 |  | 2023-01-05 18:09 | 1583 | 122 |  | 29 |  | *롱노즐 재사용 *전공정 요청 감속주입 | D89052B4E0EE425D9B84A25E56983CDE | [13 empty] | 9333500 | 100 | 2500 | 0 | 0 |  | 411 | 300 | Y | Y | 2500 | 0 | 0 |  | 410 | 300 | Y | Y | N | [5 empty] | Y | RB150.00 | C
A75249 | 2023-01-05 | 1 | C |  | 4 | A | P-AE1055LS | 탄소강 | G-AE1055LS | BM#1 | 1615 | 43 | 1609 | 1543 | 33 | 5700 |  | 3 | 0.22 | 25 |  | -1.18 | 1578 | 1616 | 0 | 204.34 |  | 35 | 55 | 636 | Y |  | 2023-01-05 18:58 | 93 | 1098 | 30 | 33 | 41 | 44 | 46 | 46 | 45 | 44 | 43 | 42 | 42 | 42 | 42 | 42 | 42 | 46 | 42 | 42 | -0.09 | Y | 45 | Y | 0 | [8 empty] | N | N | Y | 180 | 0.46 | 66 | 84610 | 94191 | 4459 | 15080 | 04 | 2 |  | 2023-01-05 19:14 | 1578 | 100 |  | 19 |  | *전기로#1기 작업지연으로 정속주입강종 주속미준수 ID:102~105 ,202~205 | [6 empty] | E28B8A9B124B44D18C64A3C9BC0A60DE | 9389935ECF3A4928AD97428E89B65CF9 | 5522CB9F934E4DE6B9FE6B8CAC756459 |  | 4D2767F3C49E48A7B6637DC167E04319 | 0D601775DD0B42CA826B5861816D73CD | D76F29E1287C49E787DC7C282103E6BC |  | 83.61 | 100 | 0 | 0 | 0 |  | 500 |  | N | N | 0 | 0 | 0 |  | 501 |  | N | N | N |  |  | Y |  |  |  | BT180180 | H
B74556 | 2023-01-05 | 2 | C |  | 7 | A | SM20CM | 탄소강 | A | BM#2 | 1578 | 39 | 1658 | 1588 | 28 | 5400 |  | 1 | 0.35 | 13 |  | -2.43 | 1578 | 1633 | 0 | 8.38 | 0 | 15 | 66 | 71 | Y |  | 2023-01-05 19:05 | 65 | 1104 | 24 | 25 | 27 | 28 | 28 | 28 | 28 | 27 | 26 | 25 | 25 | 24 | 22 | 22 | 26 | 28 | 22 | 28 | -0.13 | Y | 45 | Y | -0.4 | [7 empty] | N | N | N | N | 170 | 0.47 | 63 | 93335 | 97753 | 597 | 15000 | 02 | 1 |  | 2023-01-05 19:19 | 1578 | 119 |  | 36 |  | *전공정 요청 감속주입 | [14 empty] | 97.43 | 100 | 0 | 0 | 0 |  | 412 | 300 | Y | Y | 0 | 0 | 0 |  | 410 | 300 | Y | Y | N |  |  |  | Y |  |  | RB150.00 | C
A75250 | 2023-01-05 | 1 | C |  | 5 | A | P-AE1055LS | 탄소강 | G-AE1055LS | BM#1 | 1602 | 44 | 1606 | 1544 | 31 | 5600 |  | 3 | 0.24 | 25 |  | -1.6 | 1556 | 1606 | 0 | 283.85 |  | 11 | 34 | 50 | Y |  | 2023-01-05 20:09 | 71 | 1096 | 41 | 40 | 38 | 37 | 36 | 34 | 33 | 31 | 31 | 30 | 28 | 27 | 27 | 25 | 32 | 38 | 25 | 0 | -0.22 |  | 60 | Y | -0.2 | [8 empty] | N | N | Y | 170 | 0.43 | 69 | 101532 | 94328 | 4622 | 15490 | 04 | 2 |  | 2023-01-05 20:15 | 1556 | 98 |  | 15 |  | *전공정요청 감속주입(전기로 작업지연) - 정속미준수 이상재 등록 *20%이상 감속주입(전기로 전극봉 보수) ID 104~106 204~206 | [14 empty] | 100.18 | 100 | 0 | 0 | 0 |  | 500 |  | N | N | 0 | 0 | 0 |  | 501 |  | N | N | N |  |  | Y |  |  |  | BT180180 | H
B74557 | 2023-01-05 | 2 | C |  | 8 | A | SM20CM | 탄소강 | A | BM#2 | 1558 | 41 | 1640 | 1559 | 36 | 7000 |  | 1 | 0.35 | 13 |  | -2.5 | 1580 | 1633 | 2.2 | 7.28 | 0 | 1 | 79 | 64 | Y |  | 2023-01-05 20:28 | 67 | 1090 | 20 | 20 | 28 | 32 | 33 | 33 | 32 | 31 | 30 | 29 | 28 | 27 | 26 | 26 | 29 | 33 | 26 | 0 | -0.17 | Y | 40 | Y | -0.2 | [7 empty] | N | N | N | N | 170 | 0.47 | 65 | 93335 | 96291 | 1409 | 15300 | 02 | 1 |  | 2023-01-05 20:32 | 1580 | 102 |  | 17 | [16 empty] | 97.63 | 100 | 0 | 0 | 0 |  | 411 | 300 | Y | Y | 0 | 0 | 0 |  | 410 | 300 | Y | Y | N | [6 empty] | RB150.00 | C
A75251 | 2023-01-05 | 1 | A |  | 6 | B | P-AE1055LS | 탄소강 | G-AE1055LS | BM#1 | 1638 | 42 | 1591 | 1569 | 33 | 4700 |  | 3 | 0.21 | 25 |  | -1.2 | 1554 | 1591 | 0 | 190.38 |  | 5 | 43 | 61 | Y |  | 2023-01-05 21:12 | 69 | 1098 | 25 | 25 | 26 | 28 | 29 | 29 | 28 | 28 | 27 | 26 | 25 | 25 | 24 | 23 | 26 | 29 | 23 | 28 | -0.11 | Y | 55 | Y | 0 | [8 empty] | N | N | Y | 210 | 0.4 | 75 | 152298 | 94431 | 6519 | 15780 | 04 | 2 |  | 2023-01-05 21:25 | 1554 | 106 |  | 22 |  | *20%이상 감속주입(전기로 전극봉 보수) *유사강종 연연주 혼탕부 성분확인 ID 107~109, 207~209 | [14 empty] | 150.12 | 100 | 0 | 0 | 0 |  | 500 |  | N | N | 0 | 0 | 0 |  | 501 |  | N | N | N |  |  | Y |  |  |  | BT180180 | H
B74558 | 2023-01-05 | 2 | A | TUNDISH교체전 | 9 | A | SM20CM | 탄소강 | A | BM#2 | 1607 | 37 | 1648 | 1578 | 31 | 5800 |  | 1 | 0.36 | 13 |  | -2.52 | 1583 | 1634 | 14.96 | 10.49 | 0 | 19 | 72 | 79 | Y |  | 2023-01-05 21:24 | 70 | 1091 | 23 | 32 | 35 | 36 | 36 | 35 | 34 | 32 | 35 | 35 | 32 | 31 |  | 31 | 33 | 36 | 31 | 35 | -0.12 | Y | 40 | Y | -0.2 | [7 empty] | N | N | N | N | 220 | 0.49 | 61 | 96263 | 94503 | 2447 | 2300 | 02 | 1 |  | 2023-01-05 21:30 | 1583 | 104 |  | 26 |  | *전공정 요청 감속주입 | 067C542FD95A47F08211553403404703 | 29B08566B6A24AE5B5F278C9354A5C44 | A03C36557451405E92F8051F306C0FF7 | [11 empty] | 101.54 | 100 | 0 | 2647 | 0 |  | 411 | 300 | Y | Y | 0 | 2552 | 0 |  | 410 | 300 | Y | Y | N | [6 empty] | RB150.00 | C
A75252 | 2023-01-05 | 1 | A | 유사강종연연주 | 7 | A | SP-AE1055LSM | 탄소강 | P-AE1055LS | BM#1 | 1686 | 42 | 1584 | 1601 | 26 | 3600 |  | 3 | 0.21 | 25 |  | 0 | 1584 | 1584 | 0 | 182.02 |  | 16 | 20 | 64 | Y |  | 2023-01-05 22:23 | 99 | 1089 | 22 | 21 | 22 | 22 | 22 | 22 | 21 | 20 | 19 | 19 | 17 | 18 | 18 | 18 | 20 | 22 | 17 | 22 | -0.11 | Y | 45 | Y | 0 | [7 empty] | Y | N | Y | Y | 200 | 0.41 | 69 | 50766 | 91278 | 3872 | 14970 | 04 | 2 |  | 2023-01-05 22:31 | 1584 | 109 |  | 28 |  | *유사강종 연연주 혼탕부 성분확인 ID 101, 201 *강종변경 SR재설정 *전공정요청 감속주입(전기로 작업지연) - 정속미준수 이상재 등록 *7TON 이월과정, 7.5TON여 슬라그 이월. | [14 empty] | 51.41 | 100 | 0 | 0 | 0 |  | 400 |  | N | N | 0 | 0 | 0 |  | 401 |  | N | N | N |  |  | Y |  |  |  | BT180180 | H
B74559 | 2023-01-05 | 2 | A | TUNDISH교체 | 1 | B | AE15B36C2 | 합금강 | 보론강 | BM#2 | 1273 | 41 | 1686 | 1602 | 35 | 6800 |  | 1 | 0.34 | 16 |  | -2.51 | 1584 | 1653 | 49.58 | 0 | 0 | 10 | 70 | 62 | Y |  | 2023-01-05 22:51 | 86 | 1095 | -287 | 13 | 18 | 16 | 23 | 28 | 33 | 33 | 34 | 35 | 34 |  |  | 34 | 28 | 35 | 34 | 0 | -0.2 |  | 5 | Y | -0.2 |  | 2.58 | 2.58 | 1.83 |  |  |  | N | N | N | N | 220 | 0.47 | 60 | 98935 | 94575 | 3675 | 15000 | 13 | 2 |  | 2023-01-05 22:46 | 1584 | 123 |  | 25 |  | *T/D 플럭스 220/ 10 *수소 10분값 초과 이상재 등록 및 생관통보 | [14 empty] | 104.14 | 100 | 700 | 0 | 0 |  | 301 | 400 | Y | Y | 700 | 0 | 0 |  | 301 | 400 | Y | Y | N | [6 empty] | RB090.00 | H
A75253 | 2023-01-05 | 1 | A |  | 8 | A | SP-AE1055LSM | 탄소강 | P-AE1055LS | BM#1 | 1627 | 40 | 1595 | 1550 | 30 | 4800 |  | 3 | 0.21 | 25 |  | -1.52 | 1548 | 1595 | 0 | 147.72 |  | 35 | 56 | 77 | Y |  | 2023-01-05 23:33 | 63 | 1094 | 18 | 19 | 22 | 24 | 25 | 26 | 25 | 25 | 25 | 25 | 24 | 24 | 24 | 23 | 24 | 26 | 23 | 25 | -0.04 | Y | 40 | Y | -0.2 | [7 empty] | Y | N | Y | Y | 190 | 0.48 | 66 | 84610 | 97365 | 6985 | 15620 | 04 | 2 |  | 2023-01-05 23:42 | 1548 | 101 |  | 27 | [16 empty] | 8461000 | 100 | 0 | 0 | 300 |  | 400 |  | N | N | 0 | 0 | 300 |  | 401 |  | N | N | N |  |  | Y |  |  |  | BT180180 | H
B74560 | 2023-01-05 | 2 | A |  | 2 | B | AE15B36C2 | 합금강 | 보론강 | BM#2 | 1558 | 45 | 1641 | 1540 | 42 | 7700 |  | 1 | 0.38 | 15 |  | -2.53 | 1562 | 1621 | 12.23 | 0 | 0 | 15 | 67 | 69 | Y |  | 2023-01-05 23:53 | 64 | 1090 | 33 | 33 | 32 | 32 | 33 | 32 | 32 | 32 | 31 | 29 | 29 | 28 | 27 | 27 | 31 | 33 | 27 | 33 | -0.13 | Y | 45 | Y | 0 | [7 empty] | N | N | N | N | 220 | 0.46 | 66 | 100827 | 94649 | 951 | 15500 | 13 | 2 |  | 2023-01-05 23:55 | 1562 | 113 |  | 24 |  | *전기로 지연 20%이상 감속주입 304~309 403~408 이상공정등록 및 생관통보 | [14 empty] | 107.26 | 100 | 0 | 0 | 0 |  | 300 | 400 | Y | Y | 0 | 0 | 0 |  | 301 | 400 | Y | Y | N | [6 empty] | RB090.00 | H
A75254 | 2023-01-05 | 1 | A |  | 9 | A | SP-AE1055LSM | 탄소강 | P-AE1055LS | BM#1 | 1651 | 41 | 1597 | 1578 | 26 | 4000 |  | 3 | 0.18 | 25 |  | -1.69 | 1545 | 1597 | 0 | 188.04 |  | 11 | 35 | 80 | Y |  | 2023-01-06 00:42 | 60 | 1093 | 23 | 22 | 22 | 22 | 23 | 22 | 22 | 21 | 20 | 19 | 19 | 18 | 18 | 18 | 21 | 23 | 18 | 22 | -0.11 | Y | 45 | Y | 0 | [7 empty] | Y | Y | Y | Y | 180 | 0.47 | 63 | 84610 | 93084 | 7016 | 15540 | 04 | 2 |  | 2023-01-06 00:50 | 1545 | 107 |  | 26 |  | *전공정요청 감속주입 - 정속미준수 이상재 등록 ID 103~105, 203~205 *강종변경 SR 재설정 | [14 empty] | 8461000 | 100 | 0 | 0 | 0 |  | 400 |  | N | N | 0 | 0 | 0 |  | 401 |  | N | N | N |  |  | Y |  |  |  | BT180180 | H
B74561 | 2023-01-05 | 2 | A |  | 3 | B | AE15B36C2 | 합금강 | 보론강 | BM#2 | 1599 | 44 | 1628 | 1535 | 42 | 0 |  | 1 | 0.31 | 16 |  | -2.13 | 1557 | 1610 | 14.38 | 0 | 0 | 1 | 80 | 78 | Y |  | 2023-01-06 01:05 | 59 | 1095 | 25 | 24 | 24 | 25 | 24 | 24 | 21 | 20 | 19 | 18 | 18 | 18 | 18 | 19 | 21 | 25 | 18 | 24 | -0.14 | Y | 50 | Y | 0.2 | [7 empty] | N | N | N | N | 210 | 0.44 | 70 | 94896 | 95730 | 1720 | 16100 | 13 | 2 |  | 2023-01-06 01:06 | 1557 | 108 |  | 19 |  | *전기로 지연20%이상감속주입 301~303 401~403 이상공정등록 및 생관통보 | [14 empty] | 98.39 | 100 | 0 | 0 | 0 |  | 300 | 400 | Y | Y | 0 | 0 | 0 |  | 301 | 400 | Y | Y | N | [6 empty] | RB090.00 | C
A75255 | 2023-01-05 | 1 | A | 유사강종연연주 | 10 | A | AE1055LS | 탄소강 | G-AE1055LS | BM#1 | 1621 | 43 | 1598 | 1566 | 36 | 4600 |  | 3 | 0.18 | 25 |  | -1.48 | 1553 | 1598 | 0 | 161.69 |  | 5 | 44 | 65 | Y |  | 2023-01-06 01:37 | 69 | 1091 | 19 | 19 | 23 | 24 | 26 | 26 | 26 | 26 | 25 | 24 | 24 | 23 | 23 | 23 | 24 | 26 | 23 | 26 | -0.06 | Y | 50 | Y | 0 | [8 empty] | N | N | Y | 170 | 0.43 | 70 | 152280 | 92692 | 4908 | 15580 | 04 | 2 |  | 2023-01-06 01:48 | 1553 | 111 |  | 33 |  | *유사강종 연연주 혼탕부 성분확인 ID 107~109, 207~209 *전공정요청 감속주입(전기로 간이보수) - 정속미준수 이상재 등록 *강종변경 SR재설정 | [6 empty] | 5BFBF2837856496F8174038369457255 | 15945E834B384D54BA7240E130EDF5DB | 011A228BCDDA4F11A33765214348873E |  | 9E87F764E5CC4B4EB78A53DA58EEB7DC | 1FDCCF0584B045308A5EB1CCBAA11CB4 | 2398CE9B82D44B04AF88D99A8EFD9EFD |  | 151.37 | 100 | 0 | 0 | 0 |  | 500 |  | N | N | 0 | 0 | 0 |  | 501 |  | N | N | N |  |  | Y |  |  |  | BT180180 | H
B74562 | 2023-01-05 | 2 | A |  | 4 | B | AE15B36C2 | 합금강 | 보론강 | BM#2 | 1636 | 44 | 1637 | 1518 | 40 | 7800 |  | 1 | 0.28 | 15 |  | -2.58 | 1544 | 1596 | 9.81 | 0 | 0 | 19 | 73 | 88 | Y |  | 2023-01-06 02:10 | 46 | 1072 | 17 | 16 | 14 | 13 | 12 | 11 | 10 | 9 | 7 | 6 | 5 | 5 | 4 | 4 | 10 | 14 | 4 | 0 | -0.2 |  | 50 | Y | -0.2 | [7 empty] | N | N | N | N | 200 | 0.5 | 59 | 83076 | 92702 | 4598 | 13400 | 13 | 2 |  | 2023-01-06 02:14 | 1544 | 111 |  | 24 |  | *T/D 온도 낮아(4개) L/D잔강 5T 내림. *후HEAT 자연개공 안되 강제개공 실시 306 307 406 407 이상재등록 *전공정 요청 20%이상감속주입 307 407 이상공정등록 및 생관통보 | [14 empty] | 88.1 | 100 | 0 | 0 | 0 |  | 301 | 400 | Y | Y | 0 | 0 | 0 |  | 300 | 400 | Y | Y | N | [6 empty] | RB090.00 | H
A75256 | 2023-01-05 | 1 | A | 유사강종연연주 | 11 | A | SEAH-BQ2 | 탄소강 | P-AE1055LS | BM#1 | 1601 | 40 | 1608 | 1543 | 29 | 4900 |  | 3 | 0.17 | 30 |  | -1.64 | 1550 | 1608 | 0 | 166.97 |  | 16 | 21 | 58 | Y |  | 2023-01-06 02:39 | 65 | 1092 | 21 | 20 | 19 | 19 | 20 | 20 | 20 | 19 | 19 | 19 | 19 | 18 | 18 | 18 | 19 | 20 | 18 | 20 | -0.03 | Y | 45 | Y | 0 | [7 empty] | Y | N | Y | Y | 210 | 0.48 | 64 | 50766 | 96819 | 7031 | 15100 | 04 | 2 |  | 2023-01-06 02:49 | 1550 | 121 |  | 43 |  | *유사강종 연연주 혼탕부 성분확인 ID 101, 201 *강종변경 SR 재설정 *롱노즐 산소랜싱 | [14 empty] | 5076600 | 100 | 0 | 0 | 0 |  | 400 |  | N | N | 0 | 0 | 0 |  | 401 |  | N | N |  |  |  | Y |  |  |  | BT180180 | H
B74563 | 2023-01-05 | 2 | A |  | 5 | A | AE15B36C2 | 합금강 | 보론강 | BM#2 | 1616 | 43 | 1653 | 1549 | 41 | 7600 |  | 1 | 0.3 | 15 |  | -2.53 | 1571 | 1635 | 8.82 | 0 | 0 | 10 | 71 | 69 | N | 1 | 2023-01-06 03:26 | 73 | 1075 | 2 | 2 | 22 | 30 | 34 | 34 | 33 | 33 | 32 | 32 | 30 | 30 | 29 | 28 | 28 | 34 | 27 | 30 | -0.14 | Y | 50 | Y | 0.2 | [7 empty] | N | N | N | N | 190 | 0.42 | 72 | 94896 | 94838 | 3762 | 15900 | 13 | 2 |  | 2023-01-06 03:28 | 1571 | 99 |  | 9 |  | *L/D잔연개공 안되 강제개공 실시 *전공정 요청 20%이상감속주입 이상공정등록 및 생관통보 | [14 empty] | 98.95 | 100 | 0 | 0 | 0 |  | 300 | 400 | Y | Y | 0 | 0 | 0 |  | 301 | 400 | Y | Y | N | [6 empty] | RB090.00 | C
A75257 | 2023-01-05 | 1 | A |  | 12 | A | SEAH-BQ2 | 탄소강 | P-AE1055LS | BM#1 | 1629 | 45 | 1599 | 1568 | 30 | 5000 |  | 3 | 0.17 | 30 |  | -1.06 | 1561 | 1599 | 0 | 15.21 |  | 35 | 57 | 48 | Y |  | 2023-01-06 03:54 | 76 | 1091 | 18 | 17 | 26 | 31 | 33 | 34 | 34 | 33 | 33 | 33 | 32 | 32 | 32 | 32 | 30 | 34 | 32 | 33 | -0.02 | Y | 40 | Y | 0 | [7 empty] | Y | Y | Y | Y | 200 | 0.48 | 68 | 101532 | 99953 | 5447 | 15850 | 04 | 2 |  | 2023-01-06 04:03 | 1561 | 118 |  | 32 | [16 empty] | 94.93 | 100 | 0 | 0 | 0 |  | 400 |  | N | N | 0 | 0 | 0 |  | 401 |  | N | N |  |  |  | Y |  |  |  | BT180180 | H
B74564 | 2023-01-05 | 2 | B |  | 6 | A | AE15B36C2 | 합금강 | 보론강 | BM#2 | 1606 | 49 | 1647 | 1510 | 45 | 8800 |  | 1 | 0.34 | 15 |  | -2.42 | 1568 | 1635 | 17.98 | 0 | 0 | 15 | 68 | 73 | Y |  | 2023-01-06 04:33 | 70 | 1093 | 25 | 29 | 32 | 35 | 36 | 35 | 35 | 34 | 33 | 32 | 31 | 30 | 30 | 29 | 32 | 36 | 29 | 35 | -0.14 | Y | 50 | Y | 0 | [7 empty] | N | N | N | N | 180 | 0.4 | 73 | 94896 | 92198 | 1652 | 16300 | 13 | 2 |  | 2023-01-06 04:35 | 1568 | 107 |  | 15 |  | *전공정 요청 20%이상감속주입 이상공정등록 및 생관통보 | [14 empty] | 104.68 | 100 | 0 | 0 | 0 |  | 301 | 400 | Y | Y | 0 | 0 | 0 |  | 301 | 400 | Y | Y | N | [6 empty] | RB090.00 | H
A75258 | 2023-01-05 | 1 | B |  | 13 | A | SEAH-BQ2 | 탄소강 | P-AE1055LS | BM#1 | 1601 | 42 | 1602 | 1543 | 31 | 5400 |  | 3 | 0.17 | 30 |  | -1.44 | 1551 | 1602 | 0 | 189.28 |  | 11 | 36 | 56 | Y |  | 2023-01-06 05:19 | 66 | 1093 | 31 | 31 | 32 | 32 | 32 | 31 | 30 | 29 | 28 | 28 | 27 | 27 |  | 27 | 30 | 32 | 27 | 32 | -0.11 |  | 45 | Y | 0 | [7 empty] | Y | Y | Y | Y | 190 | 0.48 | 62 | 101532 | 93890 | 5760 | 15100 | 04 | 2 |  | 2023-01-06 05:25 | 1551 | 101 |  | 16 |  | *전공정 작업지연 감속주입 정속유지강종 감속주입 ID:106.206 | [6 empty] | DDD553D2B32B478A888B6647B4585835 | 4F7FA7AA87144F9F92CDA5E1829D39BE | AB575423AF27421C81ADA49918D5B6A0 |  | 62FB92687D3F4B66BE62BA2D5DDB4139 | 8EA25E2296BA48A18088AD363B7C82C0 | 044A7CDA6E1944F495ABBDCD93206E83 |  | 100.63 | 100 | 0 | 0 | 0 |  | 400 |  | N | N | 0 | 0 | 0 |  | 401 |  | N | N |  |  |  | Y |  |  |  | BT180180 | H
B74565 | 2023-01-05 | 2 | B |  | 7 | B | AE15B36C2 | 합금강 | 보론강 | BM#2 | 1614 | 42 | 1633 | 1545 | 40 | 7400 |  | 1 | 0.3 | 15 |  | -2.54 | 1567 | 1624 | 17.6 | 0 | 0 | 1 | 81 | 70 | Y |  | 2023-01-06 05:34 | 69 | 1092 | 27 | 27 | 27 | 27 | 27 | 27 | 27 | 26 | 26 | 25 | 24 | 24 | 24 | 21 | 25 | 27 | 21 | 27 | -0.09 | Y | 65 | Y | -0.4 | [7 empty] | N | N | N | N | 170 | 0.4 | 79 | 100827 | 99782 | 1018 | 15200 | 13 | 2 |  | 2023-01-06 05:36 | 1567 | 113 |  | 27 |  | * 전공정 요청으로 감속주입 0.40 이상공정 등록 및 생관통보 | [14 empty] | 103.41 | 100 | 0 | 0 | 0 |  | 301 | 400 | Y | Y | 0 | 0 | 0 |  | 301 | 400 | Y | Y | N | [6 empty] | RB090.00 | H
A75259 | 2023-01-05 | 1 | B |  | 14 | A | SEAH-BQ2 | 탄소강 | P-AE1055LS | BM#1 | 1604 | 43 | 1589 | 1538 | 33 | 5400 |  | 3 | 0.17 | 30 |  | -1.16 | 1548 | 1589 | 0 | 175.7 |  | 5 | 45 | 72 | Y |  | 2023-01-06 06:29 | 63 | 1095 | 26 | 28 | 28 | 29 | 28 | 26 | 25 | 23 | 22 | 22 | 22 | 21 | 21 | 20 | 24 | 29 | 20 | 28 | -0.15 | Y | 60 | Y | 0 | [8 empty] | N | Y | Y | 180 | 0.4 | 78 | 101532 | 97455 | 7045 | 15200 | 04 | 2 |  | 2023-01-06 06:37 | 1548 | 94 |  | 11 |  | *전공정 작업지연 감속주입 정속유지강종 감속주입 | [14 empty] | 10153200 | 100 | 0 | 0 | 0 |  | 400 |  | N | N | 0 | 0 | 0 |  | 401 |  | N | N |  |  |  | Y |  |  |  | BT180180 | H
B74566 | 2023-01-05 | 2 | B |  | 8 | A | AE15B36C2 | 합금강 | 보론강 | BM#2 | 1648 | 46 | 1645 | 1528 | 40 | 8100 |  | 1 | 0.36 | 16 |  | -2.69 | 1553 | 1627 | 16.21 | 0 | 0 | 19 | 74 | 77 | Y |  | 2023-01-06 07:02 | 55 | 1091 | 19 | 19 | 19 | 19 | 20 | 20 | 20 | 19 | 19 | 17 | 17 | 18 | 17 | 17 | 19 | 20 | 17 | 20 | -0.07 | Y | 40 | Y | -0.2 | [7 empty] | N | N | N | N | 170 | 0.49 | 62 | 97903 | 95912 | 3338 | 14100 | 13 | 2 |  | 2023-01-06 06:56 | 1553 | 122 |  | 20 | [16 empty] | 103.77 | 100 | 0 | 0 | 0 |  | 300 | 400 | Y | Y | 0 | 0 | 0 |  | 301 | 400 | Y | Y | N | [6 empty] | RB090.00 | H
A75260 | 2023-01-06 | 1 | B |  | 15 | A | SEAH-BQ2 | 탄소강 | P-AE1055LS | BM#1 | 1606 | 41 | 1586 | 1546 | 32 | 5100 |  | 3 | 0.17 | 31 |  | -0.98 | 1551 | 1586 | 0 | 187.21 |  | 16 | 22 | 74 | Y |  | 2023-01-06 07:31 | 66 | 1099 | 19 | 18 | 21 | 22 | 23 | 24 | 24 | 23 | 23 | 22 | 22 | 21 | 21 | 21 | 22 | 24 | 21 | 23 | -0.04 | Y | 40 | Y | 0 | [8 empty] | N | Y | Y | 170 | 0.45 | 65 | 84610 | 93352 | 4298 | 15800 | 04 | 2 |  | 2023-01-06 07:46 | 1551 | 111 |  | 28 |  | *전공정 작업지연 감속주입 정속유지강종 감속주입 ID:101~103.201~203 | [14 empty] | 84.31 | 100 | 0 | 0 | 0 |  | 400 |  | N | N | 0 | 0 | 0 |  | 401 |  | N | N |  |  |  | Y |  |  |  | BT180180 | H
B74567 | 2023-01-06 | 2 | B |  | 9 | A | AE15B36C2 | 합금강 | 보론강 | BM#2 | 1582 | 44 | 1640 | 1571 | 36 | 6400 |  | 1 | 0.32 | 16 |  | -2.99 | 1558 | 1630 | 11.81 | 0 | 0 | 10 | 72 | 83 | Y |  | 2023-01-06 07:59 | 60 | 1099 | 15 | 20 | 24 | 26 | 26 | 27 | 27 | 26 | 26 | 25 | 24 | 24 |  | 24 | 24 | 27 | 24 | 26 | -0.04 | Y | 30 | Y | 0 | [7 empty] | N | N | N | N | 220 | 0.49 | 62 | 92144 | 96282 | 1918 | 15200 | 13 | 2 |  | 2023-01-06 08:13 | 1558 | 117 |  | 26 | [16 empty] | 95.78 | 100 | 0 | 0 | 0 |  | 301 | 400 | Y | Y | 0 | 0 | 0 |  | 301 | 400 | Y | Y | N | [6 empty] | RB090.00 | H
A75261 | 2023-01-06 | 1 | B |  | 16 | B | SEAH-BQ2 | 탄소강 | P-AE1055LS | BM#1 | 1594 | 41 | 1591 | 1536 | 33 | 5400 |  | 3 | 0.18 | 30 |  | -1.05 | 1554 | 1591 | 0 | 184.63 |  | 35 | 58 | 76 | Y |  | 2023-01-06 08:36 | 69 | 1093 | 21 | 24 | 25 | 27 | 29 | 30 | 29 | 29 | 28 | 28 | 27 | 27 | 26 | 26 | 27 | 30 | 26 | 29 | -0.1 | Y | 40 | Y | -0.2 | [8 empty] | N | Y | Y | 210 | 0.48 | 65 | 101532 | 97933 | 7017 | 15700 | 04 | 2 |  | 2023-01-06 08:48 | 1554 | 112 |  | 30 | [16 empty] | 10153200 | 100 | 0 | 0 | 0 |  | 400 |  | N | N | 0 | 0 | 0 |  | 401 |  | N | N |  |  |  | Y |  |  |  | BT180180 | H
B74568 | 2023-01-06 | 2 | B |  | 10 | A | AE15B36C2 | 합금강 | 보론강 | BM#2 | 1608 | 43 | 1646 | 1560 | 34 | 6500 |  | 1 | 0.27 | 17 |  | -2.45 | 1560 | 1627 | 13.38 | 0 | 0 | 15 | 69 | 65 | Y |  | 2023-01-06 09:06 | 62 | 1094 | 21 | 23 | 25 | 27 | 28 | 28 | 27 | 27 | 26 | 25 | 23 | 23 | 22 | 20 | 25 | 28 | 20 | 27 | -0.18 | Y | 45 | Y | -0.4 | [7 empty] | N | N | N | N | 210 | 0.44 | 67 | 100139 | 93813 | 1437 | 16000 | 13 | 2 |  | 2023-01-06 09:19 | 1560 | 117 |  | 21 |  | * 전공정 요청으로 감속주입 0.40 이상공정 등록 및 생관통보 ID: 303~308 , 403~409 | [14 empty] | 108.55 | 100 | 0 | 0 | 0 |  | 301 | 400 | Y | Y | 0 | 0 | 0 |  | 301 | 400 | Y | Y | N | [6 empty] | RB090.00 | H
A75262 | 2023-01-06 | 1 | B |  | 17 | A | SEAH-BQ2 | 탄소강 | P-AE1055LS | BM#1 | 1609 | 41 | 1601 | 1547 | 30 | 5100 |  | 3 | 0.17 | 30 |  | -1.71 | 1549 | 1601 | 0 | 173.64 |  | 11 | 37 | 72 | Y |  | 2023-01-06 09:38 | 64 | 1093 | 25 | 24 | 23 | 23 | 22 | 22 | 21 | 21 | 20 | 19 | 19 | 18 | 18 | 18 | 21 | 23 | 18 | 0 | -0.1 |  | 50 | Y | 0 | [8 empty] | Y | Y | Y | 200 | 0.48 | 61 | 101532 | 94290 | 7010 | 15100 | 04 | 2 |  | 2023-01-06 09:54 | 1549 | 113 |  | 33 | [16 empty] | 10153200 | 100 | 0 | 0 | 0 |  | 400 |  | N | N | 0 | 0 | 0 |  | 401 |  | N | N |  |  |  | Y |  |  |  | BT180180 | H
B74569 | 2023-01-06 | 2 | B |  | 11 | A | AE15B36C2 | 합금강 | 보론강 | BM#2 | 1676 | 38 | 1645 | 1569 | 33 | 6100 |  | 1 | 0.34 | 15 |  | -2.88 | 1557 | 1630 | 13.7 | 0 | 0 | 1 | 82 | 60 | Y |  | 2023-01-06 10:05 | 59 | 1094 | 19 | 19 | 20 | 22 | 22 | 22 | 22 | 22 | 22 | 21 | 21 | 21 | 20 | 18 | 21 | 22 | 18 | 22 | -0.07 | Y | 55 | Y | -0.4 | [7 empty] | N | N | N | N | 200 | 0.4 | 74 | 100878 | 94659 | -959 | 14800 | 13 | 2 |  | 2023-01-06 10:06 | 1557 | 118 |  | 32 |  | * 전공정 요청으로 감속주입 0.40 이상공정 등록 및 생관통보 | [14 empty] | 107.55 | 100 | 0 | 0 | 0 |  | 300 | 400 | Y | Y | 0 | 0 | 0 |  | 301 | 400 | Y | Y | N | [6 empty] | RB090.00 | H
A75263 | 2023-01-06 | 1 | B |  | 18 | A | SEAH-BQ2 | 탄소강 | P-AE1055LS | BM#1 | 1618 | 42 | 1604 | 1555 | 31 | 5200 |  | 3 | 0.17 | 30 |  | -1.3 | 1558 | 1604 | 0 | 202.27 |  | 5 | 46 | 62 | Y |  | 2023-01-06 10:44 | 73 | 1099 | 17 | 17 | 21 | 26 | 28 | 28 | 28 | 28 | 28 | 27 | 27 | 26 | 26 | 26 | 26 | 28 | 26 | 28 | -0.04 | Y | 45 | Y | 0 | [8 empty] | N | Y | Y | 190 | 0.48 | 65 | 101532 | 99019 | 3931 | 15900 | 04 | 2 |  | 2023-01-06 10:52 | 1558 | 117 |  | 31 | [16 empty] | 95.78 | 100 | 0 | 0 | 0 |  | 400 |  | N | N | 0 | 0 | 0 |  | 401 |  | N | N |  |  |  | Y |  |  |  | BT180180 | H
B74570 | 2023-01-06 | 2 | B |  | 12 | A | AE15B36C2 | 합금강 | 보론강 | BM#2 | 1631 | 41 | 1662 | 1562 | 36 | 7200 |  | 1 | 0.3 | 15 |  | -2.34 | 1571 | 1631 | 9.71 | 0 | 0 | 19 | 75 | 51 | Y |  | 2023-01-06 11:36 | 73 | 1095 | 16 | 20 | 27 | 33 | 37 | 38 | 38 | 37 | 37 | 36 | 36 | 35 | 34 | 33 | 33 | 38 | 33 | 37 | -0.11 | Y | 45 | Y | 0 | [7 empty] | N | N | N | N |  | 0.4 | 73 | 94896 | 93691 | -141 | 15400 | 13 | 2 |  | 2023-01-06 11:38 | 1571 | 112 |  | 17 |  | * 전공정 요청으로 감속주입 0.40 이상공정 등록 및 생관통보 | [14 empty] | 101.44 | 100 | 0 | 0 | 0 |  | 301 | 400 | Y | Y | 0 | 0 | 0 |  | 301 | 400 | Y | Y | N |  |  |  | Y |  |  | RB090.00 | H
A75264 | 2023-01-06 | 1 | B |  | 19 | A | SEAH-BQ2 | 탄소강 | P-AE1055LS | BM#1 | 1608 | 42 | 1596 | 1535 | 31 | 5000 |  | 3 | 0.17 | 30 |  | -1.09 | 1596 | 1596 | 0 | 400 |  | 16 | 23 | 62 | Y |  | 2023-01-06 11:45 | 111 | 1097 | 25 | 22 | 22 | 23 | 23 | 22 | 22 | 21 | 21 | 20 | 20 | 20 | 20 | 20 | 22 | 23 | 20 | 22 | -0.04 | Y | 45 | Y | 0 | [8 empty] | N | Y | Y | 180 | 0.48 | 60 | 84610 | 91021 | -143221 | 16000 | 04 | 2 |  | 2023-01-06 11:54 | 1596 | 120 |  | 35 | [16 empty] | 86.34 | 100 | 0 | 0 | 0 |  | 400 |  | N | N | 0 | 0 | 0 |  | 401 |  | N | N |  |  |  | Y |  |  |  | BT180180 | H
B74571 | 2023-01-06 | 2 | C |  | 13 | A | AE15B36C2 | 합금강 | 보론강 | BM#2 | 1608 | 45 | 1653 | 1560 | 37 | 7200 |  | 1 | 0.38 | 16 |  | -3.09 | 1569 | 1639 | 9.86 | 0 | 0 | 10 | 73 | 93 | Y |  | 2023-01-06 12:44 | 71 | 1092 | 29 | 29 | 31 | 33 | 35 | 36 | 35 | 35 | 36 | 34 | 34 | 33 | 32 | 32 | 34 | 36 | 32 | 35 | -0.11 | Y | 35 | Y | -0.2 | [7 empty] | N | N | N | N | 180 | 0.48 | 61 | 94896 | 94563 | -513 | 15800 | 13 | 2 |  | 2023-01-06 12:45 | 1569 | 119 |  | 24 | [16 empty] | 100.9 | 100 | 0 | 0 | 0 |  | 301 | 400 | Y | Y | 0 | 0 | 0 |  | 301 | 400 | Y | Y | N | [6 empty] | RB090.00 | H
A75265 | 2023-01-06 | 1 | C | TUNDISH교체전 | 20 | C | SEAH-BQ2 | 탄소강 | P-AE1055LS | BM#1 | 1624 | 41 | 1594 | 1533 | 35 | 5800 |  | 3 | 0.17 | 30 |  | -1.17 | 1553 | 1594 | 0 | 205.38 |  | 35 | 59 | 60 | Y |  | 2023-01-06 13:03 | 68 | 1098 | 20 | 21 | 27 | 30 | 31 | 31 | 31 | 30 | 29 | 28 | 28 | 27 | 27 | 27 | 28 | 31 | 27 | 31 | -0.1 | Y | 40 | Y | 0 | [7 empty] | N | N | N | N | 170 | 0.48 | 66 | 90549 | 97700 | 4550 | 2000 | 04 | 2 |  | 2023-01-06 13:18 | 1553 | 105 |  | 19 |  |  |  | 9E59FEEEF379489481589B774A239303 | 688FCDD4CEC147EEADDB199D820E9296 | [11 empty] | 86.48 | 100 | 0 | 3500 | 0 |  | 400 |  | N | N | 0 | 3500 | 0 |  | 401 |  | N | N |  |  |  | Y |  |  |  | BT180180 | H
B74572 | 2023-01-06 | 2 | C | TUNDISH교체전 | 14 | A | AE15B36C2 | 합금강 | 보론강 | BM#2 | 1626 | 37 | 1641 | 1575 | 32 | 6100 |  | 1 | 0.41 | 16 |  | -2.63 | 1565 | 1629 | 10.28 | 0 | 0 | 15 | 70 | 85 | Y |  | 2023-01-06 13:47 | 67 | 1097 | 31 | 30 | 29 | 27 | 26 | 25 | 24 | 24 | 23 | 22 | 21 | 20 | 20 | 20 | 25 | 29 | 20 | 0 | -0.18 |  | 50 | Y | 0 | [7 empty] | N | N | N | N | 170 | 0.49 | 62 | 73274 | 95496 | 104 | 2000 | 13 | 2 |  | 2023-01-06 13:59 | 1565 | 112 |  | 23 |  |  | E7320A98E81447ACBBFBA3CADF7DAD1A | A0AE8E61FEA54992B27C720F008ECA55 | 4DFABD3BEE5F473CAF537D5E64AB22F4 | [11 empty] | 73.64 | 100 | 0 | 3560 | 0 |  | 300 | 400 | Y | Y | 0 | 3380 | 0 |  | 300 | 400 | Y | Y | N | [6 empty] | RB090.00 | H
A75266 | 2023-01-06 | 1 | C | TUNDISH교체 | 1 | A | SM55CBQ | 탄소강 | AE1055M계 | BM#1 | 1576 | 40 | 1622 | 1565 | 35 | 5600 |  | 3 | 0.18 | 25 |  | -1.6 | 1576 | 1624 | 0 | 168.18 |  | 11 | 38 | 67 | Y |  | 2023-01-06 14:00 | 92 | 1092 | -258 | 24 | 21 | 30 | 28 | 31 | 33 | 35 | 36 | 36 | 37 | 38 |  | 38 | 32 | 38 | 38 | 0 | 0 |  |  | Y | 0.2 |  | 1.87 | 1.87 | [5 empty] | N | Y | M | 210 | 0.47 | 62 | 135376 | 94946 | 7254 | 14800 | 08 | 1 |  | 2023-01-06 14:15 | 1576 | 126 |  | 48 |  | *T/D FLUX 유:10K용:220KG *유사강종 연연주 혼탕부 성분 확인 ID:106~108.206~208 | [14 empty] | 130.55 | 100 | 1500 | 0 | 0 |  | 650 |  | Y | N | 1500 | 0 | 0 |  | 650 |  | Y | N | N |  |  | Y |  |  |  | BT180180 | H
B74573 | 2023-01-06 | 2 | C | TUNDISH교체 | 1 | A | SM45CB | 탄소강 | SM45C | BM#2 | 1637 | 41 | 1663 | 1556 | 38 | 6900 |  | 1 | 0.34 | 20 |  | -2.46 | 1582 | 1646 | 58.2 | 1.55 | 0 | 1 | 83 | 59 | Y |  | 2023-01-06 14:49 | 89 | 1093 | -436 | -298 | 21 | 18 | 19 | 24 | 28 | 31 | 33 | 34 | 35 | 35 |  | 35 | 29 | 35 | 35 | 0 | 0 |  | 5 | Y | 0 |  | 2.27 | 2.27 |  |  |  |  | N | N | N | N | 220 | 0.45 | 57 | 94653 | 85317 | 6733 | 15600 | 09 | 1 |  | 2023-01-06 14:55 | 1582 | 136 |  | 45 |  | * T/D FLUX 용탕부: 120 KG / 유탕부: 10KG 투입. * 전공정 요청으로 감속주입 | 40E0F2CA588D42AB8E6CE25C585D934D | [13 empty] | 100.69 | 100 | 700 | 0 | 0 |  | 650 | 400 | N | N | 700 | 0 | 0 |  | 651 | 400 | N | N | N |  | Y |  |  |  |  | RB110.00 | C
A75267 | 2023-01-06 | 1 | C | 유사강종연연주 | 2 | A | P-AE1055LSM | 탄소강 | G-AE1055LS | BM#1 | 1648 | 41 | 1603 | 1575 | 28 | 4500 |  | 3 | 0.18 | 25 |  | -1.4 | 1557 | 1600 | 0 | 156.58 |  | 5 | 47 | 55 | Y |  | 2023-01-06 15:00 | 73 | 1094 | 38 | 32 | 27 | 25 | 24 | 24 | 23 | 23 | 23 | 23 | 22 | 22 | 22 | 22 | 25 | 27 | 22 | 23 | -0.09 | Y | 55 | Y | 0 | [8 empty] | N | N | Y | 200 | 0.48 | 69 | 50766 | 101773 | 4527 | 14600 | 08 | 1 |  | 2023-01-06 15:07 | 1557 | 128 |  | 51 |  | *유사강종 연연주 혼탕부 성분 확인 ID:101.201 *STR1,2 S/R변경 재세팅 | [14 empty] | 46.68 | 100 | 0 | 0 | 0 |  | 500 |  | N | N | 0 | 0 | 0 |  | 501 |  | N | N | N |  |  | Y |  |  |  | BT180180 | H
B74574 | 2023-01-06 | 2 | C |  | 2 | A | SM45CB | 탄소강 | SM45C | BM#2 | 1646 | 38 | 1637 | 1560 | 32 | 6100 |  | 1 | 0.32 | 15 |  | -2.55 | 1570 | 1631 | 0 | 18.29 | 0 | 19 | 76 | 48 | Y |  | 2023-01-06 15:54 | 77 | 1098 | 33 | 31 | 30 | 30 | 30 | 29 | 28 | 26 | 24 | 24 | 23 | 23 | 21 | 21 | 27 | 30 | 21 | 30 | -0.18 |  | 50 | Y | -0.4 | [7 empty] | N | N | N | N | 220 | 0.47 | 63 | 99390 | 93729 | 5021 | 15000 | 09 | 1 |  | 2023-01-06 16:00 | 1570 | 124 |  | 37 |  | * 전공정 요청으로 감속주입 | [14 empty] | 9939000 | 100 | 0 | 0 | 0 |  | 650 | 400 | N | N | 0 | 0 | 0 |  | 651 | 400 | N | N | N |  | Y |  |  |  |  | RB165.10 | C
A75268 | 2023-01-06 | 1 | C |  | 3 | A | P-AE1055LSM | 탄소강 | G-AE1055LS | BM#1 | 1620 | 43 | 1606 | 1587 | 26 | 4500 |  | 3 | 0.18 | 25 |  | -1.7 | 1558 | 1609 | 0 | 221.1 |  | 16 | 24 | 55 | Y |  | 2023-01-06 16:09 | 74 | 1103 | 22 | 22 | 24 | 26 | 27 | 27 | 27 | 27 | 27 | 27 | 27 | 27 |  | 27 | 26 | 27 | 27 | 27 | 0 |  | 35 | Y | 0 | [8 empty] | N | N | Y | 190 | 0.52 | 56 | 101532 | 91906 | -144706 | 15140 | 08 | 1 |  | 2023-01-06 16:20 | 1558 | 135 |  | 51 | [16 empty] | 102.66 | 100 | 0 | 0 | 0 |  | 500 |  | N | N | 0 | 0 | 0 |  | 501 |  | N | N | N |  |  | Y |  |  |  | BT180180 | H
B74575 | 2023-01-06 | 2 | C |  | 3 | A | SM45CB | 탄소강 | SM45C | BM#2 | 1657 | 41 | 1608 | 1546 | 34 | 6100 |  | 1 | 0.29 | 14 |  | -2.25 | 1560 | 1603 | 0 | 8.67 | 0 | 10 | 74 | 71 | Y |  | 2023-01-06 17:07 | 67 | 1095 | 21 | 21 | 20 | 20 | 20 | 19 | 18 | 17 | 15 | 14 | 14 | 13 | 13 | 13 | 17 | 20 | 13 | 20 | -0.13 |  | 55 | Y | 0 | [7 empty] | Y | Y | Y | Y | 210 | 0.47 | 63 | 150456 | 92470 | 4930 | 15700 | 09 | 1 |  | 2023-01-06 17:13 | 1560 | 108 |  | 28 |  | *연연주 혼탕부 307 308 309 407 408 409 *전공정 요청 20%이상감속주입 (전극봉절손) 304~9 405~9 이상공정등록 및 생관통보 (생관요청 준빅작업 유지) | [14 empty] | 145.09 | 100 | 0 | 0 | 0 |  | 650 | 600 | N | N | 0 | 0 | 0 |  | 651 | 600 | N | N | N | [6 empty] | RB110.00 | C
A75269 | 2023-01-06 | 1 | C |  | 4 | A | P-AE1055LSM | 탄소강 | G-AE1055LS | BM#1 | 1613 | 45 | 1595 | 1538 | 33 | 5700 |  | 3 | 0.18 | 25 |  | -1.23 | 1556 | 1595 | 0 | 178.14 |  | 35 | 60 | 52 | Y |  | 2023-01-06 17:31 | 72 | 1097 | 27 | 28 | 33 | 35 | 35 | 36 | 35 | 35 | 34 | 33 | 33 | 33 |  | 33 | 33 | 36 | 33 | 35 | -0.04 | Y | 35 | Y | 0 | [8 empty] | N | N | Y | 180 | 0.52 | 62 | 101532 | 100774 | 6026 | 14010 | 08 | 1 |  | 2023-01-06 17:38 | 1556 | 112 |  | 27 |  | *7TON 이월과정 중 9TON여에 슬라그 이월. | [14 empty] | 93.06 | 100 | 0 | 0 | 0 |  | 500 |  | N | N | 0 | 0 | 0 |  | 501 |  | N | N | N |  |  | Y |  |  |  | BT180180 | H
B74576 | 2023-01-06 | 2 | C |  | 4 | A | SM45CM3 | 탄소강 | SM45C | BM#2 | 1608 | 34 | 1624 | 1557 | 31 | 5900 |  | 1 | 0.34 | 15 |  | -2.62 | 1559 | 1612 | 0 | 14.96 | 0 | 15 | 71 | 68 | Y |  | 2023-01-06 18:15 | 68 | 1101 | 13 | 14 | 14 | 27 | -112 | 25 | -45 | 23 | 24 | 23 | 22 | 22 | 21 | 21 | 9 | 27 | 21 | 0 | -0.1 | Y | 5 | Y | -0.2 | [7 empty] | Y | N | Y | Y | 200 | 0.4 | 76 | 38429 | 96332 | 5118 | 14700 | 09 | 1 |  | 2023-01-06 18:20 | 1559 | 101 |  | 23 |  | *전공정 요청 20%이상감속주입 이상공정등록 및 생관통보 *연연주 혼탕부 301 401 | [14 empty] | 3842900 | 100 | 0 | 0 | 0 |  | 651 | 700 | Y | Y | 0 | 0 | 0 |  | 650 | 700 | Y | Y | N |  | Y |  |  |  |  | RB114.30 | C
A75270 | 2023-01-06 | 1 | C |  | 5 | A | P-AE1055LSM | 탄소강 | G-AE1055LS | BM#1 | 1630 | 49 | 1602 | 1549 | 32 | 5300 |  | 3 | 0.18 | 25 |  | -1.26 | 1564 | 1602 | 0 | 181.81 |  | 11 | 39 | 60 | Y |  | 2023-01-06 18:36 | 80 | 1094 | 32 | 41 | 39 | 40 | 43 | 42 | 84 | 41 | 40 | 39 | 39 | 39 | 39 | 39 | 43 | 84 | 39 | 39 | -1.5 | Y | 30 | Y | 0 | [8 empty] | N | N | Y | 170 | 0.52 | 61 | 101532 | 100829 | 5071 | 15090 | 08 | 1 |  | 2023-01-06 18:44 | 1564 | 113 |  | 24 | [16 empty] | 94.36 | 100 | 0 | 0 | 0 |  | 500 |  | N | N | 0 | 0 | 0 |  | 501 |  | N | N | N |  |  | Y |  |  |  | BT180180 | H
A75271 | 2023-01-06 | 1 | C |  | 6 | A | P-AE1055LSM | 탄소강 | G-AE1055LS | BM#1 | 1621 | 46 | 1605 | 1555 | 33 | 5100 |  | 3 | 0.17 | 26 |  | -1.38 | 1556 | 1599 | 0 | 206.48 |  | 5 | 48 | 51 | Y |  | 2023-01-06 19:38 | 72 | 1098 | 38 | 37 | 36 | 36 | 36 | 36 | 34 | 33 | 33 | 33 | 31 | 30 | 30 | 30 | 34 | 36 | 30 | 36 | -0.12 |  | 50 | Y | 0 | [8 empty] | N | N | Y | 210 | 0.52 | 62 | 101532 | 101156 | 3594 | 15070 | 08 | 1 |  | 2023-01-06 19:46 | 1556 | 109 |  | 25 | [8 empty] | AB1C702ABCDD4E9A88B8C9F8E2F0B241 | 21965520C73946AF9CC19604B3669D56 | E4FF6E8BA70149ADB9E6356479E5A60A |  | 8C68364FCF124101958B0184233A5B47 | 7869763C938D4A509E1ED932EBEC295F | D3FE05798C974C9F93F9590D75F45FFE |  | 93.88 | 100 | 0 | 0 | 0 |  | 500 |  | N | N | 0 | 0 | 0 |  | 501 |  | N | N | N |  |  | Y |  |  |  | BT180180 | H
B74577 | 2023-01-06 | 2 | C |  | 5 | A | SM45CM3 | 탄소강 | SM45C | BM#2 | 1652 | 41 | 1637 | 1551 | 35 | 7000 |  | 1 | 0.35 | 15 |  | -2.92 | 1571 | 1636 | 0 | 17.95 | 0 | 38 | 1 | 42317 | Y |  | 2023-01-06 19:33 | 80 | 1100 | 20 | 20 | 24 | 29 | 30 | 30 | 29 | 28 | 26 | 25 | 24 | 23 | 22 | 17 | 24 | 30 | 17 | 20 | -0.22 | Y | 60 | Y | -0.4 | [7 empty] | Y | N | Y | Y | 190 | 0.4 | 77 | 97239 | 96948 | 5102 | 15600 | 09 | 1 |  | 2023-01-06 19:38 | 1571 | 104 |  | 21 |  | * 전공정 요청으로 20%이상 감속주입, 이상공정 등록 및 생관통보 *후HEAT 주속 .30 으로 S/R 미실시 307 406 . | [14 empty] | 97.34 | 100 | 0 | 0 | 0 |  | 650 | 700 | Y | Y | 0 | 0 | 0 |  | 650 | 700 | Y | Y | N |  | Y | N |  |  |  | RB120.00 | C
A75272 | 2023-01-06 | 1 | A |  | 7 | A | P-AE1055LSM | 탄소강 | G-AE1055LS | BM#1 | 1638 | 40 | 1589 | 1564 | 28 | 3800 |  | 3 | 0.17 | 25 |  | 0 | 1589 | 1589 | 0 | 160.17 |  | 16 | 25 | 64 | Y |  | 2023-01-06 20:32 | 105 | 1095 | 31 | 29 | 30 | 31 | 30 | 30 | 29 | 30 | 29 | 29 | 29 | 30 |  | 30 | 30 | 31 | 29 | 30 | 0 | Y | 35 | Y | 0.2 | [8 empty] | N | N | Y | 200 | 0.52 | 54 | 84610 | 90049 | 4101 | 15070 | 08 | 1 |  | 2023-01-06 20:50 | 1589 | 108 |  | 33 |  | *7TON 이월 과정중 8TON여 슬라그 이월. | [14 empty] | 86.38 | 100 | 0 | 0 | 0 |  | 500 |  | N | N | 0 | 0 | 0 |  | 501 |  | N | N | N |  |  | Y |  |  |  | BT180180 | H
B74578 | 2023-01-06 | 2 | A |  | 6 | A | SM45CM3 | 탄소강 | SM45C | BM#2 | 1642 | 40 | 1609 | 1593 | 25 | 4300 |  | 3 | 0.22 | 15 |  | 0.59 | 1567 | 1555 | 0 | 110.65 |  | 19 | 77 | 71 | Y |  | 2023-01-06 20:58 | 76 | 1090 | 16 | 19 | 30 | 34 | 35 | 35 | 36 | 36 | 34 | 33 | 31 | 31 | 30 | 25 | 29 | 36 | 24 | 0 | -0.18 | Y | 65 | Y | 0.2 | [7 empty] | N | N | Y | N | 180 | 0.32 | 102 | 95732 | 100423 | 2227 | 15600 | 09 | 1 |  | 2023-01-06 21:04 | 1567 | 80 |  | 15 |  | *전공정 요청 20%이상감속주입 이상공정등록 및 생관통보 *전공정 요청 L/D 잔강이월 미실시 이상공정등록 및 생관통보(강변요청) *0.40이하 S/R 미적용 이상재 등록(사무실과 협의) | [14 empty] | 9573200 | 100 | 0 | 0 | 0 |  | 651 | 700 | Y | Y | 0 | 0 | 0 |  | 650 | 700 | Y | Y | N | [6 empty] | RB105.00 | C
A75273 | 2023-01-06 | 1 | A |  | 8 | A | P-AE1055LSM | 탄소강 | G-AE1055LS | BM#1 | 1637 | 41 | 1597 | 1573 | 29 | 3800 |  | 3 | 0.21 | 25 |  | -1.37 | 1555 | 1597 | 0 | 179.97 |  | 35 | 60 | 50 | Y |  | 2023-01-06 21:39 | 71 | 1094 | 24 | 25 | 22 | 24 | 25 | 60 | 22 | 23 | 22 | 23 | 22 | 22 | 69 | 23 | 29 | 69 | 23 | 23 | -9.2 | Y | 5 | Y | -9.2 | [8 empty] | N | N | Y | 190 | 0.49 | 64 | 101532 | 97585 | 6965 | 15890 | 08 | 1 |  | 2023-01-06 21:55 | 1555 | 104 |  | 23 | [16 empty] | 95.78 | 100 | 0 | 0 | 0 |  | 500 |  | N | N | 0 | 0 | 0 |  | 501 |  | N | N | N |  |  | Y |  |  |  | BT180180 | H
A75274 | 2023-01-06 | 1 | A |  | 9 | A | P-AE1055LSM | 탄소강 | G-AE1055LS | BM#1 | 1651 | 41 | 1603 | 1579 | 25 | 4200 |  | 3 | 0.21 | 25 |  | -1.53 | 1558 | 1603 | 0 | 231.52 |  | 11 | 40 | 49 | Y |  | 2023-01-06 22:51 | 74 | 1097 | 22 | 24 | 23 | 25 | 21 | 21 | 25 | 24 | 23 | 23 | 22 | 21 | 21 | 21 | 23 | 25 | 21 | 23 | -0.09 | Y | 45 | Y | 0 | [8 empty] | N | N | Y | 180 | 0.48 | 60 | 84610 | 92539 | 7011 | 15480 | 08 | 1 |  | 2023-01-06 22:59 | 1558 | 104 |  | 15 | [16 empty] | 82.23 | 100 | 0 | 0 | 0 |  | 500 |  | N | N | 0 | 0 | 0 |  | 501 |  | N | N | N |  |  | Y |  |  |  | BT180180 | H
B74579 | 2023-01-06 | 2 | A |  | 7 | A | SM45CM3 | 탄소강 | SM45C | BM#2 | 1617 | 42 | 1615 | 1563 | 36 | 6700 |  | 1 | 0.28 | 16 |  | -2.19 | 1560 | 1623 | 0 | 24.55 | 0 | 10 | 75 | 93 | Y |  | 2023-01-06 22:32 | 69 | 1091 | 23 | 25 | 28 | 31 | 33 | 33 | 33 | 33 | 31 | 31 | 29 | 29 | 28 | 25 | 29 | 33 | 25 | 33 | -0.13 | Y | 60 | Y | 0 | [7 empty] | Y | Y | Y | Y | 170 | 0.4 | 80 | 93034 | 100757 | 4443 | 15900 | 09 | 1 |  | 2023-01-06 22:33 | 1560 | 114 |  | 24 |  | *전공정지연으로 20% 이상 감속주입 이상재 등록 및 생관통보 *전공정요청 잔강이월 미실시 | [14 empty] | 90.41 | 100 | 0 | 0 | 0 |  | 650 | 700 | Y | Y | 0 | 0 | 0 |  | 651 | 700 | Y | Y | N | [6 empty] | RB110.00 | C
A75275 | 2023-01-06 | 1 | A |  | 10 | B | P-AE1055LSM | 탄소강 | G-AE1055LS | BM#1 | 1654 | 40 | 1604 | 1583 | 22 | 3600 |  | 3 | 0.21 | 25 |  | -1.36 | 1563 | 1604 | 0 | 13.15 |  | 5 | 49 | 59 | Y |  | 2023-01-06 23:44 | 79 | 1094 | 25 | 24 | 21 | 23 | 24 | 24 | 23 | 22 | 22 | 21 | 21 | 21 | 25 | 25 | 22 | 25 | 25 | 24 | 0 |  |  | Y | 0.8 | [8 empty] | N | N | Y | 170 | 0.48 | 57 | 84610 | 84428 | 5022 | 15840 | 08 | 1 |  | 2023-01-06 23:56 | 1563 | 97 |  | 25 |  | *전공정요청 감속주입 - 정속미준수 이상재 등록 ID 105, 205 | [14 empty] | 90.01 | 100 | 0 | 0 | 0 |  | 500 |  | N | N | 0 | 0 | 0 |  | 501 |  | N | N | N |  |  | Y |  |  |  | BT180180 | H
B74580 | 2023-01-06 | 2 | A | TUNDISH교체전 | 8 | A | SM45CM3 | 탄소강 | SM45C | BM#2 | 1635 | 40 | 1649 | 1574 | 29 | 5600 |  | 1 | 0.25 | 15 |  | -2.96 | 1560 | 1632 | 0 | 16.12 | 0 | 15 | 72 | 96 | Y |  | 2023-01-06 23:35 | 69 | 1099 | 24 | 26 | 29 | 32 | 35 | 36 | 36 | 36 | 36 | 35 | 33 | 33 | 32 | 31 | 33 | 36 | 31 | 36 | -0.11 | Y | 45 | Y | -0.2 | [7 empty] | Y | N | N | M | 170 | 0.41 | 71 | 84896 | 92031 | 1319 | 2400 | 09 | 1 |  | 2023-01-06 23:37 | 1560 | 120 |  | 43 |  | * 전공정 요청으로 20%이상 감속주입, 이상공정 등록 및 생관통보 * 전공정 요청으로 L/D잔강이월 미실시이상공정 등록 및 생관통보 | 4F54109077634689B122F0C3DA0D9AA9 | 7603060A0815403183249CF8F5578E3D | F43CB1E65DD3449CA1641B4288B1E3F0 | [11 empty] | 92.88 | 100 | 0 | 3274 | 0 |  | 650 | 700 | Y | Y | 0 | 3457 | 0 |  | 650 | 700 | Y | Y | N | [6 empty] | RB110.00 | C
A75276 | 2023-01-06 | 1 | A |  | 11 | A | P-AE1055LSM | 탄소강 | G-AE1055LS | BM#1 | 1612 | 40 | 1602 | 1535 | 31 | 5200 |  | 3 | 0.22 | 25 |  | 0 | 1602 | 1602 | 0 | 237.31 |  | 16 | 26 | 63 | Y |  | 2023-01-07 00:55 | 118 | 1091 | 34 | 35 | 36 | 37 | 37 | 35 | 35 | 33 | 32 | 31 | 31 | 30 | 30 | 30 | 33 | 37 | 30 | 35 | -0.14 | Y | 50 | Y | 0 | [8 empty] | N | N | Y | 210 | 0.45 | 64 | 84610 | 92324 | 4926 | 15710 | 08 | 1 |  | 2023-01-07 01:04 | 1602 | 90 |  | 11 |  | *전공정요청 감속주입 - 정속미준수 이상재 등록 | [6 empty] | 82301A7478E14A7C90F40B3E65BCD785 | 2118944AF52E443EB12D8350A21FE530 | 03FDBD76F1974B76955ACBF61BF04E90 |  | CE07A4A4C2C0480EBE4F798AC7A575C8 | BD84A46DC4644C2F9C3D1C108271FC5B | 49FAE5A76DA540C99104EDEE1732A639 |  | 83.36 | 100 | 0 | 0 | 0 |  | 500 |  | N | N | 0 | 0 | 0 |  | 501 |  | N | N | N |  |  | Y |  |  |  | BT180180 | H
B74581 | 2023-01-06 | 2 | A | TUNDISH교체 | 1 | A | SCM420HT | 소입성보증강 | C | BM#2 | 1638 | 44 | 1701 | 1584 | 40 | 7900 |  | 1 | 0.3 | 20 |  | -2.93 | 1600 | 1679 | 0 | 64.67 | 0 | 38 | 2 | 98 | Y |  | 2023-01-07 01:18 | 90 | 1093 | -243 | -246 | 34 | 26 | 28 | 32 | 34 | 35 | 36 | 37 | 37 | 37 | 37 | 37 | 34 | 37 | 37 | 37 | 0 |  | 15 | Y | 0 |  | 2.5 | 2.44 | 1.59 |  |  |  | N | N | N | N | 220 | 0.5 | 58 | 96705 | 95055 | 3145 | 15000 | 07 | 2 |  | 2023-01-07 01:19 | 1600 | 134 |  | 36 |  | * T/D FLUX 용탕부: 120 KG / 유탕부: 10KG 투입. *수소10분값 기준치 초과 이상공정등록 및 생관통보 | [14 empty] | 100.94 | 100 | 700 | 0 | 0 |  | 409 | 300 | Y | Y | 700 | 0 | 0 |  | 410 | 300 | Y | Y | N | [6 empty] | BM510510 | C
A75277 | 2023-01-06 | 1 | A |  | 12 | A | P-AE1055LSM | 탄소강 | G-AE1055LS | BM#1 | 1634 | 40 | 1594 | 1567 | 25 | 4100 |  | 3 | 0.21 | 25 |  | -1.39 | 1552 | 1594 | 0 | 176.03 |  | 35 | 61 | 69 | Y |  | 2023-01-07 01:58 | 68 | 1091 | 25 | 25 | 21 | 22 | 22 | 21 | 25 | 24 | 23 | 24 | 21 | 25 | 24 | 24 | 23 | 25 | 21 | 25 | -0.2 | Y | 20 | Y | -0.2 | [8 empty] | N | N | Y | 200 | 0.45 | 71 | 101532 | 100464 | 5886 | 15170 | 08 | 1 |  | 2023-01-07 02:05 | 1552 | 87 |  | 14 | [16 empty] | 93.32 | 100 | 0 | 0 | 0 |  | 500 |  | N | N | 0 | 0 | 0 |  | 501 |  | N | N | N |  |  | Y |  |  |  | BT180180 | H
B74582 | 2023-01-06 | 2 | A |  | 2 | A | SCM420HT | 소입성보증강 | C | BM#2 | 1609 | 42 | 1669 | 1581 | 38 | 7100 |  | 1 | 0.32 | 18 |  | -2.46 | 1586 | 1648 | 0 | 37.26 | 0 | 19 | 78 | 92 | Y |  | 2023-01-07 02:22 | 76 | 1095 | 35 | 36 | 36 | 37 | 37 | 37 | 37 | 36 | 35 | 35 | 34 | 33 | 31 | 31 | 35 | 37 | 31 | 37 | -0.13 | Y | 45 | Y | -0.4 | [7 empty] | N | N | N | N | 220 | 0.5 | 60 | 93335 | 96871 | 979 | 15300 | 07 | 2 |  | 2023-01-07 02:24 | 1586 | 123 |  | 31 |  | *전기로 지연 감속주입 | [14 empty] | 95.24 | 100 | 0 | 0 | 0 |  | 409 | 300 | Y | Y | 0 | 0 | 0 |  | 410 | 300 | Y | Y | N | [6 empty] | BM510510 | C
A75278 | 2023-01-06 | 1 | A |  | 13 | A | P-AE1055LSM | 탄소강 | G-AE1055LS | BM#1 | 1594 | 44 | 1577 | 1538 | 39 | 6400 |  | 3 | 0.22 | 25 |  | -0.88 | 1550 | 1577 | 0 | 195.12 |  | 11 | 41 | 72 | Y |  | 2023-01-07 03:11 | 66 | 1096 | 23 | 24 | 21 | 23 | 24 | 24 | 23 | 22 | 25 | 25 | 24 | 23 | 24 | 22 | 23 | 25 | 22 | 24 | -0.1 | Y | 30 | Y | 0 | [8 empty] | N | N | Y | 190 | 0.45 | 67 | 101532 | 97237 | 5813 | 15470 | 08 | 1 |  | 2023-01-07 03:17 | 1550 | 98 |  | 14 | [16 empty] | 96.19 | 100 | 0 | 0 | 0 |  | 500 |  | N | N | 0 | 0 | 0 |  | 501 |  | N | N | N |  |  | Y |  |  |  | BT180180 | H
B74583 | 2023-01-06 | 2 | A |  | 3 | A | SCM420HT | 소입성보증강 | C | BM#2 | 1578 | 43 | 1652 | 1561 | 36 | 7000 |  | 1 | 0.25 | 18 |  | -2.65 | 1570 | 1636 | 0 | 64.29 | 0 | 10 | 76 | 78 | Y |  | 2023-01-07 03:32 | 60 | 1091 | 30 | 30 | 28 | 28 | 29 | 28 | 27 | 27 | 26 | 25 | 24 | 23 | 23 | 21 | 27 | 29 | 21 | 28 | -0.16 | Y | 50 | Y | -0.4 | [7 empty] | Y | Y | Y | Y | 210 | 0.47 | 66 | 95479 | 98230 | 1070 | 15900 | 07 | 2 |  | 2023-01-07 03:35 | 1570 | 106 |  | 22 | [16 empty] | 99.46 | 0 | 0 | 0 | 0 |  | 491 | 300 | Y | Y | 0 | 0 | 0 |  | 490 | 300 | Y | Y | N | [6 empty] | RB210.00 | C
A75279 | 2023-01-06 | 1 | A |  | 14 | A | P-AE1055LSM | 탄소강 | G-AE1055LS | BM#1 | 1615 | 40 | 1595 | 1533 | 30 | 5000 |  | 3 | 0.21 | 25 |  | -1.62 | 1546 | 1595 | 0 | 184.65 |  | 5 | 50 | 78 | Y |  | 2023-01-07 04:04 | 62 | 1075 | 21 | 21 | 20 | 19 | 20 | 20 | 19 | 18 | 18 | 17 | 15 | 15 | 15 | 15 | 18 | 20 | 15 | 20 | -0.09 | Y | 55 | Y | 0 | [8 empty] | N | N | Y | 180 | 0.48 | 63 | 101532 | 93058 | 4742 | 16180 | 08 | 1 |  | 2023-01-07 04:11 | 1546 | 107 |  | 29 | [16 empty] | 99.4 | 100 | 0 | 0 | 0 |  | 500 |  | N | N | 0 | 0 | 0 |  | 501 |  | N | N | N |  |  | Y |  |  |  | BT180180 | H
B74584 | 2023-01-06 | 2 | B |  | 4 | B | SCM420HT | 소입성보증강 | C | BM#2 | 1597 | 42 | 1720 | 1558 | 35 | 7000 |  | 1 | 0.25 | 19 |  | -1.87 | 1572 | 1622 | 11.51 | 71.63 | 0 | 15 | 73 | 76 | Y |  | 2023-01-07 04:39 | 62 | 1095 | 20 | 25 | 28 | 29 | 29 | 29 | 28 | 27 | 26 | 24 | 23 | 22 | 21 | 20 | 25 | 29 | 20 | 29 | -0.18 | Y | 50 | Y | -0.2 | [7 empty] | Y | Y | Y | Y | 200 | 0.45 | 69 | 94102 | 96984 | 1416 | 16000 | 07 | 2 |  | 2023-01-07 04:42 | 1572 | 103 |  | 22 |  | *전공정 지연 20%이상감속주입 304~307 405~406 이상공정등록 및 생관통보 | [14 empty] | 99.26 | 100 | 0 | 0 | 0 |  | 491 | 300 | Y | Y | 0 | 0 | 0 |  | 491 | 300 | Y | Y | N | [6 empty] | RB150.00 | C
A75280 | 2023-01-06 | 1 | B |  | 15 | A | P-AE1055LSM | 탄소강 | G-AE1055LS | BM#1 | 1617 | 40 | 1597 | 1561 | 29 | 4900 |  | 3 | 0.22 | 25 |  | 0 | 1597 | 1597 | 0 | 210.77 |  | 16 | 27 | 70 | Y |  | 2023-01-07 05:13 | 113 | 1094 | 14 | 16 | 22 | 27 | 28 | 28 | 28 | 26 | 26 | 26 | 24 | 23 | 23 | 23 | 24 | 28 | 23 | 28 | -0.11 | Y | 45 | Y | 0 | [8 empty] | N | N | Y | 170 | 0.48 | 64 | 101532 | 98339 | 7011 | 14900 | 08 | 1 |  | 2023-01-07 05:20 | 1597 | 109 |  | 24 | [16 empty] | 94.05 | 100 | 0 | 0 | 0 |  | 500 |  | N | N | 0 | 0 | 0 |  | 501 |  | N | N | N |  |  | Y |  |  |  | BT180180 | H
B74585 | 2023-01-06 | 2 | B |  | 5 | A | SCM420HT | 소입성보증강 | C | BM#2 | 1601 | 45 | 1645 | 1521 | 38 | 7900 |  | 1 | 0.27 | 18 |  | -2.38 | 1575 | 1630 | 0 | 53.38 | 0 | 38 | 3 | 61 | Y |  | 2023-01-07 05:55 | 65 | 1093 | 18 | 23 | 28 | 31 | 31 | 31 | 30 | 29 | 28 | 27 | 26 | 25 | 24 | 21 | 26 | 31 | 21 | 31 | -0.18 | Y | 55 | Y | -0.4 | [7 empty] | N | Y | Y | N | 190 | 0.4 | 74 | 93708 | 93752 | 498 | 15600 | 07 | 2 |  | 2023-01-07 05:58 | 1575 | 103 |  | 16 |  | * 전공정 요청으로 감속주입 0.40 이상공정 등록 및 생관통보 | [14 empty] | 102.41 | 100 | 0 | 0 | 0 |  | 411 | 300 | Y | Y | 0 | 0 | 0 |  | 410 | 300 | Y | Y | N | [6 empty] | RB120.00 | C
A75281 | 2023-01-06 | 1 | B |  | 16 | A | P-AE1055LSM | 탄소강 | G-AE1055LS | BM#1 | 1616 | 41 | 1588 | 1546 | 32 | 5400 |  | 3 | 0.22 | 25 |  | -0.89 | 1560 | 1588 | 0 | 161.02 |  | 35 | 62 | 61 | Y |  | 2023-01-07 06:06 | 76 | 1094 | 23 | 22 | 26 | 26 | 26 | 28 | 29 | 28 | 29 | 28 | 27 | 27 | 25 | 24 | 26 | 29 | 24 | 28 | -0.11 | Y | 45 | Y | -0.2 | [8 empty] | N | N | Y | 210 | 0.44 | 77 | 101532 | 103109 | 3191 | 15700 | 08 | 1 |  | 2023-01-07 06:19 | 1560 | 113 |  | 36 |  | *전기로2기 작업 맞추기 위해 감속주입 정속유지강종 감속주입 20%이상감속주입 ID:105.106.205.206 | [6 empty] | 57E5C3E80A114697AE40B1363B8D663B | C4CA8FB9DE9447E298651BDEB8DCDB17 | DFB3EA221BC542699BA2263E0ECAD3FD |  | 62C9F93DB2404948A585CB4562BE3253 | 4CC30BFA60874286AA9221C5C2A7C712 | 79D61F6882304576912E0DAD3BFC0AA3 |  | 92.18 | 100 | 0 | 0 | 0 |  | 500 |  | N | N | 0 | 0 | 0 |  | 501 |  | N | N | N |  |  | Y |  |  |  | BT180180 | H
B74586 | 2023-01-06 | 2 | B | 잔강최소화전 | 6 | A | SCM420HT | 소입성보증강 | C | BM#2 | 1585 | 44 | 1637 | 1538 | 40 | 7300 |  | 1 | 0.34 | 18 |  | -2.4 | 1568 | 1631 | 0 | 47.74 | 0 | 19 | 79 | 72 | Y |  | 2023-01-07 07:06 | 58 | 1096 | 19 | 24 | 28 | 31 | 32 | 32 | 30 | 29 | 28 | 27 | 25 | 24 | 21 | 19 | 27 | 32 | 19 | 0 | -0.29 | Y | 45 | Y | -0.4 | [7 empty] | N | N | N | N | 180 | 0.47 | 66 | 99232 | 98657 | 93 | 3000 | 07 | 2 |  | 2023-01-07 07:09 | 1568 | 112 |  | 20 |  | * 전공정 요청으로 감속주입 | 22EEC84BB702476E9476F14446CABC1F | [13 empty] | 103.8 | 100 | 0 | 3100 | 0 |  | 411 | 300 | Y | Y | 0 | 3100 | 0 |  | 410 | 300 | Y | Y | N | [6 empty] | RB170.00 | C
A75282 | 2023-01-07 | 1 | B |  | 17 | A | P-AE1055LSM | 탄소강 | G-AE1055LS | BM#1 | 1659 | 44 | 1589 | 1573 | 28 | 4700 |  | 3 | 0.22 | 25 |  | -0.98 | 1559 | 1589 | 0 | 151.82 |  | 11 | 42 | 51 | Y |  | 2023-01-07 07:28 | 75 | 1091 | 22 | 25 | 29 | 30 | 31 | 30 | 29 | 29 | 29 | 27 | 27 | 25 | 26 | 25 | 27 | 31 | 25 | 29 | -0.12 | Y | 50 | Y | 0 | [8 empty] | N | N | Y | 200 | 0.4 | 75 | 101532 | 95255 | 7045 | 14500 | 08 | 1 |  | 2023-01-07 07:35 | 1559 | 109 |  | 31 |  | *전기로2기 작업 맞추기 위해 감속주입 20%이상 감속주입 | [14 empty] | 10153200 | 100 | 0 | 0 | 0 |  | 500 |  | N | N | 0 | 0 | 0 |  | 501 |  | N | N | N |  |  | Y |  |  |  | BT180180 | H
B74587 | 2023-01-07 | 2 | B | 잔강최소화 | 7 | A | SCM430M | 합금강 | D | BM#2 | 1581 | 40 | 1656 | 1581 | 35 | 6500 |  | 1 | 0.31 | 16 |  | -2.53 | 1583 | 1644 | 0 | 29.86 | 0 | 10 | 77 | 77 | Y |  | 2023-01-07 08:02 | 81 | 1092 | -146 | -134 | 27 | 31 | 34 | 35 | 36 | 36 | 36 | 36 | 36 | 35 | 35 | 35 | 26 | 36 | 35 | 36 | -0.03 | Y | 30 | Y | 0 | [7 empty] | N | N | N | N | 170 | 0.47 | 61 | 95598 | 99859 | 1091 | 15500 | 07 | 2 |  | 2023-01-07 08:10 | 1583 | 129 |  | 46 |  | * 최소화 롱노즐 재사용 | [14 empty] | 98.55 | 100 | 2500 | 0 | 0 |  | 651 | 400 | Y | Y | 2500 | 0 | 0 |  | 651 | 400 | Y | Y | N | [5 empty] | Y | LT180180 | C
A75283 | 2023-01-07 | 1 | B |  | 18 | A | P-AE1055LSM | 탄소강 | G-AE1055LS | BM#1 | 1629 | 41 | 1605 | 1563 | 29 | 4800 |  | 3 | 0.22 | 25 |  | -1.41 | 1562 | 1605 | 0 | 177.65 |  | 5 | 51 | 74 | Y |  | 2023-01-07 08:39 | 78 | 1093 | 26 | 26 | 24 | 27 | 29 | 30 | 32 | 31 | 32 | 31 | 30 | 30 | 30 | 29 | 29 | 32 | 28 | 30 | -0.11 | Y | 35 | Y | 0 | [8 empty] | N | N | Y | 190 | 0.4 | 79 | 101532 | 98183 | 1667 | 14900 | 08 | 1 |  | 2023-01-07 08:47 | 1562 | 116 |  | 35 |  | *전기로2기 작업 맞추기 위해 감속주입 20%이상 감속주입 *L/D 잔강 7.6ton에 슬러그 이월됨-이상재등록 | [14 empty] | 96.19 | 100 | 0 | 0 | 0 |  | 500 |  | N | N | 0 | 0 | 0 |  | 501 |  | N | N | N |  |  | Y |  |  |  | BT180180 | H
B74588 | 2023-01-07 | 2 | B |  | 8 | A | SCM430M | 합금강 | D | BM#2 | 1602 | 45 | 1651 | 1557 | 41 | 7700 |  | 1 | 0.3 | 16 |  | -2.66 | 1579 | 1636 | 0 | 36.29 | 0 | 15 | 74 | 65 | Y |  | 2023-01-07 09:18 | 77 | 1095 | 33 | 33 | 36 | 38 | 39 | 39 | 39 | 38 | 37 | 37 | 36 | 35 | 35 | 35 | 37 | 39 | 35 | 39 | -0.1 | Y | 40 | Y | 0 | [7 empty] | N | N | N | N | 170 | 0.49 | 61 | 93335 | 94479 | 521 | 15900 | 07 | 2 |  | 2023-01-07 09:23 | 1579 | 122 |  | 32 | [16 empty] | 98.25 | 100 | 0 | 0 | 0 |  | 651 | 400 | Y | Y | 0 | 0 | 0 |  | 651 | 400 | Y | Y | N | [6 empty] | LT180180 | H
A75284 | 2023-01-07 | 1 | B |  | 19 | A | P-AE1055LSM | 탄소강 | G-AE1055LS | BM#1 | 1652 | 41 | 1601 | 1578 | 26 | 4200 |  | 3 | 0.25 | 25 |  | -1.4 | 1559 | 1601 | 0 | 155.99 |  | 16 | 28 | 79 | Y |  | 2023-01-07 09:39 | 75 | 1096 | 27 | 24 | 23 | 22 | 23 | 22 | 21 | 21 | 21 | 20 | 20 | 19 | 18 | 19 | 21 | 23 | 18 | 21 | -0.09 | Y | 55 | Y | 0.2 | [8 empty] | N | N | Y | 180 | 0.4 | 71 | 84610 | 90788 | 2762 | 14900 | 08 | 1 |  | 2023-01-07 10:04 | 1559 | 133 |  | 56 |  | *전기로2기 작업 맞추기 위해 감속주입 20%이상 감속주입 | [14 empty] | 86.34 | 100 | 0 | 0 | 0 |  | 500 |  | N | N | 0 | 0 | 0 |  | 501 |  | N | N | N |  |  | Y |  |  |  | BT180180 | H
B74589 | 2023-01-07 | 2 | B | TUNDISH교체전 | 9 | A | SCM430M | 합금강 | D | BM#2 | 1617 | 38 | 1648 | 1563 | 33 | 6400 |  | 1 | 0.35 | 16 |  | -2.59 | 1581 | 1636 | 0 | 29.49 | 0 | 38 | 4 | 65 | Y |  | 2023-01-07 10:12 | 79 | 1097 | 32 | 36 | 37 | 37 | 38 | 36 | 36 | 36 | 35 | 35 | 34 | 34 |  | 34 | 35 | 38 | 34 | 36 | -0.04 | Y | 35 | Y | 0 | [7 empty] | N | N | N | N | 220 | 0.49 | 62 | 90044 | 97715 | -715 | 2000 | 07 | 2 |  | 2023-01-07 10:21 | 1581 | 119 |  | 40 |  |  | 40A4B9F860924692B67B2CBC7F00B9B9 | 41E337DC90DA4DB4A9344AD1CFB6BC87 | 08B4E2FB99644F1B84EBAFD172D0F053 | [11 empty] | 93.89 | 100 | 0 | 2570 | 0 |  | 651 | 400 | Y | Y | 0 | 2500 | 0 |  | 651 | 400 | Y | Y | N | [6 empty] | RB110.00 | C
B74590 | 2023-01-07 | 2 | B |  | 20 | A | P-AE1055LSM | 탄소강 | G-AE1055LS | BM#1 | 1592 | 44 | 1605 | 1537 | 62 | 6200 |  | 3 | 0.22 | 26 |  | -1.48 | 1557 | 1605 | 0 | 166.44 |  | 35 | 63 | 97 | Y |  | 2023-01-07 11:31 | 73 | 1098 | 17 | 16 | 25 | 31 | 34 | 34 | 34 | 34 | 34 | 34 | 33 | 32 | 32 | 33 | 31 | 34 | 32 | 34 | -0.02 | Y | 40 | Y | 0.2 | [8 empty] | N | N | Y | 170 | 0.48 | 62 | 101532 | 93864 | 6986 | 15900 | 08 | 1 |  | 2023-01-07 11:37 | 1557 | 101 |  | 18 |  | *전기로2기 작업 맞추기 위해 감속주입 | [14 empty] | 10153200 | 100 | 0 | 0 | 0 |  | 500 |  | N | N | 0 | 0 | 0 |  | 501 |  | N | N | N |  |  | Y |  |  |  | BT180180 | H
A75285 | 2023-01-07 | 1 | B | TUNDISH교체 | 1 | A | 25SICRMOV6M | 합금강 | C1 | BM#2 | 1653 | 57 | 1674 | 1602 | 49 | 8800 |  | 1 | 0.45 | 20 |  | 0 | 1596 | 1676 | 0 | 56.49 | 0 | 19 | 80 | 33 | Y |  | 2023-01-07 11:27 | 101 | 1092 | -338 | -280 | 37 | 30 | 32 | 40 | 45 | 46 | 50 | 51 | 51 | 51 | 51 | 50 | 46 | 51 | 50 | 51 | -0.04 |  | 25 | Y | -0.1 |  | 2.64 | 2.46 | 0.66 |  |  |  | N | N | N | N | 220 | 0.46 | 74 | 95901 | 109980 | 1570 | 14600 | 01 | 1 |  | 2023-01-07 11:39 | 1596 | 172 |  | 51 |  | * T/D FLUX 용탕부: 120 KG / 유탕부: 10KG 투입. * 첫 HEAT 수소 기준값 초과(10분) 이상공정 등록 및 생관통보 | [14 empty] | 87.9 | 100 | 700 | 0 | 0 |  | 651 | 900 | Y | Y | 700 | 0 | 0 |  | 650 | 900 | Y | Y | Y | [6 empty] | RB200.00 | H
B74591 | 2023-01-07 | 2 | B | 유사강종연연주 | 21 | A | AE1055LS | 탄소강 | G-AE1055LS | BM#1 | 1632 | 43 | 1594 | 1512 | 35 | 6300 |  | 3 | 0.22 | 25 |  | -1.53 | 1548 | 1594 | 0 | 196.3 |  | 11 | 43 | 96 | Y |  | 2023-01-07 12:32 | 64 | 1087 | 31 | 30 | 30 | 30 | 30 | 29 | 28 | 27 | 26 | 25 | 24 | 25 |  | 25 | 28 | 30 | 24 | 30 | -0.13 | Y | 45 | Y | 0.2 | [8 empty] | N | N | Y | 210 | 0.48 | 60 | 101520 | 91885 | 4665 | 15400 | 08 | 1 |  | 2023-01-07 12:39 | 1548 | 102 |  | 20 | [16 empty] | 102.7 | 100 | 0 | 0 | 0 |  | 500 |  | N | N | 0 | 0 | 0 |  | 501 |  | N | N | N |  |  | Y |  |  |  | BT180180 | H
A75286 | 2023-01-07 | 1 | D | 잔강최소화전 | 2 | B | 25SICRMOV6M | 합금강 | C1 | BM#2 | 1632 | 54 | 1664 | 1577 | 35 | 7200 |  | 1 | 0.39 | 25 |  | -2.59 | 1569 | 1658 | 13.93 | 84.9 | 0 | 10 | 78 | 31 | Y |  | 2023-01-07 12:40 | 74 | 1086 | 47 | 47 | 40 | 38 | 37 | 37 | 37 | 37 | 36 | 36 | 36 | 35 | 34 | 33 | 37 | 40 | 33 | 37 | -0.12 |  | 60 | Y | -0.2 |  |  |  | 0.51 |  |  |  | N | N | N | N | 220 | 0.47 | 66 | 100227 | 100177 | -2777 | 3000 | 01 | 1 |  | 2023-01-07 12:57 | 1569 | 167 |  | 54 |  |  | C08AA51E3C674D8AA9C95A096390FDA4 | [13 empty] | 103.11 | 100 | 0 | 4030 | 0 |  | 651 | 900 | Y | Y | 0 | 3650 | 0 |  | 651 | 900 | Y | Y | Y | [6 empty] | RB200.00 | H
A75287 | 2023-01-07 | 1 | D | TUNDISH교체전 | 22 | A | AE1055LS | 탄소강 | G-AE1055LS | BM#1 | 1668 | 44 | 1598 | 1591 | 29 | 4700 |  | 3 | 0.32 | 25 |  | -1.23 | 1559 | 1598 | 0 | 211.88 |  | 5 | 52 | 66 | Y |  | 2023-01-07 13:31 | 75 | 1089 | 24 | 23 | 31 | 37 | 37 | 36 | 36 | 36 | 35 | 35 | 34 |  |  | 34 | 34 | 37 | 34 | 36 | -0.06 | Y | 40 | Y | -0.2 | [8 empty] | N | N | M | 200 | 0.51 | 61 | 77332 | 97793 | 3007 | 1500 | 08 | 1 |  | 2023-01-07 13:39 | 1559 | 107 |  | 22 |  |  | 41538CDCD26B4BB8A9133E53E8F3C5FC | 6E07EF5CF22E4CDF884F7675E0A4662A | 6BD80096561C4A5A974316E3D3BB0AF8 |  |  | 352C37DC39C540A3AEDDC153EF9C24C1 | 360AA88EB1454F15A10652287DC8EA3B | 5EE5ECFB2CA947D3A075D54C475DFC76 |  | 955D5FA36E5D415A9AC9911A26F2E4D8 | CE31AA199CA3471DA9F1FD1757B85BD4 | 973FC9FA260B475E9567CD9D38455751 |  |  | 73.83 | 100 | 0 | 3500 | 0 |  | 500 |  | N | N | 0 | 3500 | 0 |  | 501 |  | N | N | N |  |  | Y |  |  |  | BT180180 | H
B74592 | 2023-01-07 | 2 | D | 잔강최소화 | 3 | A | SCM440 | 합금강 | D | BM#2 | 1601 | 45 | 1656 | 1550 | 40 | 8100 |  | 1 | 0.32 | 19 |  | -2.52 | 1578 | 1644 | 0 | 45.03 | 0 | 15 | 75 | 60 | Y |  | 2023-01-07 13:48 | 82 | 1088 | -219 | -13 | 34 | 34 | 36 | 37 | 39 | 39 | 40 | 40 | 40 | 41 | 39 | 39 | 30 | 41 | 39 | 40 | -0.4 | Y | 5 | Y | -0.4 |  |  |  | 0.38 |  |  |  | N | N | N | N | 210 | 0.47 | 59 | 91432 | 96521 | 2079 | 15100 | 01 | 1 |  | 2023-01-07 14:01 | 1578 | 162 |  | 69 |  | * 롱노즐 재사용 | 81CD1530F9704A04AC05F37662E0895C | [13 empty] | 94.55 | 100 | 3800 | 0 | 0 |  | 652 | 400 | Y | N | 3800 | 0 | 0 |  | 651 | 400 | Y | N | N |  |  |  | N |  | Y | RB125.00 | C
A75288 | 2023-01-07 | 1 | D | TUNDISH교체 | 1 | A | STB2 | 베어링강 | STB (SF) | BM#1 | 1631 | 45 | 1579 | 1563 | 34 | 5800 |  | 3 | 0.33 | 26 |  | -1.17 | 1551 | 1588 | 256.07 | 80.6 |  | 16 | 29 | 59 | Y |  | 2023-01-07 14:45 | 95 | 1093 | -268 | -123 | 37 | 34 | 32 | 36 | 38 | 40 | 42 | 43 | 43 | 45 |  | 45 | 39 | 45 | 45 | 0 | 0 |  |  | Y | 0.4 |  | 1.92 | 1.79 |  |  |  |  | N | N | N | N | 210 | 0.46 | 58 | 84610 | 87593 | 4457 | 14500 | 06 | 2 |  | 2023-01-07 14:46 | 1551 | 126 |  | 33 |  | *T/D FLUX 유:15KG 용:270KG *L/D잔강 7.5TON 슬래그 이월됨. | [14 empty] | 87.68 | 100 | 1500 | 0 | 0 |  | 650 |  | N | N | 1500 | 0 | 0 |  | 651 |  | N | N | Y |  |  | Y |  |  |  | BT180180 | H
B74593 | 2023-01-07 | 2 | D |  | 4 | A | SCM440 | 합금강 | D | BM#2 | 1660 | 41 | 1626 | 1560 | 36 | 6000 |  | 1 | 0.34 | 19 |  | -2.15 | 1570 | 1630 | 0 | 36.59 | 0 | 38 | 5 | 66 | Y |  | 2023-01-07 15:10 | 74 | 1099 | 38 | 39 | 39 | 40 | 41 | 41 | 41 | 39 | 39 | 39 | 38 | 38 | 37 | 37 | 39 | 41 | 37 | 41 | -0.09 | Y | 40 | Y | -0.2 |  |  |  | 0.44 |  |  |  | N | N | N | N | 200 | 0.49 | 62 | 94363 | 96021 | 1929 | 16100 | 01 | 1 |  | 2023-01-07 15:12 | 1570 | 155 |  | 47 | [16 empty] | 99.59 | 100 | 0 | 0 | 0 |  | 651 | 400 | Y | N | 0 | 0 | 0 |  | 650 | 400 | Y | N | N | [6 empty] | RB120.00 | C
A75289 | 2023-01-07 | 1 | D |  | 2 | A | STB2 | 베어링강 | STB (SF) | BM#1 | 1648 | 43 | 1564 | 1570 | 30 | 5000 |  | 3 | 0.21 | 26 |  | -1.27 | 1524 | 1564 | 143.94 | 28.51 |  | 35 | 64 | 64 | Y |  | 2023-01-07 15:35 | 68 | 1097 | 44 | 40 | 35 | 32 | 31 | 30 | 29 | 28 | 27 | 28 | 26 | 25 | 24 | 23 | 29 | 35 | 23 | 24 | -0.17 |  | 70 | Y | 0 |  |  |  | 1.08 |  |  |  | Y | Y | Y | Y | 200 | 0.45 | 78 | 151268 | 107807 | 3793 | 15500 | 06 | 2 |  | 2023-01-07 15:49 | 1524 | 123 |  | 42 |  | *유사강종 연연주 혼탕부 성분확인 ID:107~109.207~209 *LF 작업지연, 감속주입(정속유지강종) ID: 103~108 .203~208 . | [14 empty] | 131.77 | 100 | 0 | 0 | 0 |  | 650 |  | N | N | 0 | 0 | 0 |  | 651 |  | N | N | Y |  |  | Y |  |  |  | BT180180 | H
B74594 | 2023-01-07 | 2 | D |  | 5 | A | SCM440 | 합금강 | D | BM#2 | 1592 | 40 | 1622 | 1543 | 36 | 8500 |  | 1 | 0.29 | 16 |  | -2.43 | 1578 | 1630 | 0 | 13.95 | 0 | 19 | 81 | 50 | Y |  | 2023-01-07 16:01 | 82 | 1088 | 35 | 35 | 38 | 41 | 43 | 44 | 45 | 45 | 45 | 44 | 43 | 43 | 42 | 42 | 42 | 45 | 42 | 45 | -0.09 | Y | 30 | Y | -0.2 |  |  |  | 0.52 |  |  |  | N | N | N | N | 190 | 0.49 | 61 | 95400 | 94393 | 407 | 14600 | 01 | 1 |  | 2023-01-07 16:07 | 1578 | 144 |  | 58 | [16 empty] | 102.97 | 100 | 0 | 0 | 0 |  | 652 | 400 | Y | N | 0 | 0 | 0 |  | 651 | 400 | Y | N | N | [6 empty] | RB140.00 | C
A75290 | 2023-01-07 | 1 | D |  | 3 | A | P-STB2 | 베어링강 | STB (SF) | BM#1 | 1640 | 40 | 1558 | 1568 | 36 | 4500 |  | 3 | 0.24 | 25 |  | -1.07 | 1526 | 1558 | 136.3 | 59.74 |  | 11 | 44 | 63 | Y |  | 2023-01-07 16:34 | 70 | 1090 | 22 | 20 | 19 | 18 | 18 | 18 | 19 | 19 | 19 | 19 | 18 | 19 | 19 | 19 | 19 | 19 | 18 | 19 | -0.03 | Y | 40 | Y | 0 |  |  |  | 1.127 |  |  |  | Y | N | Y | Y | 190 | 0.45 | 65 | 50766 | 94334 | 4366 | 15100 | 06 | 2 |  | 2023-01-07 16:57 | 1526 | 144 |  | 62 |  | *유사강종 연연주 혼탕부 성분확인 ID:101.201. | [14 empty] | 50.11 | 100 | 0 | 0 | 0 |  | 650 |  | N | N | 0 | 0 | 0 |  | 651 |  | N | N | Y |  |  | Y |  |  |  | BT180180 | H
B74595 | 2023-01-07 | 2 | D |  | 6 | A | SCM440 | 합금강 | D | BM#2 | 1607 | 43 | 1614 | 1541 | 40 | 7900 |  | 1 | 0.32 | 16 |  | -2.35 | 1568 | 1625 | 0 | 37.42 | 0 | 10 | 79 | 34 | Y |  | 2023-01-07 17:29 | 72 | 1087 | 39 | 40 | 41 | 42 | 39 | 38 | 37 | 36 | 34 | 32 | 30 | 29 | 26 | 23 | 35 | 42 | 23 | 0 | -0.38 | Y | 50 | Y | -0.6 |  |  |  | 0.25 |  |  |  | Y | Y | Y | Y | 180 | 0.47 | 68 | 98560 | 102362 | 1138 | 15200 | 01 | 1 |  | 2023-01-07 17:31 | 1568 | 124 |  | 32 | [16 empty] | 98.46 | 100 | 0 | 0 | 0 |  | 651 | 400 | Y | N | 0 | 0 | 0 |  | 651 | 400 | Y | N | N | [6 empty] | RB220.00 | C
A75291 | 2023-01-07 | 1 | D |  | 4 | A | P-STB2 | 베어링강 | STB (SF) | BM#1 | 1618 | 71 | 1568 | 1533 | 35 | 6100 |  | 3 | 0.24 | 25 |  | 0 | 1568 | 1568 | 138.08 | 43.26 |  | 5 | 53 | 55 | Y |  | 2023-01-07 18:28 | 112 | 1098 | 18 | 19 | 23 | 23 | 24 | 25 | 25 | 25 | 24 | 24 | 23 | 23 | 23 | 23 | 23 | 25 | 23 | 25 | -0.06 | Y | 35 | Y | 0 |  |  |  | 1.054 |  |  |  | Y | Y | Y | Y | 180 | 0.48 | 62 | 84610 | 93519 | 2631 | 15100 | 06 | 2 |  | 2023-01-07 18:35 | 1568 | 126 |  | 15 | 28 | [15 empty] | 84.19 | 100 | 0 | 0 | 0 |  | 650 |  | N | N | 0 | 0 | 0 |  | 651 |  | N | N | Y |  |  | Y |  |  |  | BT180180 | H
B74596 | 2023-01-07 | 2 | D |  | 7 | A | SCM440 | 합금강 | D | BM#2 | 1597 | 35 | 1613 | 1550 | 30 | 5900 |  | 1 | 0.32 | 16 |  | -2.23 | 1561 | 1616 | 0 | 49.06 | 0 | 15 | 76 | 42 | Y |  | 2023-01-07 18:17 | 65 | 1097 | 19 | 21 | 26 | 28 | 29 | 29 | 29 | 29 | 28 | 27 | 27 | 27 | 27 | 26 | 27 | 29 | 26 | 29 | -0.06 | Y | 45 | Y | -0.2 |  |  |  | 0.62 |  |  |  | Y | Y | Y | Y | 170 | 0.47 | 66 | 95535 | 98796 | 504 | 13700 | 01 | 1 |  | 2023-01-07 18:20 | 1561 | 133 |  | 54 | [16 empty] | 99.15 | 100 | 0 | 0 | 0 |  | 651 | 400 | Y | N | 0 | 0 | 0 |  | 651 | 400 | Y | N | N | [6 empty] | RB300.00 | C
A75292 | 2023-01-07 | 1 | D |  | 5 | A | P-STB2 | 베어링강 | STB (SF) | BM#1 | 1649 | 40 | 1558 | 1574 | 24 | 4000 |  | 3 | 0.23 | 26 |  | -1.3 | 1518 | 1558 | 140.26 | 37.55 |  | 16 | 30 | 94 | Y |  | 2023-01-07 19:25 | 62 | 1087 | 32 | 31 | 30 | 29 | 28 | 28 | 27 | 26 | 26 | 25 | 25 | 24 | 23 | 23 | 27 | 30 | 23 | 0 | -0.13 |  | 55 | Y | 0 |  |  |  | 1.157 |  |  |  | Y | Y | Y | Y | 170 | 0.48 | 66 | 101532 | 101270 | 3330 | 15100 | 06 | 2 |  | 2023-01-07 19:33 | 1518 | 100 |  | 21 | [16 empty] | 93.79 | 100 | 0 | 0 | 0 |  | 650 |  | N | N | 0 | 0 | 0 |  | 651 |  | N | N | Y |  |  | Y |  |  |  | BT180180 | H
B74597 | 2023-01-07 | 2 | D |  | 8 | A | SCM440 | 합금강 | D | BM#2 | 1592 | 52 | 1615 | 1568 | 42 | 6800 |  | 1 | 0.32 | 16 |  | -2.33 | 1558 | 1614 | 0 | 34.62 | 0 | 38 | 6 | 32 | Y |  | 2023-01-07 19:39 | 62 | 1099 | 24 | 27 | 33 | 36 | 38 | 38 | 38 | 37 | 37 | 36 | 35 | 35 | 33 | 33 | 35 | 38 | 33 | 38 | -0.11 | Y | 45 | Y | 0 |  |  |  | 0.53 |  |  |  | Y | Y | Y | Y | 170 | 0.47 | 64 | 153907 | 95761 | 2439 | 13900 | 01 | 1 |  | 2023-01-07 19:41 | 1558 | 134 |  | 39 |  | * 연연주 혼탕부 성분확인 ID : 307, 308, 309, 408, 409, 410 | [14 empty] | 162.69 | 100 | 0 | 0 | 0 |  | 651 | 400 | Y | N | 0 | 0 | 0 |  | 650 | 400 | Y | N | N | [6 empty] | RB210.00 | C
A75293 | 2023-01-07 | 1 | A |  | 6 | A | P-STB2 | 베어링강 | STB (SF) | BM#1 | 1642 | 41 | 1560 | 1566 | 34 | 4400 |  | 3 | 0.24 | 25 |  | -1.2 | 1524 | 1560 | 136.2 | 32.96 |  | 35 | 65 | 73 | Y |  | 2023-01-07 20:24 | 68 | 1110 | 22 | 22 | 25 | 29 | 30 | 31 | 31 | 31 | 30 | 30 | 29 | 29 | 29 | 29 | 29 | 31 | 29 | 31 | -0.04 | Y | 45 | Y | 0 |  |  |  | 1.003 |  |  |  | Y | N | Y | Y | 210 | 0.48 | 68 | 101532 | 102090 | 4610 | 14580 | 06 | 2 |  | 2023-01-07 20:32 | 1524 | 108 |  | 30 | [16 empty] | 93.06 | 100 | 0 | 0 | 0 |  | 650 |  | N | N | 0 | 0 | 0 |  | 651 |  | N | N | Y |  |  | Y |  |  |  | BT180180 | H
B74598 | 2023-01-07 | 2 | A |  | 9 | A | SCM440HF | 소입성보증강 | D | BM#2 | 1606 | 40 | 1611 | 1552 | 36 | 6900 |  | 1 | 0.28 | 21 |  | -2.29 | 1546 | 1607 | 18.88 | 0 | 0 | 19 | 82 | 60 | Y |  | 2023-01-07 20:58 | 53 | 1090 | 34 | 33 | 34 | 34 | 34 | 33 | 32 | 31 | 30 | 29 | 28 | 27 | 27 | 26 | 31 | 34 | 26 | 34 | -0.15 |  | 55 | Y | -0.2 |  |  |  | 0.63 |  |  |  | Y | Y | Y | Y | 220 | 0.47 | 63 | 39099 | 95361 | 3189 | 14900 | 01 | 1 |  | 2023-01-07 21:04 | 1546 | 111 |  | 27 | 22 | * 연연주 혼탕부 성분확인 ID : 301, 401 | [14 empty] | 40.52 | 100 | 0 | 0 | 0 |  | 651 | 400 | Y | N | 0 | 0 | 0 |  | 650 | 400 | Y | N | N | [6 empty] | RB250.00 | C
A75294 | 2023-01-07 | 1 | A |  | 7 | A | P-STB2 | 베어링강 | STB (SF) | BM#1 | 1627 | 39 | 1559 | 1534 | 51 | 4000 |  | 3 | 0.24 | 25 |  | -1.1 | 1526 | 1559 | 137.96 | 38.51 |  | 11 | 45 | 64 | Y |  | 2023-01-07 21:20 | 70 | 1091 | 29 | 26 | 26 | 27 | 28 | 28 | 29 | 29 | 29 | 29 | 28 | 28 |  | 28 | 28 | 29 | 28 | 29 | -0.04 | Y | 25 | Y | 0 |  |  |  | 1.171 |  |  |  | Y | Y | Y | Y | 200 | 0.48 | 56 | 84610 | 85488 | 4112 | 14900 | 06 | 2 |  | 2023-01-07 21:28 | 1526 | 119 |  | 42 | [16 empty] | 91.47 | 100 | 0 | 0 | 0 |  | 650 |  | N | N | 0 | 0 | 0 |  | 651 |  | N | N | Y |  |  | Y |  |  |  | BT180180 | H
B74599 | 2023-01-07 | 2 | A |  | 10 | A | SCM440HF | 소입성보증강 | D | BM#2 | 1599 | 39 | 1620 | 1554 | 32 | 6100 |  | 1 | 0.31 | 18 |  | -2.36 | 1553 | 1612 | 36.6 | 0 | 0 | 10 | 80 | 63 | Y |  | 2023-01-07 22:04 | 60 | 1087 | 23 | 23 | 31 | 35 | 37 | 38 | 38 | 37 | 37 | 36 | 35 | 35 | 34 | 34 | 34 | 38 | 34 | 37 | -0.1 | Y | 40 | Y | 0 |  |  |  | 0.54 |  |  |  | Y | Y | Y | Y | 210 | 0.47 | 64 | 94841 | 95451 | 2799 | 14700 | 01 | 1 |  | 2023-01-07 22:08 | 1553 | 115 |  | 26 | [16 empty] | 99.83 | 100 | 0 | 0 | 0 |  | 651 | 400 | Y | N | 0 | 0 | 0 |  | 651 | 400 | Y | N | N | [6 empty] | SB180180 | C
A75295 | 2023-01-07 | 1 | A |  | 8 | A | P-STB2 | 베어링강 | STB (SF) | BM#1 | 1636 | 44 | 1559 | 1551 | 34 | 5600 |  | 3 | 0.21 | 25 |  | -1.28 | 1520 | 1559 | 148.26 | 48.19 |  | 5 | 54 | 55 | Y |  | 2023-01-07 22:43 | 64 | 1090 | 28 | 29 | 31 | 32 | 32 | 31 | 31 | 30 | 29 | 28 | 27 | 27 | 26 | 26 | 29 | 32 | 26 | 31 | -0.12 | Y | 50 | Y | 0 |  |  |  | 0.776 |  |  |  | Y | Y | Y | Y | 190 | 0.48 | 66 | 84610 | 100478 | 5672 | 14930 | 06 | 2 |  | 2023-01-07 22:51 | 1520 | 101 |  | 18 | 17 | [15 empty] | 77.84 | 100 | 0 | 0 | 0 |  | 650 |  | N | N | 0 | 0 | 0 |  | 651 |  | N | N | Y |  |  | Y |  |  |  | BT180180 | H
B74600 | 2023-01-07 | 2 | A | TUNDISH교체전 | 11 | A | SCM440HF | 소입성보증강 | D | BM#2 | 1580 | 46 | 1640 | 1538 | 38 | 7400 |  | 1 | 0.25 | 19 |  | -2.95 | 1560 | 1633 | 25.4 | 0 | 0 | 15 | 77 | 59 | Y |  | 2023-01-07 23:13 | 67 | 1087 | 31 | 31 | 42 | 46 | 48 | 50 | 50 | 36 | 43 | 42 | 41 | 41 | 41 | 39 | 42 | 50 | 36 | 41 | -1.4 | Y | 10 | Y | -0.4 |  |  |  | 0.64 |  |  |  | N | N | N | N | 200 | 0.47 | 64 | 94362 | 94460 | 2840 | 2400 | 01 | 1 |  | 2023-01-07 23:13 | 1560 | 116 |  | 22 |  | *빅후속 | FCF32CC5794240ED9D3D32EE58F6EDCA | 34ED93268AA741CA97CB216741A48B7A | EB700D296A76493B8BF188F4853B2363 | [11 empty] | 100.92 | 100 | 0 | 3262 | 0 |  | 653 | 400 | Y | N | 0 | 3053 | 0 |  | 651 | 400 | Y | N | N | [6 empty] | RB114.30 | C
A75296 | 2023-01-07 | 1 | A |  | 9 | A | P-STB2 | 베어링강 | STB (SF) | BM#1 | 1610 | 40 | 1578 | 1534 | 34 | 5700 |  | 3 | 0.2 | 25 |  | -1.68 | 1527 | 1578 | 153.22 | 66.83 |  | 16 | 31 | 68 | Y |  | 2023-01-07 23:44 | 71 | 1094 | 25 | 25 | 29 | 31 | 33 | 33 | 33 | 32 | 32 | 31 | 31 | 30 | 30 | 30 | 31 | 33 | 30 | 33 | -0.07 | Y | 40 | Y | 0 |  |  |  | 1.053 |  |  |  | Y | N | Y | Y | 180 | 0.48 | 63 | 101532 | 96978 | 6672 | 15270 | 06 | 2 |  | 2023-01-07 23:51 | 1527 | 108 |  | 24 |  | *STR#1,2 LOOP#5 비수량 30% 줄임(분사불량) | [6 empty] | 677727BD4064457097ECBA3380910DA6 | E576D1ED93244925817F5F71FAE279E4 | CD6FAB1A67434B038176846061D9C0EE |  | EA6C427BEE434909B979C0877357E28B | 5B4B2F2B30DC435CB9926A7B65960C90 | 4EA39CF992A747CF9280CCF1C6A9980F |  | 97.11 | 100 | 0 | 0 | 0 |  | 650 |  | N | N | 0 | 0 | 0 |  | 651 |  | N | N | Y |  |  | Y |  |  |  | BT180180 | H
B74601 | 2023-01-07 | 2 | A | TUNDISH교체 | 1 | A | SNCM439P | 합금강 | SNCM439계 | BM#2 | 1592 | 49 | 1664 | 1564 | 43 | 8400 |  | 1 | 0.28 | 25 |  | -2.59 | 1570 | 1654 | 21.18 | 0 | 0 | 38 | 7 | 58 | Y |  | 2023-01-08 00:30 | 83 | 1091 | -252 | 37 | 43 | 43 | 46 | 50 | 51 | 52 | 52 | 52 | 52 | 52 |  | 52 | 49 | 52 | 52 | 52 | 0 |  | 20 | Y | 0 |  | 1.95 | 1.88 |  |  |  |  | N | N | N | N | 220 | 0.44 | 64 | 93540 | 94512 | 3288 | 15100 | 16 | 2 |  | 2023-01-08 00:33 | 1570 | 128 |  | 30 |  | * T/D FLUX 용탕부: 120 KG / 유탕부: 10KG 투입. *STR#2 스토퍼 컨트롤 안되 헤드부 500MM추가절단 요청. | [6 empty] | 58D66CA483E04B47B42BA6A037FCBE3F | 542F09D756154C798C1D1090204E40DB |  |  | C728381E7C74421EA7F456797B7CFF3E | BE71290830FB42C0AFD923F22BE5038A |  |  | 96.98 | 100 | 700 | 0 | 0 |  | 650 | 400 | Y | N | 1200 | 0 | 0 |  | 651 | 400 | Y | N | Y | [6 empty] | RB114.30 | C
A75297 | 2023-01-07 | 1 | A |  | 10 | A | P-STB2 | 베어링강 | STB (SF) | BM#1 | 1617 | 41 | 1549 | 1554 | 32 | 5300 |  | 3 | 0.2 | 25 |  | -0.6 | 1531 | 1549 | 142.87 | 35.42 |  | 35 | 66 | 56 | Y |  | 2023-01-08 00:39 | 75 | 1094 | 30 | 29 | 31 | 33 | 34 | 34 | 34 | 33 | 33 | 32 | 32 | 32 | 32 | 32 | 32 | 34 | 32 | 34 | -0.04 | Y | 45 | Y | 0 |  |  |  | 0.776 |  |  |  | Y | N | Y | Y | 170 | 0.48 | 68 | 101532 | 99021 | 5779 | 14730 | 06 | 2 |  | 2023-01-08 00:47 | 1531 | 110 |  | 33 |  | *STR#1,2 LOOP#5 비수량 30% 줄임(분사불량) | [14 empty] | 94.76 | 100 | 0 | 0 | 0 |  | 650 |  | N | N | 0 | 0 | 0 |  | 651 |  | N | N | Y |  |  | Y |  |  |  | BT180180 | H
B74602 | 2023-01-07 | 2 | A |  | 2 | A | SNCM439P | 합금강 | SNCM439계 | BM#2 | 1622 | 42 | 1612 | 1575 | 35 | 6200 |  | 1 | 0.27 | 18 |  | -2.31 | 1547 | 1606 | 25.4 | 0 | 0 | 19 | 83 | 69 | Y |  | 2023-01-08 01:30 | 60 | 1092 | 51 | 44 | 37 | 33 | 31 | 29 | 27 | 26 | 25 | 24 | 24 | 23 | 22 | 22 | 31 | 37 | 22 | 0 | -0.3 |  | 50 | Y | -0.2 | [7 empty] | N | N | N | N | 220 | 0.49 | 62 | 91941 | 96644 | 1706 | 15400 | 16 | 2 |  | 2023-01-08 01:34 | 1547 | 118 |  | 35 | [16 empty] | 97.04 | 100 | 0 | 0 | 0 |  | 651 | 400 | Y | N | 0 | 0 | 0 |  | 650 | 400 | Y | N | Y | [6 empty] | RB120.00 | C
A75298 | 2023-01-07 | 1 | A |  | 11 | A | P-STB2 | 베어링강 | STB (SF) | BM#1 | 1617 | 41 | 1569 | 1554 | 29 | 4900 |  | 3 | 0.2 | 26 |  | -1.64 | 1519 | 1569 | 153.91 | 42.8 |  | 11 | 46 | 62 | Y |  | 2023-01-08 01:43 | 63 | 1088 | 31 | 31 | 27 | 25 | 24 | 24 | 23 | 22 | 22 | 21 | 21 | 20 | 20 | 19 | 23 | 27 | 19 | 0 | -0.15 |  | 55 | Y | -0.2 |  |  |  | 0.888 |  |  |  | Y | Y | Y | Y | 210 | 0.48 | 65 | 101532 | 99848 | 6002 | 14820 | 06 | 2 |  | 2023-01-08 01:49 | 1519 | 118 |  | 37 |  | *STR#1,2 LOOP#5 비수량 30% 줄임(분사불량) | [14 empty] | 94.36 | 100 | 0 | 0 | 0 |  | 650 |  | N | N | 0 | 0 | 0 |  | 651 |  | N | N | Y |  |  | Y |  |  |  | BT180180 | H
B74603 | 2023-01-07 | 2 | A |  | 3 | A | SNCM439P | 합금강 | SNCM439계 | BM#2 | 1601 | 45 | 1612 | 1543 | 40 | 7600 |  | 1 | 0.29 | 18 |  | -2.39 | 1547 | 1601 | 50.99 | 0 | 0 | 10 | 81 | 69 | Y |  | 2023-01-08 02:33 | 60 | 1090 | 19 | 22 | 23 | 25 | 27 | 27 | 27 | 26 | 25 | 25 | 24 | 23 | 22 | 21 | 24 | 27 | 21 | 27 | -0.13 | Y | 45 | Y | -0.2 | [7 empty] | Y | Y | Y | N | 210 | 0.45 | 71 | 98148 | 101749 | 2601 | 16000 | 16 | 2 |  | 2023-01-08 02:37 | 1547 | 119 |  | 34 | [16 empty] | 95.75 | 100 | 0 | 0 | 0 |  | 651 | 400 | Y | N | 0 | 0 | 0 |  | 650 | 400 | Y | N | Y | [6 empty] | RB203.20 | C
A75299 | 2023-01-07 | 1 | A |  | 12 | A | P-STB2 | 베어링강 | STB (SF) | BM#1 | 1600 | 41 | 1550 | 1532 | 35 | 5800 |  | 3 | 0.2 | 25 |  | 0 | 1550 | 1550 | 0.17 | 0 |  | 5 | 55 | 51 | Y |  | 2023-01-08 02:58 | 94 | 1093 | 18 | 19 | 24 | 26 | 27 | 26 | 27 | 26 | 26 | 26 | 25 | 25 | 24 | 24 | 25 | 27 | 24 | 26 | -0.07 | Y | 45 | Y | 0 |  |  |  | 0.795 |  |  |  | Y | Y | Y | Y | 200 | 0.48 | 67 | 101532 | 101457 | 6993 | 15240 | 06 | 2 |  | 2023-01-08 03:07 | 1550 | 111 |  | 28 |  | *롱노즐 산소랜싱 *STR#1,2 LOOP#5 비수량 30% 줄임(분사불량) | [14 empty] | 91.47 | 100 | 0 | 0 | 0 |  | 650 |  | N | N | 0 | 0 | 0 |  | 651 |  | N | N | Y |  |  | Y |  |  |  | BT180180 | H
B74604 | 2023-01-07 | 2 | A | 잔강최소화전 | 4 | A | SNCM439P | 합금강 | SNCM439계 | BM#2 | 1597 | 45 | 1608 | 1525 | 41 | 7800 |  | 1 | 0.27 | 18 |  | -2.04 | 1550 | 1600 | 13.49 | 0 | 0 | 15 | 78 | 71 | Y |  | 2023-01-08 03:42 | 63 | 1094 | 18 | 19 | 20 | 21 | 21 | 20 | 19 | 18 | 17 | 16 | 16 | 15 | 14 | 14 | 18 | 21 | 14 | 0 | -0.14 | Y | 50 | Y | 0 | [7 empty] | N | N | N | N | 200 | 0.45 | 67 | 96672 | 96606 | 2394 | 3000 | 16 | 2 |  | 2023-01-08 03:48 | 1550 | 123 |  | 38 |  |  | 74E534C02B514A78B5DF727DD8819577 | [13 empty] | 98.8 | 100 | 0 | 3368 | 0 |  | 651 | 400 | Y | N | 0 | 3578 | 0 |  | 651 | 400 | Y | N | Y | [6 empty] | RB080.00 | C
A75300 | 2023-01-07 | 1 | A |  | 13 | A | P-STB2 | 베어링강 | STB (SF) | BM#1 | 1611 | 42 | 1569 | 1538 | 37 | 6200 |  | 3 | 0.21 | 25 |  | -1.42 | 1526 | 1569 | 152.6 | 43.36 |  | 16 | 32 | 62 | Y |  | 2023-01-08 03:55 | 70 | 1091 | 24 | 24 | 25 | 25 | 23 | 23 | 23 | 23 | 23 | 23 | 23 | 23 | 23 | 22 | 23 | 25 | 22 | 23 | -0.02 | Y | 55 | Y | -0.2 |  |  |  | 0.848 |  |  |  | Y | Y | Y | Y | 190 | 0.48 | 62 | 101532 | 95274 | 6726 | 15280 | 06 | 2 |  | 2023-01-08 04:02 | 1526 | 122 |  | 40 |  | *STR#1,2 LOOP#5 비수량 30% 줄임(분사불량) | [14 empty] | 98.81 | 100 | 0 | 0 | 0 |  | 650 |  | N | N | 0 | 0 | 0 |  | 651 |  | N | N | Y |  |  | Y |  |  |  | BT180180 | H
B74605 | 2023-01-07 | 2 | B | 잔강최소화 | 5 | B | AE4330VM2 | 합금강 | SNCM439계 | BM#2 | 1598 | 43 | 1646 | 1546 | 40 | 8300 |  | 1 | 0.3 | 18 |  | -2.55 | 1570 | 1639 | 24.05 | 0 | 0 | 38 | 8 | 54 | Y |  | 2023-01-08 04:52 | 77 | 1091 | -169 | -85 | 30 | 32 | 34 | 35 | 36 | 36 | 36 | 35 | 34 | 35 | 34 | 34 | 25 | 36 | 34 | 36 | -0.06 | Y | 30 | Y | -0.2 |  |  |  | 0.82 |  |  |  | N | N | N | N | 190 | 0.43 | 61 | 93411 | 94866 | 1884 | 15100 | 16 | 2 |  | 2023-01-08 04:56 | 1570 | 140 |  | 50 |  | *최소화 롱노즐 재사용 | [14 empty] | 98.8 | 100 | 2900 | 0 | 0 |  | 651 | 400 | Y | Y | 2900 | 0 | 0 |  | 651 | 400 | Y | Y | Y | [5 empty] | Y | RB101.60 | C
A75301 | 2023-01-07 | 1 | B |  | 14 | A | P-STB2 | 베어링강 | STB (SF) | BM#1 | 1604 | 47 | 1569 | 1560 | 37 | 6300 |  | 3 | 0.22 | 26 |  | -1.22 | 1531 | 1569 | 0.21 | 0 |  | 35 | 67 | 54 | Y |  | 2023-01-08 05:00 | 75 | 1089 | 27 | 27 | 30 | 33 | 34 | 35 | 35 | 35 | 36 | 35 | 35 | 34 | 34 | 34 | 33 | 36 | 33 | 35 | -0.02 | Y | 25 | Y | 0.2 |  |  |  | 1.137 |  |  |  | Y | Y | Y | Y | 180 | 0.48 | 68 | 101532 | 102744 | 6056 | 15010 | 06 | 2 |  | 2023-01-08 05:08 | 1531 | 125 |  | 39 |  | *STR#1,2 LOOP#5 비수량 30% 줄임(분사불량) | [14 empty] | 92.51 | 100 | 0 | 0 | 0 |  | 650 |  | N | N | 0 | 0 | 0 |  | 651 |  | N | N | Y |  |  | Y |  |  |  | BT180180 | H
A75302 | 2023-01-07 | 1 | B |  | 15 | A | STB2 | 베어링강 | STB (SF) | BM#1 | 1614 | 40 | 1566 | 1544 | 34 | 5600 |  | 3 | 0.37 | 25 |  | -1.21 | 1528 | 1566 | 142.67 | 44.65 |  | 11 | 47 | 54 | Y |  | 2023-01-08 06:24 | 72 | 1091 | 33 | 32 | 33 | 34 | 34 | 33 | 32 | 32 | 31 | 31 | 30 | 30 | 30 | 30 | 32 | 34 | 30 | 33 | -0.09 | Y | 45 | Y | 0 |  |  |  | 0.791 |  |  |  | Y | N | Y | Y | 170 | 0.48 | 61 | 101532 | 94250 | 5400 | 15140 | 06 | 2 |  | 2023-01-08 06:30 | 1528 | 105 |  | 23 |  | *유사강종 연연주 *STR#1,2 LOOP#5 비수량 30% 줄임(분사불량) | [14 empty] | 98.62 | 100 | 0 | 0 | 0 |  | 650 |  | N | N | 0 | 0 | 0 |  | 651 |  | N | N | Y |  |  | Y |  |  |  | BT180180 | H
B74606 | 2023-01-07 | 2 | B |  | 6 | B | AE4330VM2 | 합금강 | SNCM439계 | BM#2 | 1635 | 43 | 1619 | 1581 | 40 | 7200 |  | 1 | 0.29 | 19 |  | -2.06 | 1565 | 1619 | 13.53 | 0 | 0 | 19 | 84 | 58 | Y |  | 2023-01-08 06:07 | 72 | 1094 | 30 | 32 | 33 | 34 | 34 | 35 | 34 | 34 | 33 | 33 | 33 | 32 | 32 | 31 | 33 | 35 | 31 | 34 | -0.1 | Y | 40 | Y | -0.2 |  |  |  | 1.05 |  |  |  | N | N | N | N | 180 | 0.45 | 68 | 90885 | 98960 | 4040 | 14200 | 16 | 2 |  | 2023-01-08 06:14 | 1565 | 128 |  | 38 | 14 | [15 empty] | 91.48 | 100 | 0 | 0 | 0 |  | 650 | 400 | Y | Y | 0 | 0 | 0 |  | 651 | 400 | Y | Y | Y | [6 empty] | RB177.80 | C
A75303 | 2023-01-08 | 1 | B |  | 16 | A | STB2 | 베어링강 | STB (SF) | BM#1 | 1616 | 42 | 1570 | 1554 | 31 | 5200 |  | 3 | 0.31 | 25 |  | -1.54 | 1522 | 1570 | 141.66 | 49.64 |  | 5 | 56 | 71 | Y |  | 2023-01-08 07:26 | 66 | 1099 | 29 | 30 | 33 | 34 | 34 | 35 | 34 | 34 | 33 | 33 | 33 | 32 | 32 | 32 | 33 | 35 | 32 | 34 | -0.04 | Y | 35 | Y | 0 |  |  |  | 1.138 |  |  |  | Y | N | Y | Y | 210 | 0.48 | 62 | 101532 | 93480 | 6220 | 14890 | 06 | 2 |  | 2023-01-08 07:33 | 1522 | 108 |  | 25 |  | *STR#1,2 LOOP#5 비수량 30% 줄임(분사불량) | [6 empty] | 48CCC533C5374405A0A77B1C8D8A6554 | FD593F4A366449D291655410CAB0605E | 74A405062FA746AD9DC1ADF91B90A95B |  | ADA8F0E80DE642239B54E833E2A14F3C | CD462EEBD4FF41F5BCC4DDE5C81A9DEA | 4456ACB0B88246A0B1305F0773E542F1 |  | 98.57 | 100 | 0 | 0 | 300 |  | 650 |  | N | N | 0 | 0 | 300 |  | 651 |  | N | N | Y |  |  | Y |  |  |  | BT180180 | H
B74607 | 2023-01-07 | 2 | B |  | 7 | A | AE4330VM2 | 합금강 | SNCM439계 | BM#2 | 1602 | 45 | 1619 | 1547 | 40 | 7900 |  | 1 | 0.27 | 19 |  | -2.01 | 1554 | 1609 | 16.01 | 0 | 0 | 10 | 82 | 56 | Y |  | 2023-01-08 07:32 | 61 | 1078 | 29 | 31 | 31 | 32 | 31 | 30 | 30 | 29 | 28 | 27 | 26 | 26 | 24 | 23 | 28 | 32 | 23 | 31 | -0.18 | Y | 50 | Y | -0.2 |  |  |  | 0.8 |  |  |  | Y | Y | Y | N | 170 | 0.45 | 71 | 95841 | 101029 | 4021 | 15300 | 16 | 2 |  | 2023-01-08 07:35 | 1554 | 119 |  | 23 | [16 empty] | 92.33 | 100 | 0 | 0 | 0 |  | 651 | 600 | Y | Y | 0 | 0 | 0 |  | 651 | 600 | Y | Y | Y | [6 empty] | RB254.00 | C
A75304 | 2023-01-08 | 1 | B |  | 17 | A | STB2 | 베어링강 | STB (SF) | BM#1 | 1603 | 41 | 1557 | 1538 | 37 | 5200 |  | 3 | 0.3 | 25 |  | -1.18 | 1520 | 1557 | 143.24 | 34.39 |  | 16 | 33 | 73 | Y |  | 2023-01-08 08:23 | 64 | 1099 | 32 | 31 | 30 | 29 | 29 | 29 | 28 | 28 | 27 | 27 | 26 | 26 | 25 | 25 | 28 | 30 | 25 | 29 | -0.09 |  | 55 | Y | 0 |  |  |  | 1.162 |  |  |  | Y | N | Y | Y | 200 | 0.48 | 64 | 101532 | 97676 | 4024 | 15000 | 06 | 2 |  | 2023-01-08 08:39 | 1520 | 110 |  | 30 |  | *STR#1,2 LOOP#5 비수량 30% 줄임(분사불량) | [14 empty] | 97.02 | 100 | 0 | 0 | 0 |  | 650 |  | N | N | 0 | 0 | 0 |  | 651 |  | N | N | Y |  |  | Y |  |  |  | BT180180 | H
B74608 | 2023-01-08 | 2 | B |  | 8 | A | AE4330VM2 | 합금강 | SNCM439계 | BM#2 | 1642 | 44 | 1629 | 1565 | 38 | 7400 |  | 1 | 0.27 | 24 |  | -2.09 | 1555 | 1623 | 23.3 | 0 | 0 | 15 | 79 | 73 | Y |  | 2023-01-08 08:44 | 62 | 1095 | 20 | 26 | 29 | 31 | 33 | 33 | 33 | 32 | 31 | 30 | 29 | 28 | 27 | 26 | 29 | 33 | 26 | 33 | -0.16 | Y | 45 | Y | -0.2 |  |  |  | 0.46 |  |  |  | Y | Y | Y | N | 170 | 0.45 | 68 | 91939 | 96077 | 3323 | 15000 | 16 | 2 |  | 2023-01-08 08:47 | 1555 | 121 |  | 23 | [16 empty] | 96.88 | 100 | 0 | 0 | 0 |  | 651 | 600 | Y | Y | 0 | 0 | 0 |  | 651 | 600 | Y | Y | Y | [6 empty] | RB241.30 | C
A75305 | 2023-01-08 | 1 | B |  | 18 | A | STB2 | 베어링강 | STB (SF) | BM#1 | 1616 | 42 | 1555 | 1545 | 37 | 5300 |  | 3 | 0.25 | 25 |  | -1.23 | 1517 | 1555 | 140.87 | 65.14 |  | 35 | 68 | 63 | Y |  | 2023-01-08 09:32 | 61 | 1099 | 25 | 25 | 25 | 25 | 25 | 25 | 25 | 24 | 23 | 23 | 22 | 22 | 21 | 22 | 23 | 25 | 21 | 25 | -0.07 | Y | 55 | Y | 0.2 |  |  |  | 0.962 |  |  |  | Y | Y | Y | Y | 190 | 0.48 | 68 | 101532 | 102259 | 4141 | 14400 | 06 | 2 |  | 2023-01-08 09:40 | 1517 | 114 |  | 28 | [16 empty] | 92.94 | 100 | 0 | 0 | 0 |  | 650 |  | N | N | 0 | 0 | 0 |  | 651 |  | N | N | Y |  |  | Y |  |  |  | BT180180 | H
B74609 | 2023-01-08 | 2 | B |  | 9 | B | AE4330VM2 | 합금강 | SNCM439계 | BM#2 | 1645 | 45 | 1617 | 1521 | 40 | 7900 |  | 1 | 0.27 | 19 |  | -2.15 | 1547 | 1606 | 12.09 | 0 | 0 | 38 | 9 | 71 | Y |  | 2023-01-08 09:48 | 54 | 1092 | 24 | 25 | 25 | 25 | 25 | 24 | 23 | 23 | 22 | 21 | 20 | 20 | 19 | 18 | 23 | 25 | 18 | 25 | -0.13 |  | 55 | Y | -0.2 |  |  |  | 0.93 |  |  |  | Y | N | Y | N | 210 | 0.45 | 67 | 103845 | 95309 | 3491 | 15900 | 16 | 2 |  | 2023-01-08 09:50 | 1547 | 124 |  | 28 | [16 empty] | 108.97 | 100 | 0 | 0 | 0 |  | 651 | 600 | Y | Y | 0 | 0 | 0 |  | 650 | 600 | Y | Y | Y | [6 empty] | RB228.60 | C
A75306 | 2023-01-08 | 1 | B |  | 19 | A | STB2 | 베어링강 | STB (SF) | BM#1 | 1606 | 41 | 1560 | 1537 | 36 | 5800 |  | 3 | 0.25 | 26 |  | -1.16 | 1524 | 1560 | 141.07 | 41.49 |  | 11 | 48 | 61 | Y |  | 2023-01-08 10:41 | 68 | 1093 | 21 | 21 | 27 | 30 | 31 | 31 | 32 | 32 | 31 | 31 | 30 | 29 | 28 | 30 | 29 | 32 | 28 | 31 | -0.13 | Y | 30 | Y | 0.4 |  |  |  | 0.778 |  |  |  | Y | N | Y | M | 180 | 0.48 | 65 | 101532 | 99726 | 4974 | 14300 | 06 | 2 |  | 2023-01-08 10:51 | 1524 | 108 |  | 27 | 11 | [15 empty] | 95.16 | 100 | 0 | 0 | 0 |  | 650 |  | N | N | 0 | 0 | 0 |  | 651 |  | N | N | Y |  |  | Y |  |  |  | BT180180 | H
B74610 | 2023-01-08 | 2 | B |  | 10 | B | AE4330VM2 | 합금강 | SNCM439계 | BM#2 | 1581 | 44 | 1629 | 1542 | 39 | 7700 |  | 1 | 0.27 | 21 |  | -1.96 | 1553 | 1611 | 14.08 | 0 | 0 | 19 | 85 | 66 | Y |  | 2023-01-08 11:04 | 60 | 1098 | 16 | 18 | 26 | 31 | 33 | 34 | 34 | 34 | 32 | 32 | 31 | 30 | 29 | 28 | 30 | 34 | 28 | 34 | -0.15 | Y | 40 | Y | -0.2 |  |  |  | 0.79 |  |  |  | N | N | Y | N | 200 | 0.45 | 66 | 92594 | 94871 | 4729 | 13800 | 16 | 2 |  | 2023-01-08 11:08 | 1553 | 112 |  | 20 | [16 empty] | 95.31 | 100 | 0 | 0 | 0 |  | 650 | 400 | Y | Y | 0 | 0 | 0 |  | 651 | 400 | Y | Y | Y | [6 empty] | RB171.45 | C
A75307 | 2023-01-08 | 1 | B | TUNDISH교체전 | 20 | A | STB2 | 베어링강 | STB (SF) | BM#1 | 1645 | 41 | 1560 | 1571 | 29 | 4400 |  | 3 | 0.25 | 25 |  | 0 | 1560 | 1560 | 139.78 | 30.01 |  | 5 | 57 | 67 | Y |  | 2023-01-08 11:43 | 104 | 1093 | 29 | 29 | 28 | 29 | 29 | 29 | 28 | 28 | 28 | 27 | 27 | 27 | 27 | 27 | 28 | 29 | 27 | 29 | -0.03 | Y | 45 | Y | 0 |  |  |  | 1.115 |  |  |  | Y | N | N | M | 170 | 0.48 | 65 | 91137 | 98772 | 4078 | 1500 | 06 | 2 |  | 2023-01-08 11:53 | 1560 | 112 |  | 33 |  |  | A28E692C07FE481EACE352C26BBEB069 | 44FC193FBE0A42FF9627827A23D50EE0 | FD84634BC0C04ECBA3A775DB680D8F92 | [11 empty] | 86.18 | 100 | 0 | 3500 | 0 |  | 650 |  | N | N | 0 | 3500 | 0 |  | 651 |  | N | N | Y |  |  | Y |  |  |  | BT180180 | H
B74611 | 2023-01-08 | 2 | B |  | 11 | A | AE4330VM2 | 합금강 | SNCM439계 | BM#2 | 1586 | 46 | 1624 | 1527 | 41 | 7800 |  | 1 | 0.27 | 23 |  | -2.33 | 1547 | 1617 | 22.97 | 0 | 0 | 10 | 83 | 69 | Y |  | 2023-01-08 12:19 | 54 | 1097 | 26 | 28 | 28 | 28 | 28 | 28 | 27 | 25 | 24 | 23 | 22 | 21 | 20 | 19 | 25 | 28 | 19 | 28 | -0.16 |  | 55 | Y | -0.2 |  |  |  | 0.6 |  |  |  | N | N | N | N | 190 | 0.45 | 69 | 98296 | 100046 | 1904 | 14400 | 16 | 2 |  | 2023-01-08 12:19 | 1547 | 117 |  | 13 | [16 empty] | 100.1 | 100 | 0 | 0 | 0 |  | 650 | 400 | Y | Y | 0 | 0 | 0 |  | 650 | 400 | Y | Y | Y | [6 empty] | RB127.00 | C
A75308 | 2023-01-08 | 1 | D | TUNDISH교체 | 1 | B | P-STB3D | 베어링강 | STB (SF) | BM#1 | 1636 | 41 | 1595 | 1561 | 35 | 5900 |  | 3 | 0.25 | 30 |  | -1.28 | 1547 | 1592 | 160.18 | 60.13 |  | 16 | 34 | 67 | Y |  | 2023-01-08 12:58 | 97 | 1095 | -318 | -62 | 33 | 30 | 34 | 37 | 40 | 42 | 43 | 44 | 45 | 45 | 45 | 45 | 40 | 45 | 45 | 45 | 0 |  | 10 | Y | 0 |  | 1.7 | 1.63 |  |  |  |  | N | N | Y | N | 210 | 0.46 | 61 | 84610 | 93707 | 5143 | 15000 | 17 | 1 |  | 2023-01-08 13:05 | 1547 | 133 |  | 45 |  | *T/D FLUX 유:15KG 용:270KG | [14 empty] | 83.2 | 100 | 1500 | 0 | 0 |  | 650 |  | N | N | 1500 | 0 | 0 |  | 651 |  | N | N | Y |  |  | Y |  |  |  | BT180180 | H
B74612 | 2023-01-08 | 2 | D |  | 12 | A | AE4330VM2 | 합금강 | SNCM439계 | BM#2 | 1637 | 46 | 1608 | 1573 | 40 | 7200 |  | 1 | 0.28 | 21 |  | -2.06 | 1545 | 1608 | 53.63 | 0 | 0 | 15 | 80 | 65 | Y |  | 2023-01-08 13:23 | 52 | 1094 | 14 | 18 | 23 | 27 | 28 | 28 | 28 | 26 | 23 | 21 | 20 | 18 | 17 | 15 | 22 | 28 | 15 | 28 | -0.29 | Y | 45 | Y | -0.4 |  |  |  | 0.91 |  |  |  | N | N | N | N | 180 | 0.45 | 68 | 90040 | 98803 | -353 | 14300 | 16 | 2 |  | 2023-01-08 13:25 | 1545 | 120 |  | 20 | [16 empty] | 93.11 | 100 | 0 | 0 | 0 |  | 651 | 400 | Y | Y | 0 | 0 | 0 |  | 651 | 400 | Y | Y | Y | [6 empty] | RB177.80 | C
A75309 | 2023-01-08 | 1 | D |  | 2 | B | P-STB3D | 베어링강 | STB (SF) | BM#1 | 1594 | 45 | 1566 | 1531 | 40 | 6600 |  | 3 | 0.24 | 30 |  | -1.32 | 1519 | 1566 | 161.8 | 52.58 |  | 35 | 69 | 63 | Y |  | 2023-01-08 14:17 | 69 | 1098 | 45 | 41 | 38 | 36 | 35 | 33 | 33 | 32 | 31 | 31 | 31 | 30 | 29 | 28 | 34 | 38 | 28 | 31 | -0.18 |  | 55 | Y | -0.2 | [7 empty] | Y | Y | Y | Y | 200 | 0.48 | 66 | 101532 | 99232 | 4768 | 14700 | 17 | 1 |  | 2023-01-08 14:28 | 1519 | 119 |  | 29 | 19 | [15 empty] | 95.6 | 100 | 0 | 0 | 0 |  | 650 |  | N | N | 0 | 0 | 0 |  | 651 |  | N | N | Y |  |  | Y |  |  |  | BT180180 | H
B74613 | 2023-01-08 | 2 | D | TUNDISH교체전 | 13 | B | AE4330VM2 | 합금강 | SNCM439계 | BM#2 | 1580 | 45 | 1627 | 1560 | 41 | 7500 |  | 1 | 0.3 | 16 |  | -1.95 | 1568 | 1616 | 9.9 | 0 | 0 | 38 | 10 | 72 | Y |  | 2023-01-08 14:29 | 75 | 1099 | 13 | 21 | 29 | 34 | 37 | 38 | 38 | 37 | 36 | 35 | 35 | 34 | 33 | 32 | 33 | 38 | 32 | 0 | -0.15 | Y | 40 | Y | -0.2 |  |  |  | 1.47 |  |  |  | N | N | N | N | 170 | 0.45 | 70 | 112688 | 99090 | 2960 | 2000 | 16 | 2 |  | 2023-01-08 14:31 | 1568 | 120 |  | 24 |  |  | CCB8572B6B084036BA3C5A8FF33E3A58 | 7388161A131A4177908147AFBD161351 | 67CD4DDEAA7842B9B551202250946DD0 | [11 empty] | 114.52 | 100 | 0 | 2720 | 0 |  | 651 | 400 | Y | Y | 0 | 2500 | 0 |  | 651 | 400 | Y | Y | Y | [6 empty] | BT180180 | C
A75310 | 2023-01-08 | 1 | D |  | 3 | B | P-STB3D | 베어링강 | STB (SF) | BM#1 | 1610 | 45 | 1566 | 1533 | 38 | 6300 |  | 3 | 0.21 | 30 |  | -1.28 | 1521 | 1566 | 159.64 | 73.43 |  | 11 | 49 | 77 | Y |  | 2023-01-08 15:27 | 71 | 1096 | 28 | 28 | 32 | 34 | 35 | 35 | 35 | 34 | 34 | 34 | 33 | 32 | 33 | 32 | 33 | 35 | 32 | 35 | -0.07 | Y | 45 | Y | -0.2 | [7 empty] | Y | N | Y | Y | 190 | 0.48 | 63 | 101532 | 96027 | 3873 | 16000 | 17 | 1 |  | 2023-01-08 15:34 | 1521 | 125 |  | 27 | [16 empty] | 98.57 | 100 | 0 | 0 | 0 |  | 650 |  | N | N | 0 | 0 | 0 |  | 651 |  | N | N | Y |  |  | Y |  |  |  | BT180180 | H
B74614 | 2023-01-08 | 2 | D | TUNDISH교체 | 1 | A | 17NICRMOS6HM | 소입성보증강 | C1 | BM#2 | 1629 | 50 | 1701 | 1586 | 47 | 9200 |  | 1 | 0.41 | 20 |  | -2.86 | 1596 | 1686 | 0 | 67.8 | 0 | 19 | 86 | 68 | Y |  | 2023-01-08 15:55 | 87 | 1099 | -282 | 35 | 35 | 31 | 113 | 97 | 145 | 149 | 150 |  |  |  |  | 150 | 107 | 150 | 150 | 0 | 0 |  |  | Y | 0.2 |  | 1.79 | 1.79 |  |  |  |  | N | N | N | N | 220 | 0.46 | 60 | 97992 | 91471 | 2279 | 16200 | 03 | 1 |  | 2023-01-08 15:57 | 1596 | 142 |  | 30 |  | * T/D FLUX 용탕부: 120 KG / 유탕부: 10KG 투입. * 전공정 요청으로 감속주입 | [14 empty] | 108.4 | 100 | 700 | 0 | 0 |  | 490 | 300 | Y | Y | 700 | 0 | 0 |  | 490 | 300 | Y | Y | [7 empty] | RB110.00 | H
A75311 | 2023-01-08 | 1 | D |  | 4 | A | P-STB3D | 베어링강 | STB (SF) | BM#1 | 1601 | 44 | 1557 | 1535 | 36 | 5900 |  | 3 | 0.24 | 30 |  | -1.25 | 1513 | 1557 | 159.69 | 30.12 |  | 5 | 58 | 74 | Y |  | 2023-01-08 16:39 | 63 | 1098 | 32 | 30 | 31 | 31 | 30 | 29 | 28 | 28 | 27 | 27 | 26 | 26 | 26 | 26 | 29 | 31 | 26 | 26 | -0.1 |  | 50 | Y | 0 | [7 empty] | Y | N | Y | Y | 180 | 0.48 | 66 | 101532 | 99156 | -148456 | 15100 | 17 | 1 |  | 2023-01-08 16:47 | 1513 | 105 |  | 18 | 21 | [15 empty] | 95.65 | 100 | 0 | 0 | 0 |  | 650 |  | N | N | 0 | 0 | 0 |  | 651 |  | N | N | Y |  |  | Y |  |  |  | BT180180 | H
B74615 | 2023-01-08 | 2 | D |  | 2 | A | 17NICRMOS6HM | 소입성보증강 | C1 | BM#2 | 1588 | 52 | 1667 | 1573 | 45 | 8900 |  | 1 | 0.34 | 19 |  | -2.71 | 1580 | 1654 | 0 | 29.21 | 0 | 10 | 84 | 71 | Y |  | 2023-01-08 17:03 | 71 | 1099 | 144 | 135 | 131 | 135 | 131 | 131 | 132 | 32 | 35 | 36 | 36 | 35 | 35 | 35 | 91 | 135 | 32 | 131 | -4.12 | Y | 25 | Y | 0 | [7 empty] | N | N | N | N | 220 | 0.47 | 67 | 98400 | 100833 | -83 | 16300 | 03 | 1 |  | 2023-01-08 17:05 | 1580 | 134 |  | 23 |  | *전공정 요청 감속주입 | [14 empty] | 99.65 | 100 | 0 | 0 | 0 |  | 490 | 300 | Y | Y | 0 | 0 | 0 |  | 490 | 300 | Y | Y | [7 empty] | RB110.00 | C
A75312 | 2023-01-08 | 1 | D |  | 5 | B | P-STB3D | 베어링강 | STB (SF) | BM#1 | 1648 | 43 | 1557 | 1573 | 27 | 4500 |  | 3 | 0.24 | 30 |  | -1.31 | 1511 | 1557 | 160.27 | 38.19 |  | 16 | 35 | 65 | Y |  | 2023-01-08 17:48 | 61 | 1087 | 25 | 25 | 30 | 32 | 33 | 33 | 33 | 33 | 32 | 31 | 31 | 30 | 29 | 29 | 31 | 33 | 29 | 33 | -0.09 | Y | 45 | Y | -0.2 | [7 empty] | Y | Y | Y | Y | 170 | 0.48 | 62 | 84610 | 93870 | 3580 | 15200 | 17 | 1 |  | 2023-01-08 17:55 | 1511 | 103 |  | 16 | [16 empty] | 83.9 | 100 | 0 | 0 | 0 |  | 650 |  | N | N | 0 | 0 | 0 |  | 651 |  | N | N | Y |  |  | Y |  |  |  | BT180180 | H
B74616 | 2023-01-08 | 2 | D |  | 3 | A | 17NICRMOS6HM | 소입성보증강 | C1 | BM#2 | 1636 | 45 | 1652 | 1582 | 42 | 7700 |  | 1 | 0.31 | 18 |  | -2.3 | 1565 | 1632 | 0 | 14.94 | 0 | 15 | 81 | 77 | Y |  | 2023-01-08 18:15 | 56 | 1110 | 33 | 32 | 30 | 30 | 30 | 30 | 29 | 28 | 27 | 27 | 26 | 26 | 25 | 23 | 28 | 30 | 23 | 30 | -0.12 |  | 60 | Y | -0.2 | [7 empty] | N | N | N | N | 210 | 0.5 | 66 | 98400 | 104836 | -436 | 15100 | 03 | 1 |  | 2023-01-08 18:16 | 1565 | 133 |  | 19 | [16 empty] | 97.72 | 100 | 0 | 0 | 0 |  | 490 | 300 | Y | Y | 0 | 0 | 0 |  | 490 | 300 | Y | Y | [7 empty] | RB110.00 | C
A75313 | 2023-01-08 | 1 | D |  | 6 | A | P-STB3D | 베어링강 | STB (SF) | BM#1 | 1619 | 49 | 1561 | 1554 | 35 | 5700 |  | 3 | 0.24 | 30 |  | -1.19 | 1519 | 1561 | 160.78 | 24.33 |  | 35 | 70 | 70 | Y |  | 2023-01-08 18:51 | 69 | 1090 | 29 | 31 | 36 | 39 | 40 | 40 | 39 | 39 | 38 | 37 | 37 | 35 | 36 | 35 | 37 | 40 | 35 | 39 | -0.11 | Y | 45 | Y | -0.2 | [7 empty] | Y | Y | Y | Y | 210 | 0.48 | 67 | 101532 | 100215 | 5185 | 15100 | 17 | 1 |  | 2023-01-08 18:59 | 1519 | 107 |  | 16 | [16 empty] | 94.71 | 100 | 0 | 0 | 0 |  | 650 |  | N | N | 0 | 0 | 0 |  | 651 |  | N | N | Y |  |  | Y |  |  |  | BT180180 | H
B74617 | 2023-01-08 | 2 | D |  | 4 | A | 17NICRMOS6HM | 소입성보증강 | C1 | BM#2 | 1602 | 50 | 1654 | 1553 | 45 | 8800 |  | 1 | 0.34 | 19 |  | -2.55 | 1569 | 1642 | 0 | 17.89 | 0 | 38 | 11 | 77 | Y |  | 2023-01-08 19:17 | 60 | 1098 | 22 | 25 | 29 | 31 | 31 | 30 | 30 | 29 | 28 | 28 | 27 | 26 |  | 26 | 28 | 31 | 26 | 0 | -0.12 | Y | 40 | Y | -0.2 | [7 empty] | N | N | N | N | 200 | 0.52 | 59 | 98400 | 96616 | 1534 | 14600 | 03 | 1 |  | 2023-01-08 19:19 | 1569 | 130 |  | 24 | [16 empty] | 102.5 | 100 | 0 | 0 | 0 |  | 491 | 300 | Y | Y | 0 | 0 | 0 |  | 491 | 300 | Y | Y | [7 empty] | RB110.00 | C
A75314 | 2023-01-08 | 1 | D |  | 7 | B | P-STB3D | 베어링강 | STB (SF) | BM#1 | 1615 | 48 | 1560 | 1553 | 33 | 5400 |  | 3 | 0.24 | 30 |  | -1.19 | 1518 | 1560 | 160.19 | 49.88 |  | 11 | 50 | 67 | Y |  | 2023-01-08 19:55 | 68 | 1092 | 34 | 34 | 35 | 37 | 37 | 36 | 36 | 35 | 34 | 35 | 34 | 34 | 33 | 34 | 35 | 37 | 33 | 35 | -0.09 | Y | 45 | Y | 0.2 | [7 empty] | Y | Y | Y | Y | 200 | 0.48 | 65 | 101532 | 98430 | 3720 | 15200 | 17 | 1 |  | 2023-01-08 20:03 | 1518 | 113 |  | 20 | [16 empty] | 96.33 | 100 | 0 | 0 | 0 |  | 650 |  | N | N | 0 | 0 | 0 |  | 651 |  | N | N | Y |  |  | Y |  |  |  | BT180180 | H
B74618 | 2023-01-08 | 2 | D |  | 5 | A | 17NICRMOS6HM | 소입성보증강 | C1 | BM#2 | 1591 | 44 | 1654 | 1578 | 40 | 7700 |  | 1 | 0.34 | 18 |  | -2.4 | 1569 | 1640 | 0 | 16.55 | 0 | 19 | 87 | 59 | Y |  | 2023-01-08 20:17 | 60 | 1087 | 24 | 28 | 33 | 35 | 36 | 35 | 35 | 34 | 34 | 33 | 33 | 31 |  | 31 | 33 | 36 | 31 | 35 | -0.12 | Y | 40 | Y | -0.4 | [7 empty] | N | N | N | N | 190 | 0.52 | 59 | 98400 | 99004 | 4296 | 14700 | 03 | 1 |  | 2023-01-08 20:20 | 1569 | 124 |  | 24 | [16 empty] | 102.23 | 100 | 0 | 0 | 0 |  | 491 | 300 | Y | Y | 0 | 0 | 0 |  | 490 | 300 | Y | Y | [7 empty] | RB110.00 | H
A75315 | 2023-01-08 | 1 | A | TUNDISH교체전 | 8 | B | P-STB3D | 베어링강 | STB (SF) | BM#1 | 1671 | 43 | 1557 | 1583 | 29 | 4600 |  | 3 | 0.24 | 30 |  | -1.31 | 1511 | 1557 | 160.2 | 43.83 |  | 5 | 59 | 67 | Y |  | 2023-01-08 21:04 | 61 | 1092 | 34 | 33 | 33 | 33 | 32 | 32 | 31 | 30 | 29 | 29 | 28 | 28 | 27 | 27 | 30 | 33 | 27 | 33 | -0.12 |  | 50 | Y | -0.2 | [8 empty] | N | N | M | 190 | 0.48 | 69 | 93131 | 100158 | 4292 | 2000 | 17 | 1 |  | 2023-01-08 21:12 | 1511 | 105 |  | 17 |  | *다음 시퀀스 코너히터기 적용. 100KW 코일부 가열 | C16BA0E4B6C94490A4BE2F0F69ECEC21 | 1E84B379E0274D4DA42F341BC22CFC54 | [12 empty] | 86.92 | 100 | 0 | 3500 | 0 |  | 650 |  | N | N | 0 | 3500 | 0 |  | 651 |  | N | N | Y |  |  | Y |  |  |  | BT180180 | H
B74619 | 2023-01-08 | 2 | A |  | 6 | A | 17NICRMOS6HM | 소입성보증강 | C1 | BM#2 | 1642 | 47 | 1665 | 1587 | 42 | 8200 |  | 1 | 0.32 | 18 |  | -2.51 | 1578 | 1651 | 0 | 22.09 | 0 | 10 | 85 | 48 | Y |  | 2023-01-08 21:25 | 69 | 1088 | 30 | 35 | 41 | 44 | 44 | 45 | 45 | 44 | 43 | 43 | 42 | 42 | 41 | 41 | 42 | 45 | 41 | 44 | -0.11 | Y | 35 | Y | -0.2 | [7 empty] | N | N | N | N | 180 | 0.51 | 62 | 98400 | 100058 | 1342 | 15000 | 03 | 1 |  | 2023-01-08 21:26 | 1578 | 122 |  | 17 | [16 empty] | 100.41 | 100 | 0 | 0 | 0 |  | 491 | 300 | Y | Y | 0 | 0 | 0 |  | 490 | 300 | Y | Y | [7 empty] | RB110.00 | H
A75316 | 2023-01-08 | 1 | A | TUNDISH교체 | 1 | A | SCR420HB | 소입성보증강 | C2 | BM#1 | 1674 | 48 | 1654 | 1605 | 33 | 6600 |  | 3 | 0.22 | 21 |  | -1.39 | 1612 | 1651 | 0 | 233.32 |  | 16 | 36 | 71 | Y |  | 2023-01-08 21:59 | 104 | 1098 | -388 | -57 | 28 | 35 | 39 | 41 | 42 | 44 | 45 | 45 |  |  |  | 45 | 35 | 45 | 45 | 0 | 0 |  | 5 | Y | 0 |  | 2.91 | 2.61 | 2.23 |  |  |  | N | N | N | N | 150 | 0.53 | 54 | 101532 | 94609 | 4841 | 15150 | 10 | 2 |  | 2023-01-08 22:09 | 1612 | 137 |  | 53 |  | *FLUX 220KG/10KG *L/D 개공후 팬던트S/W 조작 미숙으로 L/D 막힘. - 나탕주입으로 이상재 등록 ID:101.201 *첫Heat 수소측정치 OVER되어 이상재 등록및 생관통보-ID:101.102.201.202 | [14 empty] | 101.38 | 100 | 1000 | 0 | 0 |  | 450 |  | Y | Y | 1000 | 0 | 0 |  | 451 |  | Y | Y | N |  | Y | N |  |  |  | BT180180 | H
B74620 | 2023-01-08 | 2 | A |  | 7 | A | 17NICRMOS6HM | 소입성보증강 | C1 | BM#2 | 1639 | 43 | 1656 | 1599 | 38 | 7400 |  | 1 | 0.32 | 18 |  | -2.34 | 1570 | 1651 | 0 | 30.57 | 0 | 15 | 82 | 53 | Y |  | 2023-01-08 22:24 | 61 | 1111 | 39 | 39 | 40 | 42 | 43 | 44 | 44 | 44 | 43 | 43 | 42 | 42 | 42 | 41 | 42 | 44 | 41 | 44 | -0.07 | Y | 40 | Y | -0.2 | [7 empty] | N | N | N | N | 170 | 0.51 | 63 | 98400 | 102062 | 1388 | 15000 | 03 | 1 |  | 2023-01-08 22:36 | 1570 | 118 |  | 20 | [16 empty] | 98.3 | 100 | 0 | 0 | 0 |  | 491 | 300 | Y | Y | 0 | 0 | 0 |  | 490 | 300 | Y | Y | [7 empty] | RB110.00 | H
A75317 | 2023-01-08 | 1 | A |  | 2 | B | SCR420HB | 소입성보증강 | C2 | BM#1 | 1681 | 42 | 1623 | 1619 | 27 | 4400 |  | 3 | 0.21 | 18 |  | -1.77 | 1581 | 1623 | 0 | 238.85 |  | 35 | 71 | 66 | Y |  | 2023-01-08 23:09 | 73 | 1090 | 45 | 40 | 34 | 32 | 31 | 30 | 29 | 29 | 28 | 28 | 28 | 29 |  | 29 | 31 | 34 | 28 | 29 | -0.15 |  | 40 | Y | 0.2 | [7 empty] | N | N | N | N | 140 | 0.55 | 56 | 84610 | 97655 | 4995 | 14660 | 10 | 2 |  | 2023-01-08 23:18 | 1581 | 121 |  | 39 |  | *Sample채취 ID:103.203 | [6 empty] | 5208C497970147EB9DA012318DDAFE29 | 9468B273AE564EAF81CDF21A0715C093 | A37176F25B4241F087936D75F2F81309 |  | C95999DA4B1341C09EE02A3284780678 | 15E9D3C95EC84C5E81976658F78CB6B3 | 59D1C93A012244A186B7AB21127B4D77 |  | 82.91 | 100 | 0 | 0 | 300 |  | 450 |  | Y | Y | 0 | 0 | 300 |  | 451 |  | Y | Y | N |  | Y |  |  |  |  | BT180180 | H
B74621 | 2023-01-08 | 2 | A | TUNDISH교체전 | 8 | A | 17NICRMOS6HM | 소입성보증강 | C1 | BM#2 | 1594 | 47 | 1648 | 1561 | 43 | 8200 |  | 1 | 0.27 | 18 |  | -2.15 | 1573 | 1637 | 0 | 14 | 0 | 38 | 12 | 50 | Y |  | 2023-01-08 23:28 | 64 | 1081 | 39 | 39 | 37 | 36 | 37 | 36 | 34 | 34 | 33 | 32 | 32 | 32 | 31 | 31 | 35 | 37 | 31 | 32 | -0.12 | Y | 50 | Y | -0.2 | [7 empty] | N | N | N | N | 170 | 0.52 | 60 | 104238 | 100269 | 1381 | 2300 | 03 | 1 |  | 2023-01-08 23:26 | 1573 | 121 |  | 21 |  |  | FCC7AFCA67AF4E02AB350CA5DCE3CA00 | B066A2D58EE44A7DBDC8C6AA55BD37DA | 6B84DF6D75CF46B386F1910B102C61A9 | [11 empty] | 105.77 | 100 | 0 | 2550 | 0 |  | 491 | 300 | Y | Y | 0 | 2570 | 0 |  | 491 | 300 | Y | Y | [7 empty] | RB110.00 | C
A75318 | 2023-01-08 | 1 | A |  | 3 | A | SCR420HB | 소입성보증강 | C2 | BM#1 | 1607 | 43 | 1617 | 1570 | 36 | 6000 |  | 3 | 0.2 | 18 |  | -1.74 | 1576 | 1617 | 0 | 168.01 |  | 11 | 51 | 68 | Y |  | 2023-01-09 00:13 | 68 | 1094 | 28 | 27 | 24 | 24 | 24 | 24 | 23 | 23 | 22 | 22 | 21 | 21 |  | 21 | 23 | 24 | 21 | 24 | -0.06 |  | 45 | Y | 0 | [7 empty] | N | N | N | N | 130 | 0.55 | 54 | 84610 | 97520 | 4280 | 15290 | 10 | 2 |  | 2023-01-09 00:27 | 1576 | 105 |  | 31 | [16 empty] | 81.91 | 100 | 0 | 0 | 0 |  | 450 |  | Y | Y | 0 | 0 | 0 |  | 451 |  | Y | Y | N |  | Y |  |  |  |  | BT180180 | H
B74622 | 2023-01-08 | 2 | A | TUNDISH교체 | 1 | B | SM45CM3 | 탄소강 | SM45C | BM#2 | 1613 | 47 | 1665 | 1555 | 28 | 7600 |  | 1 | 0.25 | 20 |  | -2.36 | 1585 | 1652 | 0 | 47.65 | 0 | 19 | 88 | 57 | Y |  | 2023-01-09 00:24 | 94 | 1092 | -292 | -295 | 40 | 35 | 36 | 41 | 46 | 48 | 50 | 51 | 52 | 53 | 53 | 53 | 46 | 53 | 53 | 0 | 0 |  | 5 | Y | 0 |  | 1.79 | 1.79 |  |  |  |  | Y | Y | Y | M | 220 | 0.44 | 60 | 96098 | 88482 | 6168 | 14600 | 11 | 2 |  | 2023-01-09 00:30 | 1585 | 146 |  | 49 |  | * T/D FLUX 용탕부: 120 KG / 유탕부: 10KG 투입. | [14 empty] | 103.33 | 100 | 1000 | 0 | 0 |  | 651 | 700 | Y | Y | 1000 | 0 | 0 |  | 650 | 700 | Y | Y | N |  | Y |  |  |  |  | RB160.00 | C
A75319 | 2023-01-08 | 1 | A |  | 4 | A | SCR420HB | 소입성보증강 | C2 | BM#1 | 1654 | 43 | 1626 | 1592 | 35 | 5700 |  | 3 | 0.21 | 18 |  | 0 | 1626 | 1626 | 0 | 212.27 |  | 5 | 60 | 78 | Y |  | 2023-01-09 01:19 | 118 | 1092 | 20 | 24 | 29 | 31 | 33 | 33 | 32 | 32 | 32 | 31 | 31 | 29 |  | 29 | 30 | 33 | 29 | 32 | -0.11 | Y | 35 | Y | -0.4 | [7 empty] | N | N | N | N | 120 | 0.54 | 57 | 99000 | 98105 | 4945 | 15310 | 10 | 2 |  | 2023-01-09 01:27 | 1626 | 102 |  | 22 | [16 empty] | 9900000 | 100 | 0 | 0 | 0 |  | 450 |  | Y | Y | 0 | 0 | 0 |  | 451 |  | Y | Y | N |  | Y |  |  |  |  | LT180180 | H
B74623 | 2023-01-08 | 2 | A |  | 2 | A | SM45CM3 | 탄소강 | SM45C | BM#2 | 1602 | 40 | 1651 | 1581 | 30 | 5700 |  | 1 | 0.3 | 15 |  | -2.73 | 1579 | 1640 | 0 | 45.73 | 0 | 31 | 1 | 22282 | Y |  | 2023-01-09 01:12 | 88 |  | 50 | 38 | 33 | 31 | 29 | 28 | 28 | 27 | 26 | 26 | 26 | 25 | 26 | 26 | 30 | 33 | 25 | 26 | -0.18 |  | 45 | Y | 0.2 |  |  |  | 1.42 |  |  |  | Y | Y | Y | Y | 220 | 0.47 | 62 | 93076 | 90406 | 5094 | 15600 | 11 | 2 |  | 2023-01-09 01:17 | 1579 | 141 |  | 64 |  | *대보수L/D | [14 empty] | 101.17 | 100 | 0 | 0 | 0 |  | 650 | 700 | Y | Y | 0 | 0 | 0 |  | 651 | 700 | Y | Y | N |  | Y |  |  |  |  | RB160.00 | C
A75320 | 2023-01-08 | 1 | A |  | 5 | A | SCR420HB | 소입성보증강 | C2 | BM#1 | 1598 | 42 | 1619 | 1554 | 36 | 6000 |  | 3 | 0.2 | 18 |  | -1.26 | 1588 | 1619 | 0 | 188.02 |  | 16 | 37 | 56 | Y |  | 2023-01-09 02:14 | 80 | 1091 | 29 | 29 | 36 | 39 | 39 | 40 | 40 | 40 | 39 | 39 | 39 | 38 |  | 38 | 38 | 40 | 38 | 40 | -0.07 | Y | 30 | Y | -0.2 | [7 empty] | N | N | N | N | 110 | 0.55 | 53 | 101321 | 96007 | 4293 | 15140 | 10 | 2 |  | 2023-01-09 02:21 | 1588 | 100 |  | 25 | [16 empty] | 99.33 | 100 | 0 | 0 | 0 |  | 450 |  | Y | Y | 0 | 0 | 0 |  | 451 |  | Y | Y | N |  | Y |  |  |  |  | BT180180 | H
B74624 | 2023-01-08 | 2 | A |  | 3 | A | SM45CM3 | 탄소강 | SM45C | BM#2 | 0 | 45 | 1639 | 1553 | 42 | 7200 |  | 1 | 0.27 | 15 |  | -2.42 | 1571 | 1635 | 0 | 64.48 | 0 | 15 | 83 | 45 | Y |  | 2023-01-09 02:48 | 80 | 1095 | 24 | 30 | 40 | 44 | 47 | 47 | 47 | 47 | 46 | 46 | 46 | 45 | 45 | 45 | 43 | 47 | 45 | 47 | -0.05 | Y | 40 | Y | 0 | [7 empty] | Y | Y | Y | Y | 210 | 0.46 | 60 | 80004 | 87160 | 5040 | 14100 | 11 | 2 |  | 2023-01-09 02:51 | 1571 | 128 |  | 30 | [16 empty] | 90.15 | 0 | 0 | 0 | 0 |  | 650 | 700 | Y | Y | 0 | 0 | 0 |  | 650 | 700 | Y | Y | N |  | Y |  |  |  |  | RB160.00 | C
A75321 | 2023-01-08 | 1 | A |  | 6 | A | SCR420HB | 소입성보증강 | C2 | BM#1 | 1619 | 40 | 1631 | 1582 | 30 | 5200 |  | 3 | 0.25 | 18 |  | -1.6 | 1593 | 1631 | 0 | 18.68 |  | 35 | 72 | 53 | Y |  | 2023-01-09 03:10 | 85 | 1092 | 37 | 36 | 41 | 42 | 44 | 44 | 43 | 43 | 42 | 42 | 41 | 40 | 40 | 40 | 41 | 44 | 40 | 42 | -0.1 | Y | 40 | Y | 0 | [7 empty] | N | N | N | N | 100 | 0.51 | 61 | 101532 | 98482 | 4518 | 15570 | 10 | 2 |  | 2023-01-09 03:19 | 1593 | 92 |  | 24 |  | *전공정요청 L/D잔강미이월 이상재등록 *전공정요청 감속주입 *잔강미이월 과정중 4.5TON에 슬라그 이월 L/D CLOSE | [14 empty] | 10153200 | 100 | 0 | 0 | 0 |  | 450 |  | Y | Y | 0 | 0 | 0 |  | 451 |  | Y | Y | N | [6 empty] | BT180180 | C
B74625 | 2023-01-08 | 2 | A |  | 4 | A | SM45CM3 | 탄소강 | SM45C | BM#2 | 1623 | 41 | 1622 | 1590 | 29 | 4700 |  | 1 | 0.28 | 15 |  | -2.07 | 1567 | 1609 | 0 | 25.69 | 0 | 38 | 13 | 66 | Y |  | 2023-01-09 03:42 | 76 | 1094 | 43 | 43 | 40 | 39 | 39 | 38 | 38 | 37 | 36 | 35 | 35 | 35 | 34 | 34 | 38 | 40 | 34 | 35 | -0.11 |  | 55 | Y | -0.2 | [7 empty] | Y | Y | Y | Y | 200 | 0.47 | 62 | 91380 | 91651 | 5049 | 15500 | 11 | 2 |  | 2023-01-09 03:45 | 1567 | 120 |  | 37 | [16 empty] | 96.19 | 100 | 0 | 0 | 0 |  | 650 | 700 | Y | Y | 0 | 0 | 0 |  | 651 | 700 | Y | Y | N |  | Y |  |  |  |  | RB140.00 | C
A75322 | 2023-01-08 | 1 | A |  | 7 | A | SCR420HB | 소입성보증강 | C2 | BM#1 | 1616 | 41 | 1631 | 1567 | 32 | 5500 |  | 3 | 0.2 | 19 |  | -2.32 | 1574 | 1631 | 0 | 210.83 |  | 11 | 52 | 56 | Y |  | 2023-01-09 04:17 | 66 | 1092 | 38 | 35 | 33 | 31 | 30 | 29 | 28 | 28 | 27 | 26 | 25 | 24 | 23 | 23 | 29 | 33 | 23 | 0 | -0.2 |  | 50 | Y | -0.2 | [7 empty] | N | N | N | N | 150 | 0.49 | 62 | 101532 | 99470 | 680 | 16380 | 10 | 2 |  | 2023-01-09 04:25 | 1574 | 92 |  | 18 |  | *전공정요청 L/D잔강미이월 이상재등록 *전공정요청 감속주입 *잔강미이월 과정중 5TON에 슬라그 이월 L/D CLOSE | [14 empty] | 97.16 | 100 | 0 | 0 | 0 |  | 450 |  | Y | Y | 0 | 0 | 0 |  | 451 |  | Y | Y | N |  | N |  |  |  |  | BT180180 | H
B74626 | 2023-01-08 | 2 | C | 잔강최소화전 | 5 | A | SM45CM3 | 탄소강 | SM45C | BM#2 | 1592 | 43 | 1632 | 1535 | 36 | 6400 |  | 1 | 0.25 | 15 |  | -2.34 | 1562 | 1616 | 0 | 28.78 | 0 | 19 | 89 | 44 | Y |  | 2023-01-09 05:01 | 71 | 1093 | 32 | 37 | 44 | 47 | 48 | 48 | 48 | 47 | 46 | 45 | 44 | 43 | 42 | 42 | 44 | 48 | 42 | 48 | -0.15 | Y | 40 | Y | -0.2 | [7 empty] | Y | Y | Y | Y | 190 | 0.46 | 64 | 80739 | 92539 | 5111 | 3000 | 11 | 2 |  | 2023-01-09 05:03 | 1562 | 111 |  | 21 |  |  | 73ABED32C4B6433A994437A196F3EFBC | [13 empty] | 85.53 | 100 | 0 | 3600 | 0 |  | 649 | 700 | Y | Y | 0 | 3600 | 0 |  | 650 | 700 | Y | Y | N |  | Y |  |  |  |  | RB110.00 | C
A75323 | 2023-01-08 | 1 | C | TUNDISH교체전 | 8 | A | SCR420HB | 소입성보증강 | C2 | BM#1 | 1598 | 42 | 1615 | 1557 | 32 | 5800 |  | 3 | 0.21 | 18 |  | -1.67 | 1575 | 1615 | 0 | 226.82 |  | 5 | 61 | 72 | Y |  | 2023-01-09 05:24 | 67 | 1075 | 23 | 23 | 26 | 30 | 32 | 32 | 32 | 31 | 30 | 30 | 28 | 28 | 28 | 26 | 29 | 32 | 26 | 32 | -0.13 | Y | 45 | Y | -0.4 | [7 empty] | N | N | N | N | 140 | 0.48 | 68 | 99814 | 103272 | -522 | 2000 | 10 | 2 |  | 2023-01-09 05:32 | 1575 | 95 |  | 16 |  | *전공정요청 L/D잔강미이월 이상재등록 *전공정요청 감속주입 |  | 12837087139449DD83B56385590322CB | 04ABB127B67B49A5882ADC886A256033 | [11 empty] | 94.88 | 100 | 0 | 3000 | 0 |  | 450 |  | Y | Y | 0 | 3000 | 0 |  | 451 |  | Y | Y | N | [6 empty] | BT180180 | H
B74627 | 2023-01-08 | 2 | C | 잔강최소화 | 6 | A | BP-SM45CS | 탄소강 | B | BM#2 | 1588 | 43 | 1630 | 1519 | 36 | 6800 |  | 1 | 0.38 | 14 |  | -2.3 | 1572 | 1617 | 0 | 38.17 | 0 | 31 | 2 | 55 | Y |  | 2023-01-09 06:07 | 79 | 1095 | -171 | 6 | 28 | 28 | 27 | 28 | 29 | 29 | 28 | 27 | 27 | 26 |  | 26 | 22 | 29 | 26 | 28 | -0.12 | Y | 25 | Y | -0.2 | [7 empty] | N | N | N | N | 180 | 0.45 | 59 | 84610 | 92981 | 4969 | 15200 | 11 | 2 |  | 2023-01-09 06:11 | 1572 | 128 |  | 34 |  | *잔강최소화(롱노즐 재사용) *전공정 요청 감속주입 | [14 empty] | 88.83 | 100 | 2500 | 0 | 0 |  | 650 | 400 | Y | N | 2500 | 0 | 0 |  | 650 | 400 | Y | N | N |  | Y |  |  |  | Y | BT180180 | H
A75324 | 2023-01-08 | 1 | C | TUNDISH교체 | 1 | A | SM45CB | 탄소강 | SM45C | BM#1 | 1672 | 45 | 1642 | 1606 | 28 | 4800 |  | 3 | 0.31 | 20 |  | -1.33 | 1594 | 1629 | 0 | 223.09 |  | 16 | 38 | 70 | Y |  | 2023-01-09 06:32 | 101 | 1091 | -283 | 30 | 31 | 28 | 35 | 40 | 43 | 45 | 47 | 46 | 47 | 48 | 48 | 48 | 41 | 48 | 48 | 0 | 0 |  | 5 | Y | 0 |  | 1.97 | 1.97 |  |  |  |  | N | N | N | N | 210 | 0.47 | 63 | 145156 | 97588 | 2562 | 15000 | 14 | 1 |  | 2023-01-09 06:44 | 1594 | 118 |  | 35 |  | *T/D FLUX 유:10,용:120kg *유사강종 연연주 혼탕부 성분 확인 ID:107~109.207~209 | [14 empty] | 141.89 | 100 | 933 | 0 | 0 |  | 650 |  | N | N | 930 | 0 | 0 |  | 651 |  | N | N | N |  |  | N |  |  |  | RB160.00 | C
B74628 | 2023-01-08 | 2 | C |  | 7 | A | BP-SM45CS | 탄소강 | B | BM#2 | 1530 | 33 | 1615 | 1589 | 29 | 4700 |  | 1 | 0.43 | 13 |  | -3.19 | 1549 | 1609 | 0 | 13.94 | 0 | 32 | 72 | 12250 | Y |  | 2023-01-09 07:00 | 56 | 1121 | 24 | 15 | 10 | 8 | 7 | 6 | 6 | [6 empty] | 6 | 10 | 10 | 6 | 0 | -0.2 |  | 20 | Y | 0 | [7 empty] | N | N | N | N | 170 | 0.52 | 34 | 50766 | 56316 | 39734 | 15900 | 11 | 2 |  | 2023-01-09 07:05 | 1549 | 117 |  | 42 |  | *T/D온도 낮아서 래들 잔강 37톤 내림 *STR#1.2 후속 B74629 주속 0.4이하 감속으로 코너히터기 적용불가 | [14 empty] | 55.97 | 100 | 0 | 0 | 0 |  | 651 | 400 | N | N | 0 | 0 | 0 |  | 650 | 400 | N | N | N |  | Y |  |  |  |  | BT180180 | H
A75325 | 2023-01-09 | 1 | C | 유사강종연연주 | 2 | A | SM45C | 탄소강 | SM45C | BM#1 | 1612 | 41 | 1589 | 1552 | 28 | 5300 |  | 3 | 0.23 | 15 |  | -1.22 | 1564 | 1589 | 0 | 162.08 |  | 35 | 73 | 80 | Y |  | 2023-01-09 07:37 | 71 | 1092 | 49 | 42 | 37 | 34 | 33 | 31 | 30 | 29 | 29 | 29 | 28 | 29 |  | 29 | 33 | 37 | 28 | 29 | -0.2 |  | 45 | Y | 0.2 | [7 empty] | N | N | N | N | 200 | 0.5 | 62 | 50910 | 96469 | 131 | 13600 | 14 | 1 |  | 2023-01-09 07:45 | 1564 | 106 |  | 34 |  | *유사강종 연연주 혼탕부 성분 확인 ID:101.201 | [6 empty] | 310C56DDB4D74ABEBD23F610F7126E7C | 52C96E3FB1E547D7A9027840BC32C830 | FCA36F90A4EC45CDBEC79EF43A777787 |  | 95C40A9607134AD9818755A1DDCF90D6 | 25A1BA42D2CC454296959009402546C3 | 644E683026ED4192B42D9B77295D2E26 |  | 51.42 | 100 | 0 | 0 | 0 |  | 650 |  | N | N | 0 | 0 | 0 |  | 651 |  | N | N | N | [6 empty] | RB085.00 | C
B74629 | 2023-01-09 | 2 | C | 잔강최소화전 | 8 | A | BP-SM45CS | 탄소강 | B | BM#2 | 1666 | 33 | 1622 | 1576 | 28 | 4700 |  | 1 | 0.38 | 10 |  | -2.96 | 1578 | 1620 | 0 | 13.91 | 0 | 38 | 14 | 54 | Y |  | 2023-01-09 08:06 | 85 | 1093 | 4 | 29 | 40 | 45 | 47 | 46 | 46 | 41 | 44 | 42 | 40 | 39 | 38 | 34 | 37 | 47 | 34 | 0 | -0.22 | Y | 60 | Y | 0 |  |  |  | 1.25 |  |  |  | N | N | N | N | 170 | 0.37 | 86 | 97541 | 96970 | 5080 | 3000 | 11 | 2 |  | 2023-01-09 08:10 | 1578 | 76 |  | 9 |  | *전공정 탈가스 기준 미준수( 진공시간 미달),수소측정 *전공정 요청 주속 0.35까지 감속주입( 전공정 성분오버), 이상공정 등록 및 생관통보 | 7F292A9BC07F40DD851D980DA9B7D0A0 | [13 empty] | 97.93 | 100 | 0 | 3100 | 0 |  | 651 | 400 | Y | N | 0 | 3100 | 0 |  | 651 | 400 | Y | N | N |  | Y |  |  |  |  | BT180180 | H
A75326 | 2023-01-09 | 1 | C |  | 3 | A | SM45C | 탄소강 | SM45C | BM#1 | 1637 | 42 | 1600 | 1572 | 33 | 4700 |  | 3 | 0.22 | 15 |  | 0 | 1600 | 1600 | 0 | 169.68 |  | 11 | 53 | 82 | Y |  | 2023-01-09 08:41 | 107 | 1091 | 26 | 25 | 24 | 24 | 24 | 24 | 23 | 22 | 23 | 21 | 20 | 20 | 19 | 19 | 23 | 24 | 19 | 24 | -0.1 | Y | 50 | Y | -0.2 | [7 empty] | N | N | N | N | 190 | 0.52 | 57 | 135760 | 96344 | 606 | 14800 | 14 | 1 |  | 2023-01-09 08:58 | 1600 | 106 |  | 33 |  | *유사강종 연연주 혼탕부 성분 확인 ID:106~108.206~208 | [14 empty] | 136.24 | 100 | 0 | 0 | 0 |  | 650 |  | N | N | 0 | 0 | 0 |  | 651 |  | N | N | N | [6 empty] | RB080.00 | C
B74630 | 2023-01-09 | 2 | C | 잔강최소화, 연주종료 | 9 | B | DCK45M2 | 탄소강 | B | BM#2 | 1651 | 41 | 1614 | 1598 | 28 | 4300 |  | 1 | 0.28 | 15 |  | -2.64 | 1555 | 1607 | 5.94 | 0 | 0 | 19 | 90 | 65 | Y |  | 2023-01-09 09:34 | 64 | 1097 | -159 | -12 | 27 | 27 | 28 | 27 | 27 | 27 | 27 | 26 | 25 |  |  | 25 | 21 | 28 | 25 | 27 | -0.04 | Y | 30 | Y | -0.2 | [7 empty] | N | N | N | N | 220 | 0.46 | 54 | 71756 | 88213 | 4987 | 2000 | 11 | 2 |  | 2023-01-09 09:36 | 1555 | 104 |  | 23 |  | *연주 종료 11:04 ( 전기로 수처리 #9 리턴라인 배관 용접) | 7B87CD9A66E441DDB5C29222051D4E47 | 6CF756A6C88047589D7FAFB89CCB1BE1 | AC395FBA01544D9BB5C9E3EEB2CC252C | [11 empty] | 77.36 | 100 | 2523 | 3010 | 0 |  | 651 | 400 | Y | N | 2532 | 3130 | 0 |  | 651 | 400 | Y | N | N |  | Y |  |  |  |  | BT180180 | C
A75327 | 2023-01-09 | 1 | C | 유사강종연연주 | 4 | A | SWRCH45FCR | 탄소강 | B | BM#1 | 1673 | 44 | 1595 | 1561 | 26 | 4100 |  | 3 | 0.22 | 15 |  | -2.06 | 1552 | 1595 | 0 | 197.98 |  | 5 | 62 | 79 | Y |  | 2023-01-09 09:49 | 60 | 1095 | 20 | 19 | 25 | 28 | 28 | 29 | 29 | 27 | 27 | 26 | 27 | 26 | 26 | 26 | 26 | 29 | 26 | 27 | -0.03 | Y | 35 | Y | 0 | [7 empty] | N | N | N | N | 180 | 0.5 | 63 | 59128 | 99620 | -1670 | 15100 | 14 | 1 |  | 2023-01-09 10:01 | 1552 | 102 |  | 22 |  | *유사강종 연연주 혼탕부 성분 확인 ID:101.201 *STR#1 LOOP#6 과냉으로 비수량 50% 줄임 | [14 empty] | 58.31 | 100 | 0 | 0 | 0 |  | 650 |  | N | N | 0 | 0 | 0 |  | 651 |  | N | N | N | [6 empty] | BT180180 | H
A75328 | 2023-01-09 | 1 | C |  | 5 | A | SWRCH45FCR | 탄소강 | B | BM#1 | 1622 | 42 | 1593 | 1557 | 32 | 4800 |  | 3 | 0.23 | 15 |  | -1.65 | 1572 | 1605 | 0 | 200.46 |  | 16 | 39 | 54 | Y |  | 2023-01-09 10:37 | 80 | 1094 | 24 | 28 | 33 | 36 | 38 | 38 | 38 | 38 | 37 | 37 | 36 | 36 |  | 36 | 35 | 38 | 36 | 38 | -0.05 | Y | 40 | Y | 0 | [7 empty] | N | N | N | N | 170 | 0.5 | 63 | 103474 | 101631 | -481 | 15200 | 14 | 1 |  | 2023-01-09 10:45 | 1572 | 112 |  | 38 |  | *STR#1 LOOP#6 과냉으로 비수량 50% 줄임 | [14 empty] | 98.55 | 100 | 0 | 0 | 0 |  | 650 |  | N | N | 0 | 0 | 0 |  | 651 |  | N | N | N | [6 empty] | BT180180 | H
A75329 | 2023-01-09 | 1 | C | 잔강최소화전 | 6 | A | SWRCH45FCR | 탄소강 | B | BM#1 | 1612 | 42 | 1600 | 1539 | 31 | 5900 |  | 3 | 0.23 | 14 |  | -1.73 | 1567 | 1600 | 0 | 192.66 |  | 35 | 74 | 42 | Y |  | 2023-01-09 11:38 | 75 | 1093 | 35 | 34 | 34 | 33 | 33 | 34 | 33 | 33 | 31 | 31 | 31 | 31 | 31 | 29 | 33 | 34 | 29 | 34 | -0.09 | Y | 55 | Y | -0.4 | [7 empty] | N | N | N | N | 210 | 0.5 | 66 | 88692 | 105415 | 1285 | 3000 | 14 | 1 |  | 2023-01-09 12:02 | 1567 | 115 |  | 42 |  | *STR#1 LOOP#6 과냉으로 비수량 50% 줄임 *T/D잔강 실측 2TON *램핑다운 시간 17:35 | [14 empty] | 8869200 | 100 | 0 | 3820 | 0 |  | 650 |  | N | N | 0 | 4220 | 0 |  | 651 |  | N | N | N | [6 empty] | BT180180 | H
A75330 | 2023-01-09 | 1 | D | 잔강최소화, 잔강최소화전 | 7 | B | DCK45M2 | 탄소강 | B | BM#1 | 1670 | 41 | 1600 | 1588 | 31 | 3900 |  | 3 | 0.24 | 16 |  | -1.95 | 1560 | 1601 | 153.99 | 0 |  | 11 | 54 | 49 | Y |  | 2023-01-09 12:46 | 69 | 1093 | 23 | -113 | -176 | -183 | 9 | 14 | 15 | 17 | 17 | 18 | 18 | 17 | 17 | 17 | 0 | 18 | 17 | 18 | -0.03 | Y | 25 | Y | -0.2 | [7 empty] | N | N | N | N | 200 | 0.45 | 73 | 84610 | 85939 | 19261 | 3000 | 14 | 1 |  | 2023-01-09 13:02 | 1560 | 117 |  | 46 |  | *STR#1 LOOP#6 과냉으로 비수량 50% 줄임 *전공정요청 L/D잔강 이월 안함-이상재등록 *잔강최소화 롱노즐 재사용 기준 대비 4% 감속 적용 | [14 empty] | 80.43 | 100 | 2700 | 3200 | 0 |  | 650 |  | Y | N | 2700 | 3200 | 0 |  | 651 |  | Y | N | N | [5 empty] | Y | BT180180 | H
A75331 | 2023-01-09 | 1 | D | 잔강최소화 | 8 | A | SWRCH45FCR | 탄소강 | B | BM#1 | 1639 | 38 | 1606 | 1570 | 26 | 4400 |  | 3 | 0.23 | 14 |  | -2.2 | 1564 | 1606 | 0 | 161.05 |  | 5 | 63 | 60 | Y |  | 2023-01-09 14:09 | 72 | 1092 | 16 | 16 | 11 | -172 | -173 | 11 | 14 | 16 | 19 | 19 | 20 | 19 | 20 | 20 | 0 | 20 | 19 | 20 | -0.2 | Y | 5 | Y | 0 | [7 empty] | N | N | N | N | 190 | 0.47 | 72 | 73910 | 78639 | 15311 | 15200 | 14 | 1 |  | 2023-01-09 14:22 | 1564 | 104 |  | 36 | [16 empty] | 76.04 | 100 | 2500 | 0 | 0 |  | 650 |  | Y | N | 2500 | 0 | 0 |  | 651 |  | Y | N | N | [6 empty] | BT180180 | H
A75332 | 2023-01-09 | 1 | D | TUNDISH교체전 | 9 | A | SWRCH45FCR | 탄소강 | B | BM#1 | 1631 | 38 | 1607 | 1571 | 22 | 4700 |  | 3 | 0.24 | 13 |  | -1.95 | 1572 | 1607 | 0 | 150.96 |  | 16 | 40 | 81 | Y |  | 2023-01-09 15:12 | 80 | 1094 | 19 | 20 | 26 | 31 | 32 | 35 | 35 | 36 | 36 | 36 | 36 |  |  | 36 | 32 | 36 | 36 | 36 | 0 |  | 15 | Y | 0 | [7 empty] | N | N | N | N | 180 | 0.52 | 56 | 101261 | 94452 | -1102 | 1500 | 14 | 1 |  | 2023-01-09 15:19 | 1572 | 113 |  | 47 |  |  | B558DEFF766E4DB49E1E3F62A176F0CA | 9C7F45AF725641F0B1482B95D26EBD81 | C25BB889B8D547C0BBDFB5D621524EE6 | [11 empty] | 103.86 | 100 | 0 | 2500 | 0 |  | 650 |  | Y | N | 0 | 2500 | 0 |  | 651 |  | Y | N | N | [6 empty] | BT180180 | H
A75333 | 2023-01-09 | 1 | D | TUNDISH교체 | 1 | A | BP-SCM420HT | 소입성보증강 | C | BM#1 | 1622 | 42 | 1645 | 1549 | 38 | 7500 |  | 3 | 0.23 | 20 |  | -2.11 | 1592 | 1645 | 0 | 191.91 |  | 35 | 75 | 74 | Y |  | 2023-01-09 16:25 | 82 | 1090 | 20 | 14 | 17 | 23 | 26 | 28 | 30 | 31 | 32 | 32 | 32 |  |  | 32 | 26 | 32 | 32 | 32 | 0 |  | 10 | Y | 0 |  | 2.08 | 2.01 |  |  |  |  | N | N | N | N | 210 | 0.52 | 59 | 101532 | 99785 | 4165 | 14600 | 05 | 2 |  | 2023-01-09 16:36 | 1592 | 134 |  | 56 |  | *T/D FLUX 유:15KG 용:120KG | [5 empty] | C7447868ECCD4A9497E4A821B6949B2D | C5B3C5C751E44AE98AB43B9A309F65A7 | 50D20E3E308B47089840F49A23402ED0 |  | E73B9A474A224B65B5F9EAD5039227F6 | 71C5B1F2BB0A49068AB30ABA2EE702E1 | 0436333B024D42B29CC822CBF4BB8CA2 |  |  | 95.65 | 100 | 1000 | 0 | 0 |  | 650 |  | Y | Y | 1000 | 0 | 0 |  | 651 |  | Y | Y | N |  |  | Y |  |  |  | BT180180 | H
A75334 | 2023-01-09 | 1 | D |  | 2 | A | BP-SCM420HT | 소입성보증강 | C | BM#1 | 1666 | 40 | 1649 | 1609 | 29 | 5900 |  | 1 | 0.42 | 17 |  | -2.08 | 1579 | 1639 | 0 | 13.35 | 0 | 11 | 55 | 66 | Y |  | 2023-01-09 17:46 | 69 | 1088 | 32 | 30 | 28 | 26 | 25 | 24 | 23 | 22 | 22 | 21 | 20 |  |  | 20 | 25 | 28 | 20 | 0 | -0.2 |  | 40 | Y | -0.2 | [7 empty] | N | N | N | N | 200 | 0.55 | 49 | 84610 | 88138 | 6762 | 15100 | 05 | 2 |  | 2023-01-09 17:53 | 1579 | 122 |  | 35 | [16 empty] | 88.97 | 100 | 0 | 0 | 0 |  | 650 |  | Y | Y | 0 | 0 | 0 |  | 651 |  | Y | Y | N |  |  | Y |  |  |  | BT180180 | H
A75335 | 2023-01-09 | 1 | D |  | 3 | A | BP-SCM420HT | 소입성보증강 | C | BM#1 | 1583 | 48 | 1629 | 1531 | 36 | 7500 |  | 3 | 0.24 | 22 |  | -1.51 | 1589 | 1629 | 0 | 191.98 |  | 5 | 64 | 58 | Y |  | 2023-01-09 18:48 | 79 | 1098 | 20 | 22 | 27 | 30 | 31 | 32 | 31 | 31 | 30 | 29 | 28 | 28 |  | 28 | 29 | 32 | 28 | 31 | -0.13 | Y | 30 | Y | 0 | [7 empty] | N | N | N | N | 190 | 0.52 | 55 | 84610 | 91024 | 6976 | 14900 | 05 | 2 |  | 2023-01-09 18:57 | 1589 | 104 |  | 24 | [16 empty] | 8461000 | 100 | 0 | 0 | 0 |  | 650 |  | Y | Y | 0 | 0 | 0 |  | 651 |  | Y | Y | N |  |  | Y |  |  |  | BT180180 | H
A75336 | 2023-01-09 | 1 | D |  | 4 | A | BP-SCM420HT | 소입성보증강 | C | BM#1 | 1633 | 41 | 1633 | 1573 | 33 | 5900 |  | 3 | 0.25 | 18 |  | -1.65 | 1582 | 1620 | 0 | 237.65 |  | 16 | 41 | 81 | Y |  | 2023-01-09 19:52 | 72 | 1110 | 26 | 26 | 33 | 35 | 36 | 36 | 36 | 36 | 35 | 33 | 33 | 33 | 32 | 32 | 33 | 36 | 32 | 36 | -0.08 | Y | 45 | Y | -0.2 | [7 empty] | N | N | N | N | 180 | 0.48 | 64 | 101532 | 99061 | 4289 | 14500 | 05 | 2 |  | 2023-01-09 20:00 | 1582 | 96 |  | 16 |  | *전공정요청 감속주입 | [14 empty] | 95.74 | 100 | 0 | 0 | 0 |  | 650 |  | Y | Y | 0 | 0 | 0 |  | 651 |  | Y | Y | N |  |  | Y |  |  |  | BT180180 | H
A75337 | 2023-01-09 | 1 | A |  | 5 | A | SCM420HT | 소입성보증강 | C | BM#1 | 1616 | 38 | 1624 | 1563 | 34 | 6400 |  | 3 | 0.25 | 19 |  | -1.51 | 1588 | 1624 | 0 | 210.72 |  | 35 | 76 | 50 | Y |  | 2023-01-09 20:53 | 78 | 1090 | 32 | 31 | 35 | 37 | 39 | 39 | 39 | 37 | 36 | 36 | 36 | 35 | 34 | 32 | 36 | 39 | 32 | 39 | -0.13 | Y | 55 | Y | -0.2 | [7 empty] | N | N | N | N | 170 | 0.48 | 72 | 95189 | 107136 | 1464 | 15490 | 05 | 2 |  | 2023-01-09 21:01 | 1588 | 93 |  | 21 |  | *전공정요청 감속주입 *전공정요청 감속주입(전기로 냉각수 보수) - 20%이상 감속주입 ID 106, 206 | [14 empty] | 85.6 | 100 | 0 | 0 | 0 |  | 410 |  | Y | Y | 0 | 0 | 0 |  | 411 |  | Y | Y | N | [6 empty] | RB160.00 | C
A75338 | 2023-01-09 | 1 | A |  | 6 | A | SCM420HT | 소입성보증강 | C | BM#1 | 1653 | 43 | 1624 | 1586 | 38 | 5900 |  | 3 | 0.22 | 19 |  | -1.76 | 1582 | 1624 | 0 | 202.68 |  | 11 | 56 | 69 | Y |  | 2023-01-09 21:59 | 72 | 1091 | 31 | 30 | 32 | 33 | 35 | 35 | 33 | 31 | 31 | 30 | 30 | 30 | 29 | 29 | 31 | 35 | 28 | 31 | -0.16 | Y | 45 | Y | 0.2 | [7 empty] | Y | Y | Y | Y | 210 | 0.47 | 69 | 102144 | 102911 | 2289 | 15290 | 05 | 2 |  | 2023-01-09 22:13 | 1582 | 104 |  | 27 |  | *빅사이즈 조업 | [14 empty] | 97.51 | 100 | 0 | 0 | 0 |  | 490 |  | Y | Y | 0 | 0 | 0 |  | 491 |  | Y | Y | N | [6 empty] | RB160.00 | C
A75339 | 2023-01-09 | 1 | A |  | 7 | A | SCM420HT | 소입성보증강 | C | BM#1 | 1628 | 44 | 1630 | 1571 | 34 | 6000 |  | 3 | 0.23 | 19 |  | -1.79 | 1584 | 1630 | 0 | 16.86 |  | 5 | 65 | 76 | Y |  | 2023-01-09 22:59 | 74 | 1088 | 27 | 26 | 27 | 28 | 29 | 29 | 29 | 28 | 28 | 28 | 27 | 27 | 26 | 27 | 28 | 29 | 26 | 29 | -0.04 | Y | 40 | Y | 0.2 | [7 empty] | Y | Y | Y | Y | 200 | 0.47 | 66 | 148080 | 98840 | 2510 | 15680 | 05 | 2 |  | 2023-01-09 23:12 | 1584 | 117 |  | 38 | [8 empty] | 9C3773070E2140B7B814253AC5B53FA1 | C09DB9DE49D5492EAFCA381B799D9AC9 | 34DAB51207114640A0FCE7929ABD6962 |  | 5F728F8DB5654AF0A19555562FD17CFE | 111B0B6108C74F72AB60A9212DF5E4EC | F563E123078541969AF89DB5F609E0CE |  | 143.28 | 100 | 0 | 0 | 0 |  | 490 |  | Y | Y | 0 | 0 | 0 |  | 491 |  | Y | Y | N | [6 empty] | RB110.00 | C
A75340 | 2023-01-09 | 1 | A |  | 8 | B | SCM420HYM | 소입성보증강 | C | BM#1 | 1603 | 50 | 1616 | 1579 | 45 | 6700 |  | 3 | 0.23 | 17 |  | -1.09 | 1592 | 1616 | 0 | 13.2 |  | 16 | 42 | 71 | Y |  | 2023-01-10 00:01 | 82 | 1075 | 26 | 25 | 27 | 30 | 32 | 33 | 33 | 33 | 32 | 32 | 31 | 31 | 31 | 30 | 31 | 33 | 30 | 33 | -0.06 | Y | 45 | Y | 0 | [7 empty] | N | N | N | N | 190 | 0.47 | 67 | 50766 | 102591 | -491 | 15610 | 05 | 2 |  | 2023-01-10 00:09 | 1592 | 123 |  | 44 |  | *빅사이즈 후속HEAT 주속관리 *유사강종 연연주 | [14 empty] | 48.77 | 100 | 0 | 0 | 0 |  | 410 |  | Y | Y | 0 | 0 | 0 |  | 411 |  | Y | Y | N | [6 empty] | BT180180 | H
A75341 | 2023-01-09 | 1 | A |  | 9 | B | SCM420HYM | 소입성보증강 | C | BM#1 | 1635 | 39 | 1630 | 1585 | 30 | 5600 |  | 3 | 0.23 | 17 |  | -2.51 | 1576 | 1630 | 0 | 153.88 |  | 31 | 3 | 975 | Y |  | 2023-01-10 01:34 | 66 | 1095 | 29 | 28 | 26 | 26 | 25 | 24 | 23 | 21 | 20 | 20 | 20 | 19 |  | 19 | 23 | 26 | 19 | 20 | -0.16 |  | 45 | Y | -0.2 | [7 empty] | N | N | N | N | 180 | 0.55 | 56 | 101532 | 98084 | 1216 | 15010 | 05 | 2 |  | 2023-01-10 01:41 | 1576 | 86 |  | 20 | [16 empty] | 99.98 | 100 | 0 | 0 | 0 |  | 410 |  | Y | Y | 0 | 0 | 0 |  | 411 |  | Y | Y | N | [6 empty] | BT180180 | H
B74631 | 2023-01-09 | 2 | A |  | 10 | A | SCM420HYM | 소입성보증강 | C | BM#1 | 1605 | 214 | 1642 | 1526 | 46 | 9200 |  | 1 | 0.28 | 16 |  | -2.43 | 1580 | 1632 | 0 | 19.24 | 0 | 35 | 77 | 79 | Y |  | 2023-01-10 02:05 | 70 | 1094 | 18 | 17 | 19 | 20 | 21 | 20 | 20 | 20 | 19 | 19 | 19 |  |  | 19 | 19 | 21 | 19 | 20 | -0.07 | Y | 30 | Y | 0 | [7 empty] | N | N | N | N | 170 | 0.55 | 51 | 101532 | 91894 | 106 | 15400 | 05 | 2 |  | 2023-01-10 02:12 | 1580 | 148 |  | 45 | [16 empty] | 110.84 | 100 | 0 | 0 | 0 |  | 410 |  | Y | Y | 0 | 0 | 0 |  | 411 |  | Y | Y | N | [6 empty] | BT180180 | H
A75342 | 2023-01-09 | 1 | A | TUNDISH교체전 | 11 | A | SCM420HYM | 소입성보증강 | C | BM#1 | 1599 | 45 | 1622 | 654 | 40 | 7100 |  | 3 | 0.24 | 16 |  | 0 | 1622 | 1622 | 0 | 283.87 |  | 38 | 15 | 932 | Y |  | 2023-01-10 03:16 | 112 | 1090 | 17 | 17 | 19 | 21 | 23 | 23 | 22 | 22 | 22 | 21 |  |  |  | 21 | 21 | 23 | 21 | 22 | -0.08 | Y | 25 | Y | -0.2 | [7 empty] | N | N | N | N | 210 | 0.55 | 56 | 99325 | 97074 | -1874 | 2000 | 05 | 2 |  | 2023-01-10 03:26 | 1622 | 110 |  | 28 |  |  |  | B7FAF1372F574703806A96DE498C0E8D | F0398BF246EC440AAB9AC7636047A3C1 | [11 empty] | 100.99 | 100 | 0 | 2500 | 0 |  | 410 |  | Y | Y | 0 | 2500 | 0 |  | 411 |  | Y | Y | N | [6 empty] | BT180180 | H
B74632 | 2023-01-09 | 2 | A | 연주시작 | 1 | A | SCR440HF | 소입성보증강 | D | BM#2 | 1625 | 45 | 1672 | 1564 | 42 | 8400 |  | 1 | 0.31 | 20 |  | -2.27 | 1585 | 1656 | 11.54 | 0 | 0 | 11 | 57 | 108 | Y |  | 2023-01-10 03:30 | 90 | 1085 | -274 | 34 | 38 | 37 | 42 | 45 | 46 | 48 | 48 | 49 | 49 | 50 | 50 | 50 | 46 | 50 | 50 | 0 | 0 |  | 5 | Y | 0 |  | 2.18 | 2.11 |  |  |  |  | N | N | N | N | 220 | 0.46 | 65 | 93087 | 88213 | 13487 | 15700 | 18 | 1 |  | 2023-01-10 03:34 | 1585 | 126 |  | 20 |  | * T/D FLUX 용탕부: 120 KG / 유탕부: 10KG 투입. *STR#2 스토퍼컨트롤 안되 헤드 500MM 추가 * EDGE HEATER 코일 건조로 미적용. 이상공정등록 및 생관통보절단 요청 *시작 03시53분 |  | 9513745A2DCD45CDA34ABD41C8F97572 | 825A5491703F4B9D87508B7031D179AB | [11 empty] | 93.74 | 83.33 | 700 | 0 | 0 |  | 650 | 400 | N | Y | 1200 | 0 | 0 |  | 651 | 400 | N | Y | N | [6 empty] | RB120.00 | C
B74633 | 2023-01-09 | 2 | A |  | 2 | A | SCR440HF | 소입성보증강 | D | BM#2 | 1610 | 48 | 1630 | 1543 | 45 | 9200 |  | 1 | 0.31 | 15 |  | -2.63 | 1567 | 1626 | 9.22 | 0 | 0 | 32 | 73 | 1095 | Y |  | 2023-01-10 04:19 | 72 | 1078 | 49 | 39 | 32 | 28 | 26 | 24 | 23 | 22 | 21 | 20 | 19 | 19 | 18 | 18 | 26 | 32 | 18 | 0 | -0.28 |  | 50 | Y | -0.2 | [7 empty] | N | N | N | N | 220 | 0.51 | 62 | 91426 | 98675 | -3775 | 15300 | 18 | 1 |  | 2023-01-10 04:30 | 1567 | 123 |  | 36 |  | * EDGE HEATER 코일 건조로 미적용. 이상공정등록 및 생관통보 | [14 empty] | 99.43 | 100 | 0 | 0 | 0 |  | 649 | 400 | N | Y | 0 | 0 | 0 |  | 650 | 400 | N | Y | N | [6 empty] | RB120.00 | C
A75343 | 2023-01-09 | 1 | C | TUNDISH교체 | 1 | A | STB2 | 베어링강 | STB (SF) | BM#1 | 1620 | 44 | 1589 | 1569 | 41 | 6300 |  | 3 | 0.24 | 25 |  | 0 | 1589 | 1589 | 138.39 | 148.33 |  | 5 | 66 | 120 | Y |  | 2023-01-10 04:37 | 133 | 1092 | -347 | 21 | 33 | 29 | 35 | 37 | 37 | 38 | 38 | 39 | 38 | 40 | 39 | 39 | 36 | 40 | 39 | 39 | 0 |  | 10 | Y | 0 |  | 1.95 | 1.82 | [5 empty] | N | N | M | 210 | 0.4 | 69 | 84610 | 92945 | 3855 | 16000 | 04 | 1 |  | 2023-01-10 04:44 | 1589 | 127 |  | 26 |  | *FLUX 270KG/10KG *전공정요청 감속주입(전기로 출강지연) - 20%이상 감속주입 | [14 empty] | 85.21 | 100 | 1500 | 0 | 0 |  | 650 |  | N | N | 1500 | 0 | 0 |  | 651 |  | N | N | Y |  |  | Y |  |  |  | BT180180 | H
B74634 | 2023-01-09 | 2 | C |  | 3 | A | SCR440HF | 소입성보증강 | D | BM#2 | 1598 | 43 | 1636 | 1546 | 38 | 7600 |  | 1 | 0.25 | 15 |  | -2.33 | 1571 | 1614 | 6.36 | 0 | 0 | 19 | 91 | 1006 | Y |  | 2023-01-10 05:20 | 76 | 1093 | 16 | 16 | 19 | 22 | 25 | 26 | 26 | 25 | 25 | 24 | 22 | 21 |  | 21 | 23 | 26 | 21 | 25 | -0.14 | Y | 35 | Y | -0.2 | [7 empty] | N | N | N | N | 210 | 0.48 | 63 | 93276 | 96673 | 1027 | 14900 | 18 | 1 |  | 2023-01-10 05:24 | 1571 | 121 |  | 38 |  | * EDGE HEATER 코일 건조로 미적용. 이상공정등록 및 생관통보 *전공정 요청 감속주입 | [14 empty] | 97.42 | 100 | 0 | 0 | 0 |  | 649 | 400 | N | Y | 0 | 0 | 0 |  | 650 | 400 | N | Y | N | [6 empty] | RB100.00 | C
A75344 | 2023-01-09 | 1 | C |  | 2 | A | STB2 | 베어링강 | STB (SF) | BM#1 | 1612 | 42 | 1564 | 1555 | 33 | 5600 |  | 3 | 0.23 | 26 |  | -1.39 | 1521 | 1564 | 146.29 | 106.35 |  | 16 | 43 | 121 | Y |  | 2023-01-10 05:35 | 65 | 1094 | 40 | 32 | 28 | 26 | 25 | 24 | 23 | 22 | 21 | 21 | 20 | 20 | 20 | 20 | 25 | 28 | 20 | 20 | -0.13 |  | 60 | Y | 0 |  |  |  | 1.22 |  |  |  | Y | Y | Y | Y | 200 | 0.4 | 74 | 101532 | 90366 | 3934 | 15300 | 04 | 1 |  | 2023-01-10 05:44 | 1521 | 127 |  | 37 |  | *전공정 요청으로 감속주입-정속주입 강종 감속으로 이상재 등록ID: (전기로 출강지연) | [14 empty] | 104.3 | 100 | 0 | 0 | 0 |  | 650 |  | N | N | 0 | 0 | 0 |  | 651 |  | N | N | Y |  |  | Y |  |  |  | BT180180 | H
B74635 | 2023-01-09 | 2 | C | 잔강최소화전 | 4 | A | SCR440HF | 소입성보증강 | D | BM#2 | 1585 | 43 | 1613 | 1542 | 37 | 7100 |  | 1 | 0.31 | 15 |  | -2.43 | 1572 | 1617 | 4.94 | 0 | 0 | 35 | 78 | 58 | Y |  | 2023-01-10 06:33 | 77 | 1090 | 19 | 21 | 31 | 37 | 40 | 40 | 40 | 39 | 38 | 37 | 36 | 35 | 34 | 34 | 35 | 40 | 34 | 40 | -0.13 | Y | 45 | Y | -0.2 | [7 empty] | N | N | N | N | 200 | 0.45 | 67 | 102397 | 96001 | 599 | 3000 | 18 | 1 |  | 2023-01-10 06:40 | 1572 | 111 |  | 30 |  | *전공정 요청 감속주입 | 353620CA85D0485B8562967F1A81BD27 | [13 empty] | 108.99 | 100 | 0 | 3240 | 0 |  | 649 | 400 | Y | Y | 0 | 3230 | 0 |  | 650 | 400 | Y | Y | N | [6 empty] | RB105.00 | C
A75345 | 2023-01-09 | 1 | C |  | 3 | B | STB2 | 베어링강 | STB (SF) | BM#1 | 0 | 40 | 1551 | 1571 | 19 | 2300 |  | 3 | 0.22 | 25 |  | -1.34 | 1511 | 1551 | 121.35 | 17.49 |  | 31 | 4 | 125 | Y |  | 2023-01-10 07:16 | 55 | 1098 | 19 | 21 | 23 | 23 | 23 | 22 | 21 | 20 | 19 | 18 | 17 | 16 | 16 | 15 | 19 | 23 | 15 | 23 | -0.12 |  | 65 | Y | 0 |  |  |  | 1.02 |  |  |  | Y | Y | Y | Y | 190 | 0.4 | 78 | 84610 | 97695 | 3055 | 15800 | 04 | 1 |  | 2023-01-10 07:23 | 1511 | 88 |  | 10 |  | *전공정 요청으로 감속주입-정속주입 강종 감속으로 이상재 등록ID: (전기로 출강지연) | [14 empty] | 80.81 | 100 | 0 | 0 | 0 |  | 650 |  | N | N | 0 | 0 | 0 |  | 651 |  | N | N | Y |  |  | Y |  |  |  | BT180180 | H
B74636 | 2023-01-10 | 2 | C | 잔강최소화 | 5 | A | AE4140MB | 합금강 | D1 | BM#2 | 1664 | 43 | 1642 | 1561 | 39 | 7600 |  | 1 | 0.32 | 20 |  | -2.11 | 1568 | 1634 | 9.73 | 0 | 0 | 11 | 58 | 50 | Y |  | 2023-01-10 07:55 | 76 | 1100 | -146 | 17 | 39 | 40 | 40 | 40 | 40 | 40 | 38 | 39 | 38 | 38 | 37 | 37 | 34 | 40 | 37 | 40 | -0.06 | Y | 45 | Y | -0.2 |  |  |  | 1.25 |  |  |  | N | N | N | N | 190 | 0.43 | 64 | 91659 | 98985 | -5335 | 15500 | 18 | 1 |  | 2023-01-10 08:02 | 1568 | 126 |  | 31 |  | *잔강최소화( 롱노즐 재사용) *전공정 요청 감속주입 | 9B5139C2D541486C9BFF90F08A3A3271 | [13 empty] | 96.58 | 100 | 4100 | 0 | 0 |  | 649 | 400 | Y | Y | 4100 | 0 | 0 |  | 651 | 400 | Y | Y | Y | [5 empty] | Y | RB177.80 | C
A75346 | 2023-01-10 | 1 | C |  | 4 | A | STB2 | 베어링강 | STB (SF) | BM#1 | 1608 | 42 | 1556 | 1533 | 37 | 5900 |  | 3 | 0.2 | 25 |  | -1.52 | 1509 | 1556 | 0 | 0 |  | 38 | 16 | 115 | Y |  | 2023-01-10 08:36 | 53 | 1091 | 14 | 19 | 23 | 24 | 24 | 23 | 22 | 21 | 21 | 20 | 19 | 18 | 18 | 17 | 20 | 24 | 17 | 18 | -0.13 | Y | 55 | Y | -0.2 |  |  |  | 0.811 |  |  |  | Y | N | Y | Y | 180 | 0.4 | 74 | 101532 | 92636 | 3564 | 15200 | 04 | 1 |  | 2023-01-10 08:44 | 1509 | 88 |  | 10 |  | *전공정 요청으로 감속주입-정속주입 강종 감속으로 이상재 등록ID: (전기로 출강지연) | [14 empty] | 101.89 | 100 | 0 | 0 | 0 |  | 650 |  | N | N | 0 | 0 | 0 |  | 651 |  | N | N | Y |  |  | Y |  |  |  | BT180180 | H
B74637 | 2023-01-10 | 2 | C |  | 6 | A | AE4140MB | 합금강 | D1 | BM#2 | 1608 | 45 | 1627 | 1569 | 40 | 7700 |  | 1 | 0.43 | 19 |  | -2.39 | 1556 | 1624 | 10.06 | 0 | 0 | 32 | 74 | 58 | Y |  | 2023-01-10 09:16 | 64 | 1090 | 35 | 36 | 36 | 37 | 36 | 36 | 34 | 33 | 31 | 30 | 29 | 28 | 27 | 24 | 32 | 37 | 24 | 36 | -0.22 | Y | 60 | Y | -0.2 |  |  |  | 0.87 |  |  |  | N | N | N | N | 180 | 0.41 | 77 | 153460 | 99230 | 470 | 14500 | 18 | 1 |  | 2023-01-10 09:17 | 1556 | 110 |  | 15 |  | *전공정 요청 20%이상 감속주입,이상공정 등록 및 생관통보 *연연주 혼탕부 성분확인 ID:308~310, 409~411 | [14 empty] | 158.78 | 100 | 0 | 0 | 0 |  | 650 | 400 | Y | Y | 0 | 0 | 0 |  | 650 | 400 | Y | Y | Y | [6 empty] | RB120.65 | C
A75347 | 2023-01-10 | 1 | C |  | 5 | B | STB2 | 베어링강 | STB (SF) | BM#1 | 1671 | 42 | 1558 | 1582 | 27 | 4000 |  | 3 | 0.21 | 26 |  | -1.44 | 1514 | 1558 | 102.65 | 10.75 |  | 5 | 67 | 108 | Y |  | 2023-01-10 09:38 | 58 | 1093 | 16 | 21 | 24 | 26 | 26 | 26 | 25 | 25 | 24 | 24 | 23 | 22 | 22 | 22 | 24 | 26 | 22 | 26 | -0.09 | Y | 45 | Y | 0 |  |  |  | 0.965 |  |  |  | Y | N | Y | Y | 170 | 0.48 | 62 | 84610 | 95343 | 2307 | 15500 | 04 | 1 |  | 2023-01-10 09:45 | 1514 | 98 |  | 23 | [16 empty] | 82.71 | 100 | 0 | 0 | 0 |  | 650 |  | N | N | 0 | 0 | 0 |  | 651 |  | N | N | Y |  |  | Y |  |  |  | BT180180 | H
B74638 | 2023-01-10 | 2 | C |  | 7 | B | AE4140M12 | 합금강 | D | BM#2 | 1610 | 49 | 1628 | 1553 | 44 | 8600 |  | 1 | 0.34 | 19 |  | -2.37 | 1559 | 1625 | 12.47 | 0 | 0 | 19 | 92 | 79 | Y |  | 2023-01-10 10:28 | 68 | 1098 | 23 | 29 | 33 | 36 | 37 | 36 | 36 | 35 | 34 | 33 | 32 | 31 | 30 | 27 | 32 | 37 | 27 | 36 | -0.18 | Y | 55 | Y | -0.2 |  |  |  | 0.94 |  |  |  | N | N | N | N | 170 | 0.4 | 77 | 36629 | 99622 | -722 | 15000 | 18 | 1 |  | 2023-01-10 10:32 | 1559 | 121 |  | 22 |  | *전공정 요청 20%이상 감속주입,이상공정 등록 및 생관통보 *연연주 혼탕부 성분확인 ID:301,401 | [14 empty] | 35.56 | 100 | 0 | 0 | 0 |  | 650 | 400 | Y | N | 0 | 0 | 0 |  | 650 | 400 | Y | N | Y | [6 empty] | RB254.00 | C
A75348 | 2023-01-10 | 1 | C |  | 6 | A | STB2 | 베어링강 | STB (SF) | BM#1 | 1630 | 45 | 1547 | 1562 | 30 | 4700 |  | 3 | 0.21 | 25 |  | 0 | 1547 | 1547 | 120.31 | 20.65 |  | 16 | 44 | 89 | Y |  | 2023-01-10 10:51 | 91 | 1101 | 22 | 21 | 26 | 28 | 29 | 28 | 28 | 27 | 26 | 25 | 25 | 24 | 24 | 23 | 26 | 29 | 23 | 28 | -0.13 | Y | 45 | Y | -0.2 |  |  |  | 1.155 |  |  |  | Y | N | Y | Y | 210 | 0.48 | 64 | 101532 | 95969 | 4631 | 15700 | 04 | 1 |  | 2023-01-10 10:58 | 1547 | 93 |  | 14 | [16 empty] | 10153200 | 100 | 0 | 0 | 0 |  | 650 |  | N | N | 0 | 0 | 0 |  | 651 |  | N | N | Y |  |  | Y |  |  |  | BT180180 | H
A75349 | 2023-01-10 | 1 | C |  | 7 | A | STB2 | 베어링강 | STB (SF) | BM#1 | 1620 | 42 | 1566 | 1555 | 34 | 5500 |  | 3 | 0.22 | 25 |  | -1.47 | 1522 | 1566 | 120.97 | 32.62 |  | 31 | 5 | 86 | Y |  | 2023-01-10 11:51 | 66 | 1097 | 23 | 24 | 30 | 32 | 33 | 32 | 32 | 31 | 32 | 31 | 30 | 29 | 29 | 28 | 30 | 33 | 28 | 32 | -0.11 | Y | 45 | Y | -0.2 |  |  |  | 0.777 |  |  |  | Y | Y | Y | Y | 200 | 0.48 | 61 | 101532 | 93531 | 2419 | 15000 | 04 | 1 |  | 2023-01-10 11:59 | 1522 | 96 |  | 17 | [8 empty] | 574B287352D44585B23100A62A284611 | 073A54B2DC114C688354F0B0546EC278 | 456061F810414A90BDC89D28D2B5D765 |  | 0E305C898E4B4A7E9D180527F8360D5E | 956E723E400E414FAA26EC1D2810AC05 | C1A378F35CF44B9EA38045BAB389F367 |  | 100.98 | 100 | 0 | 0 | 0 |  | 650 |  | N | N | 0 | 0 | 0 |  | 651 |  | N | N | Y |  |  | Y |  |  |  | BT180180 | H
B74639 | 2023-01-10 | 2 | C |  | 8 | A | AE4140M12 | 합금강 | D | BM#2 | 1612 | 47 | 1637 | 1564 | 43 | 7900 |  | 1 | 0.35 | 19 |  | -2.39 | 1549 | 1628 | 12.22 | 0 | 0 | 35 | 79 | 80 | Y |  | 2023-01-10 11:45 | 58 | 1090 | 25 | 25 | 29 | 32 | 33 | 33 | 32 | 32 | 31 | 30 | 29 | 28 | 27 | 25 | 29 | 33 | 25 | 32 | -0.16 | Y | 50 | Y | -0.2 |  |  |  | 1.32 |  |  |  | Y | Y | Y | Y | 170 | 0.47 | 69 | 94374 | 101079 | 271 | 13800 | 18 | 1 |  | 2023-01-10 11:51 | 1549 | 131 |  | 24 | [16 empty] | 9437400 | 100 | 0 | 0 | 0 |  | 650 | 400 | Y | N | 0 | 0 | 0 |  | 650 | 400 | Y | N | Y | [6 empty] | RB241.30 | C
A75350 | 2023-01-10 | 1 | D |  | 8 | A | STB2 | 베어링강 | STB (SF) | BM#1 | 1620 | 42 | 1567 | 1530 | 34 | 5600 |  | 3 | 0.22 | 25 |  | 0 | 1567 | 1567 | 122.06 | 53.59 |  | 38 | 17 | 71 | Y |  | 2023-01-10 12:54 | 111 | 1102 | 28 | 29 | 32 | 33 | 34 | 33 | 32 | 31 | 29 | 29 | 28 | 27 | 26 | 27 | 30 | 34 | 26 | 29 | -0.18 | Y | 45 | Y | 0.2 |  |  |  | 1.113 |  |  |  | Y | N | Y | Y | 190 | 0.42 | 73 | 84610 | 94965 | 4685 | 17000 | 04 | 1 |  | 2023-01-10 13:02 | 1567 | 100 |  | 17 |  | *전공정 요청으로 감속주입-정속주입 강종 감속으로 이상재 등록(전기로 보수) | [14 empty] | 82.99 | 100 | 0 | 0 | 0 |  | 650 |  | N | N | 0 | 0 | 0 |  | 651 |  | N | N | Y |  |  | Y |  |  |  | BT180180 | H
B74640 | 2023-01-10 | 2 | D |  | 9 | A | AE4140M12 | 합금강 | D | BM#2 | 1635 | 47 | 1645 | 1583 | 43 | 7600 |  | 1 | 0.35 | 19 |  | -2.42 | 1557 | 1637 | 40.3 | 0 | 0 | 11 | 59 | 70 | Y |  | 2023-01-10 12:52 | 66 | 1094 | 24 | 26 | 31 | 33 | 35 | 35 | 34 | 33 | 31 | 26 | 24 | 21 | 18 | 16 | 29 | 35 | 16 | 0 | -0.38 | Y | 50 | Y | -0.4 |  |  |  | 1.11 |  |  |  | Y | N | Y | Y | 220 | 0.44 | 69 | 92786 | 95425 | 2825 | 14400 | 18 | 1 |  | 2023-01-10 13:06 | 1557 | 134 |  | 26 |  | * 트랜스퍼카#1 주행불가로 인하여 BLOOM정체, 20%이상 감속주입. ID : 303~, 403~ | [14 empty] | 96.2 | 100 | 0 | 0 | 0 |  | 649 | 400 | Y | N | 0 | 0 | 0 |  | 650 | 400 | Y | N | Y | [6 empty] | RB209.55 | C
A75351 | 2023-01-10 | 1 | D |  | 9 | A | STB2 | 베어링강 | STB (SF) | BM#1 | 1707 | 45 | 1547 | 1608 | 33 | 4300 |  | 3 | 0.22 | 25 |  | -0.66 | 1527 | 1547 | 130.91 | 38.98 |  | 5 | 68 | 67 | Y |  | 2023-01-10 14:06 | 71 | 1101 | 26 | 30 | 36 | 38 | 39 | 39 | 39 | 39 | 37 | 36 | 36 | 36 | 35 | 35 | 36 | 39 | 35 | 39 | -0.07 | Y | 50 | Y | 0 |  |  |  | 0.876 |  |  |  | Y | N | Y | Y | 180 | 0.4 | 74 | 101532 | 93718 | 2632 | 16300 | 04 | 1 |  | 2023-01-10 14:13 | 1527 | 106 |  | 20 |  | *전공정 요청으로 감속주입-정속주입 강종 감속으로 이상재 등록(전기로 보수) | [14 empty] | 101.23 | 100 | 0 | 0 | 0 |  | 650 |  | N | N | 0 | 0 | 0 |  | 651 |  | N | N | Y |  |  | Y |  |  |  | BT180180 | H
B74641 | 2023-01-10 | 2 | D |  | 10 | A | AE4140M12 | 합금강 | D | BM#2 | 1602 | 41 | 1627 | 1604 | 37 | 6200 |  | 1 | 0.3 | 19 |  | -2.55 | 1561 | 1619 | 11.19 | 0 | 0 | 32 | 75 | 57 | Y |  | 2023-01-10 14:11 | 70 | 1099 | 13 | 13 | 22 | 28 | 32 | 32 | 32 | 31 | 31 | 30 | 29 | 29 | 28 | 26 | 28 | 32 | 26 | 32 | -0.12 | Y | 50 | Y | -0.2 |  |  |  | 0.77 |  |  |  | Y | Y | Y | Y | 210 | 0.44 | 75 | 88221 | 102775 | 2025 | 15100 | 18 | 1 |  | 2023-01-10 14:16 | 1561 | 111 |  | 18 |  | * 트랜스퍼카#1 주행불가로 인하여 BLOOM정체, 20%이상 감속주입. ID : 301, 302, 303, 304, 401, 402, 403, 404 | [14 empty] | 84.87 | 100 | 0 | 0 | 0 |  | 650 | 400 | Y | N | 0 | 0 | 0 |  | 650 | 400 | Y | N | Y | [6 empty] | RB228.60 | C
B74642 | 2023-01-10 | 2 | D | TUNDISH교체전 | 11 | A | AE4140M12 | 합금강 | D | BM#2 | 1645 | 43 | 1637 | 1579 | 38 | 7200 |  | 1 | 0.3 | 18 |  | -2.18 | 1569 | 1624 | 8.01 | 0 | 0 | 19 | 93 | 67 | Y |  | 2023-01-10 15:15 | 78 | 1096 | 24 | 32 | 38 | 43 | 44 | 44 | 44 | 44 | 43 | 42 | 42 | 41 | 40 | 40 | 40 | 44 | 40 | 44 | -0.1 | Y | 40 | Y | -0.2 |  |  |  | 0.6 |  |  |  | N | N | N | N | 200 | 0.47 | 64 | 118207 | 95978 | 1372 | 2000 | 18 | 1 |  | 2023-01-10 15:17 | 1569 | 121 |  | 31 |  |  | 38A18D03DE754F488E41C9B6FDBD9065 | CE99DD594FEA48E89CF82A14DE946511 | 38D4DA46E0C24BBFBD47E88C0C74525F | [11 empty] | 11820700 | 100 | 0 | 3200 | 0 |  | 649 | 400 | Y | N | 0 | 3070 | 0 |  | 649 | 400 | Y | N | Y | [6 empty] | RB228.60 | C
A75352 | 2023-01-10 | 1 | D |  | 10 | A | STB2 | 베어링강 | STB (SF) | BM#1 | 1620 | 38 | 1567 | 1548 | 30 | 5200 |  | 3 | 0.22 | 25 |  | -1.46 | 1523 | 1567 | 152.1 | 48.01 |  | 16 | 45 | 82 | Y |  | 2023-01-10 15:14 | 67 | 1090 | 34 | 33 | 32 | 31 | 31 | 30 | 29 | 29 | 29 | 28 | 28 | 28 | 26 | 26 | 29 | 32 | 26 | 29 | -0.1 | Y | 60 | Y | 0 |  |  |  | 1.141 |  |  |  | Y | Y | Y | Y | 170 | 0.41 | 72 | 101532 | 91322 | 5428 | 16100 | 04 | 1 |  | 2023-01-10 15:24 | 1523 | 105 |  | 27 |  | *전공정 요청으로 감속주입-정속주입 강종 감속으로 이상재 등록(전기로 보수) | [5 empty] | 86616825F3E141A6A25D35BD5B7347B3 | 222C2E6A51294ADBB94EA505CAC8BB02 | FD3562466CB04228805EFDD6FC0E0EAC |  | E42F5F40FE5E4A0684BF18380013C39B | E87476DC2D2F47C3AB04FF8EAA0FF77A | 96FB0AD242ED49C3900BF1FF38431D49 |  |  | 103.29 | 100 | 0 | 0 | 0 |  | 650 |  | N | N | 0 | 0 | 0 |  | 651 |  | N | N | Y |  |  | Y |  |  |  | BT180180 | H
A75353 | 2023-01-10 | 1 | D |  | 11 | A | STB2 | 베어링강 | STB (SF) | BM#1 | 1622 | 41 | 1557 | 1552 | 30 | 4900 |  | 3 | 0.22 | 25 |  | 0 | 1557 | 1557 | 154.08 | 40.87 |  | 31 | 6 | 90 | Y |  | 2023-01-10 16:27 | 101 | 1088 | 25 | 25 | 24 | 23 | 23 | 22 | 21 | 20 | 20 | 19 | 19 | 18 | 18 | 18 | 21 | 24 | 18 | 18 | -0.11 |  | 55 | Y | 0 |  |  |  | 0.74 |  |  |  | Y | N | Y | Y | 210 | 0.48 | 63 | 84610 | 97375 | 4925 | 16100 | 04 | 1 |  | 2023-01-10 16:35 | 1557 | 107 |  | 27 | [16 empty] | 81.08 | 100 | 0 | 0 | 0 |  | 650 |  | N | N | 0 | 0 | 0 |  | 651 |  | N | N | Y |  |  | Y |  |  |  | BT180180 | H
B74643 | 2023-01-10 | 2 | D | TUNDISH교체 | 1 | A | SCM440HM2 | 소입성보증강 | D | BM#2 | 1611 | 55 | 1678 | 1535 | 50 | 9600 |  | 1 | 0.37 | 20 |  | -2.35 | 1582 | 1658 | 37.29 | 0 | 0 | 35 | 80 | 68 | Y |  | 2023-01-10 16:34 | 89 | 1098 | -312 | -302 | 39 | 36 | 35 | 38 | 40 | 41 | 41 | 40 | 38 | 36 | 32 | 32 | 38 | 41 | 32 | 0 | -0.36 |  | 25 | Y | -0.8 |  | 1.65 | 1.65 |  |  |  |  | N | N | N | N | 220 | 0.47 | 59 | 93280 | 91190 | 3310 | 14100 | 12 | 2 |  | 2023-01-10 16:37 | 1582 | 148 |  | 40 |  | * T/D FLUX 용탕부: 120 KG / 유탕부: 10KG 투입. | [14 empty] | 101.5 | 100 | 1000 | 0 | 0 |  | 650 | 400 | Y | N | 1000 | 0 | 0 |  | 649 | 400 | Y | N | N | [6 empty] | RB145.00 | C
A75354 | 2023-01-10 | 1 | D |  | 12 | A | STB2 | 베어링강 | STB (SF) | BM#1 | 1652 | 39 | 1562 | 1579 | 25 | 4200 |  | 3 | 0.21 | 26 |  | -1.44 | 1517 | 1562 | 127.68 | 49.44 |  | 38 | 18 | 87 | Y |  | 2023-01-10 17:29 | 61 | 1087 | 18 | 21 | 23 | 24 | 24 | 24 | 23 | 23 | 23 | 22 | 22 | 22 | 23 | 23 | 22 | 24 | 22 | 24 | -0.05 | Y | 40 | Y | 0.2 |  |  |  | 1.011 |  |  |  | Y | N | Y | Y | 200 | 0.48 | 62 | 101532 | 94021 | 4929 | 15700 | 04 | 1 |  | 2023-01-10 17:37 | 1517 | 110 |  | 30 | [16 empty] | 100.53 | 100 | 0 | 0 | 0 |  | 650 |  | N | N | 0 | 0 | 0 |  | 651 |  | N | N | Y |  |  | Y |  |  |  | BT180180 | H
B74644 | 2023-01-10 | 2 | D |  | 2 | A | SCM440HM2 | 소입성보증강 | D | BM#2 | 1581 | 47 | 1600 | 1527 | 42 | 7500 |  | 1 | 0.3 | 19 |  | -2.08 | 1550 | 1598 | 7.2 | 0 | 0 | 11 | 60 | 70 | Y |  | 2023-01-10 17:52 | 57 | 1090 | 29 | 28 | 27 | 26 | 26 | 26 | 24 | 24 | 23 | 22 | 21 | 21 | 20 | 20 | 24 | 27 | 20 | 26 | -0.14 |  | 50 | Y | -0.2 |  |  |  | 1.23 |  |  |  | N | N | N | N | 220 | 0.5 | 62 | 94148 | 97282 | 718 | 13300 | 12 | 2 |  | 2023-01-10 17:54 | 1550 | 113 |  | 22 | 25 | [15 empty] | 98.07 | 100 | 0 | 0 | 0 |  | 650 | 400 | Y | N | 0 | 0 | 0 |  | 649 | 400 | Y | N | N | [6 empty] | RB165.10 | C
A75355 | 2023-01-10 | 1 | D |  | 13 | B | STB2 | 베어링강 | STB (SF) | BM#1 | 1592 | 42 | 1551 | 1533 | 37 | 6200 |  | 3 | 0.21 | 25 |  | -1.01 | 1521 | 1551 | 120.06 | 41.35 |  | 5 | 69 | 67 | Y |  | 2023-01-10 18:34 | 65 | 1098 | 22 | 22 | 24 | 25 | 25 | 25 | 25 | 24 | 24 | 23 | 23 | 23 | 23 | 23 | 24 | 25 | 23 | 25 | -0.04 | Y | 50 | Y | 0 |  |  |  | 0.936 |  |  |  | Y | N | Y | Y | 190 | 0.48 | 65 | 101532 | 99217 | 4683 | 16400 | 04 | 1 |  | 2023-01-10 18:43 | 1521 | 110 |  | 29 | [16 empty] | 95.6 | 100 | 0 | 0 | 0 |  | 650 |  | N | N | 0 | 0 | 0 |  | 651 |  | N | N | Y |  |  | Y |  |  |  | BT180180 | H
B74645 | 2023-01-10 | 2 | D |  | 3 | A | SCM440HM2 | 소입성보증강 | D | BM#2 | 1650 | 40 | 1617 | 1565 | 36 | 6300 |  | 1 | 0.3 | 19 |  | -2.16 | 1554 | 1614 | 10.28 | 0 | 0 | 32 | 76 | 83 | Y |  | 2023-01-10 18:53 | 61 | 1087 | 17 | 23 | 27 | 30 | 30 | 30 | 31 | 31 | 30 | 30 | 30 | 29 | 28 | 28 | 28 | 31 | 28 | 30 | -0.04 | Y | 30 | Y | -0.2 |  |  |  | 0.76 |  |  |  | N | N | N | N | 210 | 0.5 | 59 | 94644 | 95091 | 1759 | 13500 | 12 | 2 |  | 2023-01-10 18:56 | 1554 | 110 |  | 24 | [16 empty] | 99.1 | 100 | 0 | 0 | 0 |  | 650 | 400 | Y | N | 0 | 0 | 0 |  | 650 | 400 | Y | N | N | [6 empty] | RB165.10 | C
A75356 | 2023-01-10 | 1 | D |  | 14 | A | STB2 | 베어링강 | STB (SF) | BM#1 | 1627 | 42 | 1568 | 1564 | 28 | 4700 |  | 3 | 0.21 | 25 |  | -1.51 | 1522 | 1568 | 123.47 | 56.67 |  | 16 | 46 | 62 | Y |  | 2023-01-10 19:42 | 66 | 1088 | 22 | 22 | 25 | 28 | 28 | 29 | 29 | 28 | 28 | 27 | 27 | 26 | 25 | 25 | 27 | 29 | 25 | 28 | -0.1 | Y | 40 | Y | 0 |  |  |  | 0.812 |  |  |  | Y | N | Y | Y | 180 | 0.48 | 62 | 84610 | 93918 | 7482 | 15000 | 04 | 1 |  | 2023-01-10 19:52 | 1522 | 112 |  | 27 | [16 empty] | 83.86 | 100 | 0 | 0 | 0 |  | 650 |  | N | N | 0 | 0 | 0 |  | 651 |  | N | N | Y |  |  | Y |  |  |  | BT180180 | H
B74646 | 2023-01-10 | 2 | D |  | 4 | A | SCM440HM2 | 소입성보증강 | D | BM#2 | 1574 | 40 | 1618 | 1552 | 36 | 6600 |  | 1 | 0.34 | 19 |  | -2.12 | 1546 | 1607 | 14.98 | 0 | 0 | 19 | 94 | 75 | Y |  | 2023-01-10 19:57 | 53 | 1099 | 26 | 29 | 31 | 32 | 31 | 31 | 31 | 30 | 29 | 29 | 28 | 28 | 27 | 26 | 29 | 32 | 26 | 31 | -0.12 | Y | 50 | Y | -0.2 |  |  |  | 0.47 |  |  |  | Y | Y | Y | Y | 200 | 0.47 | 66 | 96360 | 98351 | 1149 | 13500 | 12 | 2 |  | 2023-01-10 20:00 | 1546 | 107 |  | 20 | [16 empty] | 99.65 | 100 | 0 | 0 | 0 |  | 650 | 400 | Y | N | 0 | 0 | 0 |  | 650 | 400 | Y | N | N | [6 empty] | RB260.00 | C
A75357 | 2023-01-10 | 1 | B |  | 15 | B | STB2 | 베어링강 | STB (SF) | BM#1 | 1610 | 42 | 1555 | 1544 | 30 | 4900 |  | 3 | 0.21 | 25 |  | -1.26 | 1517 | 1555 | 124.03 | 49.77 |  | 31 | 7 | 59 | Y |  | 2023-01-10 20:39 | 61 | 1110 | 25 | 24 | 25 | 24 | 25 | 25 | 24 | 24 | 23 | 22 | 22 | 21 | 22 | 22 | 23 | 25 | 21 | 25 | -0.09 | Y | 45 | Y | 0.2 |  |  |  | 0.758 |  |  |  | Y | N | Y | Y | 170 | 0.48 | 63 | 101532 | 93299 | 7101 | 14200 | 04 | 1 |  | 2023-01-10 20:47 | 1517 | 115 |  | 33 |  | *STR#1,2 압력초과 S/R재세팅 | [14 empty] | 99.25 | 100 | 0 | 0 | 0 |  | 650 |  | N | N | 0 | 0 | 0 |  | 651 |  | N | N | Y |  |  | Y |  |  |  | BT180180 | H
B74647 | 2023-01-10 | 2 | B |  | 5 | B | SCM440HM2 | 소입성보증강 | D | BM#2 | 1601 | 38 | 1606 | 1558 | 35 | 6500 |  | 1 | 0.37 | 19 |  | -2 | 1551 | 1611 | 23.29 | 0 | 0 | 35 | 81 | 54 | Y |  | 2023-01-10 20:58 | 58 | 1087 | 24 | 26 | 32 | 34 | 36 | 36 | 36 | 35 | 35 | 34 | 34 | 33 | 33 | 32 | 33 | 36 | 32 | 36 | -0.09 | Y | 45 | Y | -0.2 |  |  |  | 0.53 |  |  |  | Y | Y | Y | Y | 190 | 0.47 | 65 | 93632 | 96030 | 3270 | 14300 | 12 | 2 |  | 2023-01-10 21:02 | 1551 | 113 |  | 26 | [16 empty] | 94.72 | 100 | 0 | 0 | 0 |  | 650 | 400 | Y | N | 0 | 0 | 0 |  | 649 | 400 | Y | N | N | [6 empty] | RB210.00 | C
A75358 | 2023-01-10 | 1 | B |  | 16 | A | STB2 | 베어링강 | STB (SF) | BM#1 | 1604 | 42 | 1556 | 1531 | 37 | 5700 |  | 3 | 0.21 | 25 |  | -1.34 | 1516 | 1556 | 120.75 | 51.72 |  | 38 | 19 | 59 | Y |  | 2023-01-10 21:48 | 60 | 1097 | 20 | 21 | 24 | 25 | 25 | 24 | 24 | 23 | 23 | 23 | 23 | 22 | 24 | 23 | 23 | 25 | 22 | 24 | -0.07 | Y | 40 | Y | -0.2 |  |  |  | 1.207 |  |  |  |  | N | Y | Y | 210 | 0.48 | 65 | 101532 | 98404 | 4096 | 15600 | 04 | 1 |  | 2023-01-10 22:04 | 1516 | 110 |  | 29 | 10 | [15 empty] | 96.33 | 100 | 0 | 0 | 0 |  | 650 |  | N | N | 0 | 0 | 0 |  | 651 |  | N | N | Y |  |  | Y |  |  |  | BT180180 | H
B74648 | 2023-01-10 | 2 | B |  | 6 | A | SCM440 | 합금강 | D | BM#2 | 1630 | 38 | 1609 | 1538 | 33 | 6400 |  | 1 | 0.32 | 16 |  | -2.5 | 1549 | 1612 | 12.95 | 7.91 | 0 | 11 | 61 | 52 | Y |  | 2023-01-10 22:03 | 53 | 1099 | 27 | 27 | 29 | 31 | 32 | 32 | 31 | 31 | 30 | 28 | 28 | 27 | 26 | 26 | 29 | 32 | 26 | 31 | -0.15 | Y | 40 | Y | -0.2 |  |  |  | 1.03 |  |  |  | Y | Y | Y | Y | 180 | 0.47 | 61 | 96180 | 91929 | 2571 | 15300 | 12 | 2 |  | 2023-01-10 22:05 | 1549 | 118 |  | 26 | [16 empty] | 102.65 | 100 | 0 | 0 | 0 |  | 649 | 400 | Y | N | 0 | 0 | 0 |  | 650 | 400 | Y | N | N | [6 empty] | RB270.00 | C
A75359 | 2023-01-10 | 1 | B |  | 17 | A | STB2 | 베어링강 | STB (SF) | BM#1 | 1620 | 52 | 1569 | 1530 | 43 | 7000 |  | 3 | 0.21 | 25 |  | -1.58 | 1521 | 1569 | 123.56 | 60.25 |  | 5 | 70 | 57 | Y |  | 2023-01-10 23:02 | 65 | 1088 | 22 | 24 | 23 | 25 | 21 | 21 | 21 | 25 | 24 | 24 | 23 | 23 |  | 23 | 23 | 25 | 21 | 24 | -0.02 | Y | 15 | Y | 0 |  |  |  | 0.882 |  |  |  |  | Y | Y | Y | 200 | 0.48 | 56 | 84610 | 85246 | 3804 | 15100 | 04 | 1 |  | 2023-01-10 23:09 | 1521 | 115 |  | 21 | [8 empty] | AF13C5CC3D2F48C3905295DF63FD36B1 | F4ABDEB278134A0DBBB996A983830E9E | 9CCAA2AC64DB44D7A29564B7A97B9A76 |  | 543ADB0A72204E5A96827A24C0551289 | E2A7B0A6D62C4D1AB44ACCD0E81379D9 | F8BF941F609B49E4AB87210033403353 |  | 91.72 | 100 | 0 | 0 | 0 |  | 650 |  | N | N | 0 | 0 | 0 |  | 651 |  | N | N | Y |  |  | Y |  |  |  | BT180180 | H
B74649 | 2023-01-10 | 2 | B |  | 7 | A | SCM440 | 합금강 | D | BM#2 | 1625 | 43 | 1630 | 1537 | 35 | 6500 |  | 1 | 0.35 | 16 |  | -2.19 | 1558 | 1611 | 0 | 22.1 | 0 | 32 | 77 | 61 | Y |  | 2023-01-10 23:14 | 62 | 1091 | 23 | 28 | 35 | 38 | 39 | 40 | 39 | 38 | 38 | 37 | 36 | 35 | 34 | 34 | 36 | 40 | 34 | 38 | -0.17 | Y | 35 | Y | -0.2 |  |  |  | 0.78 |  |  |  | Y | Y | Y | Y | 170 | 0.47 | 64 | 94504 | 94483 | 2517 | 14300 | 12 | 2 |  | 2023-01-10 23:16 | 1558 | 111 |  | 18 |  | * T/D △T 조건 벗어나 생관 사이즈 변경 요청 하였으나 빅사이즈 조업으로 작업 하라고 함. | [14 empty] | 98.44 | 100 | 0 | 0 | 0 |  | 650 | 400 | Y | N | 0 | 0 | 0 |  | 650 | 400 | Y | N | N | [6 empty] | RB210.00 | C
A75360 | 2023-01-10 | 1 | B | TUNDISH교체전 | 18 | A | STB2 | 베어링강 | STB (SF) | BM#1 | 1642 | 42 | 1573 | 1576 | 30 | 4900 |  | 3 | 0.22 | 26 |  | -1.46 | 1531 | 1573 | 122.65 | 25.07 |  | 37 | 64 | 15165 | Y |  | 2023-01-11 00:04 | 75 | 1115 | 22 | 25 | 22 | 22 | 22 | 22 | 21 | 25 | 25 | 24 | 24 | 24 |  | 24 | 23 | 25 | 24 | 25 | -0.02 | Y | 20 | Y | 0 |  |  |  | 1.217 |  |  |  | N | N | N | N | 190 | 0.48 | 71 | 84411 | 95946 | 7354 | 2000 | 04 | 1 |  | 2023-01-11 00:10 | 1531 | 96 |  | 16 |  |  |  | 9FAEDD96B53F40748E6FB0F11A67FA1E | DE4C060163B74DFC8C15E4F3A3E81C4F | 46D13BA79DD24C32A64E49D573CE2096 | [10 empty] | 54.06 | 100 | 0 | 3500 | 0 |  | 650 |  | N | N | 0 | 3500 | 0 |  | 651 |  | N | N | Y |  |  | Y |  |  |  | BT180180 | H
B74650 | 2023-01-10 | 2 | B |  | 8 | A | SCM440 | 합금강 | D | BM#2 | 1613 | 43 | 1623 | 1544 | 36 | 7000 |  | 1 | 0.34 | 18 |  | -1.86 | 1553 | 1613 | 0 | 19.25 | 0 | 16 | 47 | 79 | Y |  | 2023-01-11 00:17 | 57 | 1096 | 31 | 32 | 34 | 35 | 34 | 33 | 32 | 31 | 30 | 29 | 28 | 27 | 27 | 26 | 31 | 35 | 26 | 0 | -0.18 | Y | 50 | Y | -0.2 |  |  |  | 0.52 |  |  |  | Y | Y | Y | Y | 170 | 0.47 | 67 | 95173 | 100781 | 919 | 14700 | 12 | 2 |  | 2023-01-11 00:20 | 1553 | 112 |  | 20 | [16 empty] | 93.86 | 100 | 0 | 0 | 0 |  | 650 | 400 | Y | N | 0 | 0 | 0 |  | 650 | 400 | Y | N | N | [6 empty] | RB290.00 | C
B74651 | 2023-01-10 | 2 | B | TUNDISH교체 | 1 | A | SCR415HM | 소입성보증강 | C1 | BM#1 | 1273 | 46 | 1678 | 1568 | 42 | 8300 |  | 1 | 0.43 | 17 |  | -2.82 | 1598 | 1666 | 0 | 18.35 | 0 | 35 | 82 | 77 | Y |  | 2023-01-11 01:23 | 86 | 1095 | -456 | -224 | 34 | 28 | 25 | 31 | 34 | 36 | 37 | 38 | 39 | 38 |  | 38 | 34 | 39 | 38 | 0 | -0.2 |  | 5 | Y | -0.2 |  | 2.94 | 2.77 | 2.17 |  |  |  | N | N | N | N | 210 | 0.49 | 56 | 76149 | 91067 | 2583 | 14000 | 09 | 2 |  | 2023-01-11 01:29 | 1598 | 117 |  | 25 |  | *T/D FLUX 유:10KG용:120KG *첫Heat 수소측정치 OVER되어 이상재 등록및 생관통보-ID:101.102.201.202 *STR#1 몰드레벨 헌팅 발생하여 메뉴얼 작업 고철발생 4500mm *STR#1 몰드레벨 헌팅 |  | 77407134EE304BF8A32D1B5D54F060CF | [12 empty] | 80.11 | 100 | 700 | 0 | 4500 | 매뉴얼작업 | 450 |  | Y | Y | 700 | 0 | 0 |  | 451 |  | Y | Y | N | Y | [5 empty] | BT180180 | H
A75361 | 2023-01-10 | 1 | B |  | 9 | A | SCM440 | 합금강 | D | BM#2 | 1617 | 40 | 1603 | 1564 | 33 | 5600 |  | 3 | 0.21 | 15 |  | -1.8 | 1567 | 1603 | 0 | 142.66 |  | 31 | 8 | 80 | Y |  | 2023-01-11 00:53 | 71 | 1099 | 23 | 24 | 27 | 28 | 29 | 30 | 30 | 29 | 29 | 29 | 29 | 28 | 28 | 28 | 28 | 30 | 28 | 29 | -0.02 | Y | 35 | Y | 0 |  |  |  | 0.72 |  |  |  | Y | Y | Y | Y | 220 | 0.47 | 66 | 95173 | 98253 | 3797 | 13500 | 12 | 2 |  | 2023-01-11 01:12 | 1567 | 121 |  | 53 | [16 empty] | 93.63 | 100 | 0 | 0 | 0 |  | 649 | 400 | Y | N | 0 | 0 | 0 |  | 650 | 400 | Y | N | N | [6 empty] | RB290.00 | H
B74652 | 2023-01-10 | 2 | B |  | 2 | A | SCR415HM | 소입성보증강 | C1 | BM#1 | 1641 | 39 | 1675 | 1598 | 34 | 6400 |  | 1 | 0.37 | 16 |  | -2.63 | 1585 | 1652 | 0 | 20.13 | 0 | 11 | 62 | 69 | Y |  | 2023-01-11 02:21 | 73 | 1097 | 37 | 37 | 36 | 35 | 35 | 36 | 35 | 34 | 32 | 32 | 31 |  |  | 31 | 35 | 36 | 31 | 35 | -0.11 | Y | 45 | Y | -0.2 | [7 empty] | N | N | N | N | 200 | 0.51 | 56 | 84610 | 87544 | -140994 | 13100 | 09 | 2 |  | 2023-01-11 02:27 | 1585 | 110 |  | 25 |  | *전공정 요청 감속주입 20%이상 감속주입 ID:105.205 *STR#1 몰드레벨 헌팅 | [14 empty] | 93.44 | 100 | 0 | 0 | 0 |  | 450 |  | Y | Y | 0 | 0 | 0 |  | 451 |  | Y | Y | N | Y | [5 empty] | BT180180 | H
A75362 | 2023-01-10 | 1 | B |  | 10 | A | SCM440 | 합금강 | D | BM#2 | 1590 | 41 | 1591 | 1529 | 35 | 6600 |  | 3 | 0.22 | 15 |  | -1.72 | 1564 | 1591 | 0 | 151.3 |  | 38 | 20 | 58 | Y |  | 2023-01-11 01:59 | 68 | 1093 | 25 | 24 | 23 | 23 | 23 | 23 | 23 | 22 | 22 | 22 | 21 | 21 | 21 | 21 | 22 | 23 | 21 | 23 | -0.03 | Y | 55 | Y | 0 |  |  |  | 0.96 |  |  |  | Y | Y | Y | Y | 210 | 0.48 | 67 | 95173 | 103285 | 2615 | 12200 | 12 | 2 |  | 2023-01-11 02:16 | 1564 | 125 |  | 55 | [16 empty] | 90.55 | 100 | 0 | 0 | 0 |  | 650 | 400 | Y | N | 0 | 0 | 0 |  | 650 | 400 | Y | N | N | [6 empty] | RB290.00 | H
B74653 | 2023-01-10 | 2 | B |  | 3 | A | SCR415HM | 소입성보증강 | C1 | BM#1 | 1594 | 46 | 1635 | 1541 | 41 | 8300 |  | 1 | 0.35 | 16 |  | -2.4 | 1571 | 1629 | 0 | 18.38 | 0 | 32 | 78 | 59 | Y |  | 2023-01-11 03:34 | 59 | 1094 | 27 | 25 | 28 | 27 | 26 | 25 | 24 | 22 | 21 | 21 | 19 | 18 | 18 | 16 | 23 | 28 | 16 | 0 | -0.2 |  | 60 | Y | -0.4 | [7 empty] | N | N | N | N | 190 | 0.4 | 70 | 84610 | 91894 | -142694 | 15100 | 09 | 2 |  | 2023-01-11 03:40 | 1571 | 98 |  | 8 |  | *전공정 요청 감속주입 20%이상 감속주입 *STR#1 몰드레벨 헌팅 | [14 empty] | 89.16 | 100 | 0 | 0 | 0 |  | 450 |  | Y | Y | 0 | 0 | 0 |  | 451 |  | Y | Y | N | Y | [5 empty] | BT180180 | H
A75363 | 2023-01-10 | 1 | B |  | 11 | A | SCM440 | 합금강 | D | BM#2 | 1647 | 41 | 1598 | 1552 | 32 | 5600 |  | 3 | 0.21 | 15 |  | -2.12 | 1556 | 1598 | 0 | 149.87 |  | 5 | 71 | 72 | Y |  | 2023-01-11 03:16 | 60 | 1093 | 17 | 16 | 17 | 18 | 19 | 19 | 19 | 19 | 18 | 18 | 17 | 16 | 16 | 14 | 17 | 19 | 14 | 19 | -0.11 | Y | 45 | Y | -0.4 |  |  |  | 0.89 |  |  |  | Y | Y | Y | Y | 200 | 0.49 | 64 | 98931 | 101879 | 3271 | 14200 | 12 | 2 |  | 2023-01-11 03:27 | 1556 | 117 |  | 47 | [16 empty] | 9893100 | 100 | 0 | 0 | 0 |  | 650 | 400 | Y | N | 0 | 0 | 0 |  | 650 | 400 | Y | N | N | [6 empty] | RB290.00 | H
B74654 | 2023-01-10 | 2 | C |  | 4 | A | SCR415HM | 소입성보증강 | C1 | BM#1 | 1610 | 46 | 1650 | 1543 | 39 | 8300 |  | 1 | 0.34 | 16 |  | -2.71 | 1569 | 1638 | 0 | 23.15 | 0 | 16 | 48 | 71 | Y |  | 2023-01-11 04:39 | 57 | 1089 | 14 | 13 | 21 | 24 | 26 | 26 | 26 | 24 | 25 | 24 | 21 | 20 | 20 | 18 | 22 | 26 | 18 | 26 | -0.16 | Y | 50 | Y | -0.2 | [7 empty] | N | N | N | N | 180 | 0.42 | 67 | 101532 | 90860 | 2090 | 15100 | 09 | 2 |  | 2023-01-11 04:52 | 1569 | 108 |  | 15 |  | *전공정 요청으로 감속주입-감속주입 20%이상으로 이상재및 생관통보 (전기로전극교체) *STR#1 몰드레벨 헌팅 | [14 empty] | 108.19 | 100 | 0 | 0 | 0 |  | 450 |  | Y | Y | 0 | 0 | 0 |  | 451 |  | Y | Y | N | Y | [5 empty] | BT180180 | H
A75364 | 2023-01-10 | 1 | C |  | 12 | B | SCM440 | 합금강 | D | BM#2 | 1606 | 41 | 1595 | 1553 | 32 | 5600 |  | 3 | 0.21 | 15 |  | -1.77 | 1560 | 1595 | 0 | 151.28 |  | 37 | 65 | 69 | Y |  | 2023-01-11 04:16 | 64 | 1099 | 12 | 11 | 13 | 17 | 20 | 22 | 23 | 22 | 23 | 23 | 24 | 23 | 23 | 23 | 20 | 24 | 23 | 23 | 0 | Y | 15 | Y | 0 |  |  |  | 0.83 |  |  |  | Y | Y | Y | Y | 190 | 0.48 | 67 | 117435 | 102718 | 2632 | 14600 | 12 | 2 |  | 2023-01-11 04:24 | 1560 | 123 |  | 53 |  | *후속 A75365 전공정 요청 감속주입으로 S//R 부분 정속 미준수, 이상공정 등록 | [14 empty] | 111.52 | 100 | 0 | 0 | 0 |  | 650 | 400 | Y | N | 0 | 0 | 0 |  | 650 | 400 | Y | N | N | [6 empty] | RB270.00 | C
B74655 | 2023-01-10 | 2 | C |  | 5 | A | SCR415HM | 소입성보증강 | C1 | BM#1 | 1601 | 42 | 1632 | 1532 | 36 | 7600 |  | 1 | 0.3 | 16 |  | -2.35 | 1574 | 1618 | 0 | 15.74 | 0 | 35 | 83 | 71 | Y |  | 2023-01-11 05:51 | 62 | 1093 | 17 | 18 | 25 | 27 | 29 | 28 | 28 | 28 | 27 | 26 | 24 | 24 | 22 | 19 | 24 | 29 | 19 | 28 | -0.17 | Y | 60 | Y | -0.2 | [7 empty] | N | N | N | N | 170 | 0.4 | 82 | 152298 | 105705 | 995 | 15200 | 09 | 2 |  | 2023-01-11 05:56 | 1574 | 110 |  | 12 |  | *전공정 요청으로 감속주입-감속주입 20%이상으로 이상재및 생관통보 (전기로전극교체) 101~106.201~206 *STR#1 몰드레벨 헌팅 *유사강종 연연주 혼탕부 성분 확인 ID:107~109.207~209 | [14 empty] | 140.11 | 100 | 0 | 0 | 0 |  | 450 |  | Y | Y | 0 | 0 | 0 |  | 451 |  | Y | Y | N | Y | [5 empty] | BT180180 | H
A75365 | 2023-01-10 | 1 | C |  | 13 | A | SCM440 | 합금강 | D | BM#2 | 1615 | 41 | 1602 | 1557 | 26 | 4900 |  | 3 | 0.21 | 17 |  | -2.18 | 1555 | 1602 | 0 | 199.03 |  | 31 | 9 | 53 | Y |  | 2023-01-11 05:39 | 59 | 1093 | 21 | 22 | 23 | 23 | 24 | 24 | 24 | 23 | 24 | 23 | 22 | 22 | 22 | 22 | 23 | 24 | 22 | 24 | -0.04 | Y | 50 | Y | 0 |  |  |  | 0.76 |  |  |  | N | N | N | N | 180 | 0.41 | 72 | 107931 | 93463 | 4637 | 14300 | 12 | 2 |  | 2023-01-11 05:42 | 1555 | 117 |  | 38 | 12 | *전공정 요청 20%이상 감속주입, 이상공정 등록 및 생관통보 | [14 empty] | 112.37 | 100 | 0 | 0 | 0 |  | 650 | 400 | Y | N | 0 | 0 | 0 |  | 650 | 400 | Y | N | N | [6 empty] | RB170.00 | C
B74656 | 2023-01-10 | 2 | C | 유사강종연연주 | 6 | A | 16MNCR5H | 소입성보증강 | AE1055M계 | BM#1 | 1623 | 50 | 1657 | 1572 | 28 | 7000 |  | 1 | 0.35 | 17 |  | -2.49 | 1578 | 1644 | 0 | 11.76 | 0 | 11 | 63 | 69 | Y |  | 2023-01-11 06:52 | 66 | 1098 | 17 | 19 | 22 | 24 | 25 | 25 | 25 | 24 | 24 | 23 | 23 | 22 | 21 | 21 | 23 | 25 | 21 | 25 | -0.1 | Y | 40 | Y | -0.2 | [7 empty] | N | N | N | N | 210 | 0.48 | 62 | 50766 | 95713 | -1613 | 14800 | 09 | 2 |  | 2023-01-11 06:58 | 1578 | 129 |  | 34 |  | *STR#1 몰드레벨 헌팅 *유사강종 연연주 혼탕부 성분 확인 ID:101.201 | [14 empty] | 5076600 | 100 | 0 | 0 | 0 |  | 650 |  | Y | Y | 0 | 0 | 0 |  | 651 |  | Y | Y | N | [6 empty] | BT180180 | H
A75366 | 2023-01-10 | 1 | C | TUNDISH교체전 | 14 | A | SCM440 | 합금강 | D | BM#2 | 1639 | 51 | 1606 | 1583 | 36 | 6500 |  | 3 | 0.21 | 16 |  | -1.71 | 1569 | 1606 | 0 | 159.86 |  | 38 | 21 | 69 | Y |  | 2023-01-11 06:48 | 73 | 1095 | 19 | 24 | 30 | 34 | 37 | 38 | 39 | 39 | 39 | 39 | 39 | 39 | 39 | 39 | 35 | 39 | 39 | 39 | 0 |  | 35 | Y | 0 |  |  |  | 0.73 |  |  |  | N | N | N | N | 170 | 0.46 | 67 | 92751 | 97402 | 2248 | 2000 | 12 | 2 |  | 2023-01-11 07:24 | 1569 | 125 |  | 43 |  | *전공정 요청 감속주입 | 5F0F500071AF47CFB8697AE5B25062A1 | A8E1FBAAFD2B4D48A6ACE1EA26E0313E | 9112649CC2CE46219AE8A4938297CACE | [11 empty] | 92.15 | 100 | 0 | 3690 | 0 |  | 649 | 400 | Y | N | 0 | 3740 | 0 |  | 650 | 400 | Y | N | N | [6 empty] | RB130.00 | C
B74657 | 2023-01-11 | 2 | C |  | 7 | B | 16MNCR5H | 소입성보증강 | AE1055M계 | BM#1 | 1644 | 43 | 1648 | 1576 | 37 | 7300 |  | 1 | 0.37 | 16 |  | -2.49 | 1582 | 1642 | 0 | 13.95 | 0 | 32 | 79 | 63 | Y |  | 2023-01-11 08:06 | 70 | 1091 | 19 | 19 | 25 | 30 | 31 | 32 | 32 | 32 | 31 | 30 | 30 | 29 | 28 | 27 | 29 | 32 | 27 | 32 | -0.12 | Y | 40 | Y | -0.2 | [7 empty] | N | N | N | N | 200 | 0.48 | 65 | 101532 | 99351 | -751 | 15100 | 09 | 2 |  | 2023-01-11 08:12 | 1582 | 113 |  | 24 |  | *STR#1 몰드레벨 헌팅 | [6 empty] | 89945B211A1F4F318EC3F0190F399AF7 | E9AC7E81C19A405AA49354F3F362A6B3 | B76C680CC257492F996A022BF4A9BEFE |  | 4D7E3DA3A9AC4300AE7445026E18A595 | 140DCDF5FF6B42288A11A518E2A38A21 | BF96E2FF3F8F447E9794EB05660DFB1E |  | 97.35 | 100 | 0 | 0 | 0 |  | 650 |  | Y | Y | 0 | 0 | 0 |  | 651 |  | Y | Y | N | [6 empty] | BT180180 | H
A75367 | 2023-01-11 | 1 | C | TUNDISH교체 | 1 | B | KST523 | 합금강 | C1 | BM#2 | 1631 | 42 | 1649 | 1574 | 35 | 6400 |  | 3 | 0.23 | 21 |  | -2.32 | 1589 | 1649 | 177.37 | 21.75 |  | 5 | 72 | 82 | Y |  | 2023-01-11 08:26 | 80 | 1100 | -317 | -299 | 20 | 25 | 20 | 25 | 31 | 34 | 35 | 37 | 37 | 38 | 38 | 38 | 32 | 38 | 38 | 38 | 0 |  | 10 | Y | 0 |  | 1.51 | 1.51 |  |  |  |  | N | N | N | N | 220 | 0.45 | 65 | 94630 | 97597 | 1753 | 13000 | 13 | 1 |  | 2023-01-11 08:33 | 1589 | 106 |  | 34 |  | * T/D FLUX 용탕부: 120 KG / 유탕부: 10KG 투입. *전공정 요청 감속주입 *후속 A75368 래들 미개공 강제렌싱 1회 실시 ID:306.406 | 29A86A90A79D4118877B8F76A131D0B4 | [13 empty] | 95.39 | 100 | 700 | 0 | 0 |  | 450 | 300 | Y | Y | 700 | 0 | 0 |  | 451 | 300 | Y | Y | N |  |  |  | Y |  |  | RB160.00 | C
B74658 | 2023-01-11 | 2 | C | 연주종료 | 8 | A | 16MNCR5H | 소입성보증강 | AE1055M계 | BM#1 | 1671 | 38 | 1651 | 1605 | 32 | 6200 |  | 1 | 0.34 | 18 |  | -2.81 | 1578 | 1647 | 0 | 20.79 | 0 | 37 | 66 | 54 | Y |  | 2023-01-11 09:12 | 66 | 1098 | 24 | 26 | 29 | 31 | 31 | 31 | 30 | 29 | 28 | 28 | 27 | 25 | 24 | 24 | 0 | 0 | 0 | 0 | 0 |  | 0 | Y | -0.2 | [7 empty] | N | N | N | N | 190 | 0 | 8 | 99087 | 105194 | -3994 | 2000 | 08 | 0 |  | 2023-01-11 09:18 | 1578 | 190 |  | 105 |  | *STR#1 몰드레벨 헌팅 *연주종료 11:02 | A6451E47473B47859765FA6558D01E07 | 63E4DA77F8204114B209F80AF907251A |  |  |  | DF7127CFECD9472EB8D4D489B852F229 |  |  |  | F03CA8C06D9047858E306F5D5B2683CE |  |  |  |  | 91.45 | 100 | 0 | 3100 | 0 |  | 650 |  | Y | Y | 0 | 3100 | 0 |  | 651 |  | Y | Y | N | [6 empty] | BT180180 | C
A75368 | 2023-01-11 | 1 | C |  | 2 | A | KST523 | 합금강 | C1 | BM#2 | 1677 | 38 | 1616 | 1612 | 20 | 3900 |  | 3 | 0.23 | 15 |  | 0 | 1616 | 1616 | 111.94 | 15.11 |  | 16 | 49 | 109 | N | 1 | 2023-01-11 09:23 | 107 | 1095 | 36 | 30 | 25 | 24 | 23 | 23 | 22 | 22 | 21 | 21 | 20 | 20 | 20 | 20 | 23 | 25 | 20 | 20 | -0.1 |  | 50 | Y | 0 | [7 empty] | Y | Y | Y | Y | 220 | 0.47 | 63 | 92079 | 95371 | 2179 | 14900 | 13 | 1 |  | 2023-01-11 09:35 | 1616 | 107 |  | 44 | [16 empty] | 9207900 | 100 | 0 | 0 | 0 |  | 490 | 600 | Y | Y | 0 | 0 | 0 |  | 490 | 600 | Y | Y | N | [6 empty] | RB160.00 | C
B74659 | 2023-01-11 | 2 | C |  | 3 | A | KST523 | 합금강 | C1 | BM#2 | 1663 | 36 | 1647 | 1596 | 32 | 5900 |  | 1 | 0.36 | 16 |  | -2.59 | 1581 | 1645 | 6.7 | 0 | 0 | 35 | 84 | 50 | Y |  | 2023-01-11 10:29 | 72 | 1090 | 19 | 25 | 30 | 34 | 35 | 37 | 37 | 37 | 36 | 36 | 35 | 35 | 34 | 32 | 33 | 37 | 32 | 37 | -0.12 | Y | 40 | Y | -0.4 | [7 empty] | N | Y | Y | N | 210 | 0.47 | 67 | 95422 | 100821 | 1029 | 14700 | 13 | 1 |  | 2023-01-11 10:39 | 1581 | 129 |  | 41 |  | *빅사이즈 후속 | [14 empty] | 94.29 | 100 | 0 | 0 | 0 |  | 451 | 300 | Y | Y | 0 | 0 | 0 |  | 450 | 300 | Y | Y | N | [6 empty] | RB170.00 | C
B74660 | 2023-01-11 | 2 | C | 잔강최소화전 | 4 | A | KST523 | 합금강 | C1 | BM#2 | 1685 | 32 | 1638 | 1619 | 27 | 4700 |  | 1 | 0.34 | 17 |  | -2.79 | 1575 | 1641 | 7.7 | 0 | 0 | 11 | 64 | 61 | Y |  | 2023-01-11 11:41 | 66 | 1097 | 30 | 29 | 30 | 30 | 31 | 31 | 31 | 31 | 30 | 30 | 29 | 28 | 28 | 28 | 30 | 31 | 28 | 31 | -0.07 | Y | 40 | Y | 0 | [7 empty] | N | N | N | N | 200 | 0.52 | 58 | 98712 | 96375 | -125 | 3000 | 13 | 1 |  | 2023-01-11 11:54 | 1575 | 121 |  | 39 |  |  | 35C0205B6E314F6580306EFA6269CAAF | [13 empty] | 103.09 | 100 | 0 | 3110 | 0 |  | 451 | 300 | Y | Y | 0 | 3100 | 0 |  | 450 | 300 | Y | Y | N | [6 empty] | BT180180 | C
B74661 | 2023-01-11 | 2 | D | 잔강최소화 | 5 | A | LF2M2 | 탄소강 | C1 | BM#2 | 1677 | 34 | 1655 | 1621 | 28 | 5000 |  | 1 | 0.32 | 19 |  | -2.49 | 1584 | 1650 | 6.94 | 0 | 0 | 32 | 80 | 69 | Y |  | 2023-01-11 12:45 | 71 | 1099 | -187 | -190 | 27 | 28 | 30 | 33 | 34 | 34 | 33 | 33 | 32 | 31 | 30 | 30 | 21 | 34 | 30 | 33 | -0.11 | Y | 35 | Y | 0 | [7 empty] | N | N | N | N | 190 | 0.42 | 63 | 93215 | 92242 | 2358 | 13700 | 13 | 1 |  | 2023-01-11 12:50 | 1584 | 126 |  | 49 |  | * 추리미트 보수, 트랜스퍼카#1 주행불가로 인한 BLOOM정체, 20% 이상 감속주입. ID : 302~, 402~ | [14 empty] | 95.61 | 100 | 2500 | 0 | 0 |  | 451 | 300 | Y | Y | 2500 | 0 | 0 |  | 450 | 300 | Y | Y | N | [6 empty] | BM510510 | C
A75369 | 2023-01-11 | 1 | D |  | 6 | A | LF2M2 | 탄소강 | C1 | BM#2 | 1630 | 46 | 1656 | 1576 | 31 | 5900 |  | 1 | 0.51 | 19 |  | 0 | 1582 | 1643 | 10.47 | 0 | 0 | 37 | 67 | 50 | Y |  | 2023-01-11 13:54 | 69 | 1100 | 28 | 28 | 30 | 31 | 32 | 32 | 32 | 32 | 31 | 31 | 31 | 31 | 31 | 31 | 31 | 32 | 31 | 32 | -0.03 | Y | 40 | Y | 0 | [7 empty] | N | N | N | N | 180 | 0.45 | 64 | 93335 | 92700 | 2000 | 12100 | 13 | 1 |  | 2023-01-11 13:57 | 1582 | 138 |  | 45 |  | * 추리미트 보수, 트랜스퍼카#1 주행불가로 인한 BLOOM정체, 20% 이상 감속주입. ID : 301, 302, 303, 401, 402 * 후 HEAT L/D 강제개공 ID : 306, 405 | [14 empty] | 101.12 | 100 | 0 | 0 | 0 |  | 451 | 300 | Y | Y | 0 | 0 | 0 |  | 450 | 300 | Y | Y | N | [6 empty] | BM510510 | C
A75370 | 2023-01-11 | 1 | D | 연주시작 | 1 | A | SP-AE1541M | 합금강 | D1 | BM#1 | 1678 | 44 | 1657 | 1586 | 36 | 6200 |  | 3 | 0.24 | 21 |  | -1.93 | 1587 | 1637 | 0 | 227.75 |  | 16 | 50 | 115 | Y |  | 2023-01-11 15:11 | 94 | 1099 | -32 | -1375 | -6 | 47 | 50 | 52 | 51 | [6 empty] | 51 | 0 | 52 | 51 | 0 | -0.2 |  | 5 | Y | -0.2 |  | 2.26 | 2.14 |  |  |  |  | N | N | N | N | 210 | 0.4 | 60 | 99694 | 105194 | -8744 | 15000 | 08 | 1 |  | 2023-01-11 15:19 | 1587 | 114 |  | 14 |  | *T/D FLUX 유:15KG 용:120KG *연주시작 15:31 | [14 empty] | 101.01 | 100 | 700 | 0 | 0 |  | 650 |  | N | N | 700 | 0 | 0 |  | 651 |  | N | N |  |  | Y |  |  |  |  | BT180180 | C
B74662 | 2023-01-11 | 2 | D |  | 7 | A | LF2M2 | 탄소강 | C1 | BM#2 | 1643 | 64 | 1634 | 1608 | 61 | 6900 |  | 1 | 0.31 | 19 |  | 0 | 1581 | 1639 | 6.07 | 0 | 0 | 35 | 85 | 17 | N | 4 | 2023-01-11 14:59 | 68 | 1092 | 28 | 31 | 37 | 37 | 38 | 39 | 38 | 38 | 37 | 36 | 36 | 34 | 34 | 33 | 35 | 39 | 33 | 38 | -0.15 | Y | 40 | Y | -0.2 | [7 empty] | N | N | N | Y | 170 | 0.42 | 68 | 91097 | 94153 | 47 | 14600 | 13 | 1 |  | 2023-01-11 15:02 | 1581 | 156 |  | 46 |  | * 전공정 요청으로 감속주입 0.40 이상공정 등록 및 생관통보 | [14 empty] | 98.7 | 100 | 0 | 0 | 0 |  | 490 | 600 | Y | Y | 0 | 0 | 0 |  | 490 | 600 | Y | Y | N |  |  |  | Y |  |  | BM510510 | C
A75371 | 2023-01-11 | 1 | D |  | 2 | A | SP-AE1541M | 합금강 | D1 | BM#1 | 1638 | 39 | 1620 | 1582 | 25 | 4700 |  | 3 | 0.24 | 19 |  | -1.53 | 1575 | 1611 | 0 | 155.73 |  | 18 | 1 | 30714 | Y |  | 2023-01-11 15:59 | 82 | 1099 | 50 | 40 | 37 | 37 | 34 | 32 | 32 | 31 | 30 | 28 | 27 | 26 | 25 | 25 | 34 | 37 | 25 | 0 | -0.22 |  | 55 | Y | 0 |  |  |  | 1.56 |  |  |  | N | N | N | N | 200 | 0.42 | 72 | 84610 | 93662 | 4038 | 15100 | 08 | 1 |  | 2023-01-11 16:07 | 1575 | 99 |  | 26 |  | *엣지히터 코일부 가열, 미사용 *전공정 작업지연, 감속주입 *대보수 래들 | [5 empty] | E55E489D227642F18C11BD5FE529F8A3 | C09D7021F6D34F518A7659E568174D15 | 40ED5113BDFA487B9032BE19C2483333 |  | 47DED51C84A147AEB17074CEB3A61D11 | 503BF3CC589A48FFA571E8A217F657E3 | ED68EF3CEE42444EBA0C6D90E50DC73C |  |  | 85.77 | 100 | 0 | 0 | 0 |  | 650 |  | N | N | 0 | 0 | 0 |  | 651 |  | N | N |  |  | Y |  |  |  |  | BT180180 | C
B74663 | 2023-01-11 | 2 | D | 잔강최소화전 | 8 | A | LF2M2 | 탄소강 | C1 | BM#2 | 1589 | 61 | 1634 | 1557 | 43 | 7900 |  | 1 | 0.3 | 19 |  | 0 | 1587 | 1640 | 8.74 | 0 | 0 | 11 | 65 | 51 | Y |  | 2023-01-11 16:24 | 74 | 1088 | 31 | 30 | 35 | 39 | 41 | 42 | 42 | 41 | 41 | 40 | 40 | 38 | 38 | 35 | 38 | 42 | 35 | 41 | -0.14 | Y | 50 | Y | -0.2 | [7 empty] | N | N | N | N | 170 | 0.4 | 76 | 82742 | 96015 | 1985 | 3000 | 13 | 1 |  | 2023-01-11 16:39 | 1587 | 145 |  | 31 |  | * 전공정 요청으로 감속주입 0.40 이상공정 등록 및 생관통보 | 302D7C9EE60B4970BFB5624814393B34 | [13 empty] | 86.19 | 100 | 0 | 3100 | 300 |  | 450 | 300 | Y | Y | 0 | 3100 | 300 |  | 449 | 300 | Y | Y | N | [6 empty] | BM510510 | C
A75372 | 2023-01-11 | 1 | D |  | 3 | A | SP-AE1541M | 합금강 | D1 | BM#1 | 1635 | 39 | 1604 | 1573 | 29 | 5600 |  | 3 | 0.23 | 18 |  | -1.92 | 1558 | 1604 | 0 | 155.06 |  | 38 | 22 | 404 | Y |  | 2023-01-11 17:05 | 65 | 1097 | 24 | 23 | 19 | 19 | 17 | 17 | 18 | 17 | 16 | 16 | 15 | 16 | 15 | 15 | 17 | 19 | 15 | 17 | -0.08 | Y | 50 | Y | -0.2 | [7 empty] | N | N | N | N | 190 | 0.5 | 59 | 101532 | 95183 | 2467 | 14200 | 08 | 1 |  | 2023-01-11 17:12 | 1558 | 107 |  | 33 |  | *엣지히터 코일부 가열, 100KW사용 *전공정 작업지연, 감속주입 | [14 empty] | 101.38 | 100 | 0 | 0 | 0 |  | 650 |  | N | N | 0 | 0 | 0 |  | 651 |  | N | N |  |  | Y |  |  |  |  | BT180180 | H
B74664 | 2023-01-11 | 2 | D | 잔강최소화 | 9 | A | ATA105M2 | 탄소강 | A | BM#2 | 1583 | 50 | 1632 | 1535 | 42 | 7700 |  | 1 | 0.32 | 16 |  | 0 | 1586 | 1634 | 0 | 18.95 | 0 | 32 | 81 | 58 | Y |  | 2023-01-11 17:39 | 73 | 1098 | -153 | -114 | 32 | 32 | 33 | 34 | 34 | 35 | 35 | 35 | 34 | 33 | 32 | 32 | 25 | 35 | 32 | 35 | -0.12 | Y | 25 | Y | -0.2 | [7 empty] | N | N | N | N | 220 | 0.45 | 58 | 96236 | 92965 | 2685 | 13100 | 13 | 1 |  | 2023-01-11 17:43 | 1586 | 140 |  | 48 | 29 | * 롱노즐 재사용 * 전공정 요청으로 감속주입 | [14 empty] | 102.82 | 100 | 2500 | 0 | 0 |  | 409 | 300 | Y | Y | 2500 | 0 | 0 |  | 410 | 300 | Y | Y | N | [5 empty] | Y | BM510510 | C
A75373 | 2023-01-11 | 1 | D |  | 4 | A | SP-AE1541M | 합금강 | D1 | BM#1 | 1641 | 45 | 1602 | 1574 | 38 | 6100 |  | 3 | 0.23 | 19 |  | -1.66 | 1563 | 1602 | 0 | 145.06 |  | 31 | 10 | 541 | Y |  | 2023-01-11 18:12 | 70 | 1087 | 13 | 13 | 21 | 24 | 25 | 25 | 23 | 24 | 22 | 21 | 22 | 20 | 20 | 20 | 22 | 25 | 20 | 0 | -0.12 | Y | 40 | Y | 0 | [7 empty] | N | N | N | N | 180 | 0.52 | 59 | 84610 | 96760 | 2440 | 15400 | 08 | 1 |  | 2023-01-11 18:29 | 1563 | 103 |  | 27 |  | *전공정 작업지연, 감속주입 | [14 empty] | 83.15 | 100 | 0 | 0 | 0 |  | 650 |  | Y | N | 0 | 0 | 0 |  | 651 |  | Y | N |  |  | Y |  |  |  |  | BT180180 | H
B74665 | 2023-01-11 | 2 | D |  | 10 | A | ATA105M2 | 탄소강 | A | BM#2 | 1624 | 37 | 1623 | 1536 | 33 | 6100 |  | 1 | 0.3 | 16 |  | -2.39 | 1575 | 1624 | 0 | 17.86 | 0 | 37 | 68 | 67 | Y |  | 2023-01-11 19:00 | 62 | 1090 | 30 | 29 | 29 | 29 | 30 | 29 | 28 | 28 | 27 | 26 | 25 | 24 | 23 | 23 | 27 | 30 | 23 | 29 | -0.17 | Y | 40 | Y | -0.2 | [7 empty] | N | N | N | N | 210 | 0.47 | 61 | 93335 | 93193 | 1757 | 13900 | 13 | 1 |  | 2023-01-11 19:05 | 1575 | 105 |  | 28 |  | * 전공정 요청으로 감속주입 | [14 empty] | 100.36 | 100 | 0 | 0 | 0 |  | 409 | 300 | Y | Y | 0 | 0 | 0 |  | 410 | 300 | Y | Y | N |  |  |  | Y |  |  | BM510510 | C
A75374 | 2023-01-11 | 1 | D | 잔강최소화전 | 5 | A | SP-AE1541M | 합금강 | D1 | BM#1 | 1657 | 39 | 1603 | 1586 | 25 | 4000 |  | 3 | 0.23 | 18 |  | -1.57 | 1566 | 1603 | 0 | 137.87 |  | 16 | 51 | 75 | Y |  | 2023-01-11 19:07 | 73 | 1088 | 20 | 20 | 29 | 33 | 36 | 37 | 37 | 37 | 36 | 35 | 34 | 32 | 32 | 32 | 33 | 37 | 32 | 37 | -0.12 | Y | 40 | Y | 0 | [7 empty] | N | N | N | N | 170 | 0.49 | 65 | 97611 | 102153 | -2203 | 3000 | 08 | 1 |  | 2023-01-11 19:15 | 1566 | 101 |  | 31 |  | *전공정요청 L/D잔강 미이월 |  | BBDE55EB6CA44DF482771D2BC63A370B | FE19183105BD4444801C5FCCFF9D3FC5 | [11 empty] | 94.72 | 100 | 0 | 3100 | 0 |  | 650 |  | Y | N | 0 | 3100 | 0 |  | 651 |  | Y | N |  |  | N |  |  |  |  | BT180180 | H
B74666 | 2023-01-11 | 2 | D |  | 11 | A | ATA105M2 | 탄소강 | A | BM#2 | 1655 | 32 | 1626 | 1568 | 29 | 4800 |  | 1 | 0.31 | 16 |  | -2.24 | 1567 | 1611 | 0 | 16.44 | 0 | 35 | 86 | 78 | Y |  | 2023-01-11 19:55 | 54 | 1097 | 21 | 22 | 23 | 23 | 22 | 21 | 20 | 19 | 18 | 17 | 16 | 16 | 15 | 15 | 19 | 23 | 15 | 0 | -0.16 |  | 50 | Y | -0.2 | [7 empty] | N | N | N | N | 200 | 0.49 | 62 | 93335 | 96441 | 1109 | 13500 | 13 | 1 |  | 2023-01-11 20:05 | 1567 | 105 |  | 35 |  | * 전공정 요청으로 감속주입 | [14 empty] | 98.3 | 100 | 0 | 0 | 0 |  | 410 | 300 | Y | Y | 0 | 0 | 0 |  | 410 | 300 | Y | Y | N | [6 empty] | BM510510 | C
A75375 | 2023-01-11 | 1 | D | 잔강최소화 | 6 | A | SM45CS1 | 탄소강 | B | BM#1 | 1655 | 39 | 1609 | 1583 | 20 | 4100 |  | 3 | 0.24 | 18 |  | -1.97 | 1564 | 1609 | 86.96 | 47.95 |  | 18 | 2 | 53 | Y |  | 2023-01-11 20:29 | 73 | 1090 | -175 | -2 | 22 | 25 | 26 | 28 | 29 | 30 | 30 | 30 | 30 |  |  | 30 | 21 | 30 | 30 | 30 | 0 |  | 15 | Y | 0 | [7 empty] | N | N | N | N | 210 | 0.48 | 58 | 84610 | 99873 | 1077 | 15500 | 08 | 1 |  | 2023-01-11 20:38 | 1564 | 121 |  | 32 | [16 empty] | 83.65 | 100 | 3100 | 0 | 0 |  | 650 |  | Y | Y | 3100 | 0 | 0 |  | 651 |  | Y | Y | N | [6 empty] | BT180180 | H
B74667 | 2023-01-11 | 2 | B |  | 12 | A | ATA105M2 | 탄소강 | A | BM#2 | 1667 | 38 | 1621 | 1578 | 30 | 5000 |  | 1 | 0.38 | 15 |  | -1.92 | 1567 | 1616 | 2.24 | 9.2 | 0 | 11 | 66 | 67 | Y |  | 2023-01-11 21:06 | 54 | 1080 | 13 | 17 | 24 | 28 | 29 | 29 | 27 | 26 | 25 | 24 | 23 | 23 |  | 23 | 25 | 29 | 23 | 0 | -0.15 | Y | 40 | Y | 0 | [7 empty] | N | N | N | N | 190 | 0.49 | 63 | 93335 | 97070 | 1930 | 13600 | 13 | 1 |  | 2023-01-11 21:13 | 1567 | 106 |  | 27 |  | * 전공정 요청으로 감속주입 | [14 empty] | 96.02 | 100 | 0 | 0 | 0 |  | 409 | 300 | Y | Y | 0 | 0 | 0 |  | 410 | 300 | Y | Y | N | [6 empty] | BM510510 | C
A75376 | 2023-01-11 | 1 | B |  | 7 | A | SM45CS1 | 탄소강 | B | BM#1 | 1699 | 38 | 1598 | 1593 | 21 | 3400 |  | 3 | 0.24 | 14 |  | -2.19 | 1556 | 1598 | 59.1 | 5.84 |  | 38 | 23 | 63 | Y |  | 2023-01-11 21:23 | 65 | 1087 | 29 | 28 | 25 | 24 | 24 | 23 | 23 | 22 | 22 | 22 | 21 | 20 | 20 | 19 | 23 | 25 | 19 | 22 | -0.11 |  | 55 | Y | -0.2 | [7 empty] | N | N | N | N | 200 | 0.51 | 61 | 101532 | 100829 | 221 | 15400 | 08 | 1 |  | 2023-01-11 21:33 | 1556 | 96 |  | 36 | [8 empty] | 3DB38DFDB3E3426CBC821ED9E14EADB0 | 0F6D27F8075543618EF6172E94A442F7 | 0F03D42EC069490A96C806DD377B107F |  | 452D1B4366994493B21306E55A661D5E | 12831C6D2DFB4FD88BFA4C39175D0007 | 549E934316D7410196263954957BD10D |  | 10153200 | 100 | 0 | 0 | 0 |  | 650 |  | Y | Y | 0 | 0 | 0 |  | 651 |  | Y | Y | N | [6 empty] | BT180180 | H
B74668 | 2023-01-11 | 2 | B |  | 13 | A | ATA105M2 | 탄소강 | A | BM#2 | 1621 | 30 | 1635 | 1568 | 26 | 5000 |  | 1 | 0.3 | 16 |  | -2.29 | 1580 | 1624 | 0 | 10.89 | 0 | 32 | 82 | 50 | Y |  | 2023-01-11 22:01 | 67 | 1098 | 19 | 23 | 28 | 29 | 30 | 30 | 30 | 31 | 31 | 30 | 29 | 29 | 28 | 28 | 29 | 31 | 28 | 30 | -0.05 | Y | 25 | Y | -0.2 | [7 empty] | N | N | N | N | 180 | 0.47 | 61 | 93335 | 92676 | 3324 | 14700 | 13 | 1 |  | 2023-01-11 22:03 | 1580 | 110 |  | 37 |  | * 전공정 요청으로 감속주입 | [14 empty] | 99.4 | 100 | 0 | 0 | 0 |  | 411 | 300 | Y | Y | 0 | 0 | 0 |  | 411 | 300 | Y | Y | N | [6 empty] | BM510510 | C
A75377 | 2023-01-11 | 1 | B | TUNDISH교체전 | 8 | A | SM45CS1 | 탄소강 | B | BM#1 | 1637 | 33 | 1604 | 1565 | 23 | 4700 |  | 3 | 0.25 | 14 |  | -2.73 | 1553 | 1604 | 70.69 | 76 |  | 31 | 11 | 77 | Y |  | 2023-01-11 22:28 | 62 | 1094 | 18 | 18 | 19 | 19 | 19 | 20 | 20 | 19 | 18 | 18 | 17 |  |  | 17 | 19 | 20 | 17 | 19 | -0.04 | Y | 25 | Y | -0.2 | [7 empty] | N | N | N | N | 190 | 0.52 | 57 | 90076 | 93696 | -1346 | 2000 | 08 | 1 |  | 2023-01-11 22:38 | 1553 | 100 |  | 34 |  |  |  | A32987E200D841C4A1DECF3970A42605 | 9FFC724B8D054B9CB5F27E5F74379013 | BA6E8B383C0B41E5AD3E1D3B3AF75BC9 |  |  | 2C57F1F91BA243329F2AC2BD9DEA0C47 | 763B44A0B10044DCBD66118597CAC3DB | E8EA91A6CFF24894B97B031460DA8657 |  | 7AA97CF3BB18481CA0490E8816E1F874 | 03364B2F3ED74E3EAF91796036C4592A | 475341D1AA194B6FBAEF13AF55F23BC7 |  | 95.02 | 100 | 0 | 2500 | 0 |  | 650 |  | Y | Y | 0 | 2500 | 0 |  | 651 |  | Y | Y | N | [6 empty] | BT180180 | C
B74669 | 2023-01-11 | 2 | B |  | 14 | B | ATA105M2 | 탄소강 | A | BM#2 | 1619 | 38 | 1631 | 1562 | 30 | 5500 |  | 1 | 0.33 | 16 |  | -2.48 | 1570 | 1625 | 0 | 23.61 | 0 | 37 | 69 | 46 | Y |  | 2023-01-11 23:26 | 57 | 1090 | 26 | 26 | 29 | 33 | 34 | 34 | 33 | 32 | 31 | 30 | 29 | 28 | 27 | 26 | 30 | 34 | 26 | 26 | -0.18 | Y | 45 | Y | -0.2 | [7 empty] | N | N | N | N | 170 | 0.47 | 63 | 93335 | 93931 | 3169 | 15100 | 13 | 1 |  | 2023-01-11 23:26 | 1570 | 95 |  | 14 |  | * 전공정 요청으로 감속주입 | [14 empty] | 98.61 | 100 | 0 | 0 | 0 |  | 411 | 300 | Y | Y | 0 | 0 | 0 |  | 410 | 300 | Y | Y | N | [6 empty] | BM510510 | C
A75378 | 2023-01-11 | 1 | B | TUNDISH교체 | 1 | A | AE1055LS | 탄소강 | G-AE1055LS | BM#1 | 1618 | 41 | 1614 | 1546 | 31 | 5700 |  | 3 | 0.22 | 25 |  | -1.43 | 1570 | 1613 | 0 | 159.13 |  | 16 | 52 | 77 | Y |  | 2023-01-11 23:45 | 86 | 1093 | -249 | -226 | 28 | 21 | 19 | 24 | 27 | 30 | 32 | 33 | 34 | 34 |  | 34 | 28 | 34 | 34 | 0 | 0 |  | 5 | Y | 0 |  | 1.35 | 1.23 | [5 empty] | N | N | M | 210 | 0.5 | 56 | 84600 | 93185 | 4465 | 14400 | 01 | 2 |  | 2023-01-11 23:55 | 1570 | 116 |  | 38 |  | *T/D FLUX 유:10KG용:220KG | [14 empty] | 84.26 | 100 | 1500 | 0 | 0 |  | 500 |  | N | N | 1500 | 0 | 0 |  | 501 |  | N | N | N |  |  | Y |  |  |  | BT180180 | C
B74670 | 2023-01-11 | 2 | B |  | 15 | A | ATA105M2 | 탄소강 | A | BM#2 | 1677 | 36 | 1643 | 1580 | 29 | 5200 |  | 1 | 0.34 | 16 |  | -2.51 | 1564 | 1623 | 0 | 26.57 | 0 | 35 | 87 | 63 | Y |  | 2023-01-12 00:33 | 51 | 1095 | 23 | 23 | 27 | 29 | 30 | 30 | 29 | 28 | 28 | 26 | 25 | 23 | 22 | 20 | 26 | 30 | 20 | 23 | -0.2 | Y | 50 | Y | -0.2 | [7 empty] | N | N | N | N | 170 | 0.45 | 69 | 93335 | 98215 | 535 | 13900 | 13 | 1 |  | 2023-01-12 00:36 | 1564 | 91 |  | 11 |  | * 전공정 요청으로 감속주입 * 전공정 요청으로 감속주입 0.40 이상공정 등록 및 생관통보 ID: 306,405 | [14 empty] | 95.48 | 100 | 0 | 0 | 0 |  | 411 | 300 | Y | Y | 0 | 0 | 0 |  | 410 | 300 | Y | Y | N | [6 empty] | BM510510 | C
A75379 | 2023-01-11 | 1 | B |  | 2 | A | AE1055LS | 탄소강 | G-AE1055LS | BM#1 | 1620 | 41 | 1614 | 1564 | 33 | 4700 |  | 3 | 0.22 | 25 |  | -1.74 | 1561 | 1614 | 0 | 171.85 |  | 18 | 3 | 62 | Y |  | 2023-01-12 00:51 | 77 | 1093 | 34 | 34 | 34 | 36 | 35 | 35 | 34 | 35 | 35 | 34 | 35 | 34 | 34 | 34 | 35 | 36 | 34 | 35 | -0.04 | Y | 45 | Y | 0 | [8 empty] | N | N | Y | 200 | 0.48 | 61 | 84600 | 93200 | 5250 | 14600 | 01 | 2 |  | 2023-01-12 00:59 | 1561 | 113 |  | 31 | [16 empty] | 84.56 | 100 | 0 | 0 | 0 |  | 500 |  | N | N | 0 | 0 | 0 |  | 501 |  | N | N | N |  |  | Y |  |  |  | BT180180 | C
B74671 | 2023-01-11 | 2 | B | TUNDISH교체전 | 16 | A | ATA105M2 | 탄소강 | A | BM#2 | 1632 | 36 | 1636 | 1544 | 31 | 6200 |  | 1 | 0.34 | 16 |  | -2.38 | 1577 | 1624 | 0 | 18.83 | 0 | 11 | 67 | 71 | Y |  | 2023-01-12 01:36 | 64 | 1098 | 17 | 17 | 26 | 28 | 31 | 32 | 33 | 33 | 31 | 30 | 28 | 28 | 27 | 24 | 28 | 33 | 24 | 28 | -0.2 | Y | 45 | Y | -0.2 | [7 empty] | N | N | N | N | 220 | 0.4 | 74 | 95501 | 94893 | 2907 | 2000 | 13 | 1 |  | 2023-01-12 01:39 | 1577 | 98 |  | 18 |  | * 전공정 요청으로 감속주입 0.40 이상공정 등록 및 생관통보 | C3EB8460B9F44DF294F1FF8F1B6EDFB8 | DE180E9AB71F43F3A8782EC8D57871B2 | 122C374FF99B4F579B2E0E1EE08029A9 | [11 empty] | 99.64 | 100 | 0 | 2500 | 0 |  | 411 | 300 | Y | Y | 0 | 2500 | 0 |  | 410 | 300 | Y | Y | N | [6 empty] | BM510510 | C
A75380 | 2023-01-11 | 1 | B |  | 3 | A | AE1055LS | 탄소강 | G-AE1055LS | BM#1 | 1620 | 40 | 1592 | 1531 | 32 | 5800 |  | 3 | 0.22 | 25 |  | -1.39 | 1550 | 1592 | 0 | 153.25 |  | 38 | 24 | 70 | Y |  | 2023-01-12 01:56 | 66 | 1093 | 34 | 33 | 31 | 29 | 28 | 27 | 26 | 25 | 25 | 24 | 24 | 23 | 23 | 23 | 27 | 31 | 23 | 0 | -0.16 |  | 50 | Y | 0 | [8 empty] | N | N | Y | 190 | 0.48 | 61 | 101520 | 92909 | 3991 | 13900 | 01 | 2 |  | 2023-01-12 02:04 | 1550 | 104 |  | 27 | [16 empty] | 101.62 | 100 | 0 | 0 | 0 |  | 500 |  | N | N | 0 | 0 | 0 |  | 501 |  | N | N | N |  |  | Y |  |  |  | BT180180 | C
A75381 | 2023-01-11 | 1 | B |  | 4 | A | AE1055LS | 탄소강 | G-AE1055LS | BM#1 | 1633 | 35 | 1596 | 1560 | 29 | 4800 |  | 3 | 0.22 | 25 |  | -1.49 | 1551 | 1596 | 0 | 188.26 |  | 31 | 12 | 76 | Y |  | 2023-01-12 03:05 | 67 | 1097 | 23 | 25 | 29 | 29 | 29 | 28 | 27 | 27 | 26 | 26 | 24 | 23 | 23 | 23 | 26 | 29 | 23 | 29 | -0.11 |  | 55 | Y | 0 | [8 empty] | N | N | Y | 180 | 0.48 | 64 | 101520 | 95322 | 4078 | 12900 | 01 | 2 |  | 2023-01-12 03:13 | 1551 | 98 |  | 21 | [16 empty] | 99.24 | 100 | 0 | 0 | 0 |  | 500 |  | N | N | 0 | 0 | 0 |  | 501 |  | N | N | N |  |  | Y |  |  |  | BT180180 | C
B74672 | 2023-01-11 | 2 | B | TUNDISH교체 | 1 | B | SM10CM5 | 탄소강 | A | BM#2 | 1619 | 39 | 1686 | 1580 | 34 | 6800 |  | 1 | 0.31 | 18 |  | -2.66 | 1606 | 1669 | 9.48 | 0 | 0 | 32 | 83 | 71 | Y |  | 2023-01-12 02:55 | 83 | 1099 | -315 | -314 | 20 | 16 | 17 | 24 | 28 | 30 | 31 | 31 | 31 | 31 | 30 | 30 | 27 | 31 | 30 | 31 | -0.04 |  | 20 | Y | -0.2 |  | 2.08 | 2.08 |  |  |  |  | N | N | N | N | 220 | 0.49 | 60 | 90923 | 95099 | 4051 | 15200 | 07 | 2 |  | 2023-01-12 02:55 | 1606 | 126 |  | 39 |  | * T/D FLUX 용탕부: 120 KG / 유탕부: 10KG 투입. | F56788E7BD5743D28EA40E1F7CE08E00 | [13 empty] | 92.45 | 100 | 700 | 0 | 0 |  | 411 | 300 | Y | Y | 700 | 0 | 0 |  | 410 | 300 | Y | Y | N | [6 empty] | RB150.00 | H
A75382 | 2023-01-11 | 1 | B |  | 5 | A | AE1055LS | 탄소강 | G-AE1055LS | BM#1 | 1637 | 35 | 1592 | 1562 | 21 | 3800 |  | 3 | 0.22 | 25 |  | -1.45 | 1549 | 1592 | 0 | 162.87 |  | 16 | 53 | 65 | Y |  | 2023-01-12 04:12 | 65 | 1093 | 23 | 26 | 29 | 30 | 31 | 30 | 29 | 29 | 29 | 28 | 27 | 27 | 27 | 27 | 28 | 31 | 27 | 29 | -0.1 | Y | 40 | Y | 0 | [8 empty] | N | N | Y | 170 | 0.48 | 60 | 84600 | 93471 | 7229 | 15400 | 01 | 2 |  | 2023-01-12 04:29 | 1549 | 91 |  | 19 | [16 empty] | 84.22 | 100 | 0 | 0 | 0 |  | 500 |  | N | N | 0 | 0 | 0 |  | 501 |  | N | N | N |  |  | Y |  |  |  | BT180180 | H
B74673 | 2023-01-11 | 2 | B |  | 2 | A | SM10CM5 | 탄소강 | A | BM#2 | 1687 | 40 | 1689 | 1582 | 36 | 6300 |  | 1 | 0.33 | 21 |  | 0 | 1602 | 1662 | 9.57 | 0 | 0 | 37 | 70 | 82 | Y |  | 2023-01-12 03:59 | 79 | 1095 | 26 | 26 | 30 | 34 | 36 | 36 | 36 | 35 | 35 | 34 | 33 | 32 | 31 | 30 | 33 | 36 | 30 | 36 | -0.13 | Y | 45 | Y | -0.2 | [7 empty] | N | N | N | N | 220 | 0.46 | 64 | 98604 | 94329 | 1871 | 16000 | 07 | 2 |  | 2023-01-12 04:03 | 1602 | 122 |  | 36 |  | * 전공정 요청으로 감속주입 | [14 empty] | 103.96 | 100 | 0 | 0 | 0 |  | 411 | 300 | Y | Y | 0 | 0 | 0 |  | 410 | 300 | Y | Y | N | [6 empty] | RB150.00 | H
A75383 | 2023-01-11 | 1 | C |  | 6 | A | AE1055LS | 탄소강 | G-AE1055LS | BM#1 | 1592 | 37 | 1591 | 1525 | 31 | 5100 |  | 3 | 0.22 | 25 |  | -1.36 | 1550 | 1591 | 0 | 172.66 |  | 18 | 4 | 68 | Y |  | 2023-01-12 05:17 | 66 | 1099 | 27 | 28 | 32 | 34 | 35 | 35 | 34 | 33 | 32 | 31 | 31 | 31 | 30 | 30 | 32 | 35 | 30 | 31 | -0.12 | Y | 40 | Y | -0.2 | [8 empty] | N | N | Y | 210 | 0.48 | 62 | 84600 | 94249 | 5551 | 15300 | 01 | 2 |  | 2023-01-12 05:26 | 1550 | 93 |  | 16 | [16 empty] | 83.56 | 100 | 0 | 0 | 0 |  | 500 |  | N | N | 0 | 0 | 0 |  | 501 |  | N | N | N |  |  | Y |  |  |  | BT180180 | C
B74674 | 2023-01-11 | 2 | C |  | 3 | A | SM10CM5 | 탄소강 | A | BM#2 | 1607 | 42 | 1667 | 1554 | 37 | 7000 |  | 1 | 0.3 | 19 |  | -2.23 | 1592 | 1651 | 30.96 | 0 | 0 | 35 | 88 | 77 | Y |  | 2023-01-12 05:08 | 69 | 1096 | 28 | 28 | 30 | 30 | 29 | 29 | 29 | 29 | 27 | 26 | 25 | 24 | 23 | 20 | 27 | 30 | 20 | 29 | -0.17 |  | 60 | Y | -0.6 | [7 empty] | N | N | N | N | 210 | 0.4 | 75 | 101008 | 96396 | 4 | 15000 | 07 | 2 |  | 2023-01-12 05:11 | 1592 | 122 |  | 32 |  | * 전공정 요청으로 20%이상 감속주입,이상공정 등록 및 생관통보 | [14 empty] | 105.66 | 100 | 0 | 0 | 0 |  | 411 | 300 | Y | Y | 0 | 0 | 0 |  | 410 | 300 | Y | Y | N | [6 empty] | RB150.00 | H
A75384 | 2023-01-11 | 1 | C |  | 7 | A | AE1055LS | 탄소강 | G-AE1055LS | BM#1 | 1592 | 41 | 1601 | 1539 | 31 | 5000 |  | 3 | 0.19 | 25 |  | -1.37 | 1560 | 1601 | 0 | 144.76 |  | 38 | 25 | 76 | Y |  | 2023-01-12 06:23 | 76 | 1092 | 24 | 23 | 22 | 25 | 21 | 22 | 22 | 21 | 25 | 24 | 23 | 22 | 22 | 22 | 23 | 25 | 21 | 22 | -0.2 | Y | 20 | Y | 0 | [8 empty] | N | N | Y | 200 | 0.45 | 67 | 101520 | 93170 | 7230 | 15300 | 01 | 2 |  | 2023-01-12 06:30 | 1560 | 89 |  | 13 |  | *전공정 요청으로 감속주입-정속주입 강종 감속으로 이상재 등록ID: (전기로 작업지연) | [14 empty] | 98.61 | 100 | 0 | 0 | 0 |  | 500 |  | N | N | 0 | 0 | 0 |  | 501 |  | N | N | N |  |  | Y |  |  |  | BT180180 | C
B74675 | 2023-01-11 | 2 | C | 잔강최소화전 | 4 | A | SM10CM5 | 탄소강 | A | BM#2 | 1598 | 47 | 1665 | 1541 | 38 | 7300 |  | 1 | 0.41 | 19 |  | -2.25 | 1589 | 1644 | 9.6 | 0 | 0 | 11 | 68 | 71 | Y |  | 2023-01-12 06:36 | 66 | 1093 | 16 | 22 | 26 | 28 | 30 | 30 | 30 | 30 | 30 | 29 | 28 | 27 | 27 | 24 | 27 | 30 | 24 | 30 | -0.12 | Y | 50 | Y | -0.2 | [7 empty] | N | N | N | N | 200 | 0.4 | 74 | 79763 | 94978 | 2072 | 3000 | 07 | 2 |  | 2023-01-12 06:43 | 1589 | 116 |  | 21 |  | * 전공정 요청으로 20%이상 감속주입, 이상공정 등록 및 생관통보 | 78DF53E339554BA1A4D0BA367CBD0510 | [13 empty] | 83.17 | 100 | 0 | 3226 | 0 |  | 411 | 300 | Y | Y | 0 | 3584 | 0 |  | 410 | 300 | Y | Y | N | [6 empty] | RB150.00 | H
A75385 | 2023-01-12 | 1 | C |  | 8 | A | AE1055LS | 탄소강 | G-AE1055LS | BM#1 | 1654 | 38 | 1606 | 1578 | 22 | 3700 |  | 3 | 0.2 | 25 |  | -1.65 | 1556 | 1606 | 0 | 139.2 |  | 31 | 13 | 70 | Y |  | 2023-01-12 07:23 | 72 | 1098 | 37 | 37 | 36 | 36 | 35 | 34 | 34 | 33 | 32 | 31 | 31 | 30 |  | 30 | 34 | 36 | 30 | 0 | -0.11 |  | 55 | Y | -0.2 | [8 empty] | N | N | Y | 190 | 0.45 | 66 | 101520 | 93502 | 3698 | 15200 | 01 | 2 |  | 2023-01-12 07:31 | 1556 | 92 |  | 21 |  | *전공정 요청으로 감속주입-정속주입 강종 감속으로 이상재 등록ID: (전기로 작업지연) | [6 empty] | BCC2F7A648CB4B75B93A57FF92B7BE9F | 63E205D0F78944D381D43755AAB47F79 | 7D9A5A883BE84354A1E074154CE93655 |  | 3E455B01A9524602807B812E1A9D397A | C57A61A705924B0B8E96CFE837AE565D | CE88942B267746AAA1142BD4C0FFAC97 |  | 101.01 | 100 | 0 | 0 | 0 |  | 500 |  | N | N | 0 | 0 | 0 |  | 501 |  | N | N | N |  |  | Y |  |  |  | BT180180 | H
B74676 | 2023-01-12 | 2 | C | 잔강최소화 | 5 | A | SM16CM2 | 탄소강 | C1 | BM#2 | 1575 | 47 | 1653 | 1543 | 39 | 7500 |  | 1 | 0.34 | 16 |  | -2.71 | 1585 | 1649 | 6.29 | 0 | 0 | 32 | 84 | 76 | Y |  | 2023-01-12 07:59 | 70 | 1103 | -154 | -38 | 37 | 37 | 39 | 39 | 40 | 39 | 39 | 38 | 38 | 37 | 36 | 35 | 32 | 40 | 35 | 39 | -0.14 | Y | 35 | Y | -0.2 | [7 empty] | N | N | N | N | 190 | 0.4 | 68 | 92410 | 95038 | 3612 | 12300 | 07 | 2 |  | 2023-01-12 08:03 | 1585 | 122 |  | 28 |  | *전공정 요청 20%이상 감속주입,이상공정 등록 및 생관통보 | [14 empty] | 9241000 | 100 | 3000 | 0 | 0 |  | 451 | 300 | Y | Y | 3000 | 0 | 0 |  | 450 | 300 | Y | Y | N | [6 empty] | RB150.00 | H
A75386 | 2023-01-12 | 1 | C |  | 9 | A | AE1055LS | 탄소강 | G-AE1055LS | BM#1 | 1616 | 39 | 1597 | 1539 | 23 | 4500 |  | 3 | 0.2 | 25 |  | -1.59 | 1549 | 1597 | 0 | 122.01 |  | 16 | 54 | 69 | Y |  | 2023-01-12 08:27 | 65 | 1090 | 29 | 29 | 30 | 30 | 30 | 29 | 29 | 28 | 28 | 27 | 27 | 26 | 26 | 26 | 28 | 30 | 26 | 30 | -0.07 | Y | 55 | Y | 0 | [8 empty] | N | N | Y | 180 | 0.45 | 66 | 101520 | 94504 | 3596 | 15100 | 01 | 2 |  | 2023-01-12 08:38 | 1549 | 96 |  | 24 |  | *전공정 요청으로 감속주입-정속주입 강종 감속으로 이상재 등록ID: (전기로 전극교체) | [14 empty] | 100.02 | 100 | 0 | 0 | 0 |  | 500 |  | N | N | 0 | 0 | 0 |  | 501 |  | N | N | N |  |  | Y |  |  |  | BT180180 | H
B74677 | 2023-01-12 | 2 | C |  | 6 | A | SM16CM2 | 탄소강 | C1 | BM#2 | 1612 | 40 | 1653 | 1576 | 32 | 6100 |  | 1 | 0.41 | 16 |  | -2.56 | 1582 | 1648 | 6.69 | 0 | 0 | 37 | 71 | 91 | Y |  | 2023-01-12 09:06 | 67 | 1096 | 28 | 29 | 30 | 30 | 31 | 32 | 30 | 30 | 29 | 28 | 27 | 26 | 26 | 24 | 28 | 32 | 24 | 30 | -0.18 | Y | 45 | Y | -0.2 | [7 empty] | N | N | N | N | 180 | 0.4 | 75 | 92942 | 99408 | -1158 | 14700 | 07 | 2 |  | 2023-01-12 09:10 | 1582 | 128 |  | 35 |  | *전공정 요청 20%이상 감속주입,이상공정 등록 및 생관통보 | [14 empty] | 94.94 | 100 | 0 | 0 | 0 |  | 451 | 300 | Y | Y | 0 | 0 | 0 |  | 450 | 300 | Y | Y | N |  |  |  | Y |  |  | RB150.00 | H
A75387 | 2023-01-12 | 1 | C |  | 10 | A | AE1055LS | 탄소강 | G-AE1055LS | BM#1 | 1681 | 40 | 1594 | 1612 | 25 | 2500 |  | 3 | 0.2 | 26 |  | -1.41 | 1551 | 1594 | 0 | 131.74 |  | 18 | 5 | 70 | Y |  | 2023-01-12 09:30 | 67 | 1100 | 26 | 25 | 26 | 27 | 29 | 29 | 28 | 28 | 28 | 27 | 26 | 26 | 26 | 27 | 27 | 29 | 26 | 28 | -0.02 | Y | 45 | Y | 0.2 | [8 empty] | N | N | Y | 170 | 0.45 | 67 | 84600 | 95194 | 4806 | 15400 | 01 | 2 |  | 2023-01-12 09:53 | 1551 | 104 |  | 29 |  | *전공정 요청으로 감속주입-정속주입 강종 감속으로 이상재 등록ID: (전기로 전극교체) | [14 empty] | 82.78 | 100 | 0 | 0 | 0 |  | 500 |  | N | N | 0 | 0 | 0 |  | 501 |  | N | N | N |  |  | Y |  |  |  | BT180180 | H
B74678 | 2023-01-12 | 2 | C |  | 7 | A | SM16CM2 | 탄소강 | C1 | BM#2 | 1628 | 36 | 1643 | 1573 | 28 | 5500 |  | 1 | 0.33 | 16 |  | -2.8 | 1586 | 1638 | 4.65 | 0 | 0 | 35 | 89 | 75 | Y |  | 2023-01-12 10:10 | 71 | 1091 | 21 | 22 | 22 | 24 | 26 | 27 | 27 | 28 | 28 | 27 | 27 | 27 | 27 | 27 | 26 | 28 | 27 | 27 | -0.03 | Y | 30 | Y | 0 | [7 empty] | N | N | N | N | 170 | 0.47 | 65 | 100192 | 95798 | 2152 | 14900 | 07 | 2 |  | 2023-01-12 10:20 | 1586 | 122 |  | 47 |  | *전공정 요청 감속주입 | [14 empty] | 99.64 | 100 | 0 | 0 | 0 |  | 451 | 300 | Y | Y | 0 | 0 | 0 |  | 450 | 300 | Y | Y | N | [6 empty] | RB150.00 | H
A75388 | 2023-01-12 | 1 | C |  | 11 | A | AE1055LS | 탄소강 | G-AE1055LS | BM#1 | 1687 | 40 | 1602 | 1591 | 26 | 3700 |  | 3 | 0.19 | 25 |  | -1.57 | 1554 | 1602 | 0 | 129.91 |  | 38 | 26 | 73 | Y |  | 2023-01-12 10:51 | 70 | 1095 | 27 | 29 | 34 | 36 | 37 | 36 | 36 | 36 | 35 | 34 | 33 | 33 | 32 | 32 | 34 | 37 | 32 | 36 | -0.11 | Y | 45 | Y | 0 | [8 empty] | N | N | Y | 210 | 0.45 | 67 | 101520 | 96492 | 4358 | 15300 | 01 | 2 |  | 2023-01-12 10:59 | 1554 | 89 |  | 15 |  | *전공정 요청으로 감속주입-정속주입 강종 감속으로 이상재 등록ID: (전기로 전극교체) | [14 empty] | 98.09 | 100 | 0 | 0 | 0 |  | 500 |  | N | N | 0 | 0 | 0 |  | 501 |  | N | N | N |  |  | Y |  |  |  | BT180180 | H
B74679 | 2023-01-12 | 2 | C |  | 8 | A | SM16CM2 | 탄소강 | C1 | BM#2 | 1637 | 40 | 1640 | 1586 | 27 | 5000 |  | 1 | 0.33 | 16 |  | -2.43 | 1586 | 1632 | 4.7 | 0 | 0 | 11 | 69 | 74 | Y |  | 2023-01-12 11:12 | 71 | 1099 | 25 | 24 | 24 | 26 | 26 | 26 | 26 | 25 | 25 | 24 | 23 | 23 | 22 | 21 | 24 | 26 | 21 | 26 | -0.1 | Y | 50 | Y | -0.2 | [7 empty] | N | N | N | N | 170 | 0.5 | 63 | 100700 | 100755 | -1055 | 13700 | 07 | 2 |  | 2023-01-12 11:19 | 1586 | 126 |  | 51 |  | *전공정 요청 감속주입 | [14 empty] | 10070000 | 100 | 0 | 0 | 0 |  | 451 | 300 | Y | Y | 0 | 0 | 0 |  | 450 | 300 | Y | Y | N | [6 empty] | RB150.00 | H
A75389 | 2023-01-12 | 1 | C |  | 12 | A | AE1055LS | 탄소강 | G-AE1055LS | BM#1 | 1636 | 42 | 1607 | 1565 | 30 | 5000 |  | 3 | 0.2 | 26 |  | 0 | 1607 | 1607 | 0 | 180.93 |  | 31 | 14 | 80 | Y |  | 2023-01-12 12:00 | 123 | 1092 | 22 | 24 | 22 | 24 | 24 | 24 | 23 | 23 | 22 | 21 | 25 | 25 | 24 | 24 | 23 | 25 | 24 | 24 | -0.07 | Y | 15 | Y | 0 | [8 empty] | N | N | Y | 200 | 0.45 | 65 | 101520 | 90080 | 7170 | 15050 | 01 | 2 |  | 2023-01-12 12:08 | 1607 | 92 |  | 15 |  | *전공정 요청으로 감속주입-정속주입 강종 감속으로 이상재 등록ID: (전기로 전극교체) | [14 empty] | 102.08 | 100 | 0 | 0 | 0 |  | 500 |  | N | N | 0 | 0 | 0 |  | 501 |  | N | N | N |  |  | Y |  |  |  | BT180180 | H
B74680 | 2023-01-12 | 2 | A |  | 9 | A | SM16CM2 | 탄소강 | C1 | BM#2 | 1592 | 35 | 1649 | 1548 | 28 | 5600 |  | 1 | 0.34 | 15 |  | -2.62 | 1579 | 1627 | 4.64 | 0 | 0 | 32 | 85 | 50 | Y |  | 2023-01-12 12:20 | 64 | 1105 | 19 | 19 | 24 | 25 | 26 | 27 | 27 | 26 | 26 | 25 | 25 | 23 |  | 23 | 24 | 27 | 23 | 26 | -0.08 | Y | 30 | Y | -0.4 | [7 empty] | N | N | N | N | 220 | 0.5 | 59 | 101542 | 93815 | 3385 | 13500 | 07 | 2 |  | 2023-01-12 12:24 | 1579 | 121 |  | 48 |  | *전공정 요청 감속주입 | [14 empty] | 105.61 | 100 | 0 | 0 | 0 |  | 451 | 300 | Y | Y | 0 | 0 | 0 |  | 450 | 300 | Y | Y | N | [6 empty] | RB150.00 | H
A75390 | 2023-01-12 | 1 | A |  | 13 | A | AE1055LS | 탄소강 | G-AE1055LS | BM#1 | 1692 | 39 | 1599 | 1609 | 21 | 2900 |  | 3 | 0.19 | 25 |  | -1.6 | 1550 | 1599 | 0 | 294.33 |  | 16 | 55 | 83 | Y |  | 2023-01-12 13:18 | 66 | 1097 | 34 | 33 | 33 | 34 | 34 | 34 | 33 | 32 | 31 | 31 | 31 | 30 | 30 | 30 | 32 | 34 | 30 | 34 | -0.08 | Y | 50 | Y | 0 | [8 empty] | N | N | Y | 190 | 0.45 | 65 | 84600 | 94089 | 4261 | 15520 | 01 | 2 |  | 2023-01-12 13:07 | 1550 | 95 |  | 4 |  | *전공정 요청으로 감속주입-정속주입 강종 감속으로 이상재 등록 | [14 empty] | 83.68 | 100 | 0 | 0 | 0 |  | 500 |  | N | N | 0 | 0 | 0 |  | 501 |  | N | N | N |  |  | Y |  |  |  | BT180180 | H
B74681 | 2023-01-12 | 2 | A | 잔강최소화전 | 10 | A | SM16CM2 | 탄소강 | C1 | BM#2 | 1621 | 38 | 1644 | 1566 | 29 | 5900 |  | 1 | 0.33 | 16 |  | -2.47 | 1591 | 1648 | 7.05 | 0 | 0 | 37 | 72 | 44 | Y |  | 2023-01-12 13:34 | 76 | 1094 | 20 | 21 | 32 | 39 | 43 | 44 | 44 | 44 | 43 | 42 | 42 | 41 |  | 41 | 39 | 44 | 41 | 44 | -0.08 | Y | 35 | Y | -0.1 | [7 empty] | N | N | N | N | 210 | 0.52 | 59 | 82066 | 98340 | 1760 | 3000 | 07 | 2 |  | 2023-01-12 13:37 | 1591 | 116 |  | 35 |  |  | 41C3FD36CE4246A1BC5230E7E281DA5C | [13 empty] | 82.77 | 100 | 0 | 3325 | 0 |  | 451 | 300 | Y | Y | 0 | 3185 | 0 |  | 450 | 300 | Y | Y | N | [6 empty] | RB150.00 | H
A75391 | 2023-01-12 | 1 | A |  | 14 | A | AE1055LS | 탄소강 | G-AE1055LS | BM#1 | 1590 | 40 | 1607 | 1533 | 28 | 5500 |  | 3 | 0.19 | 25 |  | 0 | 1564 | 1607 | 0 | 136.24 |  | 18 | 6 | 80 | Y |  | 2023-01-12 13:57 | 80 | 1092 | 30 | 29 | 32 | 35 | 36 | 37 | 37 | 37 | 36 | 36 | 35 | 35 | 35 | 35 | 35 | 37 | 35 | 37 | -0.05 | Y | 40 | Y | 0 | [8 empty] | N | N | Y | 180 | 0.48 | 63 | 84600 | 94291 | 7009 | 15230 | 01 | 2 |  | 2023-01-12 14:05 | 1564 | 103 |  | 31 |  | *전공정 요청으로 감속주입-정속주입 강종 감속으로 이상재 등록 | [14 empty] | 8460000 | 100 | 0 | 0 | 0 |  | 500 |  | N | N | 0 | 0 | 0 |  | 501 |  | N | N | N |  |  | Y |  |  |  | BT180180 | H
B74682 | 2023-01-12 | 2 | A | 잔강최소화 | 11 | A | AE1510M2 | 합금강 | C | BM#2 | 1658 | 48 | 1659 | 1622 | 38 | 6800 |  | 1 | 0.28 | 18 |  | -2.1 | 1592 | 1653 | 0.16 | 47.28 | 0 | 35 | 90 | 33 | Y |  | 2023-01-12 14:55 | 76 | 1098 | -119 | -104 | 49 | 49 | 51 | 53 | 53 | 54 | 54 | 54 | 54 | 54 |  | 54 | 45 | 54 | 54 | 54 | 0 |  | 20 | Y | 0 | [7 empty] | N | N | N | N | 200 | 0.49 | 58 | 98040 | 100216 | 2084 | 15600 | 07 | 2 |  | 2023-01-12 14:57 | 1592 | 126 |  | 29 |  | *롱노즐 재사용 | [14 empty] | 90.03 | 100 | 2600 | 0 | 0 |  | 509 | 300 | Y | Y | 2600 | 0 | 0 |  | 510 | 300 | Y | Y | N | [5 empty] | Y | RB150.00 | H
A75392 | 2023-01-12 | 1 | A |  | 15 | A | AE1055LS | 탄소강 | G-AE1055LS | BM#1 | 1622 | 40 | 1604 | 1555 | 24 | 4500 |  | 3 | 0.2 | 26 |  | -1.64 | 1553 | 1604 | 0 | 172.87 |  | 38 | 27 | 71 | Y |  | 2023-01-12 15:08 | 69 | 1100 | 34 | 33 | 34 | 35 | 35 | 35 | 35 | 34 | 33 | 33 | 33 | 33 | 32 | 32 | 34 | 35 | 32 | 35 | -0.06 | Y | 45 | Y | -0.2 | [8 empty] | N | N | Y | 170 | 0.48 | 59 | 101520 | 91735 | 5815 | 15490 | 01 | 2 |  | 2023-01-12 15:15 | 1553 | 103 |  | 24 | [16 empty] | 102.86 | 100 | 0 | 0 | 0 |  | 500 |  | N | N | 0 | 0 | 0 |  | 501 |  | N | N | N |  |  | Y |  |  |  | BT180180 | H
B74683 | 2023-01-12 | 2 | A |  | 12 | A | AE1510M2 | 합금강 | C | BM#2 | 1606 | 43 | 1655 | 1568 | 34 | 6400 |  | 1 | 0.29 | 18 |  | -1.93 | 1583 | 1634 | 0 | 28.97 | 0 | 11 | 70 | 58 | Y |  | 2023-01-12 15:55 | 67 | 1094 | 51 | 48 | 44 | 42 | 40 | 38 | 37 | 36 | 35 | 33 | 33 | 32 | 31 | 31 | 38 | 44 | 31 | 0 | -0.26 |  | 50 | Y | -0.2 | [7 empty] | N | N | N | N | 190 | 0.51 | 61 | 98040 | 99826 | 1724 | 15300 | 07 | 2 |  | 2023-01-12 15:59 | 1583 | 115 |  | 27 | [16 empty] | 97.89 | 100 | 0 | 0 | 0 |  | 510 | 300 | Y | Y | 0 | 0 | 0 |  | 510 | 300 | Y | Y | N | [6 empty] | RB150.00 | H
A75393 | 2023-01-12 | 1 | A |  | 16 | A | AE1055LS | 탄소강 | G-AE1055LS | BM#1 | 1633 | 40 | 1596 | 1564 | 29 | 4500 |  | 3 | 0.23 | 26 |  | -1.54 | 1547 | 1596 | 0 | 13.78 |  | 31 | 15 | 64 | Y |  | 2023-01-12 16:17 | 63 | 1093 | 33 | 33 | 32 | 33 | 33 | 33 | 31 | 31 | 30 | 28 | 27 | 27 | 27 | 27 | 31 | 33 | 27 | 33 | -0.12 | Y | 50 | Y | 0 | [8 empty] | N | N | Y | 210 | 0.48 | 62 | 84600 | 93938 | 5562 | 15470 | 01 | 2 |  | 2023-01-12 16:26 | 1547 | 92 |  | 17 | [8 empty] | C8D5F38F8281476A863318075EFBDD4C | BE208CA47D734D9C970B870FE73D8710 | E9DB89BAF1CA462394A3ED8CAE4A9285 |  | D2E31A756C5F4301BD9FC71C07C77FA7 | C3B129A0833C44E9B66A3EF4A5C16566 | DEA08EDAFFD744F9A5220DD94BA8E81B |  | 83.8 | 100 | 0 | 0 | 0 |  | 500 |  | N | N | 0 | 0 | 0 |  | 501 |  | N | N | N |  |  | Y |  |  |  | BT180180 | H
B74684 | 2023-01-12 | 2 | A |  | 13 | A | AE1510M2 | 합금강 | C | BM#2 | 1622 | 42 | 1645 | 1527 | 38 | 7600 |  | 1 | 0.34 | 18 |  | -2.04 | 1577 | 1632 | 0 | 26.05 | 0 | 32 | 86 | 55 | Y |  | 2023-01-12 17:00 | 61 | 1091 | 29 | 29 | 34 | 38 | 39 | 40 | 39 | 39 | 39 | 38 | 37 | 36 | 35 | 35 | 37 | 40 | 35 | 39 | -0.14 | Y | 35 | Y | -0.2 | [7 empty] | N | N | N | N | 180 | 0.52 | 56 | 98040 | 93161 | 2889 | 14900 | 07 | 2 |  | 2023-01-12 17:04 | 1577 | 116 |  | 25 | [16 empty] | 104.69 | 100 | 0 | 0 | 0 |  | 510 | 300 | Y | Y | 0 | 0 | 0 |  | 510 | 300 | Y | Y | N | [6 empty] | RB150.00 | H
A75394 | 2023-01-12 | 1 | A |  | 17 | A | AE1055LS | 탄소강 | G-AE1055LS | BM#1 | 1616 | 40 | 1595 | 1553 | 28 | 4600 |  | 3 | 0.22 | 25 |  | -1.41 | 1553 | 1595 | 0 | 171.5 |  | 16 | 56 | 68 | Y |  | 2023-01-12 17:16 | 69 | 1095 | 28 | 28 | 32 | 35 | 36 | 36 | 35 | 36 | 35 | 33 | 33 | 33 |  | 33 | 34 | 36 | 33 | 36 | -0.07 | Y | 40 | Y | 0 | [8 empty] | N | N | Y | 200 | 0.48 | 61 | 101520 | 94277 | 5723 | 15290 | 01 | 2 |  | 2023-01-12 17:23 | 1553 | 94 |  | 21 | [16 empty] | 100.22 | 100 | 0 | 0 | 0 |  | 500 |  | N | N | 0 | 0 | 0 |  | 501 |  | N | N | N |  |  | Y |  |  |  | BT180180 | H
B74685 | 2023-01-12 | 2 | A | TUNDISH교체전 | 14 | A | AE1510M2 | 합금강 | C | BM#2 | 1618 | 42 | 1672 | 1562 | 36 | 6600 |  | 1 | 0.32 | 18 |  | -1.9 | 1586 | 1634 | 0 | 29.12 | 0 | 37 | 73 | 63 | Y |  | 2023-01-12 18:03 | 70 | 1096 | 33 | 39 | 44 | 48 | 49 | 49 | 48 | 47 | 46 | 46 | 45 | 44 |  | 44 | 45 | 49 | 44 | 0 | -0.14 | Y | 35 | Y | -0.2 | [7 empty] | N | N | N | N | 170 | 0.52 | 58 | 81700 | 97327 | 2973 | 2400 | 07 | 2 |  | 2023-01-12 18:05 | 1586 | 103 |  | 20 |  |  | F62D5E4BAC6F49E9B82B1FE39EB9E465 | 4DA95A79CBF54133B7387F1F5C174B35 | 5B16E8811DF04656AB87AA41D91AF4B5 | [11 empty] | 83.37 | 100 | 0 | 3120 | 0 |  | 509 | 300 | Y | Y | 0 | 3460 | 0 |  | 510 | 300 | Y | Y | N | [6 empty] | RB150.00 | H
A75395 | 2023-01-12 | 1 | A |  | 18 | A | AE1055LS | 탄소강 | G-AE1055LS | BM#1 | 1614 | 40 | 1595 | 1556 | 28 | 4800 |  | 3 | 0.2 | 26 |  | -1.39 | 1552 | 1595 | 0 | 153.37 |  | 18 | 7 | 65 | Y |  | 2023-01-12 18:16 | 68 | 1092 | 34 | 33 | 33 | 33 | 33 | 33 | 32 | 31 | 30 | 29 | 29 | 29 | 29 | 28 | 31 | 33 | 28 | 33 | -0.09 |  | 55 | Y | -0.2 | [8 empty] | N | N | Y | 190 | 0.48 | 64 | 84600 | 96783 | 7017 | 15040 | 01 | 2 |  | 2023-01-12 18:24 | 1552 | 96 |  | 24 | [16 empty] | 8460000 | 100 | 0 | 0 | 0 |  | 500 |  | N | N | 0 | 0 | 0 |  | 501 |  | N | N | N |  |  | Y |  |  |  | BT180180 | H
A75396 | 2023-01-12 | 1 | A |  | 19 | A | AE1055LS | 탄소강 | G-AE1055LS | BM#1 | 1619 | 40 | 1594 | 1562 | 27 | 4600 |  | 3 | 0.2 | 25 |  | -1.52 | 1548 | 1594 | 0 | 174.51 |  | 38 | 28 | 78 | Y |  | 2023-01-12 19:27 | 64 | 1093 | 27 | 27 | 29 | 32 | 33 | 33 | 32 | 32 | 31 | 30 | 30 | 28 | 28 | 28 | 30 | 33 | 28 | 32 | -0.11 | Y | 45 | Y | 0 | [8 empty] | N | N | Y | 180 | 0.48 | 63 | 101520 | 97411 | 5789 | 15650 | 01 | 2 |  | 2023-01-12 19:34 | 1548 | 94 |  | 18 | [16 empty] | 97.15 | 100 | 0 | 0 | 0 |  | 500 |  | N | N | 0 | 0 | 0 |  | 501 |  | N | N | N |  |  | Y |  |  |  | BT180180 | H
B74686 | 2023-01-12 | 2 | A | TUNDISH교체 | 1 | A | SM45CB | 탄소강 | SM45C | BM#2 | 1583 | 41 | 1646 | 1528 | 38 | 7500 |  | 1 | 0.36 | 18 |  | -2.57 | 1585 | 1642 | 0 | 25.37 | 0 | 35 | 91 | 59 | Y |  | 2023-01-12 19:10 | 92 | 1099 | -307 | -12 | 38 | 35 | 41 | 48 | 52 | 53 | 54 | 56 | 57 | 51 | 49 | 48 | 48 | 57 | 48 | 0 | -0.6 |  | 15 | Y | -0.2 |  | 2.82 | 2.64 | 1.83 |  |  |  | N | N | N | N | 220 | 0.45 | 64 | 89495 | 95344 | 2606 | 15500 | 06 | 1 |  | 2023-01-12 19:12 | 1585 | 121 |  | 36 |  | * T/D FLUX 용탕부: 120 KG / 유탕부: 10KG 투입. *수소10분값 기준치 초과 이상공정등록 및 생관통보 * 전공정 요청으로 20%이상 감속주입, 305 306 405 406 이상공정 등록 및 생관통보 | [14 empty] | 92.26 | 100 | 700 | 0 | 0 |  | 651 | 400 | N | N | 700 | 0 | 0 |  | 650 | 400 | N | N | N | [6 empty] | RB140.00 | C
A75397 | 2023-01-12 | 1 | A | TUNDISH교체전 | 20 | A | AE1055LS | 탄소강 | G-AE1055LS | BM#1 | 1600 | 40 | 1601 | 1541 | 27 | 5000 |  | 3 | 0.2 | 25 |  | -1.62 | 1553 | 1601 | 0 | 170.53 |  | 31 | 16 | 74 | Y |  | 2023-01-12 20:33 | 69 | 1093 | 27 | 27 | 30 | 35 | 35 | 36 | 35 | 36 | 34 | 33 | 33 | 32 | 32 | 32 | 33 | 36 | 32 | 35 | -0.11 | Y | 35 | Y | 0 | [8 empty] | N | N | Y | 170 | 0.48 | 67 | 109401 | 93820 | 5730 | 2000 | 01 | 2 |  | 2023-01-12 20:40 | 1553 | 90 |  | 17 |  |  |  | A4CF6C3206DA4B8A8B9A3C281FD29DB3 | 2B042A13297142EDA5EE59488C2E7221 | A56D11EF200D44628028F91FBAE13B72 | [10 empty] | 108.48 | 100 | 0 | 3500 | 0 |  | 500 |  | N | N | 0 | 3500 | 0 |  | 501 |  | N | N | N |  |  | Y |  |  |  | BT180180 | H
B74687 | 2023-01-12 | 2 | A |  | 2 | A | SM45CB | 탄소강 | SM45C | BM#2 | 1609 | 42 | 1608 | 1515 | 37 | 6800 |  | 1 | 0.28 | 14 |  | -1.81 | 1554 | 1598 | 0 | 15.11 | 0 | 11 | 71 | 60 | Y |  | 2023-01-12 20:13 | 61 | 1095 | 46 | 41 | 35 | 31 | 28 | 26 | 24 | 23 | 21 | 21 | 20 | 20 | 19 | 19 | 26 | 35 | 19 | 0 | -0.29 |  | 55 | Y | 0 | [7 empty] | N | N | N | N | 220 | 0.46 | 66 | 90570 | 97267 | 1033 | 13900 | 06 | 1 |  | 2023-01-12 20:24 | 1554 | 122 |  | 39 |  | *전공정 요청 감속주입 | [14 empty] | 94.34 | 100 | 0 | 0 | 0 |  | 650 | 400 | N | N | 0 | 0 | 0 |  | 650 | 400 | N | N | N | [6 empty] | RB125.00 | C
B74688 | 2023-01-12 | 2 | B |  | 3 | A | SM45CB | 탄소강 | SM45C | BM#2 | 1609 | 42 | 1632 | 1528 | 36 | 6500 |  | 1 | 0.33 | 14 |  | -2.07 | 1570 | 1612 | 0 | 27.27 | 0 | 32 | 87 | 66 | Y |  | 2023-01-12 21:18 | 77 | 1078 | 16 | 23 | 27 | 30 | 30 | 30 | 30 | 29 | 29 | 27 | 27 | 26 | 25 | 25 | 27 | 30 | 25 | 30 | -0.11 | Y | 45 | Y | -0.2 | [7 empty] | Y | Y | Y | Y | 210 | 0.47 | 64 | 97609 | 95906 | 3444 | 14700 | 06 | 1 |  | 2023-01-12 21:29 | 1570 | 126 |  | 41 | [16 empty] | 103.34 | 100 | 0 | 0 | 0 |  | 651 | 700 | N | N | 0 | 0 | 0 |  | 650 | 700 | N | N | N | [6 empty] | RB230.00 | C
A75398 | 2023-01-12 | 1 | B | TUNDISH교체 | 1 | A | AE1070LS | 탄소강 | E1 | BM#1 | 1617 | 42 | 1602 | 1558 | 33 | 5900 |  | 3 | 0.2 | 30 |  | -1.27 | 1563 | 1609 | 0 | 232.99 |  | 16 | 57 | 72 | Y |  | 2023-01-12 21:47 | 88 | 1098 | -985 | -459 | 7 | 25 | 19 | 21 | 24 | 22 | 25 | 25 | 22 | 23 |  | 23 | 23 | 25 | 19 | 25 | -0.04 |  | 5 | Y | 0.2 |  | 2.05 | 1.87 | [5 empty] | N | N | M | 210 | 0.49 | 60 | 84610 | 94013 | 7337 | 12900 | 16 | 1 |  | 2023-01-12 21:55 | 1563 | 114 |  | 27 |  | *T/D FLUX 유:10K용:220KG *STR#1,2 LOOP5번 노즐누수로 과냉발생 50%줄임 | [14 empty] | 79.78 | 100 | 1500 | 0 | 0 |  | 650 |  | N | N | 1500 | 0 | 0 |  | 651 |  | N | N | N |  |  | Y |  |  |  | BT180180 | H
B74689 | 2023-01-12 | 2 | B |  | 4 | A | SM45CB | 탄소강 | SM45C | BM#2 | 1598 | 41 | 1611 | 1552 | 38 | 6000 |  | 1 | 0.35 | 15 |  | -2.07 | 1555 | 1599 | 0 | 19.78 | 0 | 37 | 74 | 70 | Y |  | 2023-01-12 22:42 | 62 | 1093 | 23 | 22 | 25 | 26 | 27 | 27 | 27 | 26 | 26 | 25 | 24 | 24 | 23 | 22 | 25 | 27 | 22 | 27 | -0.11 | Y | 45 | Y | -0.2 | [7 empty] | Y | Y | Y | Y | 200 | 0.47 | 63 | 153648 | 94110 | 3440 | 15000 | 06 | 1 |  | 2023-01-12 22:45 | 1555 | 107 |  | 22 | [16 empty] | 166.65 | 100 | 0 | 0 | 0 |  | 650 | 700 | N | N | 0 | 0 | 0 |  | 651 | 700 | N | N | N | [6 empty] | RB230.00 | C
A75399 | 2023-01-12 | 1 | B |  | 2 | A | AE1070LS | 탄소강 | E1 | BM#1 | 1652 | 43 | 1590 | 1583 | 25 | 4200 |  | 3 | 0.2 | 30 |  | -1.36 | 1543 | 1590 | 0 | 210.98 |  | 18 | 8 | 73 | Y |  | 2023-01-12 22:47 | 68 | 1097 | 36 | 34 | 30 | 29 | 29 | 28 | 27 | 26 | 26 | 26 | 27 | 26 | 26 | 25 | 28 | 30 | 25 | 26 | -0.09 | Y | 55 | Y | -0.2 | [8 empty] | Y | Y | Y | 200 | 0.5 | 64 | 101532 | 100580 | 5870 | 12900 | 16 | 1 |  | 2023-01-12 22:56 | 1543 | 115 |  | 30 |  | *STR#1,2 LOOP5번 노즐누수로 과냉발생 50%줄임 | [14 empty] | 94.36 | 100 | 0 | 0 | 0 |  | 650 |  | N | N | 0 | 0 | 0 |  | 651 |  | N | N | N |  |  | Y |  |  |  | BT180180 | H
B74690 | 2023-01-12 | 2 | B |  | 5 | A | SM45C | 탄소강 | SM45C | BM#2 | 1643 | 41 | 1586 | 1543 | 38 | 7000 |  | 1 | 0.33 | 18 |  | -2.35 | 1557 | 1617 | 0 | 22.33 | 0 | 5 | 73 | 2155 | Y |  | 2023-01-12 23:53 | 64 | 1098 | 20 | 20 | 25 | 29 | 29 | 29 | 28 | 27 | 26 | 25 | 24 | 23 | 23 | 22 | 25 | 29 | 22 | 29 | -0.14 | Y | 50 | Y | -0.2 | [7 empty] | Y | Y | Y | Y | 190 | 0.47 | 65 | 42560 | 97379 | 2021 | 13700 | 06 | 1 |  | 2023-01-12 23:55 | 1557 | 103 |  | 16 | [16 empty] | 45.71 | 100 | 0 | 0 | 0 |  | 650 | 700 | N | N | 0 | 0 | 0 |  | 650 | 700 | N | N | N | [6 empty] | RB300.00 | C
A75400 | 2023-01-12 | 1 | B | 잔강최소화전 | 3 | A | AE1070LS | 탄소강 | E1 | BM#1 | 1631 | 41 | 1574 | 1564 | 27 | 4400 |  | 3 | 0.23 | 30 |  | -1 | 1539 | 1574 | 0 | 194.36 |  | 38 | 29 | 82 | Y |  | 2023-01-12 23:43 | 64 | 1097 | 25 | 23 | 22 | 22 | 22 | 22 | 22 | 22 | 22 | 21 | 21 | 21 | 21 | 21 | 22 | 22 | 21 | 22 | -0.02 | Y | 50 | Y | 0 | [8 empty] | N | Y | Y | 190 | 0.5 | 60 | 91014 | 96401 |  | 3000 | 16 | 1 |  | 2023-01-12 23:51 | 1539 | 119 |  | 39 |  | *STR#1,2 LOOP5번 노즐누수로 과냉발생 50%줄임 *T/D잔강 실측 2TON *램핑다운 시간17:48 | [14 empty] | 9101400 | 100 | 0 | 3100 | 0 |  | 650 |  | N | N | 0 | 3100 | 0 |  | 650 |  | N | N | N |  |  | Y |  |  |  | BT180180 | H
B74691 | 2023-01-12 | 2 | B |  | 6 | A | SM45C | 탄소강 | SM45C | BM#2 | 1644 | 35 | 1614 | 1573 | 25 | 4200 |  | 1 | 0.36 | 15 |  | -2.05 | 1546 | 1597 | 0 | 20.89 | 0 | 11 | 72 | 72 | Y |  | 2023-01-13 00:42 | 53 | 1097 | 19 | 19 | 20 | 22 | 21 | 20 | 19 | 18 | 17 | 16 | 16 | 14 |  | 14 | 19 | 22 | 14 | 19 | -0.2 | Y | 40 | Y | -0.4 | [7 empty] | Y | Y | Y | Y | 180 | 0.47 | 63 | 99408 | 95015 | 1785 | 15000 | 06 | 1 |  | 2023-01-13 00:49 | 1546 | 109 |  | 34 | [16 empty] | 108.7 | 100 | 0 | 0 | 0 |  | 650 | 700 | N | N | 0 | 0 | 0 |  | 650 | 700 | N | N | N |  |  |  | Y |  |  | RB300.00 | C
A75401 | 2023-01-12 | 1 | B | 잔강최소화 | 4 | A | AE1055M1 | 탄소강 | AE1055LS계 | BM#1 | 1634 | 41 | 1605 | 1557 | 29 | 5300 |  | 3 | 0.23 | 20 |  | -1.51 | 1568 | 1605 | 0 | 164.96 |  | 31 | 17 | 63 | Y |  | 2023-01-13 00:39 | 82 | 1093 | -246 | 11 | 19 | 23 | 26 | 27 | 29 | 28 | 29 | 29 | 29 | 30 | 30 | 30 | 20 | 30 | 30 | 29 | 0 |  | 5 | Y | 0 | [7 empty] | N | N | N | N | 180 | 0.48 | 64 | 101532 | 107536 | 4864 | 14400 | 16 | 1 |  | 2023-01-13 00:47 | 1568 | 136 |  | 61 | [8 empty] | 63F2FD05ED9E42ADAA81E36B609406F5 | 361AE4C5551C49FC98969D7D67FEB684 | C2243CF49351432B8F9641645C08CEAC |  | F5CD3E27B7E7490EB3B0EB6BF04433B1 | 226EA7C078D04E67A795C804763DA6C1 | 05E237BAB1AB4BC7A700B362E27890D8 |  | 88.64 | 100 | 3000 | 0 | 0 |  | 650 |  | N | N | 3000 | 0 | 0 |  | 650 |  | N | N | N |  |  | Y | Y |  |  | BT180180 | H
B74692 | 2023-01-12 | 2 | B |  | 7 | A | SM45C | 탄소강 | SM45C | BM#2 | 1663 | 38 | 1621 | 1618 | 29 | 4200 |  | 1 | 0.38 | 17 |  | -2.19 | 1556 | 1611 | 0 | 23.33 | 0 | 32 | 88 | 54 | Y |  | 2023-01-13 02:02 | 63 | 1098 | 12 | 22 | 30 | 33 | 34 | 33 | 32 | 30 | 29 | 24 | 22 | 18 |  | 18 | 27 | 34 | 18 | 0 | -0.4 | Y | 40 | Y | -0.8 | [7 empty] | Y | Y | Y | Y | 170 | 0.47 | 63 | 99917 | 94030 | 3120 | 14700 | 06 | 1 |  | 2023-01-13 02:04 | 1556 | 101 |  | 19 | [16 empty] | 104.57 | 100 | 0 | 0 | 0 |  | 650 | 700 | N | N | 0 | 0 | 0 |  | 650 | 700 | N | N | N | [6 empty] | RB230.00 | C
A75402 | 2023-01-12 | 1 | B |  | 5 | A | AE1055M1 | 탄소강 | AE1055LS계 | BM#1 | 1583 | 33 | 1590 | 1553 | 28 | 5000 |  | 3 | 0.23 | 20 |  | -1.33 | 1557 | 1590 | 0 | 212.19 |  | 16 | 58 | 55 | Y |  | 2023-01-13 01:51 | 71 | 1099 | 25 | 25 | 21 | 21 | 22 | 22 | 22 | 22 | 22 | 22 | 22 | 21 | 21 | 21 | 22 | 22 | 21 | 22 | -0.03 | Y | 40 | Y | 0 | [7 empty] | N | N | N | N | 170 | 0.5 | 60 | 101532 | 98680 | 3870 | 15200 | 16 | 1 |  | 2023-01-13 01:59 | 1557 | 127 |  | 53 | 12 | [15 empty] | 96.06 | 100 | 0 | 0 | 0 |  | 650 |  | N | N | 0 | 0 | 0 |  | 651 |  | N | N | N |  |  | Y |  |  |  | BT180180 | H
B74693 | 2023-01-12 | 2 | B |  | 8 | A | SM45C | 탄소강 | SM45C | BM#2 | 1665 | 32 | 1619 | 1569 | 27 | 5000 |  | 1 | 0.32 | 16 |  | -2.6 | 1554 | 1610 | 0 | 21.66 | 0 | 37 | 75 | 72 | Y |  | 2023-01-13 02:53 | 61 | 1095 | 14 | 14 | 19 | 22 | 25 | 26 | 26 | 26 | 25 | 24 | 23 | 23 | 22 | 22 | 23 | 26 | 22 | 26 | -0.11 | Y | 35 | Y | -0.2 | [7 empty] | Y | Y | Y | Y | 170 | 0.47 | 62 | 93330 | 92929 | 2971 | 15800 | 06 | 1 |  | 2023-01-13 02:56 | 1554 | 106 |  | 31 | [16 empty] | 98.04 | 100 | 0 | 0 | 0 |  | 650 | 700 | N | N | 0 | 0 | 0 |  | 651 | 700 | N | N | N | [6 empty] | RB240.00 | C
A75403 | 2023-01-12 | 1 | B |  | 6 | A | AE1055M1 | 탄소강 | AE1055LS계 | BM#1 | 1633 | 41 | 1589 | 1555 | 29 | 4800 |  | 3 | 0.23 | 20 |  | -1.47 | 1553 | 1589 | 0 | 215.54 |  | 18 | 9 | 49 | Y |  | 2023-01-13 03:10 | 67 | 1093 | 26 | 25 | 25 | 26 | 26 | 26 | 26 | 25 | 25 | 25 | 24 | 24 | 24 | 24 | 25 | 26 | 24 | 26 | -0.03 | Y | 50 | Y | 0 | [8 empty] | N | N | Y | 210 | 0.5 | 65 | 84610 | 101087 | 6963 | 15600 | 16 | 1 |  | 2023-01-13 03:19 | 1553 | 117 |  | 35 | [16 empty] | 8461000 | 100 | 0 | 0 | 0 |  | 650 |  | N | N | 0 | 0 | 0 |  | 651 |  | N | N | N |  |  | Y |  |  |  | BT180180 | H
B74694 | 2023-01-12 | 2 | B | TUNDISH교체전 | 9 | A | SM45C | 탄소강 | SM45C | BM#2 | 1613 | 35 | 1607 | 1568 | 31 | 5400 |  | 1 | 0.31 | 16 |  | -2.49 | 1560 | 1611 | 0 | 19.28 | 0 | 5 | 74 | 56 | Y |  | 2023-01-13 04:00 | 67 | 1099 | 19 | 20 | 22 | 25 | 26 | 26 | 25 | 25 | 24 | 23 | 23 | 22 | 21 | 20 | 23 | 26 | 20 | 25 | -0.13 | Y | 45 | Y | -0.2 | [7 empty] | N | N | N | N | 220 | 0.47 | 66 | 93398 | 97717 | 483 | 2000 | 06 | 1 |  | 2023-01-13 04:03 | 1560 | 102 |  | 28 |  |  | 3327BAB25A234CFEB6CFB62D8B8CD997 | 8568E7851B704753A64E9DC405A30B50 | 720D6853970A4382A87185A6BAE7DC44 | [11 empty] | 95.5 | 100 | 0 | 2690 | 0 |  | 650 | 400 | N | N | 0 | 2720 | 0 |  | 650 | 400 | N | N | N | [6 empty] | BM510510 | C
A75404 | 2023-01-12 | 1 | B |  | 7 | A | AE1055M1 | 탄소강 | AE1055LS계 | BM#1 | 1602 | 42 | 1602 | 1540 | 28 | 4900 |  | 3 | 0.23 | 20 |  | -1.99 | 1552 | 1602 | 0 | 247.79 |  | 38 | 30 | 63 | Y |  | 2023-01-13 04:15 | 66 | 1093 | 24 | 24 | 26 | 27 | 28 | 28 | 27 | 26 | 27 | 26 | 26 | 25 | 25 | 25 | 26 | 28 | 25 | 27 | -0.07 | Y | 40 | Y | 0 | [7 empty] | N | N | N | N | 200 | 0.5 | 60 | 101532 | 96418 | 4382 | 14900 | 16 | 1 |  | 2023-01-13 04:22 | 1552 | 124 |  | 36 | [16 empty] | 98.19 | 100 | 0 | 0 | 0 |  | 650 |  | N | N | 0 | 0 | 0 |  | 651 |  | N | N | N |  |  | Y |  |  |  | BT180180 | H
A75405 | 2023-01-12 | 1 | C | TUNDISH교체전 | 8 | A | AE1055M1 | 탄소강 | AE1055LS계 | BM#1 | 1583 | 41 | 1613 | 1544 | 28 | 5400 |  | 3 | 0.23 | 20 |  | -1.82 | 1568 | 1613 | 0 | 165.24 |  | 31 | 18 | 46 | Y |  | 2023-01-13 05:17 | 82 | 1098 | 25 | 25 | 21 | 25 | 22 | 23 | 23 | 22 | 21 | 21 | 21 | 21 |  | 21 | 22 | 25 | 21 | 25 | -0.09 | Y | 45 | Y | 0 | [7 empty] | N | N | N | N | 190 | 0.49 | 62 | 90384 | 95922 | 4678 | 2000 | 16 | 1 |  | 2023-01-13 05:25 | 1568 | 108 |  | 35 | 18 |  |  | 9451AB0CA41542478FDF3E48190CD65F | 4D4CE609DBE0420E92C37444DF809D7D | [11 empty] | 87.84 | 100 | 0 | 3500 | 0 |  | 650 |  | N | N | 0 | 3500 | 0 |  | 651 |  | N | N | N |  |  | Y |  |  |  | BT180180 | H
B74695 | 2023-01-12 | 2 | C | TUNDISH교체 | 1 | A | SCM440 | 합금강 | D | BM#2 | 1633 | 44 | 1651 | 1566 | 39 | 7900 |  | 1 | 0.31 | 18 |  | -2.71 | 1582 | 1644 | 0 | 18.92 | 0 | 11 | 73 | 61 | Y |  | 2023-01-13 05:21 | 86 | 1095 | -590 | -19 | 24 | 17 | 23 | 26 | 29 | 30 | 30 | 31 | 31 | 30 | 30 | 29 | 26 | 31 | 29 | 30 | -0.03 |  | 20 | Y | -0.2 |  | 2.1 | 2.1 |  |  |  |  | N | N | N | N | 220 | 0.38 | 70 | 95441 | 93179 | 2821 | 15800 | 03 | 2 |  | 2023-01-13 05:27 | 1582 | 124 |  | 35 |  | * T/D FLUX 용탕부: 120 KG / 유탕부: 10KG 투입. * 전공정 요청으로 20%이상 감속주입, 이상공정 등록 및 생관통보 | [14 empty] | 99.42 | 100 | 1050 | 0 | 0 |  | 650 | 400 | Y | N | 1020 | 0 | 0 |  | 650 | 400 | Y | N | N | [6 empty] | RB170.00 | C
A75406 | 2023-01-12 | 1 | C | TUNDISH교체 | 1 | A | SM48CH | 탄소강 | B | BM#1 | 1623 | 41 | 1629 | 1529 | 32 | 6500 |  | 3 | 0.23 | 20 |  | -1.74 | 1585 | 1629 | 0 | 153.99 |  | 16 | 59 | 65 | Y |  | 2023-01-13 06:38 | 94 | 1093 | -289 | -246 | 30 | 30 | 30 | 34 | 37 | 39 | 40 | 42 | 42 | 43 | 44 | 44 | 38 | 44 | 44 | 30 | 0 |  |  | Y | 0.2 |  | 2.37 | 2.37 |  |  |  |  | N | N | N | N | 210 | 0.48 | 59 | 84610 | 96247 | 3403 | 15100 | 17 | 2 |  | 2023-01-13 06:47 | 1585 | 113 |  | 41 | 17 | *T/D FLUX 유:10,용:120kg *STR#1 LOOP#6 과냉으로 비수량 30% 줄임 | [14 empty] | 83.61 | 100 | 1000 | 0 | 0 |  | 650 |  | N | N | 1000 | 0 | 0 |  | 650 |  | N | N | N |  | Y |  |  |  |  | BT180180 | H
B74696 | 2023-01-12 | 2 | C |  | 2 | A | SCM440 | 합금강 | D | BM#2 | 1604 | 43 | 1633 | 1555 | 34 | 6500 |  | 1 | 0.31 | 15 |  | -1.92 | 1571 | 1620 | 0 | 9.1 | 0 | 32 | 89 | 67 | Y |  | 2023-01-13 06:25 | 75 | 1092 | 27 | 27 | 28 | 29 | 30 | 31 | 29 | 29 | 28 | 27 | 25 | 24 | 23 | 21 | 26 | 31 | 21 | 29 | -0.22 | Y | 45 | Y | -0.2 |  |  |  | 0.97 |  |  |  | N | N | N | N | 220 | 0.4 | 79 | 98994 | 99715 | 335 | 14600 | 03 | 2 |  | 2023-01-13 06:30 | 1571 | 128 |  | 42 |  | * 전공정 요청으로 20%이상 감속주입, 이상공정 등록 및 생관통보 | [14 empty] | 98.99 | 100 | 0 | 0 | 0 |  | 650 | 400 | Y | N | 0 | 0 | 0 |  | 650 | 400 | Y | N | N | [6 empty] | BM510510 | C
A75407 | 2023-01-13 | 1 | C |  | 2 | A | SM48CH | 탄소강 | B | BM#1 | 1644 | 39 | 1594 | 1568 | 31 | 4000 |  | 3 | 0.23 | 16 |  | 0 | 1594 | 1594 | 0 | 115.47 |  | 18 | 10 | 70 | Y |  | 2023-01-13 07:32 | 103 | 1090 | 43 | 43 | 36 | 32 | 32 | 31 | 31 | 31 | 30 | 30 | 30 | 30 | 30 | 30 | 32 | 36 | 30 | 31 | -0.12 | Y | 50 | Y | 0 | [7 empty] | N | N | N | N | 200 | 0.5 | 60 | 101532 | 94844 | 3156 | 15000 | 17 | 2 |  | 2023-01-13 07:40 | 1594 | 113 |  | 48 |  | *STR#1 LOOP#6 과냉으로 비수량 30% 줄임 | [14 empty] | 101.68 | 100 | 0 | 0 | 0 |  | 650 |  | N | N | 0 | 0 | 0 |  | 651 |  | N | N | N |  | Y |  |  |  |  | BT180180 | H
B74697 | 2023-01-13 | 2 | C |  | 3 | A | SCM440 | 합금강 | D | BM#2 | 1596 | 53 | 1621 | 1524 | 41 | 8100 |  | 1 | 0.58 | 15 |  | -2.41 | 1557 | 1611 | 0 | 10.8 | 0 | 37 | 76 | 69 | Y |  | 2023-01-13 08:02 | 61 | 1097 | 16 | 17 | 18 | 25 | 25 | 26 | 26 | 24 | 24 | 23 | 22 | 22 | 20 | 20 | 22 | 26 | 20 | 0 | -0.17 | Y | 35 | Y | -0.4 |  |  |  | 0.98 |  |  |  | Y | Y | Y | Y | 210 | 0.47 | 63 | 92533 | 94965 | -115 | 13600 | 03 | 2 |  | 2023-01-13 08:17 | 1557 | 119 |  | 26 | [16 empty] | 95.39 | 100 | 0 | 0 | 0 |  | 650 | 400 | Y | N | 0 | 0 | 0 |  | 650 | 400 | Y | N | N |  |  |  | Y |  |  | RB270.00 | C
A75408 | 2023-01-13 | 1 | C |  | 3 | A | SM48CH | 탄소강 | B | BM#1 | 1620 | 41 | 1611 | 1552 | 31 | 5000 |  | 3 | 0.25 | 16 |  | 0 | 1611 | 1611 | 0 | 180.71 |  | 38 | 31 | 64 | Y |  | 2023-01-13 08:44 | 120 | 1099 | 30 | 30 | 32 | 34 | 35 | 35 | 35 | 35 | 35 | 34 | 34 | 34 | 33 | 33 | 34 | 35 | 33 | 35 | -0.05 | Y | 40 | Y | -0.2 | [7 empty] | N | N | N | N | 190 | 0.5 | 62 | 101532 | 100072 | 3778 | 14900 | 17 | 2 |  | 2023-01-13 08:52 | 1611 | 107 |  | 36 |  | *STR#1 LOOP#6 과냉으로 비수량 30% 줄임 | [14 empty] | 96.65 | 100 | 0 | 0 | 0 |  | 650 |  | N | N | 0 | 0 | 0 |  | 651 |  | N | N | N |  | Y |  |  |  |  | BT180180 | H
B74698 | 2023-01-13 | 2 | C | 잔강최소화전 | 4 | A | SCM440 | 합금강 | D | BM#2 | 1592 | 48 | 1631 | 1553 | 38 | 7500 |  | 1 | 0.29 | 15 |  | -2.35 | 1557 | 1618 | 0 | 9.63 | 0 | 5 | 75 | 102 | Y |  | 2023-01-13 09:06 | 61 | 1098 | 18 | 22 | 26 | 28 | 30 | 31 | 31 | 30 | 30 | 29 | 29 | 28 | 27 | 27 | 28 | 31 | 27 | 30 | -0.11 | Y | 35 | Y | -0.2 |  |  |  | 0.84 |  |  |  | N | N | N | N | 190 | 0.47 | 64 | 88777 | 97094 | 656 | 3000 | 03 | 2 |  | 2023-01-13 09:12 | 1557 | 119 |  | 26 |  | *빅사이즈 후속 | [14 empty] | 91.52 | 100 | 0 | 3100 | 0 |  | 650 | 400 | Y | N | 0 | 3100 | 0 |  | 650 | 400 | Y | N | N | [6 empty] | RB120.00 | C
A75409 | 2023-01-13 | 1 | C |  | 4 | A | SM48CH | 탄소강 | B | BM#1 | 1651 | 42 | 1598 | 1580 | 22 | 3600 |  | 3 | 0.24 | 16 |  | -1.65 | 1564 | 1598 | 0 | 130.11 |  | 31 | 19 | 71 | Y |  | 2023-01-13 09:44 | 73 | 1092 | 33 | 33 | 31 | 31 | 31 | 31 | 31 | 30 | 30 | 29 | 29 | 29 | 29 | 29 | 30 | 31 | 29 | 31 | -0.04 | Y | 50 | Y | 0 | [7 empty] | N | N | N | N | 180 | 0.5 | 57 | 84610 | 90990 | 2860 | 12200 | 17 | 2 |  | 2023-01-13 09:57 | 1564 | 107 |  | 40 |  | *STR#1 LOOP#6 과냉으로 비수량 30% 줄임 *L/D강제개공으로 나탕주입ID:105.205 | [14 empty] | 88.18 | 100 | 0 | 0 | 0 |  | 0 |  | N | N | 0 | 0 | 0 |  | 0 |  | N | N | N |  | Y |  |  |  |  | BT180180 | H
B74699 | 2023-01-13 | 2 | C | 잔강최소화 | 5 | A | AE4145MA2 | 합금강 | AE4145M계 | BM#2 | 1590 | 54 | 1624 | 1545 | 49 | 9100 |  | 1 | 0.28 | 20 |  | -2.2 | 1551 | 1611 | 7.35 | 0 | 0 | 11 | 74 | 74 | Y |  | 2023-01-13 10:27 | 65 | 1104 | -143 | -135 | 30 | 33 | 33 | 33 | 33 | 33 | 33 | 32 | 31 | 29 |  | 29 | 24 | 33 | 29 | 33 | -0.07 | Y | 50 | Y | -0.2 |  |  |  | 1.16 |  |  |  | N | N | N | N | 180 | 0.43 | 67 | 93900 | 103430 | -530 | 15000 | 03 | 2 |  | 2023-01-13 10:30 | 1551 | 134 |  | 26 |  |  | 24B798BC61684654953642DBFB71B98C |  | F94B40A28E2444FD8DD37D07D6B068C3 | [11 empty] | 92.06 | 100 | 4300 | 0 | 0 |  | 650 | 400 | Y | Y | 4300 | 0 | 0 |  | 650 | 400 | Y | Y | Y |  |  |  | Y |  |  | RB184.15 | C
A75410 | 2023-01-13 | 1 | C |  | 5 | A | SM48CH | 탄소강 | B | BM#1 | 1616 | 37 | 1609 | 1557 | 25 | 4100 |  | 3 | 0.24 | 16 |  | 0 | 1609 | 1609 | 0 | 125.28 |  | 16 | 60 | 57 | Y |  | 2023-01-13 10:41 | 118 | 1093 | 28 | 30 | 32 | 34 | 34 | 35 | 35 | 35 | 35 | 35 | 35 |  |  | 35 | 33 | 35 | 35 | 35 | 0 |  | 25 | Y | 0 | [7 empty] | N | N | N | N | 170 | 0.49 | 56 | 101532 | 92300 | 1850 | 14900 | 17 | 2 |  | 2023-01-13 10:49 | 1609 | 105 |  | 43 |  | *STR#1 LOOP#6 과냉으로 비수량 30% 줄임 *L/D강제개공으로 나탕주입ID:101.201 | [14 empty] | 104.4 | 100 | 0 | 0 | 0 |  | 650 |  | N | N | 0 | 0 | 0 |  | 651 |  | N | N | N |  | Y |  |  |  |  | BT180180 | H
B74700 | 2023-01-13 | 2 | C |  | 6 | A | AE4145MA2 | 합금강 | AE4145M계 | BM#2 | 1583 | 53 | 1615 | 1543 | 46 | 8700 |  | 1 | 0.28 | 21 |  | -2.28 | 1539 | 1609 | 6.68 | 0 | 0 | 32 | 90 | 69 | Y |  | 2023-01-13 11:44 | 53 | 1097 | 27 | 28 | 29 | 29 | 29 | 29 | 28 | 28 | 27 | 26 | 25 | 24 | 24 | 20 | 27 | 29 | 20 | 29 | -0.15 |  | 60 | Y | -0.4 |  |  |  | 1.33 |  |  |  | Y | Y | Y | N | 180 | 0.45 | 69 | 93581 | 97789 | 1711 | 14500 | 03 | 2 |  | 2023-01-13 11:50 | 1539 | 130 |  | 17 | [16 empty] | 97.08 | 100 | 0 | 0 | 0 |  | 649 | 400 | Y | Y | 0 | 0 | 0 |  | 651 | 400 | Y | Y | Y | [6 empty] | RB228.60 | C
A75411 | 2023-01-13 | 1 | C |  | 6 | A | SM48CH | 탄소강 | B | BM#1 | 1636 | 39 | 1597 | 1569 | 26 | 3600 |  | 3 | 0 | 19 |  | -1.82 | 1555 | 1597 | 0 | 132.94 |  | 18 | 11 | 61 | Y |  | 2023-01-13 11:49 | 64 | 1090 | 34 | 31 | 30 | 30 | 31 | 30 | 30 | 30 | 29 | 29 | 28 | 28 |  | 28 | 30 | 31 | 28 | 30 | -0.04 | Y | 35 | Y | 0 | [7 empty] | N | N | N | N | 210 | 0.5 | 59 | 84610 | 92999 | 4901 | 15400 | 17 | 2 |  | 2023-01-13 12:10 | 1555 | 95 |  | 31 |  | *STR#1 LOOP#6 과냉으로 비수량 30% 줄임 | [6 empty] | 01FF8DD0A3994784A2004BC54E6B1720 | A0981555A3964D64AEDD67D035722DE6 | B3498888389D4320997E9FB6B1EE4084 |  | 5C82A99CFA90476386712C45483098A1 | 22C2D23618BE48D6B9DADCCFCFB81FF0 | 4E72E765F0F0448789BE090D0DD2E716 |  | 86.34 | 100 | 0 | 0 | 0 |  | 650 |  | N | N | 0 | 0 | 0 |  | 651 |  | N | N | N |  | Y |  |  |  |  | BT180180 | H
B74701 | 2023-01-13 | 2 | A |  | 7 | A | AE4145MA2 | 합금강 | AE4145M계 | BM#2 | 1570 | 51 | 1614 | 1518 | 43 | 8700 |  | 1 | 0.27 | 22 |  | -2.26 | 1538 | 1601 | 8.09 | 0 | 0 | 37 | 77 | 74 | Y |  | 2023-01-13 12:39 | 52 | 1095 | 18 | 19 | 19 | 20 | 21 | 21 | 20 | 20 | 19 | 18 | 18 | 16 | 15 | 13 | 19 | 21 | 13 | 20 | -0.18 | Y | 45 | Y | -0.4 |  |  |  | 1.03 |  |  |  | Y | Y | Y | N | 170 | 0.47 | 64 | 96172 | 93180 | 3870 | 12800 | 03 | 2 |  | 2023-01-13 12:43 | 1538 | 133 |  | 33 | [16 empty] | 102.26 | 100 | 0 | 0 | 0 |  | 651 | 400 | Y | Y | 0 | 0 | 0 |  | 651 | 400 | Y | Y | Y | [6 empty] | RB203.20 | C
A75412 | 2023-01-13 | 1 | A |  | 7 | A | SM48CH | 탄소강 | B | BM#1 | 1620 | 38 | 1605 | 1570 | 26 | 4400 |  | 3 | 0.25 | 16 |  | -1.89 | 1566 | 1605 | 0 | 150.56 |  | 38 | 32 | 53 | Y |  | 2023-01-13 12:50 | 75 | 1100 | 27 | 29 | 32 | 33 | 34 | 33 | 33 | 33 | 32 | 32 | 31 | 30 | 29 | 28 | 31 | 34 | 28 | 33 | -0.12 | Y | 50 | Y | -0.2 | [7 empty] | N | N | N | N | 200 | 0.4 | 76 | 84610 | 97413 | 3387 | 15470 | 17 | 2 |  | 2023-01-13 12:58 | 1566 | 94 |  | 30 |  | *전공정 요청으로 감속주입-감속주입 20%이상으로 이상재및 생관통보 (전기로작업지연) *STR#1 LOOP#5 과냉으로 비수량 30% 줄임 | [14 empty] | 82.59 | 100 | 0 | 0 | 0 |  | 650 |  | N | N | 0 | 0 | 0 |  | 651 |  | N | N | N |  | Y |  |  |  |  | BT180180 | H
B74702 | 2023-01-13 | 2 | A |  | 8 | A | AE4145MA2 | 합금강 | AE4145M계 | BM#2 | 1590 | 50 | 1623 | 1541 | 44 | 8500 |  | 1 | 0.23 | 20 |  | -2.13 | 1549 | 1608 | 10.45 | 0 | 0 | 5 | 76 | 67 | Y |  | 2023-01-13 14:00 | 63 | 1094 | 12 | 24 | 28 | 30 | 31 | 31 | 31 | 30 | 29 | 28 | 27 | 26 | 26 | 25 | 27 | 31 | 25 | 31 | -0.13 | Y | 45 | Y | -0.2 |  |  |  | 0.87 |  |  |  | Y | Y | Y | N | 170 | 0.45 | 68 | 91917 | 96831 | 5019 | 16000 | 03 | 2 |  | 2023-01-13 14:01 | 1549 | 117 |  | 16 | [16 empty] | 92.85 | 100 | 0 | 0 | 0 |  | 650 | 400 | Y | Y | 0 | 0 | 0 |  | 650 | 400 | Y | Y | Y | [6 empty] | RB203.20 | C
A75413 | 2023-01-13 | 1 | A |  | 8 | A | SM48CH | 탄소강 | B | BM#1 | 1629 | 38 | 1601 | 1562 | 26 | 4300 |  | 3 | 0.24 | 17 |  | -1.89 | 1559 | 1601 | 0 | 133.71 |  | 31 | 20 | 59 | Y |  | 2023-01-13 14:07 | 68 | 1098 | 26 | 25 | 28 | 29 | 29 | 30 | 29 | 28 | 28 | 27 | 26 | 26 | 26 | 24 | 27 | 30 | 24 | 29 | -0.13 | Y | 45 | Y | -0.2 | [7 empty] | N | N | N | N | 190 | 0.4 | 70 | 101532 | 89720 | 5030 | 15840 | 17 | 2 |  | 2023-01-13 14:14 | 1559 | 97 |  | 31 |  | *전공정 요청으로 감속주입-감속주입 20%이상으로 이상재및 생관통보 (전기로작업지연) *STR#1 LOOP#5 과냉으로 비수량 30% 줄임 | [14 empty] | 10153200 | 100 | 0 | 0 | 0 |  | 650 |  | N | N | 0 | 0 | 0 |  | 651 |  | N | N | N |  | Y |  |  |  |  | BT180180 | H
B74703 | 2023-01-13 | 2 | A | 잔강최소화전 | 9 | B | AE4145MA2 | 합금강 | AE4145M계 | BM#2 | 1255 | 50 | 1638 | 1546 | 48 | 9400 |  | 1 | 0.29 | 20 |  | -2.42 | 1568 | 1629 | 9.34 | 0 | 0 | 6 | 1 | 17123 | Y |  | 2023-01-13 15:02 | 82 | 1100 | 22 | 22 | 27 | 31 | 33 | 34 | 34 | 33 | 31 | 31 | 31 | 29 | 28 | 26 | 30 | 34 | 26 | 31 | -0.18 | Y | 45 | Y | -0.2 |  |  |  | 1.43 |  |  |  | N | N | N | N | 220 | 0.45 | 68 | 93558 | 98396 | 2454 | 3000 | 03 | 2 |  | 2023-01-13 15:04 | 1568 | 123 |  | 23 |  | *대보수L/D | C48995B508354C24A56ADF7DFDBE1DB9 |  | 2BC4FEE882A7451195033FDD48B17E78 | [11 empty] | 97.1 | 100 | 0 | 3895 | 0 |  | 649 | 400 | Y | Y | 0 | 4219 | 0 |  | 651 | 400 | Y | Y | Y | [6 empty] | RB203.20 | C
A75414 | 2023-01-13 | 1 | A |  | 9 | A | SM48CH | 탄소강 | B | BM#1 | 1633 | 40 | 1604 | 1563 | 26 | 4400 |  | 3 | 0.24 | 17 |  | -1.85 | 1565 | 1604 | 0 | 138.84 |  | 16 | 61 | 75 | Y |  | 2023-01-13 15:13 | 74 | 1091 | 23 | 23 | 26 | 29 | 32 | 32 | 32 | 31 | 31 | 30 | 30 | 29 | 30 | 29 | 29 | 32 | 29 | 32 | -0.05 | Y | 55 | Y | 0 | [7 empty] | N | N | N | N | 180 | 0.4 | 73 | 84610 | 94500 | 3450 | 15690 | 17 | 2 |  | 2023-01-13 15:21 | 1565 | 105 |  | 37 |  | *전공정 요청으로 감속주입-감속주입 20%이상으로 이상재및 생관통보 (전기로작업지연) *STR#1 LOOP#5 과냉으로 비수량 30% 줄임 | [6 empty] | 29BE137670134D61BEE5712368FC40D9 | C1C9E308F32F4100A12569C9534B12ED | B77844299E45440AAB22BC9C66ACF802 |  | 3588005BD08C49AD933CE2C1E5193A9C | F4A9B587F1584BB0B94A34CA4AEDCB0F | D5B2F6B1F4F248D1B35443DFE29301C7 |  | 84.53 | 100 | 0 | 0 | 0 |  | 650 |  | N | N | 0 | 0 | 0 |  | 651 |  | N | N | N |  | Y |  |  |  |  | BT180180 | H
B74704 | 2023-01-13 | 2 | A | 잔강최소화 | 10 | A | SNB16 | 합금강 | D | BM#2 | 1261 | 47 | 1637 | 1569 | 40 | 7100 |  | 1 | 0.3 | 16 |  | -2.31 | 1576 | 1623 | 0.85 | 35.59 | 0 | 32 | 91 | 61 | Y |  | 2023-01-13 15:53 | 79 | 1096 | -117 | -118 | 23 | 31 | 32 | 34 | 36 | 36 | 36 | 37 | 36 | 36 | 35 | 34 | 28 | 37 | 34 | 36 | -0.06 | Y | 20 | Y | -0.2 | [7 empty] | N | N | N | N | 210 | 0.47 | 61 | 84610 | 101873 | 1177 | 14800 | 03 | 2 |  | 2023-01-13 15:59 | 1576 | 144 |  | 56 |  | * 헤드 사무실 협의후 4000MM 절단 | [14 empty] | 85.21 | 100 | 4000 | 0 | 0 |  | 649 | 400 | Y | N | 4000 | 0 | 0 |  | 650 | 400 | Y | N | [7 empty] | BT180180 | H
A75415 | 2023-01-13 | 1 | A |  | 10 | A | SM48CH | 탄소강 | B | BM#1 | 1600 | 41 | 1596 | 1534 | 25 | 5100 |  | 3 | 0.25 | 17 |  | -2.03 | 1553 | 1596 | 0 | 145.71 |  | 18 | 12 | 82 | Y |  | 2023-01-13 16:32 | 62 | 1094 | 27 | 27 | 25 | 24 | 24 | 24 | 24 | 23 | 22 | 22 | 21 | 21 | 20 | 19 | 23 | 25 | 19 | 24 | -0.1 |  | 60 | Y | -0.2 | [7 empty] | N | N | N | N | 170 | 0.46 | 66 | 101532 | 96482 | 4018 | 16030 | 17 | 2 |  | 2023-01-13 16:40 | 1553 | 103 |  | 33 |  | *전공정 요청으로 감속주입-(전기로작업지연) *STR#1 LOOP#5 과냉으로 비수량 30% 줄임 | [14 empty] | 100.03 | 100 | 0 | 0 | 0 |  | 650 |  | N | N | 0 | 0 | 0 |  | 651 |  | N | N | N |  | Y | N |  |  |  | BT180180 | H
B74705 | 2023-01-13 | 2 | A | TUNDISH교체전 | 11 | A | SNB16 | 합금강 | D | BM#2 | 1558 | 53 | 1632 | 1521 | 47 | 8500 |  | 1 | 0.28 | 19 |  | -1.97 | 1563 | 1618 | 0 | 14.89 | 0 | 37 | 78 | 54 | Y |  | 2023-01-13 17:12 | 66 | 1092 | 32 | 31 | 30 | 30 | 31 | 31 | 30 | 30 | 29 | 28 | 26 | 25 |  | 25 | 29 | 31 | 25 | 31 | -0.15 | Y | 40 | Y | -0.2 | [7 empty] | N | N | N | N | 200 | 0.49 | 60 | 94855 | 97023 | 527 | 2400 | 03 | 2 |  | 2023-01-13 17:16 | 1563 | 136 |  | 41 |  |  | 12A043EFBC864CCF8218B37A1CFA06F7 | 703C4DFEA4B84FD7ADB4476796F631D3 | A80FE5D9065549FF9E6D593420AA0D3C | [11 empty] | 99.85 | 100 | 0 | 2500 | 0 |  | 650 | 400 | Y | N | 0 | 2500 | 0 |  | 650 | 400 | Y | N | [7 empty] | BT180180 | C
A75416 | 2023-01-13 | 1 | A | TUNDISH교체전 | 11 | A | SM48CH | 탄소강 | B | BM#1 | 1619 | 36 | 1595 | 1544 | 27 | 4300 |  | 3 | 0.24 | 17 |  | -1.85 | 1554 | 1595 | 0 | 142.54 |  | 38 | 33 | 84 | Y |  | 2023-01-13 17:43 | 63 | 1095 | 19 | 19 | 23 | 25 | 27 | 27 | 26 | 26 | 25 | 25 | 24 | 24 |  | 24 | 24 | 27 | 24 | 25 | -0.02 | Y | 35 | Y | 0 | [7 empty] | N | N | N | N | 210 | 0.47 | 63 | 101006 | 95779 | 5021 | 2000 | 17 | 2 |  | 2023-01-13 17:50 | 1554 | 94 |  | 29 |  | *전공정 요청으로 감속주입-(전기로작업지연) *STR#1 LOOP#5 과냉으로 비수량 30% 줄임 *다음시퀀스 코너히터기 적용 100KW 코일부 가열 | 4C5B06C491BD463C9EC7A029A63B0802 | FB408B774C79418DAF21280ADEFD9C1E | [12 empty] | 100.45 | 100 | 0 | 3000 | 0 |  | 650 |  | N | N | 0 | 3000 | 0 |  | 651 |  | N | N | N |  | Y |  |  |  |  | BT180180 | H
B74706 | 2023-01-13 | 2 | A | TUNDISH교체 | 1 | A | SM48CH | 탄소강 | B | BM#2 | 1652 | 47 | 1678 | 1581 | 39 | 7300 |  | 1 | 0.34 | 18 |  | -2.67 | 1578 | 1647 | 10.67 | 0.28 | 0 | 5 | 77 | 61 | Y |  | 2023-01-13 18:33 | 87 | 1091 | -241 | -240 | 28 | 23 | 26 | 31 | 34 | 37 | 38 | 38 | 39 | 38 |  | 38 | 34 | 39 | 38 | 38 | 0 |  | 5 | Y | -0.2 |  | 2.39 | 2.22 |  |  |  |  | N | N | N | N | 220 | 0.48 | 55 | 84610 | 87252 | 3348 | 13400 | 11 | 1 |  | 2023-01-13 18:36 | 1578 | 145 |  | 45 |  | * T/D FLUX 용탕부: 120 KG / 유탕부: 10KG 투입. | [14 empty] | 95.34 | 100 | 1000 | 0 | 0 |  | 650 | 400 | Y | N | 1000 | 0 | 0 |  | 650 | 400 | Y | N | N | [6 empty] | BT180180 | C
A75417 | 2023-01-13 | 1 | A | TUNDISH교체 | 1 | A | SMN455M1 | 합금강 | D1 | BM#1 | 1587 | 41 | 1613 | 1555 | 35 | 6700 |  | 3 | 0.24 | 20 |  | -1.97 | 1570 | 1619 | 0 | 167.08 |  | 31 | 21 | 99 | Y |  | 2023-01-13 18:58 | 87 | 1093 | -404 | 28 | 29 | 23 | 25 | 30 | 34 | 34 | 36 | 36 | 37 | 37 | 37 | 37 | 33 | 37 | 37 | 37 | 0 |  | 20 | Y | 0 |  | 2.4 | 2.34 |  |  |  |  | N | N | N | N | 210 | 0.45 | 73 | 101532 | 106546 | -896 | 14700 | 05 | 1 |  | 2023-01-13 19:10 | 1570 | 117 |  | 41 |  | *FLUX 120KG/10KG *전공정요청 감속주입(전기로 작업지연) *STR#1,2 LOOP#5 각각 60%, 30% 줄임 (분사불량) | [14 empty] | 95.65 | 100 | 700 | 0 | 0 |  | 650 |  | Y | N | 700 | 0 | 0 |  | 651 |  | Y | N | Y | [6 empty] | BT180180 | H
B74707 | 2023-01-13 | 2 | A |  | 2 | B | SM48CH | 탄소강 | B | BM#2 | 1611 | 46 | 1617 | 1515 | 41 | 7500 |  | 1 | 0.32 | 16 |  | -2.32 | 1547 | 1605 | 0 | 27.06 | 0 | 6 | 2 | 72 | Y |  | 2023-01-13 19:51 | 56 | 1096 | 35 | 23 | 19 | 13 | 10 | 8 | 6 | 5 | [5 empty] | 5 | 15 | 19 | 5 | 0 | -0.56 |  | 25 | Y | -0.2 | [7 empty] | Y | Y | N | Y | 220 | 0.47 | 39 | 63606 | 60141 | 37109 | 14400 | 11 | 1 |  | 2023-01-13 19:51 | 1547 | 122 |  | 25 | 8 | *마지막 T/D 온도 낮아(4개) L/D잔강 37T 내림. *전공정 요청 20%이상감속주입 304 404 이상공정등록 및 생관통보 | [14 empty] | 66.6 | 100 | 0 | 0 | 0 |  | 671 | 400 | Y | N | 0 | 0 | 0 |  | 671 | 400 | Y | N | N | [6 empty] | SB131131 | C
A75418 | 2023-01-13 | 1 | A |  | 2 | A | SMN455M1 | 합금강 | D1 | BM#1 | 1600 | 40 | 1601 | 1515 | 34 | 6700 |  | 3 | 0.24 | 16 |  | -1.87 | 1562 | 1601 | 0 | 160.84 |  | 16 | 62 | 91 | Y |  | 2023-01-13 20:08 | 79 | 1094 | 37 | 34 | 34 | 34 | 34 | 34 | 32 | 32 | 32 | 31 | 31 | 32 | 32 | 32 | 33 | 34 | 31 | 34 | -0.03 | Y | 45 | Y | 0 |  |  |  | 1.3 |  |  |  | N | N | N | N | 200 | 0.49 | 65 | 101532 | 103782 | 1868 | 13500 | 05 | 1 |  | 2023-01-13 20:16 | 1562 | 116 |  | 44 |  | *STR#1,2 LOOP#5, 각각 60%, 30% 줄임 (분사불량) *STR#1 LOOP#6 30% 줄임 *수동온도 측정 1517 자동 1517 (보정값 5) | [14 empty] | 94.8 | 100 | 0 | 0 | 0 |  | 650 |  | Y | N | 0 | 0 | 0 |  | 651 |  | Y | N | Y | [6 empty] | BT180180 | H
B74708 | 2023-01-13 | 2 | B |  | 3 | A | AE1050 | 탄소강 | AE1050 | BM#2 | 1579 | 43 | 1630 | 1531 | 36 | 6600 |  | 1 | 0.25 | 15 |  | -2.36 | 1566 | 1616 | 0 | 17.47 | 0 | 32 | 92 | 65 | Y |  | 2023-01-13 20:45 | 77 | 1095 | 6 | 6 | 31 | 37 | 39 | 43 | 43 | 44 | 44 | 43 | 42 | 41 | 39 | 37 | 37 | 44 | 37 | 43 | -0.17 | Y | 40 | Y | 0 | [7 empty] | Y | Y | Y | Y | 210 | 0.4 | 77 | 96852 | 93649 | 4551 | 14500 | 11 | 1 |  | 2023-01-13 20:49 | 1566 | 91 |  | 10 |  | *전공정 요청 20%이상감속주입 이상공정등록 및 생관통보(생관에 강종변경 요청함.) <작업은 AE1050 조건맞춤.스피드.40 미만으로 S/R 미실시> | [14 empty] | 100.42 | 100 | 0 | 0 | 0 |  | 670 | 900 | Y | N | 0 | 0 | 0 |  | 670 | 900 | Y | N | N | Y | [5 empty] | SB131131 | C
A75419 | 2023-01-13 | 1 | B |  | 3 | A | SMN455M1 | 합금강 | D1 | BM#1 | 1620 | 41 | 1596 | 1551 | 31 | 5200 |  | 3 | 0.23 | 19 |  | -2 | 1549 | 1596 | 0 | 160.3 |  | 18 | 13 | 81 | Y |  | 2023-01-13 21:25 | 66 | 1096 | 31 | 31 | 27 | 25 | 25 | 24 | 23 | 22 | 22 | 22 | 22 | 20 | 20 | 20 | 23 | 27 | 20 | 22 | -0.13 |  | 55 | Y | 0 |  |  |  | 0.98 |  |  |  | N | N | N | N | 190 | 0.51 | 62 | 101532 | 101849 | 1601 | 14000 | 05 | 1 |  | 2023-01-13 21:34 | 1549 | 108 |  | 35 |  | *STR#1,2 LOOP#5, 각각 60%, 30% 줄임 (분사불량) *STR#1 LOOP#6 30% 줄임 | [14 empty] | 97.35 | 100 | 0 | 0 | 0 |  | 650 |  | Y | N | 0 | 0 | 0 |  | 651 |  | Y | N | Y | [6 empty] | BT180180 | H
B74709 | 2023-01-13 | 2 | B |  | 4 | A | AE1050 | 탄소강 | AE1050 | BM#2 | 1593 | 33 | 1626 | 1547 | 30 | 5800 |  | 1 | 0.25 | 16 |  | -2.36 | 1556 | 1611 | 0.24 | 17.83 | 0 | 37 | 79 | 67 | Y |  | 2023-01-13 21:59 | 67 | 1092 | 33 | 35 | 36 | 39 | 39 | 39 | 39 | 38 | 37 | 36 | 35 | 33 | 32 | 30 | 36 | 39 | 30 | 39 | -0.18 | Y | 50 | Y | -0.4 | [7 empty] | Y | Y | Y | Y | 200 | 0.47 | 64 | 95473 | 94781 | 4619 | 13600 | 11 | 1 |  | 2023-01-13 21:59 | 1556 | 97 |  | 14 |  | 샘플채취 ID: 303,403 (300) | [14 empty] | 101.24 | 100 | 0 | 0 | 300 |  | 670 | 900 | Y | N | 0 | 0 | 300 |  | 670 | 900 | Y | N | N | Y | [5 empty] | SB131131 | C
A75420 | 2023-01-13 | 1 | B |  | 4 | A | SMN455M1 | 합금강 | D1 | BM#1 | 1663 | 41 | 1584 | 1581 | 28 | 4600 |  | 3 | 0.24 | 16 |  | 0 | 1549 | 1584 | 0 | 165.94 |  | 38 | 34 | 98 | Y |  | 2023-01-13 22:29 | 66 | 1093 | 20 | 20 | 20 | 22 | 23 | 23 | 22 | 22 | 22 | 21 | 21 | 21 | 21 | 21 | 21 | 23 | 21 | 22 | -0.05 | Y | 40 | Y | 0 |  |  |  | 0.78 |  |  |  | N | N | N | N | 180 | 0.51 | 61 | 152298 | 100396 | -96 | 14500 | 05 | 1 |  | 2023-01-13 22:43 | 1549 | 105 |  | 34 |  | *STR#1,2 LOOP#5, 각각 60%, 30% 줄임 (분사불량) *STR#1 LOOP#6 30% 줄임 *유사강종 연연주 혼탕부 성분 확인 ID:107~109.207~209 | [14 empty] | 148.15 | 100 | 0 | 0 | 0 |  | 650 |  | Y | N | 0 | 0 | 0 |  | 651 |  | Y | N | Y | [6 empty] | BT180180 | H
B74710 | 2023-01-13 | 2 | B |  | 5 | A | AE1050 | 탄소강 | AE1050 | BM#2 | 1628 | 37 | 1613 | 1526 | 31 | 5700 |  | 1 | 0.31 | 16 |  | -1.99 | 1553 | 1597 | 0 | 18.94 | 0 | 5 | 78 | 54 | Y |  | 2023-01-13 22:54 | 64 | 1095 | 28 | 29 | 32 | 33 | 32 | 31 | 30 | 29 | 28 | 27 | 27 | 26 | 25 | 25 | 29 | 33 | 25 | 0 | -0.16 | Y | 50 | Y | -0.2 | [7 empty] | Y | Y | Y | Y | 190 | 0.47 | 65 | 94920 | 96109 | 8191 | 15200 | 11 | 1 |  | 2023-01-13 22:56 | 1553 | 108 |  | 24 | [16 empty] | 92.16 | 100 | 0 | 0 | 0 |  | 670 | 900 | Y | N | 0 | 0 | 0 |  | 670 | 900 | Y | N | N | Y | [5 empty] | SB131131 | C
A75421 | 2023-01-13 | 1 | B | 유사강종연연주 | 5 | A | SMN455M | 합금강 | D1 | BM#1 | 1630 | 41 | 1586 | 1569 | 24 | 4300 |  | 3 | 0.24 | 16 |  | -1.86 | 1548 | 1586 | 0 | 165.25 |  | 31 | 22 | 59 | Y |  | 2023-01-13 23:31 | 67 | 1096 | 23 | 23 | 24 | 26 | 26 | 27 | 27 | 26 | 26 | 26 | 25 | 24 |  | 24 | 25 | 27 | 24 | 26 | -0.04 | Y | 30 | Y | -0.2 |  |  |  | 0.77 |  |  |  | N | N | N | N | 170 | 0.51 | 58 | 50766 | 95317 | -767 | 14300 | 05 | 1 |  | 2023-01-13 23:42 | 1548 | 106 |  | 35 |  | *STR#1,2 LOOP#5, 각각 60%, 30% 줄임 (분사불량) *STR#1 LOOP#6 30% 줄임 *유사강종 연연주 혼탕부 성분 확인 ID:101.201 | [6 empty] | 618C827A69D245228155E85A9223BD1E | 889C177FF9924E16BDDB05E044CA8A9F | D46E829AC0C545E28337E45FCD472A7A |  | D7D3D7A3F009455AA140E476AE3436E0 | A8E5DD28914844FAB86DAC73E5EA385F | D6A8732F5FA74D568CAD001BFA7FBF08 |  | 52.23 | 100 | 0 | 0 | 0 |  | 650 |  | Y | N | 0 | 0 | 0 |  | 651 |  | Y | N | Y | [6 empty] | BT180180 | H
B74711 | 2023-01-13 | 2 | B |  | 6 | A | AE1050 | 탄소강 | AE1050 | BM#2 | 1619 | 37 | 1616 | 1558 | 31 | 5500 |  | 1 | 0.27 | 18 |  | -2.37 | 1551 | 1606 | 0 | 15.99 | 0 | 6 | 3 | 76 | Y |  | 2023-01-13 23:59 | 62 | 1093 | 24 | 24 | 26 | 27 | 27 | 27 | 26 | 25 | 24 | 22 | 22 | 20 | 20 | 20 | 24 | 27 | 20 | 27 | -0.16 | Y | 45 | Y | 0 | [7 empty] | Y | Y | Y | Y | 180 | 0.47 | 62 | 94920 | 93010 | 8390 | 15200 | 11 | 1 |  | 2023-01-14 | 1551 | 107 |  | 25 | [16 empty] | 99.03 | 100 | 0 | 0 | 0 |  | 669 | 900 | Y | N | 0 | 0 | 0 |  | 671 | 900 | Y | N | N | Y | [5 empty] | SB131131 | C
A75422 | 2023-01-13 | 1 | B |  | 6 | A | SMN455M | 합금강 | D1 | BM#1 | 1585 | 42 | 1598 | 1539 | 28 | 5100 |  | 3 | 0.24 | 16 |  | -2.19 | 1552 | 1598 | 0 | 136.96 |  | 16 | 63 | 58 | Y |  | 2023-01-14 00:41 | 71 | 1099 | 23 | 26 | 29 | 31 | 31 | 31 | 30 | 30 | 30 | 29 | 29 | 28 | 27 | 27 | 29 | 31 | 27 | 31 | -0.09 | Y | 45 | Y | -0.2 |  |  |  | 0.79 |  |  |  | N | N | N | N | 210 | 0.49 | 62 | 101532 | 98221 | 779 | 14700 | 05 | 1 |  | 2023-01-14 00:49 | 1552 | 93 |  | 25 |  | *STR#1,2 LOOP#5, 각각 60%, 30% 줄임 (분사불량) *STR#1 LOOP#6 30% 줄임 *전공정 요청 감속주입 | [14 empty] | 100.08 | 100 | 0 | 0 | 0 |  | 650 |  | Y | N | 0 | 0 | 0 |  | 651 |  | Y | N | Y | [6 empty] | BT180180 | H
B74712 | 2023-01-13 | 2 | B |  | 7 | A | AE1050 | 탄소강 | AE1050 | BM#2 | 1640 | 35 | 1619 | 1588 | 29 | 4600 |  | 1 | 0.31 | 17 |  | -1.93 | 1558 | 1604 | 0 | 23.26 | 0 | 32 | 93 | 64 | Y |  | 2023-01-14 01:00 | 69 | 1099 | 18 | 23 | 31 | 35 | 35 | 35 | 35 | 33 | 32 | 31 | 30 | 28 | 27 | 27 | 31 | 35 | 27 | 35 | -0.16 | Y | 50 | Y | 0 | [7 empty] | Y | Y | Y | Y | 170 | 0.47 | 65 | 94920 | 95702 | 7298 | 15100 | 11 | 1 |  | 2023-01-14 01:04 | 1558 | 104 |  | 27 | [16 empty] | 96.17 | 100 | 0 | 0 | 0 |  | 669 | 900 | Y | N | 0 | 0 | 0 |  | 670 | 900 | Y | N | N | Y | [5 empty] | SB131131 | C
A75423 | 2023-01-13 | 1 | B |  | 7 | A | SMN455M | 합금강 | D1 | BM#1 | 1629 | 43 | 1602 | 1544 | 30 | 5600 |  | 3 | 0.24 | 16 |  | -2.24 | 1556 | 1602 | 0 | 139.9 |  | 18 | 14 | 68 | Y |  | 2023-01-14 01:44 | 75 | 1093 | 26 | 26 | 31 | 33 | 35 | 36 | 36 | 35 | 35 | 34 | 33 | 32 | 32 | 29 | 33 | 36 | 29 | 35 | -0.16 | Y | 45 | Y | -0.4 |  |  |  | 1.08 |  |  |  | N | N | N | N | 200 | 0.47 | 68 | 101532 | 101608 | 1042 | 15600 | 05 | 1 |  | 2023-01-14 01:51 | 1556 | 95 |  | 25 |  | *STR#1,2 LOOP#5, 각각 60%, 30% 줄임 (분사불량) *STR#1 LOOP#6 30% 줄임 *전공정 요청 감속주입 | [14 empty] | 10153200 | 100 | 0 | 0 | 0 |  | 650 |  | Y | N | 0 | 0 | 0 |  | 651 |  | Y | N | Y | [6 empty] | BT180180 | H
B74713 | 2023-01-13 | 2 | B |  | 8 | A | AE1050 | 탄소강 | AE1050 | BM#2 | 1640 | 42 | 1618 | 1559 | 28 | 5100 |  | 1 | 0.3 | 15 |  | -2.01 | 1555 | 1597 | 0 | 20.34 | 0 | 37 | 80 | 63 | Y |  | 2023-01-14 02:04 | 66 | 1096 | 25 | 26 | 29 | 30 | 31 | 31 | 30 | 29 | 28 | 26 | 25 | 24 | 24 | 24 | 28 | 31 | 24 | 24 | -0.16 | Y | 45 | Y | 0 | [7 empty] | Y | Y | Y | Y | 170 | 0.44 | 66 | 96184 | 91875 | 5875 | 15100 | 11 | 1 |  | 2023-01-14 02:05 | 1555 | 110 |  | 29 |  | * 전공정 요청으로 감속주입 0.40 이상공정 등록 및 생관통보 ID: 303~306 403~406 | [14 empty] | 102.27 | 100 | 0 | 0 | 0 |  | 670 | 900 | Y | N | 0 | 0 | 0 |  | 670 | 900 | Y | N | N | Y | [5 empty] | SB131131 | C
A75424 | 2023-01-13 | 1 | B | TUNDISH교체전 | 8 | A | SMN455M | 합금강 | D1 | BM#1 | 1609 | 41 | 1595 | 1532 | 29 | 5500 |  | 3 | 0.24 | 16 |  | -1.93 | 1555 | 1595 | 0 | 171.34 |  | 38 | 35 | 66 | Y |  | 2023-01-14 02:47 | 74 | 1093 | 28 | 27 | 29 | 32 | 33 | 34 | 34 | 33 | 32 | 32 | 32 | 32 | 31 | 31 | 32 | 34 | 31 | 32 | -0.02 | Y | 35 | Y | -0.2 |  |  |  | 1.05 |  |  |  | N | N | N | N | 190 | 0.47 | 71 | 89972 | 100639 | -139 | 2000 | 05 | 1 |  | 2023-01-14 02:57 | 1555 | 104 |  | 31 |  | *STR#1,2 LOOP#5, 각각 60%, 30% 줄임 (분사불량) *STR#1 LOOP#6 30% 줄임 *전공정 요청 감속주입 | F68E8F294D514E64B1737DFA811776DB | 380B4AD0B52B41BD83A92EA10EA0400A | 0ACAB7AEABC94527B1DB41B5B063EBD3 | [11 empty] | 87.22 | 100 | 0 | 2500 | 0 |  | 650 |  | Y | N | 0 | 2500 | 0 |  | 651 |  | Y | N | Y | [6 empty] | BT180180 | H
B74714 | 2023-01-13 | 2 | B |  | 9 | A | AE1050 | 탄소강 | AE1050 | BM#2 | 1664 | 34 | 1627 | 1591 | 30 | 4800 |  | 1 | 0.31 | 18 |  | -2.04 | 1563 | 1614 | 0 | 22.33 | 0 | 5 | 79 | 57 | Y |  | 2023-01-14 03:13 | 74 | 1098 | 22 | 30 | 36 | 39 | 41 | 41 | 41 | 41 | 40 | 39 | 39 | 38 | 37 | 35 | 37 | 41 | 35 | 41 | -0.12 | Y | 50 | Y | -0.2 | [7 empty] | Y | Y | Y | Y | 20 | 0.4 | 74 | 99198 | 93442 | 7108 | 15500 | 11 | 1 |  | 2023-01-14 03:17 | 1563 | 105 |  | 27 |  | * 전공정 요청으로 감속주입 0.40 이상공정 등록 및 생관통보 | [14 empty] | 103.06 | 100 | 0 | 0 | 0 |  | 669 | 900 | Y | N | 0 | 0 | 0 |  | 670 | 900 | Y | N | N | Y | [5 empty] | RB120.00 | C
A75425 | 2023-01-13 | 1 | B | TUNDISH교체 | 1 | B | P-STB3D | 베어링강 | STB (SF) | BM#1 | 1615 | 43 | 1581 | 1553 | 37 | 6300 |  | 3 | 0.24 | 30 |  | -1.47 | 1530 | 1581 | 146.79 | 51.6 |  | 31 | 23 | 65 | Y |  | 2023-01-14 04:06 | 80 | 1093 | -1056 | 13 | 22 | 19 | 23 | 25 | 27 | 28 | 29 | 29 | 29 | 29 |  | 29 | 26 | 29 | 29 | 29 | 0 |  | 15 | Y | 0 |  | 2.41 | 2.23 | [5 empty] | N | N | M | 210 | 0.46 | 64 | 101532 | 97435 | -149735 | 15000 | 10 | 2 |  | 2023-01-14 04:28 | 1530 | 132 |  | 43 |  | *T/D FLUX 유:10KG용:270KG *STR#1,2 LOOP5 과냉발생 비수량50%줄임 | [14 empty] | 97.35 | 100 | 1500 | 0 | 0 |  | 650 |  | N | N | 1500 | 0 | 0 |  | 651 |  | N | N | Y |  |  | Y |  |  |  | BT180180 | H
B74715 | 2023-01-13 | 2 | B |  | 10 | A | SM48CH | 탄소강 | B | BM#2 | 1621 | 42 | 1631 | 1561 | 37 | 6000 |  | 1 | 0.31 | 16 |  | -2.45 | 1550 | 1617 | 0 | 15.66 | 0 | 6 | 4 | 59 | Y |  | 2023-01-14 04:33 | 59 | 1097 | 30 | -275 | 33 | 32 | 32 | 31 | 30 | 28 | 27 | 27 | 25 | 24 | 22 | 22 | 3 | 33 | 22 | 0 | -0.22 |  | 50 | Y | -0.4 | [7 empty] | Y | Y | Y | Y | 210 | 0.47 | 60 | 94932 | 92000 | 3000 | 14700 | 11 | 1 |  | 2023-01-14 04:35 | 1550 | 116 |  | 23 | [16 empty] | 104.67 | 100 | 0 | 0 | 0 |  | 669 | 900 | Y | N | 0 | 0 | 0 |  | 670 | 900 | Y | N | N | Y | [5 empty] | BT180180 | C
A75426 | 2023-01-13 | 1 | D |  | 2 | A | P-STB3D | 베어링강 | STB (SF) | BM#1 | 1610 | 42 | 1559 | 1558 | 31 | 5100 |  | 3 | 0.24 | 30 |  | -1.36 | 1512 | 1559 | 147.53 | 92.99 |  | 16 | 64 | 68 | Y |  | 2023-01-14 05:33 | 62 | 1093 | 28 | 29 | 30 | 31 | 32 | 32 | 32 | 31 | 30 | 30 | 29 | 29 | 28 | 28 | 30 | 32 | 28 | 32 | -0.1 | Y | 40 | Y | -0.2 | [7 empty] | Y | N | Y | Y | 200 | 0.48 | 61 | 84610 | 94311 | 4639 | 14800 | 10 | 2 |  | 2023-01-14 05:39 | 1512 | 117 |  | 23 | [7 empty] | F89976B46683400B99FD19DC0ADA8182 | 96C2E9CEF36C430396FE2A08DB509682 | 060945565E5F4D78AAB4F8C447585531 |  | 65A105CBFE284B09A08B035EFE541CFD | 1D494B1ECC654BF6BA3145E954FD7690 | C059692B74F64D9E899A802567779853 |  |  | 83.52 | 100 | 0 | 0 | 0 |  | 650 |  | N | N | 0 | 0 | 0 |  | 651 |  | N | N | Y |  |  | Y |  |  |  | BT180180 | H
B74716 | 2023-01-13 | 2 | D | TUNDISH교체전 | 11 | A | SM48CH | 탄소강 | B | BM#2 | 1676 | 44 | 1634 | 1580 | 39 | 6800 |  | 1 | 0.31 | 16 |  | -2.86 | 1562 | 1628 | 0 | 38.14 | 0 | 11 | 75 | 939 | Y |  | 2023-01-14 05:53 | 71 | 1098 | 22 | 32 | 38 | 41 | 41 | 40 | 39 | 38 | 37 | 36 | 35 | 33 | 32 | 32 | 36 | 41 | 32 | 0 | -0.2 | Y | 45 | Y | -0.2 | [7 empty] | N | N | N | N | 200 | 0.47 | 64 | 73610 | 95546 | 2654 | 2000 | 11 | 1 |  | 2023-01-14 05:49 | 1562 | 99 |  | 3 |  | * 전공정 요청으로 감속주입 | 0748B293178F4A7FBAF09A8A49206FDD | 15D8523392DE4382946FD88AB3393F64 | 65652C6035564AD4A565035BAE366BD8 | [11 empty] | 78.1 | 100 | 0 | 3090 | 0 |  | 650 | 400 | N | N | 0 | 3000 | 0 |  | 650 | 400 | N | N | N | Y | [5 empty] | BT180180 | H
A75427 | 2023-01-13 | 1 | D |  | 3 | A | P-STB3D | 베어링강 | STB (SF) | BM#1 | 1602 | 50 | 1570 | 1544 | 36 | 5800 |  | 3 | 0.24 | 30 |  | -1.39 | 1522 | 1570 | 157.79 | 61.3 |  | 18 | 15 | 83 | Y |  | 2023-01-14 06:37 | 72 | 1099 | 27 | 28 | 35 | 39 | 40 | 40 | 40 | 40 | 40 | 39 | 38 | 38 | 37 | 37 | 37 | 40 | 37 | 40 | -0.06 | Y | 45 | Y | 0 | [7 empty] | Y | Y | Y | Y | 190 | 0.48 | 66 | 101532 | 98414 | 6286 | 15000 | 10 | 2 |  | 2023-01-14 06:46 | 1522 | 117 |  | 21 | [16 empty] | 96.33 | 100 | 0 | 0 | 0 |  | 650 |  | N | N | 0 | 0 | 0 |  | 651 |  | N | N | Y |  |  | Y |  |  |  | BT180180 | H
B74717 | 2023-01-13 | 2 | D | TUNDISH교체 | 1 | A | SCM440HF | 소입성보증강 | D | BM#2 | 1610 | 47 | 1650 | 1562 | 43 | 8500 |  | 1 | 0.31 | 19 |  | -2.5 | 1580 | 1645 | 37.64 | 0 | 0 | 37 | 81 | 81 | Y |  | 2023-01-14 06:51 | 87 | 1097 | -358 | 13 | 29 | 25 | 33 | 37 | 39 | 42 | 42 | 43 | 42 | 43 | 42 | 42 | 38 | 43 | 42 | 42 | 0 |  | 15 | Y | -0.2 |  | 1.89 | 1.89 | 0.83 |  |  |  | N | N | N | N | 220 | 0.46 | 67 | 94605 | 99959 | 3241 | 14900 | 09 | 2 |  | 2023-01-14 06:54 | 1580 | 128 |  | 35 |  | * T/D FLUX 용탕부: 120 KG / 유탕부: 10KG 투입. * 전공정 요청으로 감속주입 | [14 empty] | 97.58 | 100 | 1000 | 0 | 0 |  | 651 | 400 | Y | N | 1000 | 0 | 0 |  | 650 | 400 | Y | N | N | N | [5 empty] | RB130.00 | C
A75428 | 2023-01-14 | 1 | D |  | 4 | A | P-STB3D | 베어링강 | STB (SF) | BM#1 | 1635 | 45 | 1556 | 1549 | 31 | 5100 |  | 3 | 0.23 | 30 |  | -1.33 | 1510 | 1556 | 157.23 | 64.01 |  | 38 | 36 | 79 | Y |  | 2023-01-14 07:36 | 60 | 1098 | 36 | 36 | 33 | 31 | 30 | 29 | 28 | 27 | 27 | 26 | 26 | 25 | 25 | 24 | 28 | 33 | 24 | 0 | -0.16 |  | 55 | Y | -0.2 | [7 empty] | Y | Y | Y | Y | 180 | 0.48 | 66 | 101532 | 100125 | 3875 | 15900 | 10 | 2 |  | 2023-01-14 07:45 | 1510 | 120 |  | 29 | [16 empty] | 94.8 | 100 | 0 | 0 | 0 |  | 650 |  | N | N | 0 | 0 | 0 |  | 651 |  | N | N | Y |  |  | Y |  |  |  | BT180180 | H
B74718 | 2023-01-14 | 2 | D |  | 2 | A | SCM440HF | 소입성보증강 | D | BM#2 | 1258 | 45 | 1618 | 1561 | 40 | 7000 |  | 1 | 0.31 | 19 |  | -2.32 | 1566 | 1622 | 9.62 | 0 | 0 | 5 | 80 | 66 | Y |  | 2023-01-14 07:52 | 73 | 1099 | 40 | 38 | 36 | 37 | 38 | 38 | 37 | 37 | 36 | 35 | 35 | 34 | 33 | 33 | 36 | 38 | 33 | 38 | -0.11 | Y | 45 | Y | 0 |  |  |  | 1.01 |  |  |  | N | N | N | N | 220 | 0.49 | 67 | 97070 | 103099 | -199 | 14200 | 09 | 2 |  | 2023-01-14 08:03 | 1566 | 127 |  | 40 | [16 empty] | 99.1 | 100 | 0 | 0 | 0 |  | 651 | 400 | Y | N | 0 | 0 | 0 |  | 650 | 400 | Y | N | N | [6 empty] | RB110.00 | C
A75429 | 2023-01-14 | 1 | D |  | 5 | A | P-STB3D | 베어링강 | STB (SF) | BM#1 | 1566 | 48 | 1557 | 1533 | 38 | 6600 |  | 3 | 0.25 | 30 |  | -1.24 | 1514 | 1557 | 158.1 | 40.35 |  | 31 | 24 | 55 | Y |  | 2023-01-14 08:50 | 64 | 1088 | 24 | 27 | 32 | 35 | 36 | 35 | 34 | 34 | 33 | 33 | 32 | 32 | 31 | 31 | 32 | 36 | 31 | 32 | -0.11 | Y | 45 | Y | 0 | [7 empty] | Y | N | Y | Y | 170 | 0.48 | 65 | 101532 | 98727 | 4773 | 16000 | 10 | 2 |  | 2023-01-14 08:59 | 1514 | 113 |  | 21 | 13 | [15 empty] | 96.06 | 100 | 0 | 0 | 0 |  | 650 |  | N | N | 0 | 0 | 0 |  | 651 |  | N | N | Y |  |  | Y |  |  |  | BT180180 | H
B74719 | 2023-01-14 | 2 | D |  | 3 | A | SCM440HF | 소입성보증강 | D | BM#2 | 1657 | 44 | 1632 | 1607 | 32 | 5400 |  | 1 | 0.26 | 19 |  | -2 | 1572 | 1618 | 19.48 | 0 | 0 | 6 | 5 | 65 | Y |  | 2023-01-14 09:06 | 79 | 1087 | 30 | 31 | 32 | 34 | 34 | 33 | 32 | 31 | 30 | 29 | 28 | 27 | 26 | 26 | 31 | 34 | 26 | 0 | -0.18 | Y | 45 | Y | -0.2 |  |  |  | 1.41 |  |  |  | N | N | N | N | 210 | 0.48 | 62 | 98532 | 95844 | 1456 | 13700 | 09 | 2 |  | 2023-01-14 09:10 | 1572 | 130 |  | 35 |  | * 트랜스퍼카 쾐칭 장입으로 인한 BLOOM정체, 감속주입. | [14 empty] | 108.1 | 100 | 0 | 0 | 0 |  | 651 | 400 | Y | N | 0 | 0 | 0 |  | 650 | 400 | Y | N | N | [6 empty] | RB190.00 | C
A75430 | 2023-01-14 | 1 | D |  | 6 | B | P-STB3D | 베어링강 | STB (SF) | BM#1 | 1577 | 46 | 1563 | 1531 | 38 | 6300 |  | 3 | 0.24 | 30 |  | -1.28 | 1519 | 1563 | 156.7 | 40.17 |  | 16 | 65 | 66 | Y |  | 2023-01-14 10:02 | 69 | 1087 | 31 | 31 | 36 | 37 | 38 | 37 | 37 | 36 | 36 | 35 | 34 | 34 | 33 | 32 | 35 | 38 | 32 | 37 | -0.13 | Y | 45 | Y | -0.2 | [7 empty] | Y | N | Y | Y | 210 | 0.46 | 67 | 101532 | 96056 | 3894 | 16000 | 10 | 2 |  | 2023-01-14 10:10 | 1519 | 105 |  | 16 |  | *전기로 작업지연, 감속주입(정속유지강종) ID:103~106 .203~206 . | [14 empty] | 98.53 | 100 | 0 | 0 | 0 |  | 650 |  | N | N | 0 | 0 | 0 |  | 651 |  | N | N | Y |  |  | Y |  |  |  | BT180180 | H
B74720 | 2023-01-14 | 2 | D |  | 4 | A | SCM440HF | 소입성보증강 | D | BM#2 | 1597 | 66 | 1629 | 1550 | 49 | 9200 |  | 1 | 0.24 | 19 |  | -2.62 | 1553 | 1621 | 9.42 | 0 | 0 | 11 | 76 |  | Y |  | 2023-01-14 10:23 | 60 | 1099 | 23 | 22 | 22 | 22 | 21 | 20 | 19 | 18 | 16 | 16 | 14 | 14 | 12 | 12 | 18 | 22 | 12 | 22 | -0.2 |  | 50 | Y | -0.4 |  |  |  | 0.99 |  |  |  | N | N | N | N | 200 | 0.51 | 60 | 94160 | 97815 | 1485 | 14200 | 09 | 2 |  | 2023-01-14 10:30 | 1553 | 133 |  | 21 |  | * 트랜스퍼카 쾐칭 장입으로 인한 BLOOM정체, 감속주입. | [14 empty] | 9416000 | 100 | 0 | 0 | 0 |  | 652 | 400 | Y | N | 0 | 0 | 0 |  | 651 | 400 | Y | N | N | [6 empty] | LT180180 | C
A75431 | 2023-01-14 | 1 | D |  | 7 | A | STB3D | 베어링강 | STB (SF) | BM#1 | 1631 | 41 | 1557 | 1558 | 28 | 4600 |  | 3 | 0.24 | 25 |  | -1.41 | 1515 | 1557 | 136.28 | 36.79 |  | 18 | 16 | 86 | Y |  | 2023-01-14 10:56 | 64 | 1088 | 30 | 29 | 29 | 31 | 31 | 31 | 31 | 30 | 30 | 30 | 30 | 29 | 28 | 27 | 29 | 31 | 27 | 31 | -0.06 | Y | 65 | Y | 0 |  |  |  | 0.82 |  |  |  | Y | Y | Y | Y | 200 | 0.4 | 81 | 103236 | 102222 | 5278 | 16500 | 10 | 2 |  | 2023-01-14 11:04 | 1515 | 109 |  | 31 |  | *전기로 작업지연, 감속주입(정속유지강종) | [14 empty] | 94.54 | 100 | 0 | 0 | 0 |  | 650 |  | N | N | 0 | 0 | 0 |  | 651 |  | N | N | Y |  |  | Y |  |  |  | LT170170 | H
B74721 | 2023-01-14 | 2 | D |  | 5 | A | SCM440HF | 소입성보증강 | D | BM#2 | 1563 | 44 | 1616 | 1568 | 38 | 7100 |  | 1 | 0.25 | 19 |  | -2.1 | 1570 | 1618 | 15.23 | 0 | 0 | 37 | 82 | 66 | Y |  | 2023-01-14 11:17 | 77 | 1079 | 10 | 25 | 34 | 37 | 39 | 39 | 39 | 38 | 37 | 37 | 36 | 36 | 35 | 33 | 34 | 39 | 33 | 39 | -0.13 | Y | 45 | Y | -0.4 |  |  |  | 1.09 |  |  |  | N | N | N | N | 190 | 0.5 | 66 | 94160 | 102339 | 1961 | 13900 | 09 | 2 |  | 2023-01-14 11:30 | 1570 | 116 |  | 28 | [16 empty] | 96.23 | 100 | 0 | 0 | 0 |  | 651 | 400 | Y | N | 0 | 0 | 0 |  | 650 | 400 | Y | N | N | [6 empty] | LT180180 | C
B74722 | 2023-01-14 | 2 | D |  | 6 | A | SCM440HF | 소입성보증강 | D | BM#2 | 1563 | 53 | 1617 | 1533 | 42 | 8100 |  | 1 | 0.27 | 20 |  | -2.25 | 1562 | 1619 | 7.05 | 0 | 0 | 11 | 77 | -69 | Y |  | 2023-01-14 12:27 | 69 | 1097 | 32 | 32 | 31 | 32 | 32 | 32 | 31 | 30 | 28 | 26 | 25 | 25 |  | 25 | 30 | 32 | 25 | 32 | -0.17 | Y | 40 | Y | 0 |  |  |  | 0.85 |  |  |  | N | N | N | N | 180 | 0.5 | 58 | 119840 | 92550 | 850 | 13700 | 09 | 2 |  | 2023-01-14 12:35 | 1562 | 116 |  | 24 |  | * STR#2 위드롤#4 서보밸브 커넥터케이블 문제로 130BAR 과압적용 ID : 406, 407 | [14 empty] | 135.11 | 100 | 0 | 0 | 0 |  | 652 | 400 | Y | N | 0 | 0 | 0 |  | 651 | 400 | Y | N | N | [6 empty] | LT180180 | C
A75432 | 2023-01-14 | 1 | D |  | 8 | A | STB3D | 베어링강 | STB (SF) | BM#1 | 1626 | 41 | 1554 | 1547 | 30 | 5200 |  | 3 | 0.24 | 25 |  | -1.14 | 1520 | 1554 | 140.47 | 20.85 |  | 38 | 37 | 70 | Y |  | 2023-01-14 12:07 | 69 | 1091 | 27 | 27 | 27 | 27 | 29 | 29 | 30 | 30 | 30 | 30 | 30 | 30 | 30 | 30 | 29 | 30 | 29 | 30 | -0.03 | Y | 35 | Y | 0.2 |  |  |  | 1.27 |  |  |  | Y | Y | Y | Y | 190 | 0.46 | 68 | 86030 | 97876 | 5274 | 16500 | 10 | 2 |  | 2023-01-14 12:20 | 1520 | 119 |  | 42 |  | *전기로 작업지연, 감속주입(정속유지강종) ID:101.201. | [14 empty] | 82.05 | 100 | 0 | 0 | 0 |  | 650 |  | N | N | 0 | 0 | 0 |  | 651 |  | N | N | Y |  |  | Y |  |  |  | LT170170 | H
B74723 | 2023-01-14 | 2 | A |  | 7 | B | SCM440HF | 소입성보증강 | D | BM#2 | 1579 | 43 | 1614 | 1539 | 40 | 7700 |  | 1 | 0.27 | 19 |  | -2.32 | 1555 | 1615 | 11.71 | 0 | 0 | 5 | 81 | 124 | Y |  | 2023-01-14 13:29 | 62 | 1090 | 21 | 23 | 26 | 29 | 30 | 30 | 30 | 28 | 28 | 27 | 26 | 25 | 25 | 24 | 27 | 30 | 24 | 30 | -0.13 | Y | 45 | Y | -0.2 |  |  |  | 0.74 |  |  |  | Y | Y | N | Y | 170 | 0.47 | 68 | 91896 | 101165 | 735 | 14400 | 09 | 2 |  | 2023-01-14 13:31 | 1555 | 113 |  | 22 | [16 empty] | 94.93 | 100 | 0 | 0 | 0 |  | 649 | 400 | Y | N | 0 | 0 | 0 |  | 650 | 400 | Y | N | N | [6 empty] | RB240.00 | C
A75433 | 2023-01-14 | 1 | A |  | 9 | A | STB3D | 베어링강 | STB (SF) | BM#1 | 1607 | 40 | 1560 | 1534 | 32 | 5400 |  | 3 | 0.24 | 25 |  | -1.62 | 1511 | 1560 | 138.44 | 54.77 |  | 31 | 25 | 67 | Y |  | 2023-01-14 13:33 | 60 | 1087 | 29 | 29 | 28 | 29 | 28 | 28 | 27 | 26 | 25 | 25 | 24 | 24 | 24 | 22 | 26 | 29 | 22 | 29 | -0.14 | Y | 50 | Y | -0.4 |  |  |  | 0.7 |  |  |  | Y | N | Y | Y | 180 | 0.48 | 61 | 86030 | 92421 | 4179 | 16400 | 10 | 2 |  | 2023-01-14 13:40 | 1511 | 107 |  | 26 | [16 empty] | 86.55 | 100 | 0 | 0 | 0 |  | 650 |  | N | N | 0 | 0 | 0 |  | 651 |  | N | N | Y |  |  | Y |  |  |  | LT170170 | H
A75434 | 2023-01-14 | 1 | A |  | 10 | B | STB3D | 베어링강 | STB (SF) | BM#1 | 1621 | 45 | 1556 | 1557 | 31 | 5000 |  | 3 | 0.22 | 25 |  | 0 | 1556 | 1556 | 145.58 | 57.49 |  | 16 | 66 | 88 | Y |  | 2023-01-14 14:42 | 105 | 1095 | 22 | 27 | 33 | 37 | 38 | 38 | 37 | 37 | 36 | 36 | 35 | 34 | 34 | 34 | 34 | 38 | 34 | 37 | -0.1 | Y | 40 | Y | 0 |  |  |  | 0.765 |  |  |  | Y | N | Y | Y | 170 | 0.48 | 63 | 103236 | 97416 | 5584 | 16300 | 10 | 2 |  | 2023-01-14 14:51 | 1556 | 105 |  | 20 | [16 empty] | 98.89 | 100 | 0 | 0 | 0 |  | 650 |  | N | N | 0 | 0 | 0 |  | 651 |  | N | N | Y |  |  | Y |  |  |  | LT170170 | H
B74724 | 2023-01-14 | 2 | A |  | 8 | B | SCM440 | 합금강 | D | BM#2 | 1251 | 50 | 1629 | 1520 | 41 | 7900 |  | 1 | 0.26 | 15 |  | -2.71 | 1555 | 1610 | 0 | 19.43 | 0 | 30 | 63 | 56 | Y |  | 2023-01-14 14:53 | 59 | 1088 | 19 | 26 | 31 | 33 | 33 | 31 | 29 | 25 | 24 | 22 | 20 | 18 | 17 | 17 | 25 | 33 | 17 | 0 | -0.32 | Y | 50 | Y | -0.2 |  |  |  | 0.67 |  |  |  | Y | Y | Y | Y | 170 | 0.4 | 72 | 97344 | 92212 | 2638 | 15400 | 09 | 2 |  | 2023-01-14 14:54 | 1555 | 102 |  | 7 |  | * 전공정 요청으로 감속주입 0.40 이상공정 등록 및 생관통보 | [14 empty] | 107.09 | 100 | 0 | 0 | 0 |  | 650 | 400 | Y | N | 0 | 0 | 0 |  | 650 | 400 | Y | N | N | [6 empty] | RB120.00 | C
A75435 | 2023-01-14 | 1 | A | TUNDISH교체전 | 11 | A | STB3D | 베어링강 | STB (SF) | BM#1 | 1590 | 43 | 1566 | 1534 | 35 | 5800 |  | 3 | 0.21 | 25 |  | -1.51 | 1521 | 1566 | 134.26 | 58.84 |  | 18 | 17 | 70 | Y |  | 2023-01-14 15:43 | 70 | 1092 | 32 | 33 | 36 | 38 | 38 | 39 | 39 | 39 | 38 | 37 | 37 | 36 | 36 | 36 | 37 | 39 | 36 | 39 | -0.07 | Y | 35 | Y | 0 |  |  |  | 1.218 |  |  |  | Y | N | N | M | 210 | 0.48 | 67 | 92039 | 97327 | 6123 | 1500 | 10 | 2 |  | 2023-01-14 15:49 | 1521 | 109 |  | 24 |  |  | 29B3B32B20174112B30402D0F44A2F56 | 0B44C3D08F27440890638CB3C99B92D8 | [12 empty] | 88.24 | 100 | 0 | 3500 | 0 |  | 650 |  | N | N | 0 | 3500 | 0 |  | 651 |  | N | N | Y |  |  | Y |  |  |  | BT180180 | H
B74725 | 2023-01-14 | 2 | A |  | 9 | A | SCM440 | 합금강 | D | BM#2 | 1601 | 51 | 1652 | 1512 | 45 | 9000 |  | 1 | 0.28 | 20 |  | -2.38 | 1573 | 1633 | 0 | 45.81 | 0 | 37 | 83 | 79 | Y |  | 2023-01-14 15:58 | 77 | 1091 | 13 | 14 | 28 | 36 | 41 | 44 | 44 | 44 | 44 | 44 | 43 | 42 | 41 | 39 | 38 | 44 | 39 | 44 | -0.1 | Y | 50 | Y | -0.4 |  |  |  | 0.23 |  |  |  | Y | N | Y | Y | 220 | 0.39 | 73 | 147090 | 89627 | 2423 | 15200 | 09 | 2 |  | 2023-01-14 16:00 | 1573 | 112 |  | 16 |  | * 준빅사이즈 기준△T40 초과하나 생관요청으로 준빅사이즈 조업 * 전공정 요청으로 감속주입 0.40 이상공정 등록 및 생관통보 | [14 empty] | 167.53 | 100 | 0 | 0 | 0 |  | 650 | 400 | Y | N | 0 | 0 | 0 |  | 651 | 400 | Y | N | N | [6 empty] | RB110.00 | C
A75436 | 2023-01-14 | 1 | A | TUNDISH교체 | 1 | B | AE1055LS | 탄소강 | G-AE1055LS | BM#1 | 1603 | 50 | 1618 | 1541 | 37 | 6700 |  | 3 | 0.2 | 25 |  | -1.21 | 1581 | 1617 | 0 | 209.71 |  | 38 | 38 | 63 | Y |  | 2023-01-14 16:53 | 97 | 1094 | -295 | -290 | 30 | 31 | 28 | 33 | 38 | 41 | 42 | 43 | 44 | 44 | 44 | 44 | 39 | 44 | 44 | 44 | 0 |  | 10 | Y | 0 | [7 empty] | N | N | N | M | 210 | 0.48 | 59 | 84600 | 93333 | 5417 | 14500 | 18 | 1 |  | 2023-01-14 17:00 | 1581 | 135 |  | 42 |  | *T/D FLUX 유:15KG 용:220KG | [14 empty] | 83.76 | 100 | 1500 | 0 | 0 |  | 500 |  | N | N | 1500 | 0 | 0 |  | 501 |  | N | N | N |  |  | Y |  |  |  | BT180180 | H
B74726 | 2023-01-14 | 2 | A |  | 10 | B | 42CRMOS4HAM | 소입성보증강 | 42CRMOS4H | BM#2 | 1575 | 47 | 1600 | 1523 | 44 | 8500 |  | 1 | 1000 | 20 |  | -1.87 | 1548 | 1599 | 0 | 8.85 | 0 | 11 | 78 | 83 | Y |  | 2023-01-14 17:24 | 56 | 1093 | 41 | 38 | 34 | 33 | 30 | 27 | 25 | 24 | 22 | 21 | 19 | 17 | 16 | 12 | 23 | 34 | 12 | 0 | -0.31 |  | 70 | Y | -0.2 | [7 empty] | Y | N | N | N | 210 | 0.4 | 80 | 99489 | 101953 | 797 | 14200 | 09 | 2 |  | 2023-01-14 17:23 | 1548 | 100 |  | 4 |  | * 전공정 요청으로 감속주입 0.40 이상공정 등록 및 생관통보 * 연연주 혼탕부 성분확인 ID : 301, 401 | [14 empty] | 101.83 | 100 | 0 | 0 | 0 |  | 650 | 1100 | Y | Y | 0 | 0 | 0 |  | 650 | 1100 | Y | Y | N | [6 empty] | RB140.00 | C
A75437 | 2023-01-14 | 1 | A |  | 2 | A | AE1055LS | 탄소강 | G-AE1055LS | BM#1 | 1599 | 40 | 1592 | 1533 | 30 | 5100 |  | 3 | 0.23 | 25 |  | -1.35 | 1551 | 1592 | 0 | 199.12 |  | 31 | 26 | 70 | Y |  | 2023-01-14 18:09 | 67 | 1093 | 45 | 38 | 33 | 31 | 29 | 27 | 26 | 24 | 24 | 23 | 23 | 23 |  | 23 | 29 | 33 | 23 | 23 | -0.22 |  | 45 | Y | 0 | [8 empty] | N | N | Y | 200 | 0.48 | 59 | 84600 | 91292 | 4008 | 15100 | 18 | 1 |  | 2023-01-14 18:24 | 1551 | 104 |  | 27 | [16 empty] | 86.46 | 100 | 0 | 0 | 0 |  | 500 |  | N | N | 0 | 0 | 0 |  | 501 |  | N | N | N |  |  | Y |  |  |  | BT180180 | H
B74727 | 2023-01-14 | 2 | A |  | 11 | A | 42CRMOS4HH | 소입성보증강 | D | BM#2 | 1580 | 48 | 1642 | 1521 | 42 | 8500 |  | 1 | 0.25 | 18 |  | -2.33 | 1564 | 1626 | 0 | 15.01 | 0 | 5 | 82 | 91 | Y |  | 2023-01-14 18:30 | 72 | 1092 | 10 | 11 | 25 | 32 | 35 | 37 | 36 | 36 | 35 | 35 | 34 | 34 | 33 | 33 | 31 | 37 | 33 | 35 | -0.11 | Y | 35 | Y | -0.2 |  |  |  | 0.63 |  |  |  | N | N | N | N | 200 | 0.49 | 60 | 41575 | 94949 | 1101 | 15100 | 09 | 2 |  | 2023-01-14 18:34 | 1564 | 121 |  | 19 | [16 empty] | 45.99 | 100 | 0 | 0 | 0 |  | 650 | 400 | Y | Y | 0 | 0 | 0 |  | 650 | 400 | Y | Y | N | [6 empty] | RB080.00 | C
A75438 | 2023-01-14 | 1 | A |  | 3 | A | AE1055LS | 탄소강 | G-AE1055LS | BM#1 | 1625 | 40 | 1592 | 1561 | 29 | 5000 |  | 3 | 0.23 | 26 |  | -1.38 | 1549 | 1592 | 0 | 205.19 |  | 16 | 67 | 80 | Y |  | 2023-01-14 19:11 | 65 | 1095 | 24 | 25 | 26 | 27 | 27 | 27 | 26 | 26 | 25 | 24 | 24 | 23 | 23 | 23 | 25 | 27 | 23 | 27 | -0.09 | Y | 45 | Y | 0 | [8 empty] | N | N | Y | 190 | 0.48 | 62 | 84600 | 94233 | 4717 | 15300 | 18 | 1 |  | 2023-01-14 19:20 | 1549 | 101 |  | 25 |  | *L/D 잔강 7.2ton에 슬러그 유입-이상재등록 | [14 empty] | 83.56 | 100 | 0 | 0 | 0 |  | 500 |  | N | N | 0 | 0 | 0 |  | 501 |  | N | N | N |  |  | N |  |  |  | BT180180 | H
B74728 | 2023-01-14 | 2 | A | 연주종료 | 12 | A | 42CRMOS4HH | 소입성보증강 | D | BM#2 | 1629 | 45 | 1651 | 1531 | 42 | 8600 |  | 1 | 0.31 | 18 |  | -2.39 | 1571 | 1635 | 0 | 18.42 | 0 | 30 | 64 | 85 | Y |  | 2023-01-14 19:36 | 79 | 1094 | 32 | 37 | 40 | 41 | 41 | 41 | 40 | 40 | 39 | 39 | 39 | 38 | 37 | 37 | 39 | 41 | 37 | 41 | -0.09 | Y | 45 | Y | -0.2 |  |  |  | 1.68 |  |  |  | N | N | N | N | 190 | 0.49 | 65 | 90221 | 97274 | -624 | 2000 | 09 | 2 |  | 2023-01-14 19:36 | 1571 | 113 |  | 13 |  | * 작업종료 : 21시 07분 | 854425CE0FFC4535B9F4137C1E21E4B6 | 9C495FD19CFF491FA5FEAE7F3D220303 | 6F7D32579D734E7CB7DCC1D131C7B8B7 |  |  | B0432C02BF804035BE289FEA28BEF015 | 91E379A78E604EF7ACAC0DA9644493F0 |  |  | 157515638EAE4C8CA075419502A7DF00 | 504E71575D2D4BF096D073526179DA3A |  |  |  | 96.7 | 100 | 0 | 2670 | 0 |  | 649 | 400 | Y | Y | 0 | 2780 | 0 |  | 650 | 400 | Y | Y | N | [6 empty] | RB080.00 | C
A75439 | 2023-01-14 | 1 | A |  | 4 | A | AE1055LS | 탄소강 | G-AE1055LS | BM#1 | 1592 | 40 | 1596 | 1544 | 29 | 5100 |  | 3 | 0.2 | 25 |  | 0 | 1596 | 1596 | 0 | 194.77 |  | 18 | 18 | 76 | Y |  | 2023-01-14 20:09 | 112 | 1091 | 23 | 23 | 24 | 25 | 26 | 27 | 27 | 26 | 26 | 25 | 25 | 24 | 24 | 24 | 25 | 27 | 24 | 26 | -0.04 | Y | 40 | Y | 0 | [8 empty] | N | N | Y | 180 | 0.48 | 65 | 101520 | 98150 | 7000 | 14400 | 18 | 1 |  | 2023-01-14 20:19 | 1596 | 105 |  | 30 | [16 empty] | 10152000 | 100 | 0 | 0 | 0 |  | 500 |  | N | N | 0 | 0 | 0 |  | 501 |  | N | N | N |  |  | Y |  |  |  | BT180180 | H
A75440 | 2023-01-14 | 1 | B |  | 5 | A | AE1055LS | 탄소강 | G-AE1055LS | BM#1 | 1624 | 41 | 1596 | 1565 | 22 | 4100 |  | 3 | 0.2 | 25 |  | -1.29 | 1557 | 1596 | 0 | 204.26 |  | 38 | 39 | 62 | Y |  | 2023-01-14 21:10 | 73 | 1078 | 24 | 27 | 30 | 33 | 34 | 34 | 34 | 34 | 34 | 34 | 33 | 33 |  | 33 | 32 | 34 | 33 | 34 | -0.03 | Y | 35 | Y | 0 | [8 empty] | N | N | Y | 170 | 0.48 | 59 | 101520 | 91870 | 4780 | 15300 | 18 | 1 |  | 2023-01-14 21:25 | 1557 | 116 |  | 36 | [16 empty] | 102.65 | 100 | 0 | 0 | 0 |  | 500 |  | N | N | 0 | 0 | 0 |  | 501 |  | N | N | N |  |  | Y |  |  |  | BT180180 | H
A75441 | 2023-01-14 | 1 | B |  | 6 | A | AE1055LS | 탄소강 | G-AE1055LS | BM#1 | 1614 | 40 | 1587 | 1556 | 27 | 4700 |  | 3 | 0.19 | 25 |  | -1.14 | 1552 | 1587 | 0 | 211.09 |  | 31 | 27 | 52 | Y |  | 2023-01-14 22:22 | 68 | 1091 | 32 | 31 | 31 | 32 | 31 | 32 | 31 | 30 | 29 | 28 | 27 | 27 | 27 | 27 | 30 | 32 | 27 | 32 | -0.11 | Y | 45 | Y | 0 | [8 empty] | N | N | Y | 210 | 0.48 | 63 | 101520 | 95450 | 4200 | 15300 | 18 | 1 |  | 2023-01-14 22:32 | 1552 | 101 |  | 24 | [16 empty] | 99.09 | 100 | 0 | 0 | 0 |  | 500 |  | N | N | 0 | 0 | 0 |  | 501 |  | N | N | N |  |  | Y |  |  |  | BT180180 | H
A75442 | 2023-01-14 | 1 | B |  | 7 | A | AE1055LS | 탄소강 | G-AE1055LS | BM#1 | 1622 | 41 | 1601 | 1554 | 28 | 4600 |  | 3 | 0.19 | 25 |  | -1.39 | 1558 | 1601 | 0 | 204.73 |  | 16 | 68 | 63 | Y |  | 2023-01-14 23:31 | 74 | 1093 | 26 | 31 | 35 | 38 | 39 | 39 | 39 | 39 | 38 | 37 | 37 | 37 |  | 37 | 36 | 39 | 37 | 39 | -0.06 | Y | 35 | Y | 0 | [8 empty] | N | N | Y | 200 | 0.48 | 59 | 84600 | 90653 | 4247 | 15000 | 18 | 1 |  | 2023-01-14 23:37 | 1558 | 99 |  | 20 | [8 empty] | 7865508429BD41F494A230C31A146ACD | 1C74C2136CF041119CD47DCB7588E10B | 6E7DA2E7EFB345128D084D31A5157C84 |  | D92D2953F63B4ADBBED25DB314B926C5 | D93E520B98C349A4B708C71DCD3019AD | 6CE9759B6A65437C8E59270251A1BFF7 |  | 86.64 | 100 | 0 | 0 | 0 |  | 500 |  | N | N | 0 | 0 | 0 |  | 501 |  | N | N | N |  |  | Y |  |  |  | BT180180 | H
A75443 | 2023-01-14 | 1 | B |  | 8 | A | AE1055LS | 탄소강 | G-AE1055LS | BM#1 | 1653 | 40 | 1596 | 1581 | 22 | 3500 |  | 3 | 0.19 | 25 |  | -1.29 | 1557 | 1596 | 0 | 183.94 |  | 18 | 19 | 66 | Y |  | 2023-01-15 00:26 | 73 | 1097 | 36 | 35 | 37 | 38 | 38 | 38 | 37 | 36 | 36 | 36 | 35 | 34 | 34 | 34 | 36 | 38 | 34 | 38 | -0.09 | Y | 45 | Y | 0 | [8 empty] | N | N | Y | 190 | 0.48 | 62 | 101520 | 92541 | 6959 | 14900 | 18 | 1 |  | 2023-01-15 00:34 | 1557 | 97 |  | 24 | [16 empty] | 10152000 | 100 | 0 | 0 | 0 |  | 500 |  | N | N | 0 | 0 | 0 |  | 501 |  | N | N | N |  |  | Y |  |  |  | BT180180 | H
B74729 | 2023-01-14 | 2 | B | 연주시작 | 1 | A | AE4140M2 | 합금강 | AE4150HF | BM#2 | 1597 | 63 | 1691 | 1552 | 56 | 11100 |  | 1 | 0.36 | 22 |  | -2.76 | 1576 | 1679 | 16.48 | 1.84 | 0 | 30 | 65 | 75 | Y |  | 2023-01-15 00:54 | 83 | 1099 | -267 | 10 | 39 | 36 | 42 | 45 | 47 | 47 | 48 | 48 | 48 | 47 |  | 47 | 44 | 48 | 47 | 48 | -0.05 |  | 15 | Y | -0.2 |  | 1.68 | 1.68 |  |  |  |  | N | N | N | N | 220 | 0.47 | 60 | 95216 | 97274 | 4676 | 14600 | 14 | 1 |  | 2023-01-15 00:55 | 1576 | 162 |  | 12 |  | * T/D FLUX 용탕부: 120 KG / 유탕부: 10KG 투입 * 연주시작 : 01시 08분 * EDGE HEATER 코일 건조로 미적용. | FB5E97E950BB4C53965A2DD65EBF0E9A | [13 empty] | 97.26 | 100 | 700 | 0 | 0 |  | 650 | 400 | N | N | 700 | 0 | 0 |  | 651 | 400 | N | N | N | Y | [5 empty] | RB170.00 | C
A75444 | 2023-01-14 | 1 | B |  | 9 | A | AE1055LS | 탄소강 | G-AE1055LS | BM#1 | 1595 | 42 | 1589 | 1534 | 35 | 5300 |  | 3 | 0.2 | 25 |  | -1.38 | 1548 | 1589 | 0 | 213.92 |  | 38 | 40 | 60 | Y |  | 2023-01-15 01:37 | 64 | 1095 | 34 | 33 | 34 | 33 | 33 | 32 | 31 | 30 | 29 | 29 | 28 | 27 | 26 | 26 | 30 | 34 | 26 | 33 | -0.15 |  | 55 | Y | 0 | [8 empty] | N | N | Y | 180 | 0.48 | 64 | 101520 | 97992 | 4358 | 14500 | 18 | 1 |  | 2023-01-15 01:47 | 1548 | 99 |  | 16 | [16 empty] | 96.55 | 100 | 0 | 0 | 0 |  | 500 |  | N | N | 0 | 0 | 0 |  | 501 |  | N | N | N |  |  | Y |  |  |  | BT180180 | H
B74730 | 2023-01-14 | 2 | B |  | 2 | A | AE4140M2 | 합금강 | AE4150HF | BM#2 | 1296 | 44 | 1659 | 1579 | 39 | 7600 |  | 1 | 0.3 | 19 |  | -2.59 | 1569 | 1637 | 12.95 | 0 | 0 | 5 | 83 | 216 | Y |  | 2023-01-15 01:22 | 76 | 1099 | 45 | 42 | 39 | 39 | 39 | 39 | 38 | 37 | 37 | 37 | 35 |  |  | 35 | 38 | 39 | 35 | 39 | -0.08 |  | 45 | Y | -0.2 | [7 empty] | N | N | N | N | 220 | 0.5 | 58 | 96561 | 93012 | 7838 | 15500 | 14 | 1 |  | 2023-01-15 01:24 | 1569 | 149 |  | 45 |  | * EDGE HEATER 코일 건조로 미적용. | [14 empty] | 100.85 | 100 | 0 | 0 | 0 |  | 649 | 400 | N | N | 0 | 0 | 0 |  | 650 | 400 | N | N | N | [6 empty] | RB160.00 | C
A75445 | 2023-01-14 | 1 | B |  | 10 | A | AE1055LS | 탄소강 | G-AE1055LS | BM#1 | 1618 | 42 | 1607 | 1544 | 34 | 6100 |  | 3 | 0.23 | 25 |  | -1.44 | 1563 | 1607 | 0 | 230.12 |  | 6 | 6 | 847 | Y |  | 2023-01-15 02:40 | 79 | 1098 | 25 | 25 | 31 | 36 | 36 | 37 | 36 | 36 | 36 | 34 | 33 | 33 | 33 | 33 | 34 | 37 | 33 | 36 | -0.06 | Y | 40 | Y | 0 | [8 empty] | N | N | Y | 170 | 0.48 | 62 | 101520 | 94581 | -146381 | 15700 | 18 | 1 |  | 2023-01-15 02:47 | 1563 | 104 |  | 19 | [16 empty] | 99.97 | 100 | 0 | 0 | 0 |  | 500 |  | N | N | 0 | 0 | 0 |  | 501 |  | N | N | N |  |  | Y |  |  |  | BT180180 | H
B74731 | 2023-01-14 | 2 | B |  | 3 | A | AE4140M2 | 합금강 | AE4150HF | BM#2 | 1581 | 47 | 1639 | 1548 | 42 | 8400 |  | 1 | 0.33 | 19 |  | -2.28 | 1567 | 1633 | 10.49 | 0 | 0 | 11 | 79 | 333 | Y |  | 2023-01-15 02:37 | 74 | 1093 | 33 | 34 | 35 | 36 | 34 | 33 | 32 | 30 | 28 | 26 | 24 | 21 | 19 | 19 | 30 | 36 | 19 | 0 | -0.38 | Y | 45 | Y | -0.4 | [7 empty] | N | N | N | N | 210 | 0.51 | 63 | 94416 | 102201 | 4349 | 15400 | 14 | 1 |  | 2023-01-15 02:39 | 1567 | 141 |  | 29 |  | * EDGE HEATER 코일 건조로 미적용. | [14 empty] | 89.75 | 100 | 0 | 0 | 0 |  | 649 | 400 | N | N | 0 | 0 | 0 |  | 651 | 400 | N | N | N | [6 empty] | RB145.00 | C
A75446 | 2023-01-14 | 1 | B |  | 11 | A | AE1055LS | 탄소강 | G-AE1055LS | BM#1 | 1622 | 36 | 1586 | 1553 | 30 | 4600 |  | 3 | 0.23 | 25 |  | -1.17 | 1551 | 1586 | 0 | 228 |  | 16 | 69 | 60 | Y |  | 2023-01-15 03:30 | 67 | 1093 | 33 | 31 | 30 | 31 | 29 | 29 | 28 | 27 | 27 | 26 | 26 | 26 | 25 | 25 | 28 | 31 | 25 | 26 | -0.12 | Y | 50 | Y | 0 | [7 empty] | N | N | N | Y | 210 | 0.48 | 65 | 84600 | 98014 | 6286 | 15000 | 18 | 1 |  | 2023-01-15 03:52 | 1551 | 108 |  | 31 | [16 empty] | 79.21 | 100 | 0 | 0 | 0 |  | 500 |  | N | N | 0 | 0 | 0 |  | 501 |  | N | N | N |  |  | Y |  |  |  | BT180180 | H
B74732 | 2023-01-14 | 2 | B |  | 4 | A | AE4140M2 | 합금강 | AE4150HF | BM#2 | 1645 | 50 | 1643 | 1564 | 43 | 9300 |  | 1 | 0.3 | 21 |  | -2.22 | 1558 | 1628 | 13.17 | 0 | 0 | 37 | 84 | 483 | Y |  | 2023-01-15 03:30 | 65 | 1097 | 15 | 14 | 18 | 22 | 25 | 25 | 25 | 24 | 23 | 23 | 22 | 22 |  | 22 | 22 | 25 | 22 | 25 | -0.07 | Y | 40 | Y | 0 | [7 empty] | N | N | N | N | 200 | 0.52 | 61 | 98045 | 99978 | 4722 | 14300 | 14 | 1 |  | 2023-01-15 03:33 | 1558 | 140 |  | 39 | [16 empty] | 95.19 | 100 | 0 | 0 | 0 |  | 650 | 400 | Y | N | 0 | 0 | 0 |  | 650 | 400 | Y | N | N | Y | [5 empty] | RB152.40 | C
B74733 | 2023-01-14 | 2 | D | 잔강최소화전 | 5 | A | AE4140M2 | 합금강 | AE4150HF | BM#2 | 1638 | 42 | 1613 | 1561 | 33 | 6400 |  | 1 | 0.3 | 18 |  | -1.84 | 1561 | 1605 | 9.14 | 0 | 0 | 30 | 66 | 35 | Y |  | 2023-01-15 04:22 | 68 | 1093 | 19 | 22 | 23 | 25 | 26 | 27 | 27 | 27 | 25 | 25 | 25 | 25 |  | 25 | 25 | 27 | 25 | 27 | -0.07 | Y | 30 | Y | 0 | [7 empty] | N | N | N | N | 190 | 0.52 | 60 | 91418 | 99108 | -150408 | 3000 | 14 | 1 |  | 2023-01-15 04:34 | 1561 | 137 |  | 49 |  |  | 5CE35B3CB50742D98A451DAA3470F6FE | [13 empty] | 86.9 | 100 | 0 | 3320 | 0 |  | 650 | 400 | Y | N | 0 | 3500 | 0 |  | 651 | 400 | Y | N | N | [6 empty] | RB140.00 | C
A75447 | 2023-01-14 | 1 | D |  | 12 | A | AE1055LS | 탄소강 | G-AE1055LS | BM#1 | 1580 | 42 | 1593 | 1580 | 27 | 4500 |  | 3 | 0.22 | 25 |  | -1.38 | 1552 | 1593 | 0 | 212.08 |  | 18 | 20 | 58 | Y |  | 2023-01-15 04:36 | 68 | 1098 | 26 | 24 | 28 | 30 | 31 | 31 | 31 | 31 | 30 | 30 | 29 | 29 | 29 | 27 | 29 | 31 | 27 | 31 | -0.08 | Y | 45 | Y | -0.4 | [8 empty] | N | N | Y | 200 | 0.48 | 66 | 101520 | 99676 | 5074 | 16000 | 18 | 1 |  | 2023-01-15 05:01 | 1552 | 113 |  | 32 | [16 empty] | 95.19 | 100 | 0 | 0 | 0 |  | 500 |  | N | N | 0 | 0 | 0 |  | 501 |  | N | N | N |  |  | Y |  |  |  | BT180180 | H
A75448 | 2023-01-14 | 1 | D |  | 13 | A | AE1055LS | 탄소강 | G-AE1055LS | BM#1 | 1621 | 52 | 1586 | 1539 | 34 | 6400 |  | 3 | 0.22 | 25 |  | -1.18 | 1550 | 1586 | 0 | 212.27 |  | 38 | 41 |  | Y |  | 2023-01-15 05:56 | 66 | 1098 | 26 | 26 | 28 | 30 | 31 | 32 | 31 | 30 | 30 | 29 | 28 | 28 | 27 | 27 | 29 | 32 | 27 | 30 | -0.12 | Y | 40 | Y | 0 | [8 empty] | N | N | Y | 190 | 0.48 | 62 | 101520 | 95035 | -145535 | 16100 | 18 | 1 |  | 2023-01-15 06:03 | 1550 | 111 |  | 18 | [7 empty] | B734B934A3114D64999FA22C450EC59A | F7470766A78B48D8BC5CCDB3ED67EE22 | D263D1E6E48B4EC7B25504F969B3D610 |  | 0D9AD08F3C8E4E24AEEED590F408E186 | B7D69692C5AD4042AA753A2965BB345D | 490580971E734AEC825CD5C786BA657F |  |  | 99.53 | 100 | 0 | 0 | 0 |  | 500 |  | N | N | 0 | 0 | 0 |  | 501 |  | N | N | N |  |  | Y |  |  |  | BT180180 | H
B74734 | 2023-01-14 | 2 | D | 잔강최소화 | 6 | A | AE4145MA | 합금강 | AE4145M계 | BM#2 | 1605 | 51 | 1653 | 1562 | 43 | 8600 |  | 1 | 0.31 | 21 |  | -2.03 | 1572 | 1636 | 13.61 | 0 | 0 | 5 | 84 | 25 | Y |  | 2023-01-15 05:39 | 85 | 1092 | -132 | -55 | 42 | 43 | 46 | 48 | 48 | 48 | 48 | 48 | 48 | 47 | 47 | 46 | 40 | 48 | 46 | 48 | -0.05 | Y | 40 | Y | -0.2 |  |  |  | 0.62 |  |  |  | N | N | N | N | 180 | 0.44 | 66 | 92631 | 99877 | 2073 | 14900 | 14 | 1 |  | 2023-01-15 05:40 | 1572 | 149 |  | 48 |  | * 최소화 롱노즐 재사용 | 6C3ABFCB53F440C9A586BEA7F24007ED | [13 empty] | 89.63 | 100 | 3300 | 0 | 0 |  | 651 | 400 | Y | Y | 3300 | 0 | 0 |  | 650 | 400 | Y | Y | Y | [5 empty] | Y | RB177.80 | C
A75449 | 2023-01-14 | 1 | D |  | 14 | A | AE1055LS | 탄소강 | G-AE1055LS | BM#1 | 1600 | 39 | 1591 | 1546 | 28 | 4500 |  | 3 | 0.22 | 25 |  | -1.5 | 1546 | 1591 | 0 | 185.66 |  | 38 | 42 | -116 | Y |  | 2023-01-15 06:47 | 62 | 1084 | 27 | 26 | 26 | 26 | 27 | 26 | 26 | 24 | 24 | 24 | 23 | 22 | 21 | 21 | 25 | 27 | 21 | 26 | -0.13 | Y | 45 | Y | 0 | [8 empty] | N | N | Y | 180 | 0.48 | 63 | 101520 | 95516 | 8684 | 16600 | 18 | 1 |  | 2023-01-15 07:01 | 1546 | 104 |  | 30 | [16 empty] | 10152000 | 100 | 0 | 0 | 0 |  | 500 |  | N | N | 0 | 0 | 0 |  | 501 |  | N | N | N |  |  | Y |  |  |  | BT180180 | H
B74735 | 2023-01-14 | 2 | D |  | 7 | A | AE4145MA | 합금강 | AE4145M계 | BM#2 | 1596 | 54 | 1622 | 1512 | 44 | 8600 |  | 1 | 0.27 | 21 |  | -2.05 | 1560 | 1618 | 13.08 | 0 | 0 | 11 | 80 | 42 | Y |  | 2023-01-15 07:05 | 73 | 1096 | 45 | 44 | 44 | 44 | 44 | 43 | 42 | 42 | 40 | 39 | 38 | 37 | 36 | 34 | 40 | 44 | 34 | 44 | -0.17 |  | 60 | Y | -0.2 |  |  |  | 0.76 |  |  |  | N | N | N | N |  | 0.45 | 72 | 90256 | 103371 | -4671 | 14300 | 14 | 1 |  | 2023-01-15 07:09 | 1560 | 137 |  | 29 | [16 empty] | 89.01 | 100 | 0 | 0 | 0 |  | 650 | 400 | Y | Y | 0 | 0 | 0 |  | 650 | 400 | Y | Y | Y | [6 empty] | RB170.00 | C
A75450 | 2023-01-15 | 1 | D |  | 15 | A | AE1055LS | 탄소강 | G-AE1055LS | BM#1 | 1597 | 42 | 1591 | 1537 | 28 | 5400 |  | 3 | 0.23 | 25 |  | -1.37 | 1549 | 1591 | 0 | 210.83 |  | 16 | 70 | 58 | Y |  | 2023-01-15 08:00 | 65 | 1088 | 21 | 22 | 22 | 25 | 21 | 22 | 23 | 22 | 21 | 24 | 25 | 23 | 22 | 21 | 22 | 25 | 21 | 22 | -0.07 | Y | 60 | Y | -0.2 | [8 empty] | N | N | Y | 170 | 0.4 | 77 | 101520 | 95270 | 7030 | 16000 | 18 | 1 |  | 2023-01-15 08:10 | 1549 | 105 |  | 22 |  | *전기로 작업지연, 감속주입(20%이상) | [14 empty] | 96.32 | 100 | 0 | 0 | 0 |  | 500 |  | N | N | 0 | 0 | 0 |  | 501 |  | N | N | N |  |  | Y |  |  |  | BT180180 | H
B74736 | 2023-01-15 | 2 | D |  | 8 | A | AE4145MA | 합금강 | AE4145M계 | BM#2 | 1601 | 42 | 1629 | 1589 | 34 | 6500 |  | 1 | 0.27 | 21 |  | -1.95 | 1555 | 1615 | 19.23 | 0 | 0 | 37 | 85 | 65 | Y |  | 2023-01-15 07:56 | 68 | 1099 | 32 | 32 | 31 | 31 | 32 | 32 | 32 | 31 | 30 | 29 | 30 | 29 | 29 | 27 | 30 | 32 | 27 | 32 | -0.1 | Y | 50 | Y | -0.2 |  |  |  | 0.73 |  |  |  | Y | Y | Y | N | 170 | 0.45 | 69 | 95142 | 98196 | 3204 | 15600 | 14 | 1 |  | 2023-01-15 08:03 | 1555 | 142 |  | 51 | [16 empty] | 96.44 | 100 | 0 | 0 | 0 |  | 650 | 400 | Y | Y | 0 | 0 | 0 |  | 650 | 400 | Y | Y | Y | [6 empty] | RB101.60 | C
A75451 | 2023-01-15 | 1 | D |  | 16 | A | AE1055LS | 탄소강 | G-AE1055LS | BM#1 | 1648 | 43 | 1583 | 1567 | 24 | 4100 |  | 3 | 0.22 | 25 |  | -1.01 | 1551 | 1583 | 0 | 212.45 |  | 18 | 21 | 65 | Y |  | 2023-01-15 09:16 | 67 | 1099 | 21 | 22 | 21 | 21 | 23 | 21 | 22 | 25 | 21 | 24 | 24 | 24 | 23 | 24 | 23 | 25 | 21 | 24 | 0 | Y | 5 | Y | 0.1 | [8 empty] | N | N | Y | 2120 | 0.4 | 75 | 84600 | 94500 | 7100 | 15800 | 18 | 1 |  | 2023-01-15 09:26 | 1551 | 107 |  | 25 |  | *전기로 작업지연, 감속주입(20%이상) | [14 empty] | 8460000 | 100 | 0 | 0 | 0 |  | 500 |  | N | N | 0 | 0 | 0 |  | 501 |  | N | N | N |  |  | Y |  |  |  | BT180180 | H
B74737 | 2023-01-15 | 2 | D | TUNDISH교체전 | 9 | A | AE4145MA | 합금강 | AE4145M계 | BM#2 | 1626 | 42 | 1623 | 1571 | 36 | 6800 |  | 1 | 0.27 | 21 |  | -2 | 1558 | 1617 | 12.07 | 0 | 0 | 30 | 67 | 54 | Y |  | 2023-01-15 08:57 | 71 | 1091 | 26 | 26 | 27 | 29 | 31 | 31 | 31 | 31 | 30 | 30 | 29 | 29 | 28 | 28 | 29 | 31 | 28 | 31 | -0.07 | Y | 40 | Y | -0.2 |  |  |  | 0.81 |  |  |  | N | N | N | N | 220 | 0.45 | 68 | 104072 | 97580 | 2920 | 2300 | 14 | 1 |  | 2023-01-15 09:18 | 1558 | 151 |  | 60 |  |  | F733F727F2484E2EBEEB9EE686B9D150 | 84D66A2F891C428C8C638C353F04B15B | 0DFA1A8880994B5B926246D0E79532C8 | [11 empty] | 106.58 | 100 | 0 | 2990 | 0 |  | 650 | 400 | Y | Y | 0 | 3670 | 0 |  | 651 | 400 | Y | Y | Y | [6 empty] | RB190.50 | C
A75452 | 2023-01-15 | 1 | D |  | 17 | A | AE1055LS | 탄소강 | G-AE1055LS | BM#1 | 1587 | 40 | 1596 | 1536 | 27 | 5100 |  | 3 | 0.29 | 25 |  | -1.69 | 1542 | 1596 | 0 | 273.2 |  | 6 | 8 | 74 | Y |  | 2023-01-15 10:37 | 58 | 1094 | 28 | 28 | 26 | 25 | 24 | 23 | 22 | 21 | 20 | 19 | 19 | 18 | 17 | 17 | 21 | 26 | 17 | 17 | -0.14 |  | 65 | Y | 0 | [8 empty] | N | N | Y | 200 | 0.4 | 74 | 101520 | 95076 | 3424 | 15300 | 18 | 1 |  | 2023-01-15 10:45 | 1542 | 111 |  | 20 |  | *전기로 작업지연, 감속주입(20%이상) | [14 empty] | 99.48 | 100 | 0 | 0 | 0 |  | 500 |  | N | N | 0 | 0 | 0 |  | 501 |  | N | N | N |  |  | Y |  |  |  | BT180180 | H
B74738 | 2023-01-15 | 2 | D | TUNDISH교체 | 1 | A | AE15B35C | 합금강 | 보론강 | BM#2 | 1585 | 49 | 1659 | 1544 | 44 | 8500 |  | 1 | 0.41 | 16 |  | -2.22 | 1588 | 1645 | 18.35 | 0 | 0 | 5 | 85 | 34 | Y |  | 2023-01-15 10:27 | 90 | 1090 | -243 | -244 | 17 | 27 | 20 | 27 | 31 | 33 | 36 | 37 | 37 | 38 | 39 | 39 | 33 | 39 | 39 | 0 | 0 |  | 5 | Y | 0 |  | 2.06 | 2 |  |  |  |  | N | N | N | N | 220 | 0.47 | 65 | 142776 | 99448 | 3602 | 14400 | 15 | 2 |  | 2023-01-15 10:29 | 1588 | 160 |  | 63 |  | * T/D FLUX 용탕부: 220 KG / 유탕부: 10KG 투입. *연연주 혼탕부 309 310 311 409 410 411 | [14 empty] | 142.21 | 100 | 700 | 0 | 0 |  | 300 | 400 | Y | Y | 700 | 0 | 0 |  | 300 | 400 | Y | Y | N | [6 empty] | RB120.00 | C
A75453 | 2023-01-15 | 1 | D |  | 18 | A | AE1055LS | 탄소강 | G-AE1055LS | BM#1 | 1594 | 40 | 1590 | 1554 | 29 | 4400 |  | 3 | 0.23 | 26 |  | -1.46 | 1544 | 1590 | 0 | 165.88 |  | 38 | 43 | 89 | Y |  | 2023-01-15 11:26 | 60 | 1111 | 15 | 14 | 15 | 18 | 19 | 20 | 20 | 20 | 19 | 20 | 19 | 18 |  | 18 | 18 | 20 | 18 | 20 | -0.06 | Y | 30 | Y | -0.2 | [8 empty] | N | N | Y | 190 | 0.52 | 58 | 84600 | 94830 | 3570 | 15700 | 18 | 1 |  | 2023-01-15 11:37 | 1544 | 125 |  | 46 | [16 empty] | 83.1 | 100 | 0 | 0 | 0 |  | 0 |  | N | N | 0 | 0 | 0 |  | 0 |  | N | N | N |  |  | Y |  |  |  | BT180180 | H
B74739 | 2023-01-15 | 2 | D |  | 2 | A | AE15B35C2 | 합금강 | 보론강 | BM#2 | 1642 | 56 | 1610 | 1592 | 32 | 6600 |  | 1 | 0.3 | 18 |  | -2.06 | 1565 | 1621 | 10.92 | 0 | 0 | 11 | 81 | 46 | Y |  | 2023-01-15 11:41 | 67 | 1087 | 38 | 33 | 31 | 30 | 30 | 29 | 29 | 29 | 28 | 28 | 28 | 27 | 27 | 27 | 30 | 31 | 27 | 29 | -0.08 |  | 50 | Y | 0 | [7 empty] | N | N | N | N | 220 | 0.49 | 63 | 46830 | 98056 | -6 | 13900 | 15 | 2 |  | 2023-01-15 11:57 | 1565 | 157 |  | 55 |  | *연연주 혼탕부 301 401 | [14 empty] | 46.83 | 100 | 0 | 0 | 0 |  | 300 | 400 | Y | Y | 0 | 0 | 0 |  | 300 | 400 | Y | Y | N | [6 empty] | RB180.00 | C
A75454 | 2023-01-15 | 1 | A |  | 19 | A | AE1055LS | 탄소강 | G-AE1055LS | BM#1 | 1633 | 40 | 1590 | 1565 | 22 | 3900 |  | 3 | 0.22 | 25 |  | -1.37 | 1548 | 1590 | 0 | 158.04 |  | 16 | 71 | 61 | Y |  | 2023-01-15 12:28 | 64 | 1098 | 18 | 18 | 21 | 23 | 24 | 24 | 23 | 23 | 22 | 21 | 21 | 21 | 21 | 21 | 22 | 24 | 21 | 23 | -0.04 | Y | 40 | Y | 0 | [8 empty] | N | N | Y | 180 | 0.5 | 61 | 101520 | 95661 | 4239 | 16230 | 18 | 1 |  | 2023-01-15 12:35 | 1548 | 119 |  | 42 | [16 empty] | 98.85 | 100 | 0 | 0 | 0 |  | 500 |  | N | N | 0 | 0 | 0 |  | 501 |  | N | N | N |  |  | Y |  |  |  | BT180180 | H
B74740 | 2023-01-15 | 2 | A |  | 3 | A | AE15B35C2 | 합금강 | 보론강 | BM#2 | 1577 | 46 | 1622 | 1531 | 41 | 8000 |  | 1 | 0.35 | 16 |  | -2.44 | 1570 | 1626 | 21.17 | 0 | 0 | 37 | 86 | 54 | Y |  | 2023-01-15 12:58 | 72 | 1099 | 25 | 25 | 29 | 32 | 34 | 35 | 35 | 35 | 34 | 33 | 33 | 32 | 31 | 31 | 33 | 35 | 31 | 35 | -0.1 | Y | 40 | Y | -0.2 | [7 empty] | N | N | N | N | 210 | 0.49 | 61 | 93499 | 94899 | 3101 | 14200 | 15 | 2 |  | 2023-01-15 13:01 | 1570 | 130 |  | 42 | 29 | [15 empty] | 95.12 | 100 | 0 | 0 | 0 |  | 301 | 400 | Y | Y | 0 | 0 | 0 |  | 301 | 400 | Y | Y | N | [6 empty] | RB120.00 | C
B74741 | 2023-01-15 | 2 | A | TUNDISH교체전 | 20 | A | AE1055LS | 탄소강 | G-AE1055LS | BM#1 | 1617 | 41 | 1601 | 1567 | 31 | 4700 |  | 3 | 0.21 | 25 |  | 0 | 1601 | 1601 | 0 | 170.51 |  | 30 | 68 | 67 | Y |  | 2023-01-15 13:55 | 117 | 1099 | 21 | 22 | 32 | 38 | 40 | 41 | 41 | 41 | 41 | 41 | 40 | 40 |  | 40 | 38 | 41 | 40 | 41 | -0.03 | Y | 30 | Y | 0 | [8 empty] | N | N | M | 170 | 0.48 | 62 | 87033 | 92034 | 4866 | 2000 | 18 | 1 |  | 2023-01-15 14:06 | 1601 | 95 |  | 18 |  | *다음 시퀀스 코너히터기 적용강종 - 100KW 코일부 가열 | 6C109B77E88B4C678D6B09D258DA8544 | 7D4DDDB324D245DDBAF07C7E070EBDA1 | [12 empty] | 8703300 | 100 | 0 | 3500 | 0 |  | 500 |  | N | N | 0 | 3500 | 0 |  | 501 |  | N | N | N |  |  | Y |  |  |  | BT180180 | H
A75455 | 2023-01-15 | 1 | A |  | 4 | B | AE15B35C2 | 합금강 | 보론강 | BM#2 | 1676 | 45 | 1638 | 1613 | 27 | 5100 |  | 1 | 0.28 | 15 |  | -2.27 | 1560 | 1625 | 39.72 | 0 | 0 | 18 | 22 | 61 | Y |  | 2023-01-15 14:17 | 62 | 1088 | 29 | 29 | 28 | 29 | 29 | 29 | 29 | 28 | 26 | 25 | 25 | 24 | 23 | 23 | 27 | 29 | 23 | 29 | -0.12 | Y | 50 | Y | -0.2 | [7 empty] | N | N | N | N | 200 | 0.49 | 63 | 94900 | 98369 | -169 | 15100 | 15 | 2 |  | 2023-01-15 14:14 | 1560 | 127 |  | 25 | 19 | [15 empty] | 97.89 | 100 | 0 | 0 | 0 |  | 300 | 400 | Y | Y | 0 | 0 | 0 |  | 300 | 400 | Y | Y | N | [6 empty] | RB180.00 | C
B74742 | 2023-01-15 | 2 | A | TUNDISH교체 | 1 | A | 31CRMOV9M2 | 합금강 | D3 | BM#1 | 1580 | 50 | 1660 | 1571 | 46 | 9100 |  | 1 | 0.34 | 16 |  | -2.58 | 1590 | 1654 | 0 | 49.12 | 0 | 5 | 86 | 30 | Y |  | 2023-01-15 15:24 | 89 | 1093 | -276 | 43 | 34 | 33 | 38 | 42 | 43 | 45 | 45 | 46 | 47 | 46 |  | 46 | 42 | 47 | 46 | 0 | -0.2 |  | 5 | Y | -0.2 |  | 2.58 | 2.16 | 2.25 |  |  |  |  | N | N | M | 210 | 0.48 | 63 | 84610 | 98402 | -952 | 14720 | 04 | 2 |  | 2023-01-15 15:25 | 1590 | 114 |  | 12 |  | *FLUX 120KG/10KG *첫Heat 수소측정치 OVER되어 이상재 등록및 생관통보-ID:101~102.201~202 *STR#1,2 LOOP#5 각각 60%, 50% 비수량 감소 (분사불량) *STR#1 LOOP#6 비수량 30% 감소 (과냉 발생) | [14 empty] | 86.16 | 100 | 1000 | 0 | 0 |  | 490 |  | Y | Y | 1000 | 0 | 0 |  | 491 |  | Y | Y | Y | [6 empty] | BT180180 | H
A75456 | 2023-01-15 | 1 | A |  | 5 | A | AE15B35C2 | 합금강 | 보론강 | BM#2 | 1641 | 41 | 1627 | 1568 | 31 | 5500 |  | 3 | 0.23 | 18 |  | -2.36 | 1575 | 1627 | 113.38 | 89.87 |  | 6 | 9 | 69 | Y |  | 2023-01-15 14:58 | 77 | 1090 | 22 | 22 | 23 | 25 | 27 | 28 | 28 | 28 | 27 | 27 | 26 | 26 | 27 | 27 | 26 | 28 | 26 | 28 | -0.03 | Y | 30 | Y | 0.2 | [7 empty] | N | N | N | N | 190 | 0.49 | 62 | 111185 | 96484 | 1166 | 12900 | 15 | 2 |  | 2023-01-15 15:02 | 1575 | 128 |  | 49 | [16 empty] | 115.34 | 100 | 0 | 0 | 0 |  | 301 | 400 | Y | Y | 0 | 0 | 0 |  | 300 | 400 | Y | Y | N | [6 empty] | RB140.00 | C
B74743 | 2023-01-15 | 2 | A |  | 2 | A | 31CRMOV9M2 | 합금강 | D3 | BM#1 | 1599 | 49 | 1625 | 1555 | 46 | 9000 |  | 1 | 0.28 | 16 |  | 0 | 1566 | 1621 | 0 | 13.88 | 0 | 11 | 82 | 56 | Y |  | 2023-01-15 16:29 | 65 | 1091 | 46 | 37 | 35 | 32 | 31 | 29 | 29 | 28 | 27 | 26 | 25 | 24 |  | 24 | 32 | 35 | 24 | 0 | -0.24 |  | 45 | Y | -0.2 | [8 empty] | N | N | Y | 200 | 0.49 | 62 | 84610 | 94506 | 644 | 14560 | 04 | 2 |  | 2023-01-15 16:29 | 1566 | 114 |  | 13 |  | *STR#1,2 LOOP#5 각각 60%, 50% 비수량 감소 (분사불량) *STR#1 LOOP#6 비수량 30% 감소 (과냉 발생) *전공정요청 감속주입(작업지연) - 20% 이상 감속 이상재 등록 -ID105, 205 | [6 empty] | 3B8CC9BA3F084D4B82C550A4B492D472 | 1E23E7E29F4B4E9EB472F1C1FC32609B | 3F341649E4E0448EB929ED4416BAB1A8 |  | C78C46143DD042D38F7B489FD84B9D89 | 3ECAB6F0DD0E47E38093237755E71D89 | 3F0F5598B29B4CC28CA00753F49BF8AF |  | 88.41 | 100 | 0 | 0 | 0 |  | 490 |  | Y | Y | 0 | 0 | 0 |  | 491 |  | Y | Y | Y | [6 empty] | BT180180 | H
A75457 | 2023-01-15 | 1 | A |  | 6 | A | AE15B35C2 | 합금강 | 보론강 | BM#2 | 1624 | 54 | 1622 | 1566 | 37 | 6000 |  | 3 | 0.23 | 16 |  | -2.56 | 1572 | 1622 | 84.38 | 89.51 |  | 38 | 44 | 65 | Y |  | 2023-01-15 16:16 | 74 | 1094 | 24 | 30 | 32 | 34 | 35 | 35 | 36 | 35 | 35 | 35 | 35 | 34 | 34 | 34 | 34 | 36 | 34 | 35 | -0.02 | Y | 35 | Y | 0 | [7 empty] | N | N | N | N | 180 | 0.49 | 65 | 94217 | 103151 | 549 | 13700 | 15 | 2 |  | 2023-01-15 16:19 | 1572 | 129 |  | 35 |  | *전공정 요청 20%이상감속주입 306 이상공정등록 및 생관통보 | [14 empty] | 9421700 | 100 | 0 | 0 | 0 |  | 301 | 400 | Y | Y | 0 | 0 | 0 |  | 300 | 400 | Y | Y | N | [6 empty] | RB120.00 | C
B74744 | 2023-01-15 | 2 | A |  | 3 | A | 31CRMOV9M2 | 합금강 | D3 | BM#1 | 1592 | 52 | 1632 | 1542 | 46 | 8700 |  | 1 | 0.25 | 16 |  | -2.5 | 1562 | 1625 | 0 | 29.38 | 0 | 37 | 87 | 58 | Y |  | 2023-01-15 17:44 | 61 | 1092 | 22 | 22 | 27 | 30 | 32 | 32 | 31 | 29 | 28 | 26 | 24 | 22 | 19 | 3 | 23 | 32 | 3 | 22 | -0.48 | Y | 60 | Y | -1 | [8 empty] | N | N | Y | 190 | 0.4 | 76 | 101532 | 100927 | -3577 | 15260 | 04 | 2 |  | 2023-01-15 17:43 | 1562 | 108 |  | 1 |  | *전공정요청 감속주입(작업지연) - 20% 이상 감속 이상재 등록 *STR#1,2 LOOP#5 각각 60%, 50% 비수량 감소 (분사불량) *STR#1 LOOP#6 비수량 30% 감소 (과냉 발생) *SR재설정 (감속으로 인한 SR 과부화) | [14 empty] | 101.63 | 100 | 0 | 0 | 0 |  | 490 |  | Y | Y | 0 | 0 | 0 |  | 491 |  | Y | Y | Y | [6 empty] | BT180180 | H
A75458 | 2023-01-15 | 1 | A | 잔강최소화전 | 7 | A | AE15B35C2 | 합금강 | 보론강 | BM#2 | 1596 | 42 | 1605 | 1530 | 32 | 6600 |  | 3 | 0.25 | 15 |  | -1.89 | 1567 | 1605 | 80.08 | 21.91 |  | 16 | 72 | 98 | Y |  | 2023-01-15 17:11 | 69 | 1078 | 31 | 27 | 23 | 22 | 22 | 22 | 22 | 22 | 21 | 21 | 21 | 21 | 21 | 21 | 22 | 23 | 21 | 22 | -0.02 | Y | 55 | Y | 0 | [7 empty] | N | N | N | N | 170 | 0.48 | 66 | 102892 | 102955 | 3145 | 3000 | 15 | 2 |  | 2023-01-15 17:16 | 1567 | 115 |  | 47 |  | *전공정 요청 20%이상감속주입 301 401 이상공정등록 및 생관통보 | 4F21772C55104F5483CD995DCE5DD4D5 | [13 empty] | 97.53 | 100 | 0 | 3130 | 0 |  | 300 | 400 | Y | Y | 0 | 3280 | 0 |  | 301 | 400 | Y | Y | N | [6 empty] | RB120.00 | C
B74745 | 2023-01-15 | 2 | A |  | 4 | A | 31CRMOV9M2 | 합금강 | D3 | BM#1 | 1588 | 50 | 1609 | 1542 | 47 | 9000 |  | 1 | 0.24 | 16 |  | -2.26 | 1558 | 1612 | 0 | 11.68 | 0 | 30 | 69 | 100 | Y |  | 2023-01-15 18:44 | 57 | 1095 | 1 | 3 | 13 | 18 | 20 | 20 | 20 | 20 | 19 | 18 | 17 | 17 | 16 | 16 | 16 | 20 | 16 | 20 | -0.1 | Y | 40 | Y | -0.2 | [8 empty] | N | N | Y | 180 | 0.52 | 63 | 101532 | 100906 | -2056 | 15210 | 04 | 2 |  | 2023-01-15 18:47 | 1558 | 117 |  | 17 |  | *STR#1,2 LOOP#5 각각 60%, 50% 비수량 감소 (분사불량) *STR#1 LOOP#6 비수량 30% 감소 (과냉 발생) | [14 empty] | 102.25 | 100 | 0 | 0 | 0 |  | 490 |  | Y | Y | 0 | 0 | 0 |  | 491 |  | Y | Y | Y | [6 empty] | BT180180 | H
A75459 | 2023-01-15 | 1 | A | 잔강최소화 | 8 | A | SMNCRMOB435H | 합금강 | 보론강 | BM#2 | 1646 | 41 | 1615 | 1579 | 35 | 5800 |  | 3 | 0.23 | 20 |  | -1.91 | 1569 | 1615 | 91.15 | 58.44 |  | 18 | 23 | 60 | Y |  | 2023-01-15 18:46 | 74 | 1078 | -125 | -43 | 28 | 30 | 32 | 33 | 34 | 34 | 33 | 34 | 33 | 33 | 34 | 34 | 25 | 34 | 33 | 34 | 0 | Y | 25 | Y | 0 |  |  |  | 0.8 |  |  |  | Y | N | N | Y | 170 | 0.43 | 67 | 98001 | 102073 | 2727 |  | 15 | 2 |  | 2023-01-15 18:51 | 1569 | 112 |  | 35 |  | *STR#1 과압으로 S/R 재실행 | [14 empty] | 9800100 | 100 | 2800 | 0 | 0 |  | 649 | 400 | Y | Y | 2800 | 0 | 0 |  | 651 | 400 | Y | Y | Y | [6 empty] | RB170.00 | C
B74746 | 2023-01-15 | 2 | A |  | 5 | A | 31CRMOV9M2 | 합금강 | D3 | BM#1 | 1605 | 49 | 1625 | 1557 | 46 | 8900 |  | 1 | 0.25 | 16 |  | -2.3 | 1554 | 1610 | 0 | 9.83 | 0 | 5 | 87 | 65 | Y |  | 2023-01-15 19:55 | 53 | 1097 | 14 | 18 | 20 | 21 | 21 | 20 | 20 | 19 | 18 | 17 | 16 | 15 | 14 | 13 | 18 | 21 | 13 | 20 | -0.16 | Y | 50 | Y | -0.2 | [8 empty] | N | N | Y | 170 | 0.45 | 69 | 101532 | 101187 | 63 | 15390 | 04 | 2 |  | 2023-01-15 19:57 | 1554 | 114 |  | 10 |  | *STR#1,2 LOOP#5 각각 60%, 50% 비수량 감소 (분사불량) *STR#1 LOOP#6 비수량 30% 감소 (과냉 발생) *전공정요청 감속주입(작업지연) | [14 empty] | 104.03 | 100 | 0 | 0 | 0 |  | 490 |  | Y | Y | 0 | 0 | 0 |  | 491 |  | Y | Y | Y | [6 empty] | BT180180 | H
A75460 | 2023-01-15 | 1 | A |  | 9 | A | SMNCRMOB435H | 합금강 | 보론강 | BM#2 | 1608 | 46 | 1610 | 1538 | 36 | 6200 |  | 3 | 0.22 | 20 |  | -1.93 | 1561 | 1610 | 96.93 | 70.51 |  | 6 | 10 | 79 | Y |  | 2023-01-15 19:57 | 66 | 1088 | 33 | 32 | 31 | 30 | 29 | 30 | 29 | 29 | 28 | 28 | 27 | 27 | 26 | 26 | 29 | 31 | 26 | 29 | -0.08 | Y | 60 | Y | 0 |  |  |  | 0.71 |  |  |  | Y | N | N | Y | 220 | 0.45 | 67 | 92961 | 96695 | 1155 | 15100 | 15 | 2 |  | 2023-01-15 20:00 | 1561 | 117 |  | 32 | [16 empty] | 95.44 | 100 | 0 | 0 | 0 |  | 649 | 400 | Y | Y | 0 | 0 | 0 |  | 651 | 400 | Y | Y | Y | [6 empty] | RB160.00 | C
B74747 | 2023-01-15 | 2 | C |  | 6 | A | 31CRMOV9M2 | 합금강 | D3 | BM#1 | 1651 | 52 | 1624 | 1515 | 49 | 10400 |  | 1 | 0.24 | 18 |  | -2.03 | 1558 | 1610 | 0 | 10.53 | 0 | 11 | 83 | 84 | Y |  | 2023-01-15 21:06 | 57 | 1075 | 11 | 13 | 17 | 19 | 19 | 18 | 17 | 16 | 16 | 15 | 14 | 13 | 13 | 11 | 15 | 19 | 11 | 13 | -0.12 | Y | 65 | Y | 0 | [7 empty] | N | N | N | Y | 210 | 0.42 | 78 | 168362 | 105099 | -4999 | 14800 | 04 | 2 |  | 2023-01-15 21:04 | 1558 | 117 |  | 11 |  | *STR#1,2 LOOP#5 각각 60%, 50% 비수량 감소 (분사불량) *STR#1 LOOP#6 비수량 30% 감소 (과냉 발생) *전공정요청 감속주입(교체 강종 1기 현, 2기 작업중 작업딜레이) -20%이상 감속주입 이상재 등록, 생관통보 101~104.201~204 *유사강종 연연주 혼탕부 성분 확인 ID:108~110.208~210 *전공정요청 감속주입 | [14 empty] | 168.03 | 100 | 0 | 0 | 0 |  | 490 |  | Y | Y | 0 | 0 | 0 |  | 491 |  | Y | Y | Y | [6 empty] | BT180180 | C
A75461 | 2023-01-15 | 1 | C |  | 10 | A | SMNCRMOB435H | 합금강 | 보론강 | BM#2 | 1660 | 44 | 1624 | 1605 | 26 | 4400 |  | 3 | 0.24 | 20 |  | 0 | 0 | 1624 | 124.12 | 55.81 |  | 38 | 45 | 82 | Y |  | 2023-01-15 21:02 | 129 | 1085 | 24 | 26 | 34 | 38 | 40 | 41 | 41 | 41 | 41 | 41 | 40 | 39 | 39 | 37 | 38 | 41 | 37 | 41 | -0.09 | Y | 45 | Y | -0.2 |  |  |  | 0.88 |  |  |  | Y | N | N | Y | 210 | 0.45 | 73 | 90068 | 106060 | -310 | 15100 | 15 | 2 |  | 2023-01-15 21:07 | 0 | 115 |  | 35 | [16 empty] | 85.82 | 100 | 0 | 0 | 0 |  | 650 | 400 | Y | Y | 0 | 0 | 0 |  | 650 | 400 | Y | Y | Y | [6 empty] | RB130.00 | C
B74748 | 2023-01-15 | 2 | C | 유사강종연연주 | 7 | A | 31CRMOV9M3 | 합금강 | D3 | BM#1 | 1583 | 54 | 1638 | 1507 | 51 | 10800 |  | 1 | 0.26 | 18 |  | -2 | 1557 | 1611 | 0 | 11.39 | 0 | 37 | 88 | 66 | Y |  | 2023-01-15 22:14 | 58 | 1090 | 12 | 16 | 20 | 21 | 22 | 21 | 20 | 19 | 18 | 17 | 16 | 15 | 14 | 13 | 17 | 22 | 13 | 0 | -0.18 | Y | 50 | Y | -0.2 | [8 empty] | N | N | Y | 200 | 0.43 | 72 | 39891 | 101073 | -6173 | 15500 | 04 | 2 |  | 2023-01-15 22:20 | 1557 | 129 |  | 23 |  | *STR#1,2 LOOP#5 각각 60%, 50% 비수량 감소 (분사불량) *STR#1 LOOP#6 비수량 30% 감소 (과냉 발생) *전공정요청 감속주입(교체 강종 1기 현, 2기 작업중 작업딜레이) -10%이상 감속주입 이상재 등록, 생관통보 *유사강종 연연주 혼탕부 성분 확인 ID:101.201 | [14 empty] | 41.55 | 100 | 0 | 0 | 0 |  | 490 |  | Y | N | 0 | 0 | 0 |  | 491 |  | Y | N | Y | [6 empty] | SB140140 | C
A75462 | 2023-01-15 | 1 | C | TUNDISH교체전 | 11 | B | SMNCRMOB435H | 합금강 | 보론강 | BM#2 | 1602 | 42 | 1615 | 1521 | 32 | 6200 |  | 3 | 0.23 | 20 |  | -1.61 | 1568 | 1608 | 126.85 | 61.98 |  | 16 | 73 | 81 | Y |  | 2023-01-15 22:27 | 73 | 1095 | 35 | 35 | 34 | 34 | 35 | 34 | 34 | -12 | 26 | 30 | 30 | 32 | 32 | 32 | 30 | 35 | 26 | 35 | -0.05 | Y | 15 | Y | 0 |  |  |  | 0.53 |  |  |  | Y | N | N | M | 200 | 0.44 | 63 | 97740 | 88071 | 3029 | 2000 | 15 | 2 |  | 2023-01-15 22:36 | 1568 | 104 |  | 25 |  | * 조업중 래들 막힘으로 강제개공 1회 실시.이상재등록 ID:303.304.403.404 | DF25DC8FDDA84D288B4645E3FF4C1AC2 | 31B6BF4D9E034EDB9DF7C865363435D8 | 5D31AC96D9A84F739678B62DFB23CD73 | [11 empty] | 107 | 100 | 0 | 3450 | 0 |  | 650 | 400 | Y | Y | 0 | 2910 | 0 |  | 650 | 400 | Y | Y | Y | [6 empty] | RB150.00 | C
B74749 | 2023-01-15 | 2 | C | TUNDISH교체전 | 8 | A | 31CRMOV9M3 | 합금강 | D3 | BM#1 | 1598 | 55 | 1638 | 1540 | 51 | 10300 |  | 1 | 0.28 | 18 |  |  | 1567 |  | 0 | 0 | 0 | 30 | 70 | 71 | Y |  | 2023-01-15 23:24 | 68 | 1092 | 11 | 18 | 25 | 28 | 30 | 30 | 29 | 29 | 29 | 27 | 26 | 25 | 24 | 23 | 25 | 30 | 23 | 29 | -0.14 | Y | 50 | Y | -0.2 | [8 empty] | N | N | M | 190 | 0.4 | 87 | 114469 | 103893 | -3843 | 2000 | 04 | 2 |  | 2023-01-15 23:30 | 1567 | 139 |  | 26 |  | *STR#1,2 LOOP#5 각각 60%, 50% 비수량 감소 (분사불량) *STR#1 LOOP#6 비수량 30% 감소 (과냉 발생) *전공정요청 감속주입(LF성분 OVER) -10%이상 감속주입 이상재 등록, 생관통보 |  | 50900FC8615A41F8AF8C18B773A4FF9C | 20AA8D385FA44D028962256BED8E5C8A | [11 empty] | 112.22 | 100 | 0 | 2675 | 0 |  | 490 |  | Y | N | 0 | 2615 | 0 |  | 491 |  | Y | N | Y | [6 empty] | SB083083 | C
A75463 | 2023-01-15 | 1 | C | TUNDISH교체 | 1 | A | SM45CB | 탄소강 | SM45C | BM#2 | 1595 | 41 | 1631 | 1543 | 32 | 6600 |  | 3 | 0.21 | 20 |  | -1.48 | 1590 | 1628 | 0 | 213.14 |  | 18 | 24 | 77 | Y |  | 2023-01-15 23:32 | 97 | 1097 | -272 | -79 | 38 | 33 | 38 | 44 | 45 | 46 | 48 | 48 | 48 | 49 | 49 | 49 | 45 | 49 | 49 | 49 | 0 |  | 10 | Y | 0 |  | 1.53 | 1.46 |  |  |  |  | N | N | N | N | 220 | 0.48 | 64 | 94632 | 100838 | 1262 | 12700 | 08 | 1 |  | 2023-01-15 23:40 | 1590 | 126 |  | 45 |  | * T/D FLUX 용탕부: 120 KG / 유탕부: 10KG 투입 *후속B74750 래들 미개공 강제렌싱 1회 실시,이상재 등록 및 생관통보 ID:306,406 | [14 empty] | 92.32 | 100 | 740 | 0 | 0 |  | 650 | 400 | N | N | 700 | 0 | 0 |  | 650 | 400 | N | N | N |  |  |  | Y |  |  | RB120.00 | C
B74750 | 2023-01-15 | 2 | C |  | 2 | A | SM45CB | 탄소강 | SM45C | BM#2 | 1608 | 50 | 1628 | 1559 | 43 | 7400 |  | 1 | 0.31 | 15 |  | -2.26 | 1565 | 1622 | 0 | 14.22 | 0 | 5 | 88 | 65 | N | 1 | 2023-01-16 00:21 | 72 | 1095 | 46 | 42 | 33 | 29 | 28 | 27 | 27 | 27 | 27 | 27 | 26 | 25 | 25 | 23 | 29 | 33 | 23 | 27 | -0.18 |  | 55 | Y | -0.4 |  |  |  | 1.74 |  |  |  | N | N | N | N | 220 | 0.5 | 63 | 93335 | 101497 | 653 | 15000 | 08 | 1 |  | 2023-01-16 00:25 | 1565 | 161 |  | 62 |  | *전공정 탈가스 기준 미준수- 수소측정 | [14 empty] | 90.48 | 100 | 0 | 0 | 0 |  | 650 | 400 | N | N | 0 | 0 | 0 |  | 650 | 400 | N | N | N | [6 empty] | RB160.00 | C
A75464 | 2023-01-15 | 1 | C | 교체, 잔강최소화전 | 1 | B | SM45CB | 탄소강 | SM45C | BM#1 | 1664 | 83 | 1620 | 1597 | 44 | 7600 |  | 3 | 0.22 | 20 |  | -1.38 | 1584 | 1620 | 0 | 200.78 |  | 6 | 11 | 69 | Y |  | 2023-01-16 01:09 | 91 | 1100 | -1411 | -1384 | 3 | 38 | 34 | 39 | 43 | 46 | 47 | 48 | 49 | 49 | 50 | 51 | 45 | 51 | 51 | 0 | 0 |  |  | N | 0.2 |  | 1.98 | 1.98 |  |  |  |  | N | N | N | N | 210 | 0.48 | 68 | 94843 | 107515 | -2515 | 3000 | 13 | 1 |  | 2023-01-16 01:16 | 1584 | 140 |  | 26 |  | *T/D FLUX 유:10,용:120kg *T/D잔강 실측 2TON *램핑다운 시간 17:52 |  | 13F07E3BCC4846CFA9192D29F8136398 | EE28E94D22AD40318EEA4201908449BD | [11 empty] | 87.25 | 100 | 700 | 3100 | 0 |  | 650 |  | N | N | 700 | 3100 | 0 |  | 651 |  | N | N | N | [6 empty] | RB120.00 | C
B74751 | 2023-01-15 | 2 | C |  | 3 | A | SM45CB | 탄소강 | SM45C | BM#2 | 1615 | 55 | 1613 | 1546 | 30 | 5900 |  | 1 | 0.3 | 14 |  | -2.58 | 1548 | 1602 | 0 | 8.38 | 0 | 11 | 84 | 50 | Y |  | 2023-01-16 01:54 | 55 | 1096 | 21 | 21 | 20 | 20 | 21 | 20 | 20 | 19 | 18 | 18 | 17 | 16 | 15 | 15 | 19 | 21 | 15 | 21 | -0.15 | Y | 40 | Y | -0.2 | [7 empty] | N | N | N | N | 210 | 0.48 | 61 | 101820 | 93886 | -2636 | 15000 | 08 | 1 |  | 2023-01-16 02:25 | 1548 | 130 |  | 34 |  | *전공정 요청 감속주입 | [14 empty] | 111.22 | 100 | 0 | 0 | 0 |  | 651 | 400 | N | N | 0 | 0 | 0 |  | 651 | 400 | N | N | N | [6 empty] | RB160.00 | H
A75465 | 2023-01-15 | 1 | C | 잔강최소화 | 2 | A | P-AE1055LSV | 합금강 | G-AE1055LS | BM#1 | 1630 | 45 | 1613 | 1588 | 32 | 5300 |  | 3 | 0.2 | 25 |  | -1.36 | 1564 | 1605 | 0 | 238.12 |  | 38 | 46 | 109 | Y |  | 2023-01-16 02:18 | 81 | 1091 | 55 | 53 | -182 | -221 | -14 | 32 | 34 | 36 | 38 | 39 | 39 | 39 | 39 | 38 | 21 | 39 | 38 | 39 | -0.04 | Y | 25 | Y | -0.2 | [8 empty] | N | N | Y | 200 | 0.44 | 66 | 84610 | 90108 | 6092 | 15000 | 13 | 1 |  | 2023-01-16 02:26 | 1564 | 120 |  | 31 |  | *전공정 요청으로 감속주입-정속주입 강종 감속으로 이상재 등록ID: (전기로 전극교체) *TI 성분OVER C급 전공정 요청으로 주입, 후속 HEAT TI 성분 OVER | [6 empty] | 895E34D3781744E1BDDBA82D0F4D9BEE | CB3B645E67C1478FB5C8F7C80DCFF6BB | E84A0AB2852541F1A9CA48EA42768C3A |  | D404C79B23B44CA1BDC239B31EAB1450 | DD4C56EBAC2E49C0A0068326D03CAEB6 | 17F33B01865B40D5A8AC67F08FDF6DC1 |  | 85.46 | 100 | 2500 | 0 | 0 |  | 500 |  | N | N | 2500 | 0 | 0 |  | 501 |  | N | N | N |  |  | Y |  |  | Y | BT180180 | W
B74752 | 2023-01-15 | 2 | C |  | 4 | A | SM45CB | 탄소강 | SM45C | BM#2 | 1255 | 39 | 1627 | 1577 | 33 | 5200 |  | 1 | 0.27 | 14 |  | -2.25 | 1557 | 1606 | 0 | 9.26 | 0 | 37 | 89 | 82 | Y |  | 2023-01-16 02:46 | 64 | 1095 | 12 | 16 | 19 | 22 | 22 | 22 | 22 | 22 | 21 | 20 | 19 | 18 |  | 18 | 20 | 22 | 18 | 22 | -0.09 | Y | 45 | Y | -0.2 | [7 empty] | N | N | N | N | 200 | 0.48 | 62 | 101820 | 95223 | 1427 | 14800 | 08 | 1 |  | 2023-01-16 02:51 | 1557 | 123 |  | 44 |  | *전공정 요청 감속주입 | [14 empty] | 98.76 | 100 | 0 | 0 | 0 |  | 650 | 400 | N | N | 0 | 0 | 0 |  | 650 | 400 | N | N | N | [6 empty] | RB160.00 | H
A75466 | 2023-01-15 | 1 | C |  | 3 | A | P-AE1055LSV | 합금강 | G-AE1055LS | BM#1 | 1620 | 42 | 1614 | 1541 | 32 | 5800 |  | 3 | 0.2 | 25 |  | 0 | 1614 | 1614 | 0 | 279.18 |  | 16 | 74 | 95 | Y |  | 2023-01-16 03:30 | 131 | 1100 | 37 | 38 | 40 | 41 | 41 | 41 | 40 | 40 | 40 | 40 | 39 | 39 | 38 | 37 | 39 | 41 | 37 | 41 | -0.07 | Y | 55 | Y | 0 | [8 empty] | N | N | Y | 190 | 0.4 | 73 | 101532 | 92484 | 2816 | 15500 | 13 | 1 |  | 2023-01-16 03:37 | 1614 | 114 |  | 27 |  | *전공정 요청으로 감속주입-감속주입 20%이상으로 이상재및 생관통보 (전기로 전극교체 및 간이보수 26분 중단) *TI 성분OVER C급 전공정 요청으로 주입 | [14 empty] | 10153200 | 100 | 0 | 0 | 0 |  | 500 |  | N | N | 0 | 0 | 0 |  | 501 |  | N | N | N |  |  | Y |  |  |  | BT180180 | W
B74753 | 2023-01-15 | 2 | C |  | 5 | A | SM45CB | 탄소강 | SM45C | BM#2 | 1622 | 38 | 1607 | 1573 | 36 | 5300 |  | 1 | 0.38 | 14 |  | -2.58 | 1562 | 1607 | 0 | 16.27 | 0 | 30 | 71 | 42 | Y |  | 2023-01-16 03:54 | 69 | 1097 | 15 | 15 | 22 | 25 | 26 | 25 | 26 | 25 | 24 | 24 | 22 | 21 | 20 | 20 | 23 | 26 | 20 | 25 | -0.13 | Y | 45 | Y | -0.2 | [7 empty] | N | N | N | N | 190 | 0.47 | 64 | 100536 | 95867 | 783 | 13000 | 08 | 1 |  | 2023-01-16 03:59 | 1562 | 117 |  | 40 |  | *전공정 요청 감속주입 *후속 HEAT 20%이상 감속주입 ID:306.405.406 | [14 empty] | 107.35 | 100 | 0 | 0 | 0 |  | 650 | 400 | N | N | 0 | 0 | 0 |  | 651 | 400 | N | N | N | [6 empty] | RB160.00 | H
A75467 | 2023-01-15 | 1 | D |  | 4 | A | P-AE1055LSV | 합금강 | G-AE1055LS | BM#1 | 1607 | 45 | 1607 | 1548 | 28 | 5000 |  | 3 | 0.2 | 25 |  | -1.83 | 1551 | 1607 | 0 | 226.94 |  | 18 | 25 | 78 | Y |  | 2023-01-16 04:48 | 68 | 1091 | 36 | 35 | 35 | 35 | 34 | 33 | 33 | 31 | 31 | 30 | 30 | 29 | 29 | 28 | 32 | 35 | 28 | 35 | -0.12 |  | 60 | Y | -0.2 | [8 empty] | N | N | Y | 180 | 0.4 | 73 | 84610 | 91269 | 3931 | 16000 | 13 | 1 |  | 2023-01-16 05:02 | 1551 | 107 |  | 23 |  | *전공정 요청으로 감속주입-감속주입 20%이상으로 이상재및 생관통보 (전기로 전극교체 및 간이보수 26분 중단) | [14 empty] | 86.12 | 100 | 0 | 0 | 0 |  | 500 |  | N | N | 0 | 0 | 0 |  | 501 |  | N | N | N |  |  | Y |  |  |  | BT180180 | H
B74754 | 2023-01-15 | 2 | D |  | 6 | A | SM45CB | 탄소강 | SM45C | BM#2 | 1640 | 34 | 1622 | 1586 | 32 | 4900 |  | 1 | 0.34 | 15 |  | -2.85 | 1562 | 1615 | 19.06 | 20.07 | 0 | 5 | 89 | 38 | Y |  | 2023-01-16 05:05 | 69 | 1099 | 17 | 27 | 29 | 30 | 31 | 32 | 31 | 31 | 30 | 29 | 28 | 27 | 26 | 24 | 28 | 32 | 24 | 31 | -0.18 | Y | 45 | Y | -0.2 | [7 empty] | N | N | N | N | 180 | 0.4 | 73 | 97309 | 94582 | 2018 | 14900 | 08 | 1 |  | 2023-01-16 05:09 | 1562 | 109 |  | 34 |  | * 전공정 요청으로 감속주입 0.40 이상공정 등록 및 생관통보 | [14 empty] | 103.85 | 100 | 0 | 0 | 0 |  | 651 | 400 | N | N | 0 | 0 | 0 |  | 650 | 400 | N | N | N | [6 empty] | RB180.00 | C
A75468 | 2023-01-15 | 1 | D |  | 5 | A | P-AE1055LSV | 합금강 | G-AE1055LS | BM#1 | 1626 | 42 | 1600 | 1551 | 31 | 5200 |  | 3 | 0.21 | 25 |  | -1.42 | 1556 | 1600 | 0 | 230.09 |  | 6 | 12 | 77 | Y |  | 2023-01-16 06:15 | 73 | 1094 | 27 | 27 | 32 | 38 | 38 | 38 | 37 | 37 | 36 | 34 | 34 | 33 | 32 | 32 | 34 | 38 | 32 | 38 | -0.11 | Y | 55 | Y | 0 | [8 empty] | N | N | Y | 170 | 0.4 | 75 | 84610 | 94918 | 3482 | 15000 | 13 | 1 |  | 2023-01-16 06:21 | 1556 | 91 |  | 10 |  | *전공정 요청으로 감속주입-감속주입 20%이상으로 이상재및 생관통보 (전기로 전극교체 및 간이보수 26분 중단) | [14 empty] | 83.03 | 100 | 0 | 0 | 0 |  | 500 |  | N | N | 0 | 0 | 0 |  | 501 |  | N | N | N |  |  | Y |  |  |  | BT180180 | H
B74755 | 2023-01-15 | 2 | D |  | 7 | A | SM45CB | 탄소강 | SM45C | BM#2 | 1652 | 41 | 1631 | 1577 | 32 | 5400 |  | 1 | 0.35 | 19 |  | 0 | 1616 | 1616 | 0 | 35.23 | 0 | 11 | 85 | 51 | Y |  | 2023-01-16 06:26 | 123 | 1098 | 22 | 22 | 26 | 27 | 28 | 29 | 28 | 28 | 27 | 25 | 25 | 24 | 23 | 23 | 26 | 29 | 23 | 28 | -0.15 | Y | 40 | Y | 0 | [7 empty] | Y | Y | Y | Y | 170 | 0.46 | 63 | 93565 | 92781 | 1919 | 14400 | 08 | 1 |  | 2023-01-16 06:31 | 1616 | 116 |  | 27 |  | * STR#2 W/M#4 Force(ton) 헌팅으로 W/M#4,5 S/R 미적용, 생관통보 | [14 empty] | 104.54 | 100 | 0 | 0 | 0 |  | 650 | 700 | N | N | 0 | 0 | 0 |  | 650 | 700 | N | N | N | [6 empty] | RB170.00 | C
A75469 | 2023-01-15 | 1 | D | 연주종료 | 6 | A | P-AE1055LSV | 합금강 | G-AE1055LS | BM#1 | 1691 | 39 | 1592 | 1629 | 14 | 2500 |  | 3 | 0.23 | 25 |  | -1.6 | 1543 | 1592 | 0 | 242.68 |  | 38 | 47 | 89 | Y |  | 2023-01-16 07:19 | 60 | 1092 | 33 | 33 | 33 | 34 | 32 | 32 | 32 | 31 | 30 | 30 | 29 |  |  | 29 | 32 | 34 | 29 | 33 | -0.14 | Y | 35 | Y | -0.2 | [8 empty] | N | N | M | 210 | 0.52 | 62 | 96970 | 100396 | 504 | 1500 | 13 | 0 |  | 2023-01-16 07:29 | 1543 | 102 |  | 22 |  | *연주종료 09:00 | [14 empty] | 90.33 | 100 | 0 | 3500 | 0 |  | 500 |  | N | N | 0 | 3500 | 0 |  | 501 |  | N | N | N |  |  | Y |  |  |  | BT180180 | H
B74756 | 2023-01-16 | 2 | D |  | 8 | A | SM45CB | 탄소강 | SM45C | BM#2 | 1639 | 35 | 1608 | 1568 | 29 | 4800 |  | 1 | 0.3 | 15 |  | -2.26 | 1557 | 1599 | 0 | 15.46 | 0 | 37 | 90 | 68 | Y |  | 2023-01-16 07:23 | 64 | 1099 | 20 | 20 | 23 | 25 | 26 | 27 | 26 | 25 | 24 | 24 | 23 | 22 | 21 | 21 | 24 | 27 | 21 | 0 | -0.17 | Y | 35 | Y | -0.2 | [7 empty] | Y | Y | Y | Y | 170 | 0.47 | 62 | 92340 | 92182 | 2968 | 14100 | 08 | 1 |  | 2023-01-16 07:32 | 1557 | 104 |  | 34 |  | * STR#2 W/M#4 Force(ton) 헌팅으로 W/M#4,5 S/R 미적용, 생관통보 | [14 empty] | 102.37 | 100 | 0 | 0 | 0 |  | 651 | 700 | N | N | 0 | 0 | 0 |  | 650 | 700 | N | N | N | [6 empty] | RB240.00 | C
B74757 | 2023-01-16 | 2 | D |  | 9 | A | SM45CB | 탄소강 | SM45C | BM#2 | 1587 | 35 | 1610 | 1524 | 31 | 6200 |  | 1 | 0.3 | 16 |  | -2.28 | 1559 | 1605 | 0 | 17.97 | 0 | 30 | 72 | 71 | Y |  | 2023-01-16 08:28 | 66 | 1091 | 19 | 26 | 29 | 31 | 31 | 31 | 32 | 32 | 30 | 29 | 28 | 27 | 27 | 23 | 23 | 0 | 0 | 0 | 0 |  | 0 | Y | -0.94 | [7 empty] | Y | Y | N | Y | 220 | 0.47 | 0 | 99280 | 95840 | 4310 | 13500 | 08 | 1 |  | 2023-01-16 08:47 | 1559 | 173 |  | 100 |  | * STR#2 W/M#4 Force(ton) 헌팅으로 W/M#4,5 S/R 미적용, 생관통보 | [14 empty] | 103.2 | 100 | 0 | 0 | 0 |  | 650 | 700 | N | N | 0 | 0 | 0 |  | 650 | 700 | N | N | N | [6 empty] | RB090.00 | C
B74758 | 2023-01-16 | 2 | D |  | 10 | A | SM45CB | 탄소강 | SM45C | BM#2 | 1606 | 40 | 1614 | 1541 | 34 | 6800 |  | 1 | 0.28 | 15 |  | -2.21 | 1569 | 1611 | 0 | 11.81 | 0 | 31 | 28 | 1917 | Y |  | 2023-01-16 09:32 | 76 | 1087 | 22 | 24 | 25 | 26 | 26 | 26 | 25 | 24 | 23 | 23 | 22 | 21 | 21 | 21 | 24 | 26 | 21 | 26 | -0.11 | Y | 45 | Y | 0 | [7 empty] | N | N | N | N | 210 | 0.47 | 63 | 144286 | 97417 | -167 | 14700 | 08 | 1 |  | 2023-01-16 10:07 | 1569 | 115 |  | 36 |  | * 연연주 혼탕부 성분확인 ID : 307, 308, 309, 407, 408, 409 | [14 empty] | 154.81 | 100 | 0 | 0 | 0 |  | 650 | 400 | N | N | 0 | 0 | 0 |  | 650 | 400 | N | N | N | [6 empty] | RB170.00 | C
B74759 | 2023-01-16 | 2 | D |  | 11 | A | SM45CR2 | 탄소강 | SM45CR2 | BM#2 | 1620 | 40 | 1621 | 1563 | 29 | 5400 |  | 1 | 0.35 | 16 |  | -2.34 | 1557 | 1618 | 0 | 25.14 | 0 | 11 | 86 | 56 | Y |  | 2023-01-16 10:42 | 63 | 1088 | 18 | 23 | 28 | 30 | 32 | 32 | 31 | 31 | 30 | 29 | 28 | 27 | 27 | 26 | 28 | 32 | 26 | 0 | -0.13 | Y | 45 | Y | -0.2 | [7 empty] | Y | Y | Y | N | 200 | 0.47 | 65 | 31228 | 96843 | 2957 | 15600 | 08 | 1 |  | 2023-01-16 10:56 | 1557 | 115 |  | 30 |  | * 연연주 혼탕부 성분확인 ID : 301, 401 | [14 empty] | 32.43 | 100 | 0 | 0 | 0 |  | 650 | 400 | Y | Y | 0 | 0 | 0 |  | 650 | 400 | Y | Y | N | Y | [5 empty] | RB160.00 | C
B74760 | 2023-01-16 | 2 | D | TUNDISH교체전 | 12 | A | SM45CR2 | 탄소강 | SM45CR2 | BM#2 | 1600 | 42 | 1627 | 1554 | 30 | 5500 |  | 1 | 0.35 | 15 |  | -2.11 | 1562 | 1618 | 0 | 24.99 | 0 | 37 | 91 | 51 | Y |  | 2023-01-16 11:38 | 68 | 1097 | 24 | 30 | 35 | 36 | 37 | 36 | 36 | 35 | 33 | 32 | 33 | 33 |  | 33 | 33 | 37 | 32 | 36 | -0.2 | Y | 25 | Y | 0 | [7 empty] | N | N | N | N | 190 | 0.47 | 61 | 95524 | 91858 | 3042 | 2000 | 08 | 1 |  | 2023-01-16 11:53 | 1562 | 123 |  | 40 |  |  | 9C3EA583BA784E74A349CA55F3A61DEF | 2A4A61A13B724A47BC2B63940961AA33 | 0668BC7B8607490AA4EC1D90254E68A4 | [11 empty] | 104.91 | 100 | 0 | 3850 | 300 |  | 650 | 400 | Y | Y | 0 | 3600 | 300 |  | 650 | 400 | Y | Y | N | Y | [5 empty] | RB140.00 | C
B74761 | 2023-01-16 | 2 | A | TUNDISH교체 | 1 | A | AE4140MR | 합금강 | D | BM#2 | 1657 | 47 | 1673 | 1590 | 42 | 8100 |  | 1 | 0.38 | 18 |  | -2.63 | 1591 | 1666 | 0 | 33.67 | 0 | 30 | 73 | 43 | Y |  | 2023-01-16 12:58 | 96 | 1087 | -320 | -304 | 33 | 38 | 33 | 42 | 44 | 45 | 45 | 48 | 49 | 49 | 49 | 46 | 46 | 0 | 0 | 0 | 0 |  | 0 | Y | 0 |  | 1.73 | 1.61 |  |  |  |  | N | N | N | N | 220 | 0.48 | 0 | 84610 | 92156 | 3000 | 15100 | 07 | 2 |  | 2023-01-16 12:59 | 1591 | 209 |  | 107 |  | * T/D FLUX 용탕부: 120 KG / 유탕부: 10KG 투입. *STR#2 빌렛방향으로 측면 긁힘. | [14 empty] | 59.58 | 100 | 700 | 0 | 0 |  | 650 | 400 | Y | Y | 700 | 0 | 0 |  | 651 | 400 | Y | Y | N | Y | [5 empty] | BT180180 | H
B74762 | 2023-01-16 | 2 | A |  | 2 | A | AE4140MR | 합금강 | D | BM#2 | 1594 | 48 | 1637 | 1552 | 44 | 8800 |  | 1 | 0.31 | 17 |  | -2.64 | 1576 | 1637 | 0 | 19 | 0 | 31 | 29 | 49 | Y |  | 2023-01-16 14:20 | 81 | 1110 | 45 | 40 | 39 | 38 | 36 | 34 | 34 | 33 | 32 | 31 | 30 | 29 | 29 | 29 | 35 | 39 | 29 | 0 | -0.2 |  | 50 | Y | 0 | [7 empty] | N | N | N | N | 220 | 0.49 | 62 | 101532 | 97822 | 3028 | 15150 | 07 | 2 |  | 2023-01-16 14:21 | 1576 | 130 |  | 26 | [16 empty] | 97.16 | 100 | 0 | 0 | 0 |  | 651 | 400 | Y | Y | 0 | 0 | 0 |  | 650 | 400 | Y | Y | N | Y | [5 empty] | BT180180 | H
B74763 | 2023-01-16 | 2 | A |  | 3 | A | AE4140MR | 합금강 | D | BM#2 | 1615 | 44 | 1629 | 1539 | 37 | 7400 |  | 1 | 0.27 | 16 |  | -2.7 | 1560 | 1620 | 0 | 30.72 | 0 | 11 | 87 | 70 | Y |  | 2023-01-16 15:18 | 65 | 1098 | 28 | 27 | 28 | 29 | 30 | 29 | 27 | 27 | 27 | 26 | 26 | 25 | 24 | 24 | 27 | 30 | 24 | 27 | -0.13 | Y | 45 | Y | 0 | [7 empty] | N | N | N | N | 210 | 0.5 | 64 | 101532 | 102032 | 3668 | 15200 | 07 | 2 |  | 2023-01-16 15:25 | 1560 | 132 |  | 31 |  | *3.8T에 슬러그 나와 L/D잔강이월 미실시 이상공정등록 및 생관통보 | [14 empty] | 106.85 | 100 | 0 | 0 | 0 |  | 650 | 400 | Y | Y | 0 | 0 | 0 |  | 650 | 400 | Y | Y | N | N | [5 empty] | BT180180 | H
B74764 | 2023-01-16 | 2 | A |  | 4 | A | AE4140MR | 합금강 | D | BM#2 | 1621 | 45 | 1635 | 1573 | 35 | 6900 |  | 1 | 0.34 | 16 |  | -2.47 | 1560 | 1623 | 0 | 34.38 | 0 | 37 | 92 | 66 | Y |  | 2023-01-16 16:20 | 65 | 1096 | 22 | 23 | 32 | 34 | 33 | 33 | 33 | 32 | 32 | 31 | 30 | 30 | 29 | 29 | 30 | 34 | 29 | 33 | -0.11 | Y | 45 | Y | -0.2 | [7 empty] | N | N | N | N | 200 | 0.49 | 66 | 101532 | 103015 | 3035 | 15700 | 07 | 2 |  | 2023-01-16 16:28 | 1560 | 135 |  | 33 | [16 empty] | 96.7 | 100 | 0 | 0 | 0 |  | 649 | 400 | Y | Y | 0 | 0 | 0 |  | 650 | 400 | Y | Y | N | Y | [5 empty] | BT180180 | H
B74765 | 2023-01-16 | 2 | A |  | 5 | A | AE4140MR | 합금강 | D | BM#2 | 1602 | 47 | 1652 | 1521 | 40 | 8100 |  | 1 | 0.34 | 16 |  | -2.58 | 1568 | 1633 | 0 | 27.22 | 0 | 30 | 74 | 43 | Y |  | 2023-01-16 17:26 | 73 | 1092 | 27 | 26 | 29 | 32 | 34 | 34 | 33 | 33 | 32 | 31 | 30 | 30 | 29 | 29 | 31 | 34 | 29 | 0 | -0.12 | Y | 40 | Y | -0.2 | [7 empty] | N | N | N | N | 190 | 0.5 | 58 | 84610 | 91893 | 4157 | 15300 | 07 | 2 |  | 2023-01-16 17:26 | 1568 | 137 |  | 34 |  | *L/D잔강 4.5T에 슬러그나와 잔강이월 미실시 이상공정등록 및 생관통보 | [14 empty] | 93.39 | 100 | 0 | 0 | 0 |  | 649 | 400 | Y | Y | 0 | 0 | 0 |  | 650 | 400 | Y | Y | N | N | [5 empty] | BT180180 | H
B74766 | 2023-01-16 | 2 | A |  | 6 | A | AE4140MR | 합금강 | D | BM#2 | 1572 | 47 | 1637 | 1528 | 44 | 7900 |  | 1 | 0.27 | 16 |  | -2.35 | 1566 | 1621 | 0 | 33.91 | 0 | 31 | 30 | 41 | Y |  | 2023-01-16 18:24 | 71 | 1094 | 27 | 27 | 28 | 30 | 30 | 31 | 30 | 29 | 28 | 28 | 27 | 26 | 26 | 25 | 28 | 31 | 25 | 30 | -0.15 | Y | 40 | Y | -0.2 | [7 empty] | N | N | N | N | 180 | 0.49 | 63 | 101532 | 95928 | 1772 | 16000 | 07 | 2 |  | 2023-01-16 18:23 | 1566 | 135 |  | 34 |  | *전공정 지연감속주입 * 전공정 요청 L/D 잔강이월 미실시, 이상공정등록 및 생관통보 | [14 empty] | 105.43 | 100 | 0 | 0 | 0 |  | 649 | 400 | Y | Y | 0 | 0 | 0 |  | 651 | 400 | Y | Y | N | [6 empty] | BT180180 | H
B74767 | 2023-01-16 | 2 | A |  | 7 | A | AE4140MR | 합금강 | D | BM#2 | 1574 | 54 | 1665 | 1510 | 45 | 9500 |  | 1 | 0.3 | 16 |  | -3.44 | 1553 | 1629 | 0 | 20.71 | 0 | 16 | 75 | 741 | Y |  | 2023-01-16 19:51 | 58 | 1096 | 24 | 23 | 22 | 23 | 22 | 21 | 20 | 19 | 18 | 16 | 15 | 13 | 12 | 12 | 19 | 23 | 12 | 0 | -0.24 | Y | 45 | Y | -0.2 | [7 empty] | N | N | N | N | 170 | 0.49 | 61 | 101532 | 95782 | 2068 | 15200 | 07 | 2 |  | 2023-01-16 19:50 | 1553 | 138 |  | 11 |  | *전공정 요청 L/D 잔강이월 미실시, 이상공정등록 및 생관통보 *전공정 지연감속주입 | [14 empty] | 98.57 | 100 | 0 | 0 | 0 |  | 651 | 400 | Y | Y | 0 | 0 | 0 |  | 651 | 400 | Y | Y | N | [6 empty] | BT180180 | H
B74768 | 2023-01-16 | 2 | C | TUNDISH교체전 | 8 | A | AE4140MR | 합금강 | D | BM#2 | 1571 | 51 | 1650 | 1523 | 45 | 10100 |  | 1 | 0.28 | 16 |  | -2.28 | 1572 | 1628 | 0 | 20.88 | 0 | 11 | 88 | 103 | Y |  | 2023-01-16 20:59 | 77 | 1093 | 10 | 9 | 29 | 38 | 43 | 43 | 43 | 41 | 40 | 39 | 38 | 37 | 35 | 33 | 35 | 43 | 33 | 43 | -0.18 | Y | 55 | Y | -0.2 | [7 empty] | N | N | N | N | 170 | 0.43 | 75 | 99223 | 101553 | -253 | 2000 | 07 | 2 |  | 2023-01-16 20:57 | 1572 | 106 |  | 6 |  | *전공정 요청 20%이상감속주입 302~마지막ID 402~마지막ID 이상공정등록 및 생관통보 *전공정 요청 L/D 잔강이월 미실시,이상공정 등록 및 생관통보 | A40B9921C3454D48A823579232CA2900 | 87F7700BE4704EE7A1D3792259A557B6 | 390ED50F6C6447D08933DDB8865AB939 | [11 empty] | 98.98 | 100 | 0 | 2520 | 0 |  | 648 | 400 | Y | Y | 0 | 2650 | 0 |  | 651 | 400 | Y | Y | N | [6 empty] | BT180180 | H
B74769 | 2023-01-16 | 2 | C | TUNDISH교체 | 1 | A | AE1055LSM | 베어링강 | G-AE1055LS | BM#2 | 1618 | 46 | 1661 | 1569 | 40 | 8000 |  | 1 | 0.29 | 25 |  | -2.12 | 1580 | 1647 | 0 | 20.33 | 0 | 30 | 75 | 67 | Y |  | 2023-01-16 22:09 | 96 | 1096 | -239 | -196 | 41 | 37 | 34 | 41 | 44 | 46 | 46 | 45 | 45 | 43 | 41 | 41 | 42 | 46 | 41 | 41 | -0.2 |  | 25 | Y | -0.4 |  | 1.94 | 1.94 |  |  |  |  | Y | N | N | M | 220 | 0.47 | 61 | 93060 | 92090 | 6960 | 13600 | 03 | 1 |  | 2023-01-16 22:13 | 1580 | 131 |  | 34 |  | * T/D FLUX 용탕부: 220 KG / 유탕부: 10KG 투입. * 전공정 요청 감속주입 * 후속B74770 래들 미개공 강제렌싱 1회 실시 ID:305,405.406 . STR#2 W/M#4 Force(ton) 헌팅으로 S/R 적용불가 | [14 empty] | 96.94 | 100 | 1580 | 0 | 0 |  | 501 | 400 | N | N | 1510 | 0 | 0 |  | 501 | 400 | N | N | N |  | Y |  | Y |  |  | BT180180 | H
B74770 | 2023-01-16 | 2 | C |  | 2 | A | AE1055LSM | 베어링강 | G-AE1055LS | BM#2 | 1626 | 47 | 1639 | 1578 | 38 | 6400 |  | 1 | 0.36 | 25 |  | -2.04 | 1559 | 1627 | 0 | 44.6 | 0 | 31 | 31 | 71 | N | 1 | 2023-01-16 23:16 | 75 | 1095 | 37 | 38 | 42 | 44 | 44 | 44 | 43 | 42 | 41 | 40 | 40 | 39 |  | 39 | 41 | 44 | 39 | 44 | -0.11 | Y | 45 | Y | -0.2 | [7 empty] | Y | N | N | Y | 220 | 0.48 | 62 | 93060 | 94085 | 5065 | 15900 | 03 | 1 |  | 2023-01-16 23:22 | 1559 | 132 |  | 30 |  | * 래들 미개공 강제렌싱 1회 실시 ID:301 * 전공정 요청 감속주입 | [14 empty] | 96.39 | 100 | 0 | 0 | 0 |  | 502 | 400 | N | N | 0 | 0 | 0 |  | 501 | 400 | N | N | N |  | Y |  |  |  |  | BT180180 | H
B74771 | 2023-01-16 | 2 | C |  | 3 | A | AE1055LSM | 베어링강 | G-AE1055LS | BM#2 | 1613 | 47 | 1610 | 1590 | 41 | 6500 |  | 1 | 0.3 | 26 |  | -2.22 | 1545 | 1623 | 0 | 21.06 | 0 | 16 | 76 | 77 | Y |  | 2023-01-17 00:17 | 61 | 1100 | 39 | 37 | 34 | 33 | 31 | 30 | 29 | 27 | 27 | 26 | 25 | 24 | 23 | 22 | 29 | 34 | 22 | 0 | -0.22 |  | 55 | Y | -0.2 | [7 empty] | Y | N | N | Y | 210 | 0.45 | 67 | 93060 | 94574 | 5476 | 15100 | 03 | 1 |  | 2023-01-17 00:29 | 1545 | 132 |  | 31 |  | *전공정 요청 0.45까지 감속주입( 정속 규정 미준수), 이상공정 등록 및 생관통보 | [14 empty] | 95.79 | 100 | 0 | 0 | 0 |  | 501 | 400 | N | N | 0 | 0 | 0 |  | 501 | 400 | N | N | N |  | Y |  |  |  |  | BT180180 | H
B74772 | 2023-01-16 | 2 | C |  | 4 | A | AE1055LSM | 베어링강 | G-AE1055LS | BM#2 | 1579 | 63 | 1625 | 1553 | 45 | 8200 |  | 1 | 0.28 | 25 |  | -2.08 | 1560 | 1626 | 0 | 27.14 | 0 | 11 | 89 | 56 | Y |  | 2023-01-17 01:42 | 76 | 1096 | 21 | 42 | 47 | 48 | 49 | 48 | 47 | 46 | 45 | 44 | 43 | 42 | 42 | 41 | 42 | 49 | 41 | 42 | -0.18 | Y | 45 | Y | -0.2 | [7 empty] | Y | N | N | Y | 200 | 0.45 | 72 | 93060 | 101814 | 5036 | 16400 | 03 | 1 |  | 2023-01-17 01:51 | 1560 | 124 |  | 13 |  | *전공정 요청 0.45까지 감속주입( 정속 규정 미준수), 이상공정 등록 및 생관통보 | [14 empty] | 9306000 | 100 | 0 | 0 | 0 |  | 501 | 400 | N | N | 0 | 0 | 0 |  | 500 | 400 | N | N | N |  | Y |  |  |  |  | BT180180 | H
B74773 | 2023-01-16 | 2 | C |  | 5 | A | AE1055LSM | 베어링강 | G-AE1055LS | BM#2 | 1620 | 44 | 1625 | 1541 | 37 | 7100 |  | 1 | 0.5 | 25 |  | -1.97 | 1561 | 1624 | 0 | 21.39 | 0 | 30 | 76 | 56 | Y |  | 2023-01-17 02:44 | 77 | 1094 | 38 | 38 | 43 | 45 | 46 | 46 | 46 | 44 | 42 | 41 | 40 | 38 | 36 | 31 | 41 | 46 | 31 | 46 | -0.3 | Y | 50 | Y | -0.4 | [7 empty] | Y | N | N | Y | 190 | 0.45 | 69 | 101520 | 97291 | 5309 | 16000 | 03 | 1 |  | 2023-01-17 02:49 | 1561 | 122 |  | 25 |  | *전공정 요청 0.45까지 감속주입( 정속 규정 미준수), 이상공정 등록 및 생관통보 | [14 empty] | 98.66 | 100 | 0 | 0 | 0 |  | 501 | 400 | N | N | 0 | 0 | 0 |  | 500 | 400 | N | N | N |  | Y |  |  |  |  | BT180180 | H
B74774 | 2023-01-16 | 2 | C |  | 6 | A | AE1055LSM | 베어링강 | G-AE1055LS | BM#2 | 1609 | 36 | 1625 | 1558 | 33 | 5800 |  | 1 | 0.31 | 26 |  | -2.24 | 1545 | 1619 | 0 | 65.04 | 0 | 31 | 32 | 57 | Y |  | 2023-01-17 03:46 | 61 | 1098 | 29 | 28 | 31 | 33 | 34 | 34 | 33 | 32 | 32 | 31 | 30 | 29 | 28 | 26 | 31 | 34 | 26 | 0 | -0.16 | Y | 50 | Y | -0.2 | [7 empty] | Y | N | N | Y | 180 | 0.45 | 69 | 101520 | 97746 | 5054 | 15200 | 03 | 1 |  | 2023-01-17 03:53 | 1545 | 126 |  | 33 |  | *전공정 요청 0.45까지 감속주입( 정속 규정 미준수), 이상공정 등록 및 생관통보 | [14 empty] | 102.55 | 100 | 0 | 0 | 0 |  | 501 | 400 | N | N | 0 | 0 | 0 |  | 501 | 400 | N | N | N |  | Y |  |  |  |  | BT180180 | H
B74775 | 2023-01-16 | 2 | D |  | 7 | A | AE1055LSM | 베어링강 | G-AE1055LS | BM#2 | 1617 | 44 | 1629 | 1523 | 37 | 7100 |  | 1 | 0.28 | 25 |  | -2.04 | 1549 | 1622 | 0 | 15.56 | 0 | 16 | 77 | 50 | Y |  | 2023-01-17 05:04 | 65 | 1092 | 25 | 25 | 33 | 38 | 40 | 40 | 40 | 40 | 39 | 38 | 37 | 36 | 35 | 33 | 36 | 40 | 33 | 40 | -0.16 | Y | 45 | Y | -0.4 | [7 empty] | Y | N | N | Y | 170 | 0.45 | 66 | 93060 | 93472 | 5078 | 14000 | 03 | 1 |  | 2023-01-17 05:08 | 1549 | 128 |  | 25 |  | *전공정 요청 0.45까지 감속주입( 정속 규정 미준수), 이상공정 등록 및 생관통보 | [14 empty] | 95.94 | 100 | 0 | 0 | 0 |  | 501 | 400 | N | N | 0 | 0 | 0 |  | 501 | 400 | N | N | N |  | Y |  |  |  |  | BT180180 | H
B74776 | 2023-01-16 | 2 | D |  | 8 | A | AE1055LSM | 베어링강 | G-AE1055LS | BM#2 | 1639 | 39 | 1621 | 1574 | 32 | 5400 |  | 1 | 0.32 | 25 |  | -2.41 | 1546 | 1622 | 0 | 29.34 | 0 | 11 | 90 | 52 | Y |  | 2023-01-17 06:05 | 62 | 1101 | 30 | 34 | 36 | 37 | 38 | 37 | 37 | 37 | 35 | 34 | 32 | 32 | 31 | 30 | 34 | 38 | 30 | 37 | -0.18 | Y | 45 | Y | -0.2 | [7 empty] | Y | N | N | Y | 170 | 0.44 | 67 | 93060 | 94196 | 4754 | 15000 | 03 | 1 |  | 2023-01-17 06:15 | 1546 | 123 |  | 31 |  | * 전공정 요청 감속주입(정속 규정 미준수) ,이상공정 등록 및 생관통보 * 전공정 요청으로 감속주입 0.40 이상공정 등록 및 생관통보 ID : 305, 404 | [14 empty] | 9306000 | 100 | 0 | 0 | 0 |  | 500 | 400 | N | N | 0 | 0 | 0 |  | 500 | 400 | N | N | N |  | Y |  |  |  |  | BT180180 | H
B74777 | 2023-01-16 | 2 | D |  | 9 | A | AE1055LSM | 베어링강 | G-AE1055LS | BM#2 | 1595 | 44 | 1618 | 1533 | 38 | 7300 |  | 1 | 0.3 | 25 |  | 0 | 1623 | 1623 | 0 | 46.22 | 0 | 30 | 77 | 52 | Y |  | 2023-01-17 07:31 | 139 | 1090 | 28 | 28 | 39 | 45 | 49 | 49 | 49 | 48 | 47 | 46 | 44 | 43 | 42 | 39 | 44 | 49 | 39 | 49 | -0.2 | Y | 50 | Y | -0.2 | [7 empty] | Y | N | N | Y | 220 | 0.45 | 65 | 101520 | 93987 | 5013 | 15600 | 03 | 1 |  | 2023-01-17 07:36 | 1623 | 114 |  | 14 |  | * 전공정 요청 감속주입(정속 규정 미준수) ,이상공정 등록 및 생관통보 | [14 empty] | 107.66 | 100 | 0 | 0 | 0 |  | 501 | 400 | N | N | 0 | 0 | 0 |  | 501 | 400 | N | N | N |  | Y |  |  |  |  | BT180180 | H
B74778 | 2023-01-17 | 2 | D |  | 10 | B | AE1055LSM | 베어링강 | G-AE1055LS | BM#2 | 1581 | 45 | 1620 | 1512 | 40 | 7600 |  | 1 | 0.38 | 28 |  | -2.25 | 1547 | 1621 | 0 | 92.37 | 0 | 31 | 33 | 62 | Y |  | 2023-01-17 08:39 | 63 | 1087 | 38 | 43 | 47 | 49 | 49 | 48 | 47 | 46 | 45 | 43 | 42 | 41 |  | 41 | 45 | 49 | 41 | 0 | -0.2 | Y | 40 | Y | -0.2 | [7 empty] | Y | N | N | Y | 210 | 0.5 | 59 | 84600 | 92787 | 5013 | 15800 | 03 | 1 |  | 2023-01-17 08:44 | 1547 | 112 |  | 12 | [16 empty] | 82.62 | 100 | 0 | 0 | 0 |  | 501 | 400 | N | N | 0 | 0 | 0 |  | 501 | 400 | N | N | N |  | Y |  |  |  |  | BT180180 | H
A75470 | 2023-01-17 | 1 | D | 연주종료 | 11 | B | AE1055LSM | 베어링강 | G-AE1055LS | BM#2 | 1634 | 206 | 1597 | 1538 | 40 | 8300 |  | 3 | 0.28 | 26 |  | -1.9 | 1555 | 1620 | 0 | 246.59 |  | 38 | 48 | 1297 | Y | 0 | 2023-01-17 09:22 | 71 | 1099 | 39 | 38 | 38 | 39 | 39 | 38 | 37 | 36 | 36 | 35 | 34 |  |  | 34 | 37 | 39 | 34 | 39 | -0.14 | Y | 35 | Y | -0.2 | [7 empty] | N | N | N | M | 200 | 0.52 | 56 | 89816 | 90992 | 7008 | 2000 | 03 | 1 |  | 2023-01-17 09:32 | 1555 | 130 |  | 28 |  | * 연주종료 : 10 : 59 | EA9F0DC05BE54FAD827A446AD5C03F5A | [5 empty] | 44AC3B9506E741679C874DC1E9E48896 | A8BAF0559B764DB0A6310346C7A1269B |  |  | D47BD954AEE14A808F58F0949906848D | FC305A0D3A8D4B4BB8BA563482C3F1AE |  |  | 90.95 | 100 | 0 | 3500 | 0 |  | 501 | 400 | N | N | 0 | 3850 | 0 |  | 500 | 400 | N | N | N |  |  | Y |  |  |  | BT180180 | H
B74779 | 2023-01-17 | 2 | D | 연주시작 | 1 | B | STB2 | 베어링강 | STB (SF) | BM#1 | 1610 | 49 | 1620 | 1542 | 48 | 8800 |  | 3 | 0.25 | 26 |  | -2.04 | 1546 | 1609 | 130.74 | 90.59 |  | 16 | 78 | 75 | Y |  | 2023-01-17 10:31 | 90 | 1098 | -691 | -299 | 23 | 25 | 25 | 25 | 24 | 25 | 51 | 53 | 54 | 54 | 54 | 55 | 39 | 55 | 55 | 54 | 0 |  |  | Y | 0.2 |  | 1.96 | 1.89 |  |  |  |  | N | N | N | N | 210 | 0.46 | 61 | 97610 | 94396 | 7404 | 14100 | 06 | 2 |  | 2023-01-17 10:44 | 1546 | 158 |  | 23 |  | *T/D FLUX 유:15KG 용:270KG *연주시작 10:57 | [14 empty] | 94.49 | 100 | 1500 | 0 | 0 |  | 650 |  | N | N | 1500 | 0 | 0 |  | 651 |  | N | N | Y |  |  | Y |  |  |  | BT180180 | H
A75471 | 2023-01-17 | 1 | D |  | 2 | A | STB2 | 베어링강 | STB (SF) | BM#1 | 1622 | 48 | 1567 | 1531 | 42 | 7500 |  | 3 | 0.25 | 25 |  | -1.81 | 1511 | 1567 | 129.42 | 61.05 |  | 18 | 26 | 1626 | Y |  | 2023-01-17 11:30 | 55 | 1087 | 54 | 47 | 38 | 30 | 24 | 20 | 17 | 14 | 12 | 11 | 11 | 10 | 10 | 10 | 22 | 38 | 10 | 0 | -0.56 |  | 50 | Y | 0 |  |  |  | 1.17 |  |  |  | Y | N | Y | Y | 200 | 0.48 | 61 | 84610 | 93624 | 6976 | 15400 | 06 | 2 |  | 2023-01-17 11:40 | 1511 | 119 |  | 27 | [16 empty] | 84.11 | 100 | 0 | 0 | 300 |  | 650 |  | N | N | 0 | 0 | 300 |  | 651 |  | N | N | Y |  |  | Y |  |  |  | BT180180 | H
A75472 | 2023-01-17 | 1 | B |  | 3 | A | STB2 | 베어링강 | STB (SF) | BM#1 | 1629 | 47 | 1551 | 1563 | 32 | 5600 |  | 3 | 0.23 | 26 |  | -1.15 | 1516 | 1551 | 92.41 | 43.99 |  | 33 | 1 | 22681 | Y |  | 2023-01-17 12:28 | 60 | 1099 | 10 | 10 | 10 | 10 | 11 | 11 | 11 | 10 | 10 | 10 | 9 | 8 | 8 | 9 | 10 | 11 | 8 | 11 | -0.04 | Y | 40 | Y | 0.2 |  |  |  | 0.84 |  |  |  | Y | N | Y | Y | 190 | 0.48 | 61 | 84610 | 93095 | 4755 | 14600 | 06 | 2 |  | 2023-01-17 12:35 | 1516 | 118 |  | 31 |  | *대보수래들 | [14 empty] | 84.53 | 100 | 0 | 0 | 0 |  | 650 |  | N | N | 0 | 0 | 0 |  | 651 |  | N | N | Y |  |  | Y |  |  |  | BT180180 | H
A75473 | 2023-01-17 | 1 | B |  | 4 | A | STB2 | 베어링강 | STB (SF) | BM#1 | 1654 | 41 | 1562 | 1566 | 21 | 4600 |  | 3 | 0.23 | 25 |  | -1.49 | 1516 | 1562 | 95.65 | 49.77 |  | 31 | 34 | 110 | Y |  | 2023-01-17 13:28 | 60 | 1090 | 9 | 10 | 16 | 19 | 21 | 21 | 21 | 21 | 20 | 20 | 19 | 18 | 18 | 17 | 18 | 21 | 17 | 21 | -0.09 | Y | 45 | Y | -0.2 |  |  |  | 1.136 |  |  |  | Y | Y | Y | Y | 180 | 0.48 | 65 | 101532 | 94949 | 4351 | 14600 | 06 | 2 |  | 2023-01-17 13:36 | 1516 | 116 |  | 33 | [16 empty] | 99.59 | 100 | 0 | 0 | 0 |  | 650 |  | N | N | 0 | 0 | 0 |  | 651 |  | N | N | Y |  |  | Y |  |  |  | BT180180 | H
A75474 | 2023-01-17 | 1 | B |  | 5 | A | STB2 | 베어링강 | STB (SF) | BM#1 | 1677 | 41 | 1585 | 1564 | 32 | 5300 |  | 3 | 0.24 | 26 |  | -1.76 | 1530 | 1585 | 110.26 | 57.37 |  | 6 | 13 | 1755 | Y |  | 2023-01-17 14:47 | 74 | 1088 | 16 | 22 | 23 | 21 | 22 | 23 | 22 | 22 | 22 | 21 | 21 | 21 |  | 21 | 21 | 23 | 21 | 22 | -0.02 | Y | 45 | Y | 0 |  |  |  | 0.964 |  |  |  |  | N | Y | Y | 170 | 0.48 | 57 | 84610 | 88000 | 7000 | 13700 | 06 | 2 |  | 2023-01-17 14:57 | 1530 | 104 |  | 19 | 13 | [15 empty] | 89.06 | 100 | 0 | 0 | 0 |  | 650 |  | N | N | 0 | 0 | 0 |  | 651 |  | N | N | Y |  |  | Y |  |  |  | BT180180 | H
B74780 | 2023-01-17 | 2 | B | 연주시작 | 1 | A | AE8617HG | 소입성보증강 | C | BM#2 | 1588 | 60 | 1708 | 1527 | 55 | 10900 |  | 1 | 0.59 | 18 |  |  | 1602 |  | 0 | 0 | 0 | 30 | 78 | 230 | Y |  | 2023-01-17 15:38 | 90 | 1087 | -277 | -278 | 27 | 27 | 25 | 31 | 36 | 38 | 40 | 40 | 40 | 40 |  | 40 | 36 | 40 | 40 | 40 | 0 |  | 15 | N | 0 |  | 1.83 | 1.83 |  |  |  |  | N | N | N | N | 220 | 0.49 | 56 | 93951 | 90992 | 4458 | 15100 | 16 | 2 |  | 2023-01-17 15:40 | 1602 | 142 |  | 12 |  | * T/D FLUX 용탕부: 120 KG / 유탕부: 10KG 투입. * EDGE HEATER 코일 건조로 미적용. 이상공정등록 및 생관통보 * 연주시작 : 15시 52분 | 2E502264C9DA4779B87F10A19E4A892C | DBA10AAE398F43DA930F5941E09B34F8 | [12 empty] | 99.74 | 100 | 700 | 0 | 0 |  | 411 | 300 | N | Y | 700 | 0 | 0 |  | 410 | 300 | N | Y | N | Y | [5 empty] | RB085.00 | C
A75475 | 2023-01-17 | 1 | B |  | 6 | A | STB2 | 베어링강 | STB (SF) | BM#1 | 1624 | 46 | 1557 | 1552 | 34 | 5800 |  | 3 | 0.23 | 25 |  | -1.48 | 1511 | 1557 | 110.01 | 32.52 |  | 18 | 27 | 66 | Y |  | 2023-01-17 15:48 | 55 | 1099 | 31 | 28 | 25 | 24 | 23 | 22 | 21 | 20 | 19 | 18 | 18 | 17 | 16 | 17 | 21 | 25 | 16 | 0 | -0.18 | Y | 50 | Y | 0.2 |  |  |  | 0.856 |  |  |  |  | N | Y | Y | 210 | 0.48 | 68 | 101532 | 103465 | 6135 | 14500 | 06 | 2 |  | 2023-01-17 15:55 | 1511 | 102 |  | 19 | [16 empty] | 91.97 | 100 | 0 | 0 | 0 |  | 650 |  | N | N | 0 | 0 | 0 |  | 651 |  | N | N | Y |  |  | Y |  |  |  | BT180180 | H
B74781 | 2023-01-17 | 2 | B |  | 2 | A | AE8617HG | 소입성보증강 | C | BM#2 | 1583 | 52 | 1687 | 1559 | 47 | 9500 |  | 1 | 0.52 | 19 |  | -2.74 | 1584 | 1672 | 0 | 18.67 | 0 | 1 | 1 | 15714 | Y |  | 2023-01-17 16:38 | 72 | 1115 | 38 | 38 | 39 | 40 | 39 | 37 | 36 | 34 | 33 | 32 | 30 | 29 |  | 29 | 36 | 40 | 29 | 0 | -0.27 | Y | 40 | Y | -0.2 | [7 empty] | N | N | N | N | 220 | 0.52 | 56 | 92878 | 92820 | -146320 | 16100 | 16 | 2 |  | 2023-01-17 16:42 | 1584 | 127 |  | 9 |  | * EDGE HEATER 코일 건조로 미적용. 이상공정등록 및 생관통보 | [14 empty] | 97.05 | 100 | 0 | 0 | 0 |  | 411 | 300 | N | Y | 0 | 0 | 0 |  | 410 | 300 | N | Y | N | [6 empty] | RB100.00 | C
A75476 | 2023-01-17 | 1 | B |  | 7 | A | STB2 | 베어링강 | STB (SF) | BM#1 | 1620 | 44 | 1560 | 1549 | 31 | 5300 |  | 3 | 0.23 | 26 |  | -1.43 | 1516 | 1560 | 108.82 | 48.18 |  | 33 | 2 | 79 | Y |  | 2023-01-17 16:53 | 60 | 1099 | 15 | 19 | 22 | 23 | 23 | 23 | 22 | 22 | 21 | 21 | 21 | 20 | 19 | 19 | 21 | 23 | 19 | 23 | -0.09 | Y | 45 | Y | -0.2 | [8 empty] | Y | Y | Y | 200 | 0.48 | 61 | 101532 | 93445 | 4655 | 15500 | 06 | 2 |  | 2023-01-17 17:01 | 1516 | 108 |  | 22 | [16 empty] | 101.08 | 100 | 0 | 0 | 0 |  | 650 |  | N | N | 0 | 0 | 0 |  | 651 |  | N | N | Y |  |  | Y |  |  |  | BT180180 | H
B74782 | 2023-01-17 | 2 | B |  | 3 | A | AE8617HG | 소입성보증강 | C | BM#2 | 1640 | 44 | 1669 | 1575 | 39 | 7900 |  | 1 | 0.32 | 19 |  | -2.89 | 1580 | 1660 | 0 | 25.21 | 0 | 16 | 79 | 225 | Y |  | 2023-01-17 17:27 | 68 | 1093 | 27 | 28 | 31 | 32 | 33 | 32 | 31 | 30 | 30 | 29 | 27 | 26 |  | 26 | 30 | 33 | 26 | 0 | -0.2 | Y | 35 | Y | -0.2 | [7 empty] | N | N | N | N | 210 | 0.52 | 56 | 94435 | 92231 | 3469 | 15200 | 16 | 2 |  | 2023-01-17 17:31 | 1580 | 115 |  | 16 |  | * EDGE HEATER 코일 건조로 미적용. 이상공정등록 및 생관통보 | [14 empty] | 95.1 | 100 | 0 | 0 | 0 |  | 411 | 300 | N | Y | 0 | 0 | 0 |  | 411 | 300 | N | Y | N | Y | [5 empty] | RB090.00 | C
A75477 | 2023-01-17 | 1 | B |  | 8 | A | STB2 | 베어링강 | STB (SF) | BM#1 | 1627 | 49 | 1587 | 1568 | 35 | 6000 |  | 3 | 0.24 | 25 |  | -1.9 | 1530 | 1587 | 105.61 | 52.38 |  | 10 | 1 | 12566 | Y |  | 2023-01-17 18:01 | 74 | 1110 | 18 | 21 | 24 | 24 | 21 | 22 | 21 | 25 | 25 | 25 | 25 | 24 | 24 | 24 | 23 | 25 | 24 | 25 | -0.04 | Y | 25 | Y | 0 |  |  |  | 1.205 |  |  |  |  | N | Y | Y | 190 | 0.48 | 61 | 84610 | 88123 | 7777 | 15300 | 06 | 2 |  | 2023-01-17 18:08 | 1530 | 106 |  | 17 | [16 empty] | 86.2 | 100 | 0 | 0 | 0 |  | 650 |  | N | N | 0 | 0 | 0 |  | 651 |  | N | N | Y |  |  | Y |  |  |  | BT180180 | H
B74783 | 2023-01-17 | 2 | B |  | 4 | A | AE8617HG | 소입성보증강 | C | BM#2 | 1614 | 47 | 1640 | 1554 | 38 | 7600 |  | 1 | 0.32 | 18 |  | -2.38 | 1572 | 1638 | 0 | 23.27 | 0 | 11 | 91 | 527 | Y |  | 2023-01-17 18:26 | 60 | 1099 | 23 | 23 | 27 | 31 | 31 | 30 | 29 | 28 | 27 | 25 | 24 | 23 |  | 23 | 27 | 31 | 23 | 23 | -0.2 | Y | 40 | Y | -0.2 | [7 empty] | N | N | N | N | 200 | 0.49 | 59 | 94435 | 91171 | 5379 | 15700 | 16 | 2 |  | 2023-01-17 18:29 | 1572 | 111 |  | 13 |  | * EDGE HEATER 코일 건조로 미적용. 이상공정등록 및 생관통보 * 전공정 요청으로 감속주입 0.40 이상공정 등록 및 생관통보 ID: 304~306 ,404~405 | [14 empty] | 100.25 | 100 | 0 | 0 | 0 |  | 411 | 300 | N | Y | 0 | 0 | 0 |  | 410 | 300 | N | Y | N | Y | [5 empty] | RB090.00 | C
A75478 | 2023-01-17 | 1 | B |  | 9 | A | STB2 | 베어링강 | STB (SF) | BM#1 | 1593 | 43 | 1561 | 1532 | 34 | 6000 |  | 3 | 0.23 | 25 |  | -1.38 | 1519 | 1561 | 107.51 | 41.94 |  | 6 | 14 | 76 | Y |  | 2023-01-17 19:01 | 63 | 1093 | 34 | 34 | 32 | 31 | 31 | 29 | 28 | 27 | 28 | 26 | 25 | 25 | 25 | 24 | 28 | 32 | 24 | 25 | -0.15 | Y | 55 | Y | -0.2 |  |  |  | 1.262 |  |  |  |  | Y | Y | Y | 180 | 0.48 | 63 | 101532 | 95909 | 6191 | 14800 | 06 | 2 |  | 2023-01-17 19:09 | 1519 | 100 |  | 18 | [8 empty] | 24C74805E5B94919BB1C8D975A6EDCDE | C1C2D34AFAD9493E98BA05F6E191CF4B |  |  | DBF35C8F90174E91BC76DD962B58B19B | 9F2E403E2030456C94ABA43A87C7BC8B | 08A55B646886466FB14D1341549BCE58 |  | 98.67 | 100 | 0 | 0 | 0 |  | 650 |  | N | N | 0 | 0 | 0 |  | 651 |  | N | N | Y |  |  | Y |  |  |  | BT180180 | H
B74784 | 2023-01-17 | 2 | B |  | 5 | A | AE8617HG | 소입성보증강 | C | BM#2 | 1589 | 46 | 1654 | 1533 | 38 | 7800 |  | 1 | 0.31 | 18 |  | -2.58 | 1567 | 1632 | 0 | 25.55 | 0 | 30 | 79 | 44 | Y |  | 2023-01-17 19:32 | 55 | 1098 | 20 | 20 | 25 | 28 | 30 | 31 | 30 | 29 | 28 | 26 | 24 | 23 | 22 | 21 | 25 | 31 | 21 | 0 | -0.22 | Y | 45 | Y | 0 | [7 empty] | N | N | N | N | 190 | 0.4 | 71 | 94941 | 89947 | -139847 | 15800 | 16 | 2 |  | 2023-01-17 19:38 | 1567 | 103 |  | 7 |  | * EDGE HEATER 코일 건조로 미적용. 이상공정등록 및 생관통보 * 첫 HEAT 수소 기준값 초과(10분) 이상공정 등록 및 생관통보 | [14 empty] | 102.64 | 100 | 0 | 0 | 0 |  | 411 | 300 | N | Y | 0 | 0 | 0 |  | 411 | 300 | N | Y | N | Y | [5 empty] | RB090.00 | C
A75479 | 2023-01-17 | 1 | B |  | 10 | A | STB2 | 베어링강 | STB (SF) | BM#1 | 1596 | 42 | 1563 | 1556 | 30 | 4800 |  | 3 | 0.22 | 25 |  | -1.55 | 1516 | 1563 | 107.4 | 81.34 |  | 18 | 28 | 71 | Y |  | 2023-01-17 20:09 | 60 | 1097 | 24 | 24 | 26 | 28 | 29 | 29 | 29 | 28 | 27 | 27 | 26 | 26 | 25 | 25 | 27 | 29 | 25 | 29 | -0.09 | Y | 45 | Y | 0 |  |  |  | 1.026 |  |  |  |  | Y | Y | Y | 170 | 0.48 | 64 | 101532 | 96989 | 5911 | 15500 | 06 | 2 |  | 2023-01-17 20:15 | 1516 | 103 |  | 15 | [16 empty] | 97.63 | 100 | 0 | 0 | 0 |  | 650 |  | N | N | 0 | 0 | 0 |  | 651 |  | N | N | Y |  |  | Y |  |  |  | BT180180 | H
B74785 | 2023-01-17 | 2 | B |  | 6 | A | AE8617HG | 소입성보증강 | C | BM#2 | 1653 | 46 | 1670 | 1545 | 37 | 7700 |  | 1 | 0.33 | 19 |  | -2.84 | 1585 | 1659 | 0 | 23.51 | 0 | 1 | 2 | 57 | Y |  | 2023-01-17 20:35 | 73 | 1099 | 18 | 25 | 31 | 36 | 39 | 39 | 38 | 38 | 38 | 37 | 35 | 34 | 33 | 33 | 34 | 39 | 33 | 38 | -0.15 | Y | 40 | Y | -0.2 | [7 empty] | N | N | N | N | 180 | 0.44 | 63 | 85350 | 87161 | -141411 | 15300 | 16 | 2 |  | 2023-01-17 20:34 | 1585 | 115 |  | 17 |  | * 전공정 요청으로 감속주입 0.40 이상공정 등록 및 생관통보 ID: 301,401 | [14 empty] | 94.89 | 100 | 0 | 0 | 0 |  | 411 | 300 | Y | Y | 0 | 0 | 0 |  | 410 | 300 | Y | Y | N | Y | [5 empty] | RB090.00 | C
A75480 | 2023-01-17 | 1 | C |  | 11 | B | STB2 | 베어링강 | STB (SF) | BM#1 | 1621 | 42 | 1560 | 1532 | 39 | 5500 |  | 3 | 0.24 | 25 |  | -1.63 | 1511 | 1560 | 106.33 | 69.9 |  | 33 | 3 | 69 | Y |  | 2023-01-17 21:08 | 55 | 1093 | 25 | 25 | 25 | 24 | 24 | 24 | 23 | 23 | 22 | 22 | 21 | 21 | 22 | 22 | 23 | 25 | 21 | 25 | -0.09 | Y | 45 | Y | 0.2 |  |  |  | 0.852 |  |  |  |  | N | Y | Y | 210 | 0.48 | 59 | 101532 | 89535 | 4265 | 15200 | 06 | 2 |  | 2023-01-17 21:16 | 1511 | 106 |  | 21 |  | *Sample채취 ID:103.203 | [14 empty] | 105.16 | 100 | 0 | 0 | 300 |  | 650 |  | N | N | 0 | 0 | 300 |  | 651 |  | N | N | Y |  |  | Y |  |  |  | BT180180 | H
B74786 | 2023-01-17 | 2 | C |  | 7 | B | AE8617HG | 소입성보증강 | C | BM#2 | 1629 | 47 | 1643 | 1544 | 39 | 7800 |  | 1 | 0.3 | 19 |  | -2.47 | 1571 | 1636 | 0 | 24.03 | 0 | 16 | 80 | 66 | Y |  | 2023-01-17 21:33 | 59 | 1099 | 30 | 31 | 31 | 32 | 31 | 30 | 29 | 28 | 27 | 26 | 25 | 24 | 23 | 23 | 28 | 32 | 23 | 31 | -0.2 | Y | 45 | Y | -0.2 | [7 empty] | N | N | N | N | 170 | 0.47 | 68 | 92397 | 102099 | 551 | 14400 | 16 | 2 |  | 2023-01-17 21:35 | 1571 | 117 |  | 22 |  | *전공정 요청 감속주입 *전공정 요청 L/D 잔강이월 미실시, 이상공정등록 및 생관통보 | [14 empty] | 92.3 | 100 | 0 | 0 | 0 |  | 411 | 300 | Y | Y | 0 | 0 | 0 |  | 410 | 300 | Y | Y | N | N | [5 empty] | RB080.00 | C
A75481 | 2023-01-17 | 1 | C |  | 12 | A | STB2 | 베어링강 | STB (SF) | BM#1 | 1650 | 42 | 1558 | 1557 | 30 | 4900 |  | 3 | 0.24 | 25 |  | -1.43 | 1515 | 1558 | 106.21 | 46.39 |  | 10 | 2 | 72 | Y |  | 2023-01-17 22:09 | 59 | 1093 | 22 | 21 | 22 | 22 | 23 | 22 | 22 | 22 | 21 | 21 | 20 | 19 | 19 | 18 | 21 | 23 | 18 | 22 | -0.11 | Y | 45 | Y | -0.2 |  |  |  | 0.61 |  |  |  | Y | Y | Y | Y | 200 | 0.48 | 66 | 84610 | 98440 | 3510 | 14500 | 06 | 2 |  | 2023-01-17 22:16 | 1515 | 102 |  | 19 | [8 empty] | 2E540F61B7174C469581DB4C4D70D49E | E8B271CF53164D929542B2DE636A474C | 402636DA335A434BA3B1B3C4EBF89735 |  | 525F805598AE4C62B680D9EF55D3B135 | DD1871F614514646AE45FAA22A8607B8 | EE54B9349E4042B18D081BB1C9AA637C |  | 80.28 | 100 | 0 | 0 | 0 |  | 650 |  | N | N | 0 | 0 | 0 |  | 651 |  | N | N | Y |  |  | Y |  |  |  | BT180180 | H
B74787 | 2023-01-17 | 2 | C | TUNDISH교체전 | 8 | A | AE8617HG | 소입성보증강 | C | BM#2 | 1585 | 52 | 1655 | 1535 | 40 | 7900 |  | 1 | 0.42 | 18 |  | -2.38 | 1573 | 1639 | 0 | 21.83 | 0 | 11 | 92 | 66 | Y |  | 2023-01-17 22:51 | 61 | 1098 | 20 | 19 | 27 | 30 | 32 | 32 | 32 | 30 | 29 | 30 | 28 | 27 | 26 | 24 | 28 | 32 | 24 | 32 | -0.16 | Y | 50 | Y | -0.2 | [7 empty] | N | N | N | N | 170 | 0.47 | 73 | 92248 | 100599 | 751 | 2000 | 16 | 2 |  | 2023-01-17 22:53 | 1573 | 119 |  | 14 |  | *전공정 요청 감속주입 *전공정 요청 L/D 잔강이월 미실시, 이상공정등록 및 생관통보 | 144AA456AF524DF3A8A56709458D843E | 7C0281178F07441A9A8F5DE1C27DCC57 | 2F7E1FC0C81B43A4A9477914DC7F1D77 | [11 empty] | 93.46 | 100 | 0 | 2500 | 0 |  | 411 | 300 | Y | Y | 0 | 2600 | 0 |  | 411 | 300 | Y | Y | N | [6 empty] | RB080.00 | C
A75482 | 2023-01-17 | 1 | C |  | 13 | A | STB2 | 베어링강 | STB (SF) | BM#1 | 1621 | 42 | 1554 | 1543 | 38 | 5400 |  | 3 | 0.23 | 25 |  | -1.42 | 1513 | 1556 | 94.58 | 44.48 |  | 6 | 15 | 68 | Y |  | 2023-01-17 23:14 | 57 | 1097 | 18 | 21 | 23 | 25 | 25 | 25 | 25 | 24 | 24 | 23 | 22 | 22 |  | 22 | 23 | 25 | 22 | 25 | -0.06 | Y | 45 | Y | 0 |  |  |  | 1.204 |  |  |  | Y | Y | Y | Y | 190 | 0.48 | 64 | 101532 | 98709 | 4691 | 14200 | 06 | 2 |  | 2023-01-17 23:20 | 1513 | 104 |  | 22 | [16 empty] | 96.06 | 100 | 0 | 0 | 0 |  | 650 |  | N | N | 0 | 0 | 0 |  | 651 |  | N | N | Y |  |  | Y |  |  |  | BT180180 | H
A75483 | 2023-01-17 | 1 | C |  | 14 | A | STB2 | 베어링강 | STB (SF) | BM#1 | 1658 | 43 | 1549 | 1562 | 26 | 4300 |  | 3 | 0.22 | 25 |  | 0 | 1515 | 1560 | 107.91 | 62.27 |  | 18 | 29 | 58 | Y |  | 2023-01-18 00:22 | 59 | 1095 | 21 | 23 | 22 | 25 | 22 | 22 | 22 | 22 | 22 | 21 | 21 | 24 | 24 | 24 | 22 | 25 | 21 | 22 | -0.11 | Y | 35 | Y | 0 |  |  |  | 0.928 |  |  |  | Y | N | Y | Y | 180 | 0.45 | 62 | 101532 | 88408 | 4942 | 15300 | 06 | 2 |  | 2023-01-18 00:32 | 1560 | 105 |  | 20 |  | *롱노즐 교체 13회사용 - 지금융착 *전공정 요청으로 감속주입-정속주입 강종 감속으로 이상재 등록ID: (전기로 열간보수) 103~106.204~206 | [14 empty] | 106.43 | 100 | 0 | 0 | 0 |  | 650 |  | N | N | 0 | 0 | 0 |  | 651 |  | N | N | Y |  |  | Y | Y |  |  | BT180180 | H
B74788 | 2023-01-17 | 2 | C | TUNDISH교체 | 1 | A | SCM440 | 합금강 | D | BM#2 | 1614 | 61 | 1655 | 1532 | 55 | 10500 |  | 1 | 0.36 | 20 |  | -2.59 | 1582 | 1654 | 0 | 29.52 | 0 | 30 | 80 | 60 | Y |  | 2023-01-18 00:08 | 86 | 1091 | -491 | -318 | 47 | 37 | 40 | 43 | 45 | 47 | 48 | 49 | 50 | 50 | 49 | 49 | 46 | 50 | 49 | 50 | -0.03 |  | 25 | Y | 0 |  | 2.22 | 2.16 |  |  |  |  | N | N | N | N | 220 | 0.39 | 81 | 152340 | 104573 | 2327 | 15300 | 05 | 1 |  | 2023-01-18 00:11 | 1582 | 133 |  | 25 |  | *전공정 요청 20%이상 감속주입, 이상공정 등록 및 생관통보 *연연주 혼탕부 성분확인 ID:307~309,408~410 | [14 empty] | 146.69 | 100 | 1060 | 0 | 0 |  | 651 | 400 | Y | N | 1000 | 0 | 0 |  | 651 | 400 | Y | N | N |  |  |  | Y |  |  | RB190.00 | C
A75484 | 2023-01-17 | 1 | C |  | 15 | A | STB2 | 베어링강 | STB (SF) | BM#1 | 1610 | 42 | 1554 | 1550 | 30 | 5000 |  | 3 | 0.21 | 26 |  | -0.94 | 1525 | 1554 | 109.07 | 28.7 |  | 33 | 4 | 68 | Y |  | 2023-01-18 01:26 | 69 | 1090 | 28 | 28 | 30 | 32 | 33 | 33 | 32 | 32 | 31 | 30 | 29 | 28 | 28 | 28 | 30 | 33 | 28 | 32 | -0.09 | Y | 55 | Y | 0 |  |  |  | 1.271 |  |  |  | Y | Y | Y | Y | 170 | 0.4 | 71 | 84610 | 89882 | 3268 | 15700 | 06 | 2 |  | 2023-01-18 01:34 | 1525 | 98 |  | 19 |  | *전공정 요청으로 감속주입-정속주입 강종 감속으로 이상재 등록ID: (전기로 열간보수) | [14 empty] | 87.32 | 100 | 0 | 0 | 0 |  | 650 |  | N | N | 0 | 0 | 0 |  | 651 |  | N | N | Y |  |  | Y |  |  |  | BT180180 | H
B74789 | 2023-01-17 | 2 | C |  | 2 | A | 42CRMOS4HH | 소입성보증강 | D | BM#2 | 1602 | 55 | 1627 | 1555 | 48 | 9000 |  | 1 | 0.32 | 18 |  | -2.49 | 1562 | 1631 | 0 | 9.81 | 0 | 1 | 3 | 78 | Y |  | 2023-01-18 01:21 | 70 | 1093 | 50 | 50 | 42 | 38 | 35 | 31 | 29 | 28 | 27 | 26 | 25 | 24 | 23 | 19 | 30 | 42 | 19 | 0 | -0.33 |  | 70 | Y | -0.4 |  |  |  | 1.04 |  |  |  | N | N | N | N | 220 | 0.4 | 77 | 51426 | 98354 | -1504 | 15000 | 05 | 1 |  | 2023-01-18 01:26 | 1562 | 142 |  | 33 |  | *전공정 요청 20%이상 감속주입, 이상공정 등록 및 생관통보 *연연주 혼탕부 성분확인 ID:301.401 | [14 empty] | 54.74 | 100 | 0 | 0 | 0 |  | 651 | 400 | Y | Y | 0 | 0 | 0 |  | 651 | 400 | Y | Y | N | [6 empty] | RB080.00 | H
A75485 | 2023-01-17 | 1 | C |  | 16 | A | STB2 | 베어링강 | STB (SF) | BM#1 | 1627 | 40 | 1561 | 1557 | 27 | 4600 |  | 3 | 0.23 | 25 |  | -1.45 | 1518 | 1561 | 119.98 | 14.75 |  | 10 | 3 | 71 | Y |  | 2023-01-18 02:28 | 62 | 1095 | 28 | 27 | 25 | 25 | 24 | 23 | 22 | 21 | 21 | 20 | 19 | 18 | 18 | 17 | 22 | 25 | 17 | 0 | -0.13 |  | 60 | Y | 0 |  |  |  | 1.186 |  |  |  | Y | Y | Y | Y | 210 | 0.4 | 71 | 84610 | 89690 | 3710 | 15500 | 06 | 2 |  | 2023-01-18 02:36 | 1518 | 103 |  | 30 |  | *전공정 요청으로 감속주입-정속주입 강종 감속으로 이상재 등록ID: (전기로 전극교체) | [14 empty] | 87.5 | 100 | 0 | 0 | 0 |  | 650 |  | N | N | 0 | 0 | 0 |  | 651 |  | N | N | Y |  |  | Y |  |  |  | BT180180 | H
B74790 | 2023-01-17 | 2 | C |  | 3 | A | 42CRMOS4HH | 소입성보증강 | D | BM#2 | 1575 | 47 | 1640 | 1552 | 43 | 8300 |  | 1 | 0.34 | 18 |  | -2.68 | 1558 | 1625 | 0 | 15.17 | 0 | 16 | 81 | 76 | Y |  | 2023-01-18 02:53 | 66 | 1099 | 17 | 22 | 27 | 30 | 33 | 34 | 34 | 33 | 33 | 32 | 31 | 30 | 29 | 26 | 30 | 34 | 26 | 33 | -0.16 | Y | 50 | Y | -0.2 |  |  |  | 0.95 |  |  |  | N | N | N | N | 210 | 0.4 | 75 | 100113 | 95641 | 659 | 15800 | 05 | 1 |  | 2023-01-18 03:00 | 1558 | 119 |  | 20 |  | *전공정 요청 20%이상 감속주입, 이상공정 등록 및 생관통보 | [14 empty] | 103.05 | 100 | 0 | 0 | 0 |  | 651 | 400 | Y | Y | 0 | 0 | 0 |  | 652 | 400 | Y | Y | N | [6 empty] | RB100.00 | C
A75486 | 2023-01-17 | 1 | C |  | 17 | A | STB2 | 베어링강 | STB (SF) | BM#1 | 1643 | 45 | 1562 | 1572 | 34 | 5700 |  | 3 | 0.22 | 25 |  | 0 | 1516 | 1562 | 107.41 | 26.24 |  | 6 | 16 | 60 | Y |  | 2023-01-18 03:55 | 60 | 1094 | 16 | 16 | 21 | 26 | 28 | 28 | 27 | 27 | 26 | 25 | 25 | 24 | 23 | 23 | 25 | 28 | 23 | 23 | -0.09 | Y | 55 | Y | 0 |  |  |  | 1.171 |  |  |  | Y | N | Y | Y | 200 | 0.4 | 75 | 101532 | 94197 | 6303 | 15500 | 06 | 2 |  | 2023-01-18 04:03 | 1562 | 97 |  | 15 |  | *전공정 요청으로 감속주입-정속주입 강종 감속으로 이상재 등록ID: (전기로 전극교체) | [14 empty] | 100.33 | 100 | 0 | 0 | 0 |  | 650 |  | N | N | 0 | 0 | 0 |  | 651 |  | N | N | Y |  |  | Y |  |  |  | BT180180 | H
B74791 | 2023-01-17 | 2 | C |  | 4 | A | 42CRMOS4HH | 소입성보증강 | D | BM#2 | 1631 | 45 | 1645 | 1566 | 41 | 8200 |  | 1 | 0.46 | 18 |  | -2.62 | 1561 | 1638 | 0 | 12.76 | 0 | 11 | 93 | 108 | Y |  | 2023-01-18 04:03 | 69 | 1098 | 24 | 23 | 28 | 31 | 34 | 35 | 35 | 35 | 34 | 33 | 32 | 31 | 30 | 26 | 31 | 35 | 26 | 35 | -0.16 | Y | 55 | Y | -0.2 |  |  |  | 1.11 |  |  |  | N | N | N | N | 200 | 0.4 | 78 | 95952 | 98553 | -1153 | 15200 | 05 | 1 |  | 2023-01-18 04:23 | 1561 | 127 |  | 26 |  | *전공정 요청 20%이상 감속주입, 이상공정 등록 및 생관통보 | [14 empty] | 98.11 | 100 | 0 | 0 | 0 |  | 652 | 400 | Y | Y | 0 | 0 | 0 |  | 651 | 400 | Y | Y | N | [6 empty] | RB130.00 | C
A75487 | 2023-01-17 | 1 | D |  | 18 | A | STB2 | 베어링강 | STB (SF) | BM#1 | 1590 | 42 | 1568 | 1537 | 29 | 5300 |  | 3 | 0.23 | 25 |  | -1.69 | 1517 | 1568 | 122.25 | 41.4 |  | 18 | 30 | 96 | Y |  | 2023-01-18 05:09 | 61 | 1095 | 22 | 25 | 28 | 29 | 30 | 30 | 29 | 29 | 28 | 28 | 27 | 27 | 26 | 26 | 27 | 30 | 26 | 29 | -0.08 | Y | 50 | Y | 0 |  |  |  | 1.217 |  |  |  | Y | N | Y | Y | 190 | 0.4 | 72 | 84610 | 90669 | 4431 | 15900 | 06 | 2 |  | 2023-01-18 05:17 | 1517 | 98 |  | 17 |  | *전공정 요청으로 감속주입-정속주입 강종 감속으로 이상재 등록ID: (전기로 전극교체) | [14 empty] | 86.6 | 100 | 0 | 0 | 0 |  | 650 |  | N | N | 0 | 0 | 0 |  | 651 |  | N | N | Y |  |  | Y |  |  |  | BT180180 | H
B74792 | 2023-01-17 | 2 | D | 잔강최소화전 | 5 | A | 42CRMOS4HH | 소입성보증강 | D | BM#2 | 1647 | 41 | 1651 | 1581 | 37 | 7300 |  | 1 | 0.29 | 18 |  | 0 | 1560 | 1631 | 0 | 17.45 | 0 | 30 | 81 | 66 | Y |  | 2023-01-18 05:30 | 68 | 1091 | 24 | 27 | 33 | 36 | 39 | 39 | 39 | 38 | 36 | 36 | 35 | 33 | 32 | 29 | 34 | 39 | 29 | 39 | -0.18 | Y | 55 | Y | -0.2 |  |  |  | 1.31 |  |  |  | N | N | N | N | 190 | 0.4 | 76 | 82248 | 95929 | 521 | 3000 | 05 | 1 |  | 2023-01-18 05:36 | 1560 | 118 |  | 17 |  | * 전공정 요청으로 감속주입 0.40 이상공정 등록 및 생관통보 | [14 empty] | 87.82 | 100 | 0 | 3100 | 0 |  | 651 | 400 | Y | Y | 0 | 3250 | 0 |  | 652 | 400 | Y | Y | N | [6 empty] | RB130.00 | C
A75488 | 2023-01-17 | 1 | D |  | 19 | A | STB2 | 베어링강 | STB (SF) | BM#1 | 1601 | 41 | 1566 | 1530 | 35 | 5700 |  | 3 | 0.2 | 25 |  | -1.63 | 1517 | 1566 | 123.14 | 37.07 |  | 33 | 5 | 89 | Y |  | 2023-01-18 06:23 | 61 | 1097 | 25 | 25 | 27 | 28 | 28 | 27 | 27 | 26 | 25 | 23 | 22 | 21 | 20 | 17 | 24 | 28 | 17 | 27 | -0.18 | Y | 60 | Y | -0.2 |  |  |  | 1.248 |  |  |  | Y | N | Y | Y | 180 | 0.4 | 73 | 101532 | 91869 | 4481 | 16100 | 06 | 2 |  | 2023-01-18 06:32 | 1517 | 98 |  | 17 |  | *전공정 요청으로 감속주입-정속주입 강종 감속으로 이상재 등록ID: (전기로 전극교체) | [14 empty] | 102.66 | 100 | 0 | 0 | 0 |  | 650 |  | N | N | 0 | 0 | 0 |  | 651 |  | N | N | Y |  |  | Y |  |  |  | BT180180 | H
B74793 | 2023-01-17 | 2 | D | 잔강최소화 | 6 | A | SCM435HF | 소입성보증강 | D | BM#2 | 1623 | 48 | 1649 | 1571 | 41 | 7400 |  | 1 | 0.35 | 19 |  | -2.59 | 1580 | 1643 | 0 | 29.86 | 0 | 1 | 4 | 83 | Y |  | 2023-01-18 06:44 | 83 | 1092 | -153 | -156 | 35 | 35 | 37 | 39 | 40 | 40 | 38 | 37 | 36 | 34 | 31 | 26 | 28 | 40 | 26 | 0 | -0.4 | Y | 35 | Y | -1 | [7 empty] | N | N | N | N | 180 | 0.46 | 61 | 95718 | 94307 | 93 | 10600 | 05 | 1 |  | 2023-01-18 06:46 | 1580 | 127 |  | 35 |  | * 롱노즐 재사용 * 전공정 요청으로 감속주입 * L/D교체 작업지연으로 T/D레벨 12t이하(10.6t) ID : 306, 406 | DB01E4C4A2D148A3AA7D59DB40D17054 | [13 empty] | 105.53 | 100 | 2500 | 0 | 0 |  | 651 | 400 | Y | Y | 2500 | 0 | 0 |  | 651 | 400 | Y | Y | N | [5 empty] | Y | RB110.00 | C
A75489 | 2023-01-18 | 1 | D | TUNDISH교체전 | 20 | A | STB2 | 베어링강 | STB (SF) | BM#1 | 1676 | 42 | 1556 | 1592 | 20 | 3200 |  | 3 | 0.24 | 25 |  | -1.47 | 1511 | 1556 | 123.74 | 11.99 |  | 10 | 4 | 91 | Y |  | 2023-01-18 07:23 | 55 | 1099 | 16 | 15 | 15 | 16 | 16 | 16 | 15 | 15 | 15 | 14 | 13 | 13 |  | 13 | 15 | 16 | 13 | 16 | -0.05 | Y | 40 | Y | 0 |  |  |  | 0.761 |  |  |  |  | N | N | M | 170 | 0.48 | 61 | 76121 | 90015 | 2885 | 2000 | 06 | 2 |  | 2023-01-18 07:31 | 1511 | 106 |  | 31 |  | *Sample채취 ID:103.203 | B8333E82CDA042F6851B77EC83E44DC5 | FAEA0CFDBD10497E912E1559BA37A689 | 32BBF88EB58F4C60BCB151F076516A19 | [11 empty] | 7612100 | 100 | 0 | 3500 | 300 |  | 650 |  | N | N | 0 | 3500 | 300 |  | 651 |  | N | N | Y |  |  | Y |  |  |  | BT180180 | H
B74794 | 2023-01-18 | 2 | D |  | 7 | A | SCM435HF | 소입성보증강 | D | BM#2 | 1650 | 41 | 1628 | 1612 | 35 | 5600 |  | 1 | 0.34 | 19 |  | -2.27 | 1568 | 1622 | 0 | 35.97 | 0 | 16 | 82 | 92 | Y |  | 2023-01-18 07:40 | 71 | 1088 | 26 | 30 | 32 | 33 | 34 | 34 | 33 | 33 | 33 | 32 | 31 | 30 |  | 30 | 32 | 34 | 30 | 33 | -0.11 | Y | 35 | Y | -0.2 | [7 empty] | N | N | N | N | 170 | 0.49 | 58 | 97718 | 94692 | 2108 | 14400 | 05 | 1 |  | 2023-01-18 08:02 | 1568 | 125 |  | 40 | [16 empty] | 103.84 | 100 | 0 | 0 | 0 |  | 651 | 400 | Y | Y | 0 | 0 | 0 |  | 651 | 400 | Y | Y | N |  |  |  | Y |  |  | RB190.00 | C
A75490 | 2023-01-18 | 1 | D | TUNDISH교체 | 1 | B | SCR420HB2 | 소입성보증강 | C2 | BM#1 | 1673 | 40 | 1642 | 1587 | 36 | 6600 |  | 3 | 0.21 | 20 |  | -1.83 | 1600 | 1646 | 0 | 206.19 |  | 6 | 17 | 76 | Y |  | 2023-01-18 08:29 | 91 | 1087 | -322 | 8 | 15 | 14 | 20 | 23 | 25 | 26 | 26 | 27 | 28 | 28 |  | 28 | 22 | 28 | 28 | 0 | 0 |  | 5 | Y | 0 |  | 2.46 | 2.4 |  |  |  |  | N | N | N | N | 150 | 0.49 | 58 | 84610 | 92450 | 3150 | 15100 | 01 | 1 |  | 2023-01-18 08:37 | 1600 | 126 |  | 49 |  | *T/D FLUX 유:10,용:220kg *전공정 요청 감속주입 - 전기로 작업지연 | [14 empty] | 86.82 | 100 | 1000 | 0 | 0 |  | 450 |  | Y | Y | 1000 | 0 | 0 |  | 451 |  | Y | Y | N |  | Y |  |  |  |  | BT180180 | C
B74795 | 2023-01-18 | 2 | D |  | 8 | A | SCM435HF | 소입성보증강 | D | BM#2 | 1590 | 41 | 1618 | 1553 | 36 | 6800 |  | 1 | 0.33 | 19 |  | -2.28 | 1557 | 1611 | 0 | 24.8 | 0 | 11 | 94 | 71 | Y |  | 2023-01-18 08:47 | 60 | 1087 | 29 | 28 | 29 | 29 | 29 | 28 | 27 | 26 | 25 | 24 | 23 | 23 | 21 | 21 | 27 | 29 | 21 | 29 | -0.15 |  | 55 | Y | -0.4 | [7 empty] | Y | Y | Y | Y | 170 | 0.47 | 65 | 96939 | 98375 | -825 | 13200 | 05 | 1 |  | 2023-01-18 09:11 | 1557 | 119 |  | 33 |  | * 후 HEAT L/D 강제개공 ID : 306, 406 | [14 empty] | 101.35 | 100 | 0 | 0 | 0 |  | 651 | 400 | Y | Y | 0 | 0 | 0 |  | 651 | 400 | Y | Y | N | [6 empty] | BT180180 | C
A75491 | 2023-01-18 | 1 | D |  | 2 | A | SCR420HB2 | 소입성보증강 | C2 | BM#1 | 1663 | 41 | 1620 | 1592 | 30 | 5200 |  | 3 | 0.22 | 18 |  | -1.58 | 1582 | 1620 | 0 | 152.12 |  | 18 | 31 | 67 | Y |  | 2023-01-18 09:41 | 73 | 1099 | 28 | 26 | 25 | 25 | 26 | 26 | 26 | 25 | 24 | 24 | 23 | 24 | 23 | 23 | 25 | 26 | 23 | 26 | -0.07 | Y | 40 | Y | -0.2 | [7 empty] | N | N | N | N | 140 | 0.5 | 62 | 101532 | 98344 | 2606 | 15100 | 01 | 1 |  | 2023-01-18 09:49 | 1582 | 104 |  | 35 |  | *전공정 요청 감속주입 - 전기로 작업지연 *Sample채취 ID:103.203 | [14 empty] | 98.77 | 100 | 0 | 0 | 300 |  | 450 |  | Y | Y | 0 | 0 | 300 |  | 451 |  | Y | Y | N |  | Y |  |  |  |  | BT180180 | C
B74796 | 2023-01-18 | 2 | D | TUNDISH교체전 | 9 | A | SCM435HF | 소입성보증강 | D | BM#2 | 1682 | 40 | 1624 | 1605 | 37 | 5800 |  | 1 | 0.38 | 19 |  | -2.6 | 1565 | 1626 | 0 | 58.15 | 0 | 30 | 82 | 56 | N | 3 | 2023-01-18 09:45 | 68 | 1090 | 20 | 21 | 29 | 32 | 34 | 35 | 35 | 33 | 33 | 32 | 32 | 31 | 30 | 30 | 31 | 35 | 30 | 32 | -0.14 | Y | 35 | Y | -0.2 | [7 empty] | N | N | N | N | 220 | 0.47 | 64 | 78078 | 93756 | 1894 |  | 05 | 1 |  | 2023-01-18 09:51 | 1565 | 125 |  | 42 |  |  | 23D55CCEC46F4D179021A2632C3AED1F | 0EA566F0639344779D616657488660AD | BE79F6F8E73A42B398071617ADD335DF | [11 empty] | 85.33 | 100 | 0 | 2580 | 0 |  | 651 | 400 | Y | Y | 0 | 2680 | 0 |  | 651 | 400 | Y | Y | N | [6 empty] | BT180180 | C
A75492 | 2023-01-18 | 1 | D |  | 3 | A | SCR420HB2 | 소입성보증강 | C2 | BM#1 | 1683 | 45 | 1624 | 1609 | 29 | 5100 |  | 3 | 0.2 | 18 |  | -1.6 | 1586 | 1624 | 0 | 178.12 |  | 33 | 6 | 83 | Y |  | 2023-01-18 10:51 | 77 | 1088 | 23 | 22 | 26 | 29 | 30 | 30 | 30 | 29 | 29 | 28 | 28 | 28 | 27 | 27 | 28 | 30 | 27 | 30 | -0.07 | Y | 40 | Y | -0.2 | [7 empty] | N | N | N | N | 130 | 0.5 | 58 | 84610 | 93528 | -147528 | 15500 | 01 | 1 |  | 2023-01-18 10:58 | 1586 | 107 |  | 28 |  | *전공정 요청 감속주입 - 전기로 작업지연 | [14 empty] | 85.9 | 100 | 0 | 0 | 0 |  | 450 |  | Y | Y | 0 | 0 | 0 |  | 451 |  | Y | Y | N |  | Y |  |  |  |  | BT180180 | C
B74797 | 2023-01-18 | 2 | D | TUNDISH교체 | 1 | A | AE5120M | 합금강 | C1 | BM#2 | 1641 | 43 | 1681 | 1594 | 40 | 8100 |  | 1 | 0.38 | 18 |  | -2.61 | 1603 | 1678 | 0 | 35.96 | 0 | 1 | 5 | 40 | Y |  | 2023-01-18 10:56 | 95 | 1087 | -277 | 25 | 22 | 30 | 32 | 33 | 33 | 33 | 32 | 29 | 27 |  |  | 27 | 30 | 33 | 27 | 33 | -0.21 |  | 25 | Y | -0.4 |  | 2.04 | 2.04 |  |  |  |  | N | N | N | N | 220 | 0.5 | 57 | 93071 | 93000 | 2850 | 14600 | 10 | 2 |  | 2023-01-18 11:01 | 1603 | 150 |  | 56 |  | * T/D FLUX 용탕부: 120 KG / 유탕부: 10KG 투입. | 8571510C2AEA42B9B41FD653D58A0463 | [13 empty] | 99.92 | 100 | 1000 | 0 | 0 |  | 449 | 300 | Y | Y | 1000 | 0 | 0 |  | 450 | 300 | Y | Y |  | Y | [5 empty] | BT180180 | H
A75493 | 2023-01-18 | 1 | D |  | 4 | A | SCR420HB2 | 소입성보증강 | C2 | BM#1 | 1620 | 41 | 1618 | 1603 | 34 | 5200 |  | 3 | 0.22 | 19 |  | -1.22 | 1588 | 1618 | 0 | 183.87 |  | 10 | 5 | 83 | Y |  | 2023-01-18 11:49 | 79 | 1097 | 27 | 27 | 28 | 30 | 30 | 30 | 30 | 30 | 29 | 28 | 27 | 27 | 26 | 26 | 29 | 30 | 26 | 30 | -0.09 | Y | 45 | Y | -0.2 | [7 empty] | N | N | N | N | 120 | 0.5 | 60 | 101532 | 95487 | 2163 | 14900 | 01 | 1 |  | 2023-01-18 11:59 | 1588 | 104 |  | 30 |  | *전공정 요청 감속주입 - 전기로 작업지연 | [14 empty] | 100.73 | 100 | 0 | 0 | 0 |  | 450 |  | Y | Y | 0 | 0 | 0 |  | 451 |  | Y | Y | N |  | Y |  |  |  |  | BT180180 | H
B74798 | 2023-01-18 | 2 | D |  | 2 | A | AE5120M | 합금강 | C1 | BM#2 | 1657 | 55 | 1642 | 1535 | 42 | 8300 |  | 1 | 0.35 | 16 |  | -2.22 | 1573 | 1630 | 0 | 19.81 | 0 | 16 | 83 | 46 | Y |  | 2023-01-18 12:20 | 65 | 1097 | 22 | 22 | 28 | 31 | 32 | 33 | 32 | 31 | 30 | 29 | 29 | 28 | 28 | 28 | 29 | 33 | 28 | 28 | -0.14 | Y | 35 | Y | 0 | [7 empty] | N | N | N | N | 220 | 0.51 | 59 | 93071 | 96279 | 2671 | 14000 | 10 | 2 |  | 2023-01-18 12:22 | 1573 | 126 |  | 30 |  | * 전공정 요청으로 감속주입 | [14 empty] | 96.5 | 100 | 0 | 0 | 0 |  | 449 | 300 | Y | Y | 0 | 0 | 0 |  | 450 | 300 | Y | Y |  | Y | [5 empty] | BT180180 | H
A75494 | 2023-01-18 | 1 | B |  | 5 | A | SCR420HB2 | 소입성보증강 | C2 | BM#1 | 1658 | 40 | 1615 | 1582 | 29 | 5500 |  | 3 | 0.2 | 18 |  | -1.53 | 1578 | 1615 | 0 | 162.23 |  | 6 | 18 | 60 | Y |  | 2023-01-18 12:56 | 69 | 1080 | 25 | 26 | 28 | 29 | 30 | 29 | 29 | 28 | 28 | 27 | 25 | 24 | 24 | 24 | 27 | 30 | 24 | 29 | -0.13 | Y | 45 | Y | 0 | [7 empty] | N | N | N | N | 110 | 0.48 | 64 | 101532 | 97891 | 5109 | 14400 | 01 | 1 |  | 2023-01-18 13:03 | 1578 | 94 |  | 24 |  | *전공정 요청 감속주입 - 전기로 작업지연 | [14 empty] | 97.3 | 100 | 0 | 0 | 0 |  | 450 |  | Y | Y | 0 | 0 | 0 |  | 451 |  | Y | Y | N |  | Y |  |  |  |  | BT180180 | H
B74799 | 2023-01-18 | 2 | B |  | 3 | A | AE5120M | 합금강 | C1 | BM#2 | 1653 | 41 | 1646 | 1582 | 37 | 7000 |  | 1 | 1000 | 19 |  | -2.16 | 1568 | 1637 | 0 | 33.81 | 0 | 11 | 95 | 70 | Y |  | 2023-01-18 13:24 | 60 | 1111 | 26 | 30 | 30 | 32 | 32 | 31 | 30 | 30 | 29 | 27 | 27 | 26 |  | 26 | 29 | 32 | 26 | 30 | -0.15 | Y | 40 | Y | -0.2 | [7 empty] | N | N | N | N | 210 | 0.52 | 59 | 143837 | 97619 | 3031 | 15000 | 10 | 2 |  | 2023-01-18 13:26 | 1568 | 125 |  | 26 | [16 empty] | 145.51 | 100 | 0 | 0 | 0 |  | 449 | 300 | Y | Y | 0 | 0 | 0 |  | 451 | 300 | Y | Y |  | Y | [5 empty] | BT180180 | H
A75495 | 2023-01-18 | 1 | B |  | 6 | A | SCR420HB2 | 소입성보증강 | C2 | BM#1 | 1591 | 40 | 1620 | 1532 | 35 | 7000 |  | 3 | 0.21 | 18 |  | -1.56 | 1583 | 1620 | 0 | 169.72 |  | 18 | 32 | 62 | Y |  | 2023-01-18 13:58 | 74 | 1090 | 24 | 27 | 30 | 33 | 34 | 33 | 33 | 33 | 33 | 32 | 32 | 32 | 32 | 32 | 31 | 34 | 32 | 33 | -0.05 | Y | 40 | Y | 0 | [7 empty] | N | N | N | N | 100 | 0.48 | 63 | 84610 | 96307 | 4393 | 14200 | 01 | 1 |  | 2023-01-18 14:06 | 1583 | 101 |  | 27 |  | *전공정 요청 감속주입 - 전기로 작업지연 | [14 empty] | 83.52 | 100 | 0 | 0 | 0 |  | 450 |  | Y | Y | 0 | 0 | 0 |  | 451 |  | Y | Y | N |  | Y |  |  |  |  | BT180180 | H
B74800 | 2023-01-18 | 2 | B |  | 4 | A | AE5120HM | 소입성보증강 | C1 | BM#2 | 1660 | 46 | 1644 | 1593 | 38 | 7400 |  | 1 | 0.35 | 17 |  | -2.63 | 1575 | 1632 | 7.95 | 21.58 | 0 | 30 | 83 | 60 | Y |  | 2023-01-18 14:40 | 67 | 1098 | 24 | 25 | 33 | 38 | 39 | 41 | 40 | 39 | 38 | 37 | 35 | 33 | 31 | 31 | 36 | 41 | 31 | 0 | -0.29 | Y | 35 | Y | -0.4 | [7 empty] | N | N | N | N | 200 | 0.51 | 59 | 42305 | 94189 | 3011 | 15000 | 10 | 2 |  | 2023-01-18 14:41 | 1575 | 126 |  | 10 |  | * 전공정 요청으로 감속주입 | [14 empty] | 44.39 | 100 | 0 | 0 | 0 |  | 449 | 300 | Y | Y | 0 | 0 | 0 |  | 450 | 300 | Y | Y | N | Y | [5 empty] | BT180180 | C
A75496 | 2023-01-18 | 1 | B |  | 7 | B | SCR420HB2 | 소입성보증강 | C2 | BM#1 | 1660 | 41 | 1630 | 1584 | 28 | 5400 |  | 3 | 0.22 | 18 |  | -1.66 | 1591 | 1630 | 0 | 150.49 |  | 33 | 7 | 63 | Y |  | 2023-01-18 14:58 | 82 | 1079 | 31 | 31 | 33 | 35 | 35 | 35 | 35 | 35 | 34 | 34 | 33 | 32 | 32 | 32 | 34 | 35 | 32 | 35 | -0.06 | Y | 45 | Y | 0 | [7 empty] | N | N | N | N | 150 | 0.48 | 59 | 101532 | 92865 | 4985 | 14600 | 01 | 1 |  | 2023-01-18 15:10 | 1591 | 103 |  | 31 |  | *전공정 요청 감속주입 - 전기로 작업지연 | [14 empty] | 10153200 | 100 | 0 | 0 | 0 |  | 450 |  | Y | Y | 0 | 0 | 0 |  | 451 |  | Y | Y | N |  | Y |  |  |  |  | BT180180 | H
B74801 | 2023-01-18 | 2 | B |  | 5 | A | AE5120HM | 소입성보증강 | C1 | BM#2 | 1567 | 47 | 1659 | 1562 | 41 | 7700 |  | 1 | 0.33 | 19 |  | -2.17 | 1584 | 1648 | 0 | 25.27 | 0 | 1 | 6 | 51 | Y |  | 2023-01-18 15:44 | 76 | 1099 | 28 | 28 | 48 | 52 | 52 | 53 | 51 | 50 | 49 | 48 | 47 | 45 | 44 | 44 | 46 | 53 | 44 | 0 | -0.26 | Y | 35 | Y | -0.2 | [7 empty] | N | N | N | N | 190 | 0.45 | 65 | 101532 | 93033 | 3067 | 14700 | 10 | 2 |  | 2023-01-18 15:44 | 1584 | 106 |  | 6 |  | * 전공정 요청으로 감속주입 | [14 empty] | 102.3 | 100 | 0 | 0 | 0 |  | 450 | 300 | Y | Y | 0 | 0 | 0 |  | 450 | 300 | Y | Y | N | Y | [5 empty] | BT180180 | C
A75497 | 2023-01-18 | 1 | B | TUNDISH교체전 | 8 | A | SCR420HB2 | 소입성보증강 | C2 | BM#1 | 1625 | 42 | 1617 | 1580 | 31 | 5300 |  | 3 | 0.22 | 18 |  | -1.87 | 1574 | 1617 | 0 | 188.11 |  | 10 | 6 | 61 | Y |  | 2023-01-18 16:03 | 65 | 1098 | 31 | 30 | 30 | 29 | 28 | 27 | 27 | 26 | 26 | 25 |  |  |  | 25 | 28 | 30 | 25 | 0 | -0.12 |  | 40 | Y | -0.2 | [7 empty] | N | N | N | N | 140 | 0.55 | 56 | 92552 | 96044 | 3556 | 2000 | 01 | 1 |  | 2023-01-18 16:10 | 1574 | 104 |  | 27 |  |  | 86D6EF6149674D91AD29FDC46CF40B02 | FED91F79C30C49A386563D9B48EAF580 | 792C152EA9904ABFA1695B1102946296 | [11 empty] | 89.73 | 100 | 0 | 3100 | 0 |  | 450 |  | Y | Y | 0 | 3000 | 0 |  | 451 |  | Y | Y | N |  | Y |  |  |  |  | BT180180 | H
B74802 | 2023-01-18 | 2 | B |  | 6 | A | AE5120HM | 소입성보증강 | C1 | BM#2 | 1580 | 41 | 1632 | 1551 | 33 | 6400 |  | 1 | 0.34 | 16 |  | -2.1 | 1563 | 1619 | 0 | 33.27 | 0 | 16 | 84 | 66 | Y |  | 2023-01-18 16:41 | 55 | 1090 | 41 | 39 | 36 | 34 | 32 | 31 | 29 | 28 | 26 | 24 | 23 | 22 | 21 | 20 | 29 | 36 | 20 | 0 | -0.29 |  | 55 | Y | -0.2 | [7 empty] | N | N | N | N | 180 | 0.45 | 65 | 84610 | 94338 | 2962 | 14000 | 10 | 2 |  | 2023-01-18 16:41 | 1563 | 108 |  | 16 |  | * 전공정 요청으로 감속주입 * 전공정 요청 L/D 잔강이월 미실시, 이상공정등록 및 생관통보 | [14 empty] | 88.46 | 100 | 0 | 0 | 0 |  | 449 | 300 | Y | Y | 0 | 0 | 0 |  | 451 | 300 | Y | Y | N | N | [5 empty] | BT180180 | C
A75498 | 2023-01-18 | 1 | B | TUNDISH교체 | 1 | A | AE5120HM2 | 소입성보증강 | C1 | BM#1 | 1609 | 41 | 1640 | 1572 | 36 | 7300 |  | 3 | 0.22 | 20 |  | -1.44 | 1603 | 1640 | 0 | 168.02 |  | 6 | 19 | 67 | Y |  | 2023-01-18 17:04 | 97 | 1099 | -295 | -280 | 26 | 25 | 22 | 29 | 34 | 38 | 40 | 41 | 43 | 43 | 44 | 44 | 36 | 44 | 44 | 0 | 0 |  |  | Y | 0.2 |  | 2.24 | 2.06 |  |  |  |  | N | N | N | N | 210 | 0.5 | 59 | 101532 | 98219 | 2981 | 14700 | 17 | 2 |  | 2023-01-18 17:11 | 1603 | 121 |  | 45 |  | *T/D FLUX 유:10KG용:120KG | [6 empty] | 8718F3A8704B4E788F8EB439AA275ABB | 6D12E9D7516B40059904098ACA01FBDC | B923C2577312426FB3D38EF3976A75C3 |  | 8FAD49C6F0D4493DA0E2DA98EFFD2104 | F29E198B412641429E39FF5152FEE9F2 | 82E573F11670408C8D1DC9EEFEABAE2E |  | 98.96 | 100 | 700 | 0 | 0 |  | 450 |  | Y | Y | 700 | 0 | 0 |  | 450 |  | Y | Y | N |  | Y |  |  |  |  | BT180180 | H
B74803 | 2023-01-18 | 2 | B |  | 7 | A | AE5120HM | 소입성보증강 | C1 | BM#2 | 1601 | 40 | 1632 | 1546 | 34 | 6800 |  | 1 | 0.34 | 16 |  | -2.17 | 1565 | 1621 | 0 | 23.45 | 0 | 18 | 33 | 31 | Y |  | 2023-01-18 17:44 | 57 | 1092 | 17 | 18 | 26 | 30 | 32 | 32 | 32 | 31 | 29 | 28 | 28 | 26 | 25 | 24 | 28 | 32 | 24 | 32 | -0.18 | Y | 45 | Y | -0.2 | [7 empty] | N | N | N | N | 170 | 0.47 | 65 | 101532 | 97671 | 629 | 15100 | 10 | 2 |  | 2023-01-18 17:47 | 1565 | 104 |  | 19 |  | * 전공정 요청으로 감속주입 * 전공정 요청 L/D 잔강이월 미실시, 이상공정등록 및 생관통보 | [14 empty] | 103.45 | 100 | 0 | 0 | 0 |  | 450 | 300 | Y | Y | 0 | 0 | 0 |  | 450 | 300 | Y | Y | N | N | [5 empty] | BT180180 | C
A75499 | 2023-01-18 | 1 | B |  | 2 | B | AE5120HM2 | 소입성보증강 | C1 | BM#1 | 1637 | 42 | 1613 | 1580 | 30 | 5800 |  | 3 | 0.23 | 16 |  | 0 | 1613 | 1613 | 0 | 177 |  | 29 | 1 | 47080 | Y |  | 2023-01-18 18:06 | 107 | 1110 | 44 | 44 | 31 | 25 | 21 | 19 | 17 | 17 | 16 | 16 | 16 | 17 | 17 | 17 | 21 | 31 | 16 | 17 | -0.37 |  | 40 | Y | 0 | [7 empty] | N | N | N | N | 200 | 0.53 | 58 | 84610 | 96566 | 3184 | 13300 | 17 | 2 |  | 2023-01-18 18:13 | 1613 | 118 |  | 44 |  | *Sample채취 ID:103.203 *L/D 잔강 5.5ton에 슬러그 유입됨-이상재등록 | [14 empty] | 83.24 | 100 | 0 | 0 | 300 |  | 450 |  | Y | Y | 0 | 0 | 300 |  | 451 |  | Y | Y | N |  | N |  |  |  |  | BT180180 | C
B74804 | 2023-01-18 | 2 | B | TUNDISH교체전 | 8 | A | AE5120HM | 소입성보증강 | C1 | BM#2 | 1588 | 44 | 1636 | 1521 | 39 | 8000 |  | 1 | 0.32 | 16 |  | -2.05 | 1567 | 1616 | 0 | 35.52 | 0 | 30 | 84 | 71 | Y |  | 2023-01-18 18:57 | 59 | 1093 | 21 | 21 | 28 | 31 | 32 | 33 | 31 | 30 | 30 | 29 | 28 | 27 | 26 | 23 | 28 | 33 | 23 | 0 | -0.22 | Y | 45 | Y | -0.4 | [7 empty] | N | N | N | N | 170 | 0.47 | 71 | 101477 | 101607 | -307 | 2000 | 10 | 2 |  | 2023-01-18 19:00 | 1567 | 104 |  | 13 |  | * 전공정 요청으로 감속주입 * 전공정 요청 L/D 잔강이월 미실시, 이상공정등록 및 생관통보 | 472E92998EF04E23891C161CE9FA3C34 | 2A5749DEB44F4E8686D41D9D9A6A4D4A | 964FB31F1067480E9A8D8EF5B7BABD13 | [11 empty] | 100.17 | 100 | 0 | 2500 | 0 |  | 450 | 300 | Y | Y | 0 | 2880 | 0 |  | 450 | 300 | Y | Y | N | [6 empty] | BT180180 | C
A75500 | 2023-01-18 | 1 | B |  | 3 | A | AE5120HM2 | 소입성보증강 | C1 | BM#1 | 1636 | 43 | 1623 | 1577 | 36 | 6200 |  | 3 | 0.24 | 16 |  | -1.74 | 1586 | 1623 | 0 | 170.69 |  | 33 | 8 | 61 | Y |  | 2023-01-18 19:09 | 80 | 1098 | 16 | 16 | 24 | 29 | 31 | 33 | 33 | 33 | 33 | 33 | 33 | 33 |  | 33 | 30 | 33 | 33 | 33 | 0 |  | 35 | Y | 0 | [7 empty] | N | N | N | N | 190 | 0.52 | 58 | 101532 | 98804 | 3246 | 14400 | 17 | 2 |  | 2023-01-18 19:24 | 1586 | 114 |  | 40 | [16 empty] | 97.82 | 100 | 0 | 0 | 0 |  | 450 |  | Y | Y | 0 | 0 | 0 |  | 451 |  | Y | Y | N |  | Y |  |  |  |  | BT180180 | H
A75501 | 2023-01-18 | 1 | B |  | 4 | A | AE5120HM2 | 소입성보증강 | C1 | BM#1 | 1611 | 43 | 1615 | 1532 | 35 | 6800 |  | 3 | 0.22 | 16 |  | -1.54 | 1581 | 1615 | 0 | 144.59 |  | 10 | 7 | 78 | Y |  | 2023-01-18 20:16 | 75 | 1093 | 32 | 31 | 30 | 30 | 31 | 30 | 30 | 29 | 29 | 28 | 28 | 27 | 27 | 27 | 29 | 31 | 27 | 30 | -0.1 | Y | 40 | Y | 0 | [7 empty] | N | N | N | N | 180 | 0.52 | 60 | 101532 | 97395 | 2855 | 12600 | 17 | 2 |  | 2023-01-18 20:27 | 1581 | 104 |  | 33 | [16 empty] | 99.15 | 100 | 0 | 0 | 0 |  | 450 |  | Y | Y | 0 | 0 | 0 |  | 451 |  | Y | Y | N |  | Y |  |  |  |  | BT180180 | H
B74805 | 2023-01-18 | 2 | B | TUNDISH교체 | 1 | A | KFMN438V | 합금강 | KFMN438V | BM#2 | 1568 | 57 | 1662 | 1557 | 51 | 10000 |  | 1 | 0.31 | 18 |  | -2.63 | 1583 | 1656 | 0 | 14.13 | 0 | 1 | 7 | 75 | Y |  | 2023-01-18 20:19 | 89 | 1096 | -244 | -235 | 27 | 26 | 31 | 40 | 41 | 43 | 43 | 44 | 43 | 43 | 43 | 41 | 40 | 44 | 41 | 43 | -0.1 |  | 30 | Y | -0.2 |  | 2.28 | 2.28 |  |  |  |  | N | N | N | M | 220 | 0.41 | 74 | 93060 | 99156 | -456 | 17300 | 09 | 1 |  | 2023-01-18 20:20 | 1583 | 129 |  | 24 |  | * T/D FLUX 용탕부: 220 KG / 유탕부: 10KG 투입. * 전공정 요청으로 감속주입 0.35 이상공정 등록 및 생관통보 | [14 empty] | 94.72 | 100 | 1030 | 0 | 0 |  | 651 | 400 | Y | Y | 1000 | 0 | 0 |  | 651 | 400 | Y | Y | [7 empty] | BT180180 | H
A75502 | 2023-01-18 | 1 | C |  | 5 | A | AE5120HM2 | 소입성보증강 | C1 | BM#1 | 1663 | 42 | 1620 | 1601 | 31 | 5000 |  | 3 | 0.23 | 16 |  | -1.51 | 1587 | 1620 | 0 | 150.81 |  | 6 | 20 | 57 | Y |  | 2023-01-18 21:18 | 81 | 1092 | 26 | 33 | 36 | 38 | 40 | 40 | 40 | 40 | 39 | 39 | 39 | 39 |  | 39 | 38 | 40 | 39 | 40 | -0.03 | Y | 35 | Y | 0 | [7 empty] | N | N | N | N | 170 | 0.51 | 58 | 101532 | 98010 | 3540 | 14600 | 17 | 2 |  | 2023-01-18 21:25 | 1587 | 101 |  | 31 | [16 empty] | 98.57 | 100 | 0 | 0 | 0 |  | 450 |  | Y | Y | 0 | 0 | 0 |  | 451 |  | Y | Y | N |  | Y |  |  |  |  | BT180180 | C
B74806 | 2023-01-18 | 2 | C |  | 2 | A | KFMN438V | 합금강 | KFMN438V | BM#2 | 1586 | 55 | 1638 | 1524 | 50 | 9800 |  | 1 | 0.31 | 18 |  | -2.31 | 1556 | 1625 | 0 | 23.44 | 0 | 16 | 85 | 83 | Y |  | 2023-01-18 21:51 | 62 | 1097 | 39 | 38 | 38 | 37 | 36 | 34 | 32 | 30 | 28 | 26 | 24 | 21 | 18 | 4 | 25 | 38 | 4 | 0 | -0.49 |  | 70 | Y | -0.8 | [7 empty] | N | N | N | Y | 220 | 0.4 | 83 | 93060 | 104637 | 101100 |  | 09 | 1 |  | 2023-01-18 21:53 | 1556 | 121 |  | 6 |  | * 전공정 요청으로 20%이상 감속주입, 이상공정 등록 및 생관통보 | [14 empty] | 87.92 | 100 | 0 | 0 | 0 |  | 650 | 400 | Y | Y | 0 | 0 | 0 |  | 651 | 400 | Y | Y | [7 empty] | BT180180 | H
A75503 | 2023-01-18 | 1 | C | 잔강최소화전 | 6 | A | AE5120HM2 | 소입성보증강 | C1 | BM#1 | 1695 | 43 | 1613 | 1618 | 34 | 4300 |  | 3 | 0.24 | 17 |  | -1.83 | 1580 | 1622 | 0 | 191.82 |  | 29 | 2 | 62 | Y |  | 2023-01-18 22:23 | 74 | 1091 | 38 | 37 | 36 | 35 | 36 | 36 | 34 | 33 | 33 | 32 | 31 | 31 | 30 | 30 | 34 | 36 | 30 | 36 | -0.11 | Y | 55 | Y | 0 | [7 empty] | N | N | N | N | 210 | 0.49 | 63 | 83864 | 98307 | 4543 | 3000 | 17 | 2 |  | 2023-01-18 22:30 | 1580 | 99 |  | 25 |  | *전공정 요청으로 감속주입 - 전기로 전극교체 *T/D잔강 실측 2TON *램핑다운 시간 16:54 |  | EC65045BCACE436D9CCA9059F074297D | 56B3BEB6E2744E3FA1838E4CF2DB99F8 |  |  |  | 433A4D56C92048DAAD0CEAD0F3A7308B | B4AECD5630B74F68A1393BDDA2F6D63C | 3AF04B2F497946A686BDA9F6F311AFE9 |  | F22EAAB824B34FA0BED6736B000F0EB3 | 50B12914D8114061A64E05C4CBAA0D41 | 0609D48A4793440DB722FFAB08E92CE1 |  | 81.18 | 100 | 0 | 3100 | 0 |  | 450 |  | Y | Y | 0 | 3525 | 0 |  | 451 |  | Y | Y | N |  | Y |  |  |  |  | BT180180 | H
B74807 | 2023-01-18 | 2 | C |  | 3 | A | KFMN438V | 합금강 | KFMN438V | BM#2 | 1579 | 45 | 1645 | 1558 | 41 | 8100 |  | 1 | 0.3 | 20 |  | -2.39 | 1562 | 1637 | 0 | 23.8 | 0 | 18 | 34 | 111 | Y |  | 2023-01-18 22:57 | 68 | 1092 | -2 | 11 | 16 | 23 | 27 | 28 | 29 | 29 | 29 | 28 | 28 | 26 | 25 | 22 | 23 | 29 | 22 | 29 | -0.16 | Y | 45 | Y | -0.2 | [7 empty] | N | N | N | Y | 210 | 0.4 | 80 | 99189 | 100268 | -2468 | 16200 | 09 | 1 |  | 2023-01-18 23:02 | 1562 | 128 |  | 25 |  | * 전공정 요청으로 20%이상 감속주입, 이상공정 등록 및 생관통보 | [14 empty] | 100.19 | 100 | 0 | 0 | 0 |  | 650 | 400 | Y | Y | 0 | 0 | 0 |  | 650 | 400 | Y | Y | [7 empty] | BT180180 | C
A75504 | 2023-01-18 | 1 | C | 잔강최소화 | 7 | A | AE5120HM4 | 소입성보증강 | C1 | BM#1 | 1677 | 40 | 1624 | 1615 | 32 | 5000 |  | 3 | 0.24 | 17 |  | -1.51 | 1588 | 1624 | 0 | 174.3 |  | 33 | 9 | 58 | Y |  | 2023-01-18 23:29 | 80 | 1097 | -227 | -239 | 25 | 27 | 29 | 30 | 31 | 32 | 32 | 32 | 32 | 32 | 32 | 32 | 18 | 32 | 32 | 32 | 0 |  | 25 | Y | 0 | [7 empty] | N | N | N | N | 200 | 0.47 | 57 | 101532 | 97882 | 2718 | 15000 | 17 | 2 |  | 2023-01-18 23:37 | 1588 | 109 |  | 40 |  | *전공정 요청으로 감속주입 - 전기로 전극교체 *잔강최소화 롱노즐 재사용 | [14 empty] | 98.72 | 100 | 2500 | 0 | 0 |  | 450 |  | Y | Y | 2500 | 0 | 0 |  | 451 |  | Y | Y | N |  | Y |  |  |  | Y | BT180180 | C
B74808 | 2023-01-18 | 2 | C |  | 4 | A | KFMN438V | 합금강 | KFMN438V | BM#2 | 1555 | 75 | 1647 | 1539 | 45 | 9100 |  | 1 | 0.3 | 18 |  | -2.52 | 1564 | 1641 | 0 | 9.69 | 0 | 30 | 85 | 99 | Y |  | 2023-01-19 00:30 | 70 | 1100 | 18 | 23 | 34 | 39 | 42 | 42 | 42 | 42 | 41 | 41 | 40 | 39 | 38 | 35 | 37 | 42 | 35 | 42 | -0.13 | Y | 55 | Y | -0.2 | [7 empty] | N | N | N | Y | 200 | 0.4 | 78 | 101520 | 98591 | -1541 | 16900 | 09 | 1 |  | 2023-01-19 00:33 | 1564 | 139 |  | 13 |  | * 전공정 요청으로 20%이상 감속주입, 이상공정 등록 및 생관통보 | [14 empty] | 103.8 | 100 | 0 | 0 | 0 |  | 649 | 400 | Y | Y | 0 | 0 | 0 |  | 651 | 400 | Y | Y | [7 empty] | BT180180 | H
A75505 | 2023-01-18 | 1 | C | 잔강최소화전 | 8 | A | AE5120HM4 | 소입성보증강 | C1 | BM#1 | 1635 | 40 | 1623 | 1558 | 30 | 6000 |  | 3 | 0.25 | 17 |  | -1.77 | 1581 | 1623 | 0 | 183.2 |  | 10 | 8 | 66 | Y |  | 2023-01-19 00:34 | 73 | 1094 | 32 | 31 | 30 | 30 | 30 | 30 | 29 | 28 | 28 | 27 | 26 | 26 | 25 | 25 | 29 | 30 | 25 | 30 | -0.1 |  | 50 | Y | -0.2 | [7 empty] | N | N | N | N | 190 | 0.48 | 63 | 72574 | 94062 | 4838 | 3000 | 17 | 2 |  | 2023-01-19 00:42 | 1581 | 103 |  | 34 |  | *전공정 요청으로 감속주입 - 전기로 전극교체 *T/D잔강 실측 2TON *램핑다운 시간 17:48 |  | E3EB42180D394EF480C3A846494781DE | 8C8F6A473D8C46A488E768D0A7B53FDA | [11 empty] | 73.27 | 100 | 0 | 3100 | 0 |  | 450 |  | Y | Y | 0 | 3100 | 0 |  | 451 |  | Y | Y | N |  | Y |  |  |  |  | BT180180 | C
B74809 | 2023-01-18 | 2 | C |  | 5 | A | KFMN438V | 합금강 | KFMN438V | BM#2 | 1621 | 42 | 1658 | 1573 | 39 | 7200 |  | 1 | 0.31 | 19 |  | -2.62 | 1554 | 1649 | 0 | 15.01 | 0 | 1 | 8 | 92 | Y |  | 2023-01-19 01:35 | 60 | 1098 | 33 | 32 | 33 | 33 | 32 | 31 | 30 | 28 | 28 | 27 | 26 | 26 | 25 | 24 | 29 | 33 | 24 | 33 | -0.16 |  | 55 | Y | -0.2 | [7 empty] | N | N | N | Y | 180 | 0.47 | 68 | 101520 | 98869 | -2669 | 15700 | 09 | 1 |  | 2023-01-19 01:40 | 1554 | 130 |  | 26 |  | *전공정 요청 감속주입 | [14 empty] | 102.03 | 100 | 0 | 0 | 0 |  | 650 | 400 | Y | Y | 0 | 0 | 0 |  | 651 | 400 | Y | Y | [7 empty] | BT180180 | H
A75506 | 2023-01-18 | 1 | C | 잔강최소화 | 9 | A | AE5120HM3 | 소입성보증강 | C1 | BM#1 | 1624 | 47 | 1620 | 1566 | 36 | 6800 |  | 3 | 0.23 | 20 |  | -1.78 | 1573 | 1620 | 0 | 176.46 |  | 6 | 21 | 71 | Y |  | 2023-01-19 02:00 | 66 | 1095 | -229 | -18 | 29 | 30 | 32 | 33 | 33 | 34 | 34 | 34 | 33 | 33 | 33 | 33 | 25 | 34 | 33 | 34 | -0.04 | Y | 25 | Y | 0 | [7 empty] | N | N | N | N | 180 | 0.47 | 60 | 85600 | 101966 | 3534 | 14300 | 17 | 2 |  | 2023-01-19 02:08 | 1573 | 108 |  | 26 |  | *잔강최소화 롱노즐 교체 - 8회사용 *전공정 요청으로 감속주입 - 전기로 전극교체 | [14 empty] | 80.04 | 100 | 2500 | 0 | 0 |  | 450 |  | Y | Y | 2500 | 0 | 0 |  | 451 |  | Y | Y | N |  | Y |  |  |  |  | LT180180 | H
B74810 | 2023-01-18 | 2 | C |  | 6 | A | KFMN438V | 합금강 | KFMN438V | BM#2 | 1553 | 44 | 1650 | 1555 | 38 | 7300 |  | 1 | 0.32 | 18 |  | -2.66 | 1554 | 1641 | 0 | 12.76 | 0 | 16 | 86 | 64 | Y |  | 2023-01-19 02:44 | 60 | 1100 | 23 | 22 | 25 | 26 | 26 | 27 | 25 | 24 | 23 | 22 | 21 | 20 | 19 | 14 | 22 | 27 | 14 | 0 | -0.26 | Y | 50 | Y | -0.4 | [7 empty] | N | N | N | Y | 180 | 0.4 | 76 | 101520 | 96069 | -2619 | 16300 | 09 | 1 |  | 2023-01-19 02:49 | 1554 | 130 |  | 24 |  | * 전공정 요청으로 20%이상 감속주입, 이상공정 등록 및 생관통보 | [14 empty] | 109.16 | 100 | 0 | 0 | 0 |  | 650 | 400 | Y | Y | 0 | 0 | 0 |  | 651 | 400 | Y | Y | [7 empty] | BT180180 | H
A75507 | 2023-01-18 | 1 | C |  | 10 | A | AE5120HM3 | 소입성보증강 | C1 | BM#1 | 1605 | 46 | 1611 | 1551 | 35 | 6700 |  | 3 | 0.23 | 18 |  | -1.23 | 1580 | 1611 | 0 | 155.99 |  | 29 | 3 | 88 | Y |  | 2023-01-19 02:57 | 73 | 1093 | 32 | 32 | 33 | 33 | 34 | 34 | 33 | 33 | 32 | 31 | 31 | 30 | 29 | 27 | 31 | 34 | 27 | 33 | -0.12 | Y | 60 | Y | -0.2 | [7 empty] | N | N | N | N | 170 | 0.4 | 78 | 104778 | 100818 | -1168 | 15000 | 17 | 2 |  | 2023-01-19 03:05 | 1580 | 108 |  | 31 |  | *전공정 요청으로 감속주입-감속주입 20%이상으로 이상재및 생관통보 (전기로 3번판넬 누수) *전공정요청 L/D잔강 이월 안함-이상재등록 | [14 empty] | 10477800 | 100 | 0 | 0 | 0 |  | 450 |  | Y | Y | 0 | 0 | 0 |  | 451 |  | Y | Y | N |  | N |  |  |  |  | LT180180 | C
B74811 | 2023-01-18 | 2 | C |  | 7 | A | KFMN438V | 합금강 | KFMN438V | BM#2 | 1617 | 48 | 1651 | 1521 | 43 | 9000 |  | 1 | 0.28 | 18 |  | -2.44 | 1558 | 1632 | 0 | 10.44 | 0 | 18 | 35 | 59 | Y |  | 2023-01-19 04:00 | 64 | 1097 | 12 | 19 | 24 | 27 | 28 | 28 | 27 | 27 | 26 | 25 | 25 | 23 | 22 | 18 | 23 | 28 | 18 | 27 | -0.18 | Y | 55 | Y | -0.4 | [7 empty] | N | N | N | Y | 170 | 0.4 | 77 | 101520 | 96756 | -2306 | 15500 | 09 | 1 |  | 2023-01-19 04:05 | 1558 | 130 |  | 25 |  | * 전공정 요청으로 20%이상 감속주입, 이상공정 등록 및 생관통보 | [14 empty] | 106.36 | 100 | 0 | 0 | 0 |  | 649 | 400 | Y | Y | 0 | 0 | 0 |  | 650 | 400 | Y | Y | [7 empty] | BT180180 | H
A75508 | 2023-01-18 | 1 | A |  | 11 | A | AE5120HM3 | 소입성보증강 | C1 | BM#1 | 1669 | 41 | 1621 | 1609 | 31 | 4800 |  | 3 | 0.28 | 18 |  | -1.83 | 1576 | 1621 | 0 | 152.08 |  | 33 | 10 | 74 | Y |  | 2023-01-19 03:59 | 69 | 1092 | 27 | 25 | 25 | 25 | 26 | 25 | 25 | 25 | 24 | 24 | 23 | 23 | 23 | 20 | 24 | 26 | 20 | 25 | -0.11 | Y | 55 | Y | -0.4 | [7 empty] | N | N | N | N | 210 | 0.4 | 76 | 93136 | 98161 | -661 | 15190 | 17 | 2 |  | 2023-01-19 04:10 | 1576 | 119 |  | 48 |  | *전공정 요청으로 감속주입-감속주입 20%이상으로 이상재및 생관통보 (전기로 3번판넬 누수) *전공정요청 L/D잔강 이월 안함-이상재등록 | [14 empty] | 93.18 | 100 | 0 | 0 | 0 |  | 450 |  | Y | Y | 0 | 0 | 0 |  | 451 |  | Y | Y | N | [6 empty] | LT180180 | C
B74812 | 2023-01-18 | 2 | A | TUNDISH교체전 | 8 | A | KFMN438V | 합금강 | KFMN438V | BM#2 | 1596 | 44 | 1664 | 1575 | 41 | 7700 |  | 1 | 0.32 | 18 |  | -2.42 | 1559 | 1647 | 0 | 14.38 | 0 | 30 | 86 | 55 | Y |  | 2023-01-19 05:16 | 65 | 1096 | 15 | 18 | 25 | 30 | 35 | 38 | 39 | 38 | 38 | 38 | 37 | 36 | 34 | 33 | 34 | 39 | 33 | 38 | -0.17 | Y | 35 | Y | -0.2 | [7 empty] | N | N | N | M | 170 | 0.5 | 65 | 93486 | 99000 | 600 | 2300 | 09 | 1 |  | 2023-01-19 05:20 | 1559 | 136 |  | 27 |  | * 전공정 요청으로 20%이상 301 401이상공정 등록 및 생관통보 *램핑다운시 T/D 웨이트 헌팅으로 정상적인램핑다운 못해 테일부 500MM추가절단 요청. | 4B09E5CAC7E74BB695DBADC1550A7D55 | 528DE41B52D442CF862CC851255F0CC2 | EF6B24936A7A4A62AB0CB159D8574394 | [11 empty] | 94.72 | 100 | 0 | 3500 | 0 |  | 650 | 400 | Y | Y | 0 | 3500 | 0 |  | 650 | 400 | Y | Y | [7 empty] | BT180180 | H
A75509 | 2023-01-18 | 1 | A | TUNDISH교체전 | 12 | A | AE5120HM3 | 소입성보증강 | C1 | BM#1 | 1602 | 56 | 1613 | 1571 | 35 | 6800 |  | 3 | 0.27 | 18 |  | -1.52 | 1575 | 1613 | 0 | 207.18 |  | 10 | 9 | 70 | Y |  | 2023-01-19 05:45 | 68 | 1095 | 19 | 23 | 29 | 33 | 34 | 34 | 34 | 33 | 33 | 32 | 31 | 30 | 30 | 27 | 30 | 34 | 27 | 34 | -0.13 | Y | 55 | Y | -0.2 | [7 empty] | N | N | N | N | 200 | 0.4 | 79 | 93136 | 99201 | -1851 | 2000 | 17 | 2 |  | 2023-01-19 05:53 | 1575 | 114 |  | 21 |  | *전공정 요청으로 감속주입-감속주입 20%이상으로 이상재및 생관통보 (전기로 3번판넬 누수) *전공정요청 L/D잔강 이월 안함-이상재등록 *롱노즐 산소랜싱 | 4159853B120D46CCA2847FD8AE528A31 | 419664D2AC124F24BA1B06B089BC4503 | 43D4B6C5D7CB48ADBC66D749417CAB37 | 8906A23B508E40A0980EA0726BE3BC7E | [10 empty] | 93.89 | 100 | 0 | 4870 | 0 |  | 450 |  | Y | Y | 0 | 5350 | 0 |  | 451 |  | Y | Y | N | [6 empty] | LT180180 | C
B74813 | 2023-01-18 | 2 | A | TUNDISH교체 | 1 | A | 15CRMO5H | 소입성보증강 | C1 | BM#2 | 1627 | 52 | 1694 | 1565 | 48 | 10000 |  | 1 | 0.34 | 18 |  | -2.72 | 1600 | 1676 | 0 | 24.86 | 0 | 1 | 9 | 62 | Y |  | 2023-01-19 06:47 | 87 | 1091 | -301 | -11 | 35 | 31 | 32 | 37 | 40 | 41 | 42 | 43 | 43 | 44 |  | 44 | 37 | 44 | 44 | 0 | 0 |  |  | Y | 0.2 |  | 1.66 | 1.53 |  |  |  |  | N | N | N | N | 220 | 0.45 | 56 | 84610 | 86603 | 4547 | 16100 | 13 | 2 |  | 2023-01-19 06:45 | 1600 | 133 |  | 24 |  | * T/D FLUX 용탕부: 120 KG / 유탕부: 10KG 투입. | [14 empty] | 93.34 | 100 | 1000 | 0 | 0 |  | 649 | 600 | Y | Y | 1000 | 0 | 0 |  | 651 | 600 | Y | Y | N |  | Y |  |  |  |  | BT180180 | C
A75510 | 2023-01-18 | 1 | A | TUNDISH교체 | 1 | A | SM45CB | 탄소강 | SM45C | BM#1 | 1659 | 41 | 1634 | 1587 | 24 | 4700 |  | 3 | 0.25 | 20 |  | -2.22 | 1573 | 1634 | 0 | 134.33 |  | 6 | 22 | 94 | Y |  | 2023-01-19 07:03 | 80 | 1097 | -371 | -93 | 25 | 19 | 21 | 28 | 31 | 33 | 35 | 36 | 36 | 36 | 37 | 37 | 31 | 37 | 37 | 36 | 0 |  |  | Y | 0.2 |  | 1.95 | 1.83 |  |  |  |  | N | N | N | N | 210 | 0.49 | 59 | 98142 | 96057 | 2393 | 14770 | 14 | 1 |  | 2023-01-19 07:11 | 1573 | 116 |  | 44 |  | *FLUX 120KG/10KG | [14 empty] | 99.59 | 100 | 700 | 0 | 0 |  | 650 |  | N | N | 700 | 0 | 0 |  | 651 |  | N | N | N | [6 empty] | RB120.00 | C
B74814 | 2023-01-19 | 2 | A |  | 2 | A | 15CRMO5H | 소입성보증강 | C1 | BM#2 | 1628 | 48 | 1650 | 1578 | 42 | 8100 |  | 1 | 0.56 | 17 |  | -2.18 | 1588 | 1646 | 0 | 13.22 | 0 | 29 | 4 | 66 | Y |  | 2023-01-19 07:40 | 75 | 1092 | 42 | 41 | 43 | 43 | 43 | 43 | 43 | 42 | 41 | 40 | 39 | 38 | 36 | 36 | 41 | 43 | 36 | 43 | -0.14 |  | 50 | Y | -0.4 | [7 empty] | N | N | N | N | 220 | 0.47 | 62 | 84610 | 92492 | 5058 | 15100 | 13 | 2 |  | 2023-01-19 07:38 | 1588 | 125 |  | 28 | [16 empty] | 86.34 | 100 | 0 | 0 | 0 |  | 649 | 600 | Y | Y | 0 | 0 | 0 |  | 651 | 600 | Y | Y | N |  | Y |  |  |  |  | BT180180 | C
A75511 | 2023-01-19 | 1 | A |  | 2 | A | SM45CB | 탄소강 | SM45C | BM#1 | 1645 | 40 | 1622 | 1585 | 22 | 4100 |  | 3 | 0.27 | 14 |  | -2.58 | 1570 | 1622 | 0 | 139.53 |  | 15 | 1 | 14523 | Y |  | 2023-01-19 08:03 | 77 | 1102 | 36 | 33 | 24 | 20 | 18 | 17 | 17 | 17 | 17 | 17 | 17 | 17 | 17 | 17 | 20 | 24 | 17 | 17 | -0.14 | Y | 50 | Y | 0 | [7 empty] | N | N | N | N | 200 | 0.51 | 60 | 91394 | 95512 | -462 | 14200 | 14 | 1 |  | 2023-01-19 08:10 | 1570 | 114 |  | 45 | [8 empty] | D90BF88F55CA4BC4A98AC6B26EAB6962 | 5DD6644C9BD14014A34FF0D53B23D950 | 93EFB69C2283493ABC4B313CF3A1FCDD |  | 015C77124AFC49C6982914A0368EDB28 | A1F5127B1B85468FA8CE9F1FABC8964E | DB479F5489B64CC282589B907ECDC05A |  | 94.46 | 100 | 0 | 0 | 0 |  | 650 |  | Y | N | 0 | 0 | 0 |  | 651 |  | Y | N | N | [6 empty] | RB120.00 | C
B74815 | 2023-01-19 | 2 | A |  | 3 | A | 15CRMO5H | 소입성보증강 | C1 | BM#2 | 1580 | 46 | 1658 | 1563 | 41 | 8200 |  | 1 | 0.32 | 16 |  | -2.53 | 1596 | 1648 | 1.47 | 32.36 | 0 | 18 | 36 | 61 | Y |  | 2023-01-19 08:48 | 83 | 1095 | 33 | 35 | 40 | 40 | 42 | 41 | 40 | 40 | 39 | 38 | 37 | 35 |  | 35 | 39 | 42 | 35 | 40 | -0.2 | Y | 35 | Y | -0.4 | [7 empty] | N | N | N | N | 210 | 0.47 | 57 | 84610 | 85364 | 5086 | 16200 | 13 | 2 |  | 2023-01-19 08:47 | 1596 | 119 |  | 22 | [16 empty] | 91.97 | 100 | 0 | 0 | 0 |  | 649 | 600 | Y | Y | 0 | 0 | 0 |  | 651 | 600 | Y | Y | N |  | Y |  |  |  |  | BT180180 | C
A75512 | 2023-01-19 | 1 | A |  | 3 | A | SM45CB | 탄소강 | SM45C | BM#1 | 1634 | 44 | 1597 | 1570 | 39 | 4500 |  | 3 | 0.26 | 14 |  | -2.01 | 1558 | 1597 | 0 | 188.61 |  | 33 | 11 | 86 | Y |  | 2023-01-19 09:24 | 65 | 1093 | 16 | 16 | 23 | 26 | 27 | 28 | 28 | 27 | 27 | 26 | 26 | 25 | 24 | 24 | 25 | 28 | 24 | 27 | -0.11 | Y | 35 | Y | -0.2 | [7 empty] | Y | Y | Y | Y | 190 | 0.47 | 61 | 90079 | 93389 | 411 | 15070 | 14 | 1 |  | 2023-01-19 09:32 | 1558 | 98 |  | 25 | [16 empty] | 94.72 | 100 | 0 | 0 | 0 |  | 650 |  | Y | N | 0 | 0 | 0 |  | 651 |  | Y | N | N | [6 empty] | RB170.00 | C
B74816 | 2023-01-19 | 2 | A |  | 4 | A | 15CRMO5H | 소입성보증강 | C1 | BM#2 | 1491 | 55 | 1646 | 1536 | 48 | 9600 |  | 1 | 0.28 | 16 |  | -2.48 | 1583 | 1642 | 0 | 37.79 | 0 | 30 | 87 | 68 | Y |  | 2023-01-19 09:58 | 70 | 1092 | 33 | 36 | 38 | 41 | 43 | 42 | 41 | 39 | 38 | 36 | 35 | 35 | 34 | 33 | 38 | 43 | 33 | 0 | -0.22 | Y | 45 | Y | -0.2 | [7 empty] | N | N | N | N | 200 | 0.47 | 68 | 101532 | 101491 | 4309 | 15200 | 13 | 2 |  | 2023-01-19 09:57 | 1583 | 114 |  | 10 | [16 empty] | 95.6 | 100 | 0 | 0 | 0 |  | 649 | 600 | Y | Y | 0 | 0 | 0 |  | 651 | 600 | Y | Y | N |  | Y |  |  |  |  | BT180180 | C
A75513 | 2023-01-19 | 1 | A |  | 4 | A | SM45CB | 탄소강 | SM45C | BM#1 | 1612 | 40 | 1602 | 1556 | 24 | 4000 |  | 3 | 0.26 | 14 |  | -2.53 | 1552 | 1602 | 0 | 184.18 |  | 10 | 10 | 85 | Y |  | 2023-01-19 10:27 | 59 | 1096 | 22 | 22 | 23 | 25 | 26 | 25 | 25 | 24 | 24 | 23 | 23 | 22 | 22 | 21 | 24 | 26 | 21 | 25 | -0.11 | Y | 45 | Y | -0.2 | [7 empty] | Y | Y | Y | Y | 180 | 0.47 | 63 | 134610 | 94589 | -189 | 15030 | 14 | 1 |  | 2023-01-19 10:36 | 1552 | 101 |  | 25 |  | *유사강종 연연주 혼탕부 성분확인 ID 107~109, 207~209 | [14 empty] | 139.42 | 100 | 0 | 0 | 0 |  | 650 |  | Y | N | 0 | 0 | 0 |  | 651 |  | Y | N | N | [6 empty] | RB110.00 | C
B74817 | 2023-01-19 | 2 | A |  | 5 | A | 15CRMO5H | 소입성보증강 | C1 | BM#2 | 1613 | 59 | 1630 | 1520 | 50 | 10200 |  | 1 | 0.27 | 16 |  | -2.02 | 1580 | 1633 | 0 | 10.13 | 0 | 1 | 10 | 60 | Y |  | 2023-01-19 11:11 | 67 | 1092 | 29 | 32 | 38 | 39 | 40 | 40 | 39 | 38 | 37 | 36 | 34 | 32 | 30 | 30 | 36 | 40 | 30 | 0 | -0.22 | Y | 45 | Y | 0 | [7 empty] | N | N | N | N | 190 | 0.45 | 67 | 101532 | 94592 | 5058 | 15400 | 13 | 2 |  | 2023-01-19 11:09 | 1580 | 116 |  | 6 |  | *전공정 지연 20%이상감속주입304~306 404~406 이상공정등록 및 생관통보 | [14 empty] | 104.24 | 100 | 0 | 0 | 0 |  | 649 | 600 | Y | Y | 0 | 0 | 0 |  | 651 | 600 | Y | Y | N |  | Y |  |  |  |  | BT180180 | C
A75514 | 2023-01-19 | 1 | A | 유사강종연연주 | 5 | A | SM45CM1 | 탄소강 | SM45C | BM#1 | 1629 | 46 | 1615 | 1581 | 28 | 4700 |  | 1 | 811.11 | 16 |  | -2.16 | 1553 | 1607 | 0 | 15.02 | 0 | 6 | 23 | 71 | Y |  | 2023-01-19 11:37 | 61 | 1094 | 21 | 25 | 27 | 29 | 29 | 28 | 28 | 27 | 26 | 25 | 25 | 24 | 23 | 23 | 26 | 29 | 23 | 25 | -0.13 | Y | 45 | Y | -0.2 | [7 empty] | Y | N | Y | Y | 170 | 0.47 | 61 | 48732 | 92909 | 41 | 14690 | 14 | 1 |  | 2023-01-19 11:43 | 1553 | 107 |  | 19 |  | *유사강종 연연주 혼탕부 성분확인 ID 101, 201 | [14 empty] | 51.87 | 100 | 0 | 0 | 0 |  | 650 |  | Y | N | 0 | 0 | 0 |  | 651 |  | Y | N | N | [6 empty] | RB200.00 | C
B74818 | 2023-01-19 | 2 | A |  | 6 | A | 15CRMO5H | 소입성보증강 | C1 | BM#2 | 1572 | 54 | 1646 | 1542 | 49 | 8900 |  | 1 | 0.3 | 16 |  | 0 | 1582 | 1633 | 2.1 | 7.87 | 0 | 29 | 5 | 63 | Y |  | 2023-01-19 12:18 | 69 | 1094 | 25 | 32 | 37 | 38 | 39 | 38 | 36 | 35 | 34 | 33 | 32 | 31 | 30 | 27 | 33 | 39 | 27 | 0 | -0.24 | Y | 50 | Y | -0.2 | [7 empty] | N | N | N | N | 180 | 0.45 | 72 | 101532 | 103988 | -888 | 16000 | 13 | 2 |  | 2023-01-19 12:19 | 1582 | 113 |  | 7 |  | * 전공정 요청 L/D 잔강이월 미실시, 이상공정등록 및 생관통보 *전공정 지연 20%이상 감속주입 305~6 405~6 이상공정등록 및 생관통보 | [14 empty] | 98.57 | 100 | 0 | 0 | 0 |  | 650 | 600 | Y | Y | 0 | 0 | 0 |  | 651 | 600 | Y | Y | N | [6 empty] | BT180180 | C
A75515 | 2023-01-19 | 1 | B |  | 6 | A | SM45CM1 | 탄소강 | SM45C | BM#1 | 1608 | 42 | 1606 | 1563 | 20 | 5000 |  | 3 | 0.27 | 15 |  | -2.12 | 1561 | 1606 | 0 | 227.1 |  | 15 | 2 | 60 | Y |  | 2023-01-19 12:21 | 69 | 1093 | 22 | 21 | 22 | 24 | 24 | 24 | 24 | 22 | 22 | 21 | 21 | 20 |  | 20 | 22 | 24 | 20 | 24 | -0.08 | Y | 45 | Y | -0.2 | [7 empty] | Y | Y | Y | Y | 210 | 0.47 | 64 | 97464 | 95952 | 498 | 14900 | 14 | 1 |  | 2023-01-19 12:32 | 1561 | 115 |  | 39 | [16 empty] | 100.37 | 100 | 0 | 0 | 0 |  | 650 |  | Y | N | 0 | 0 | 0 |  | 651 |  | Y | N | N | [6 empty] | RB200.00 | C
B74819 | 2023-01-19 | 2 | B |  | 7 | A | 15CRMO5H | 소입성보증강 | C1 | BM#2 | 1597 | 51 | 1649 | 1549 | 42 | 8600 |  | 1 | 0.25 | 16 |  | 0 | 1577 | 1637 | 0 | 14.57 | 0 | 18 | 37 | 73 | Y |  | 2023-01-19 13:26 | 64 | 1078 | 24 | 23 | 27 | 29 | 30 | 29 | 28 | 27 | 26 | 25 | 23 | 21 | 20 | 20 | 26 | 30 | 20 | 0 | -0.25 | Y | 40 | Y | -0.2 | [7 empty] | N | N | N | N | 170 | 0.44 | 64 | 84610 | 87613 | -363 | 14800 | 13 | 2 |  | 2023-01-19 13:26 | 1577 | 116 |  | 13 |  | * 전공정 요청 L/D 잔강이월 미실시, 이상공정등록 및 생관통보 * 전공정 요청으로 감속주입 0.40 이상공정 등록 및 생관통보 ID: 305,405 | [14 empty] | 97.98 | 100 | 0 | 0 | 0 |  | 649 | 600 | Y | Y | 0 | 0 | 0 |  | 650 | 600 | Y | Y | N | [6 empty] | BT180180 | C
A75516 | 2023-01-19 | 1 | B |  | 7 | A | SM45CM1 | 탄소강 | SM45C | BM#1 | 1628 | 40 | 1605 | 1575 | 22 | 3800 |  | 3 | 0.25 | 16 |  | -1.78 | 1566 | 1605 | 0 | 179.95 |  | 33 | 12 | 59 | Y |  | 2023-01-19 13:23 | 74 | 1095 | 17 | 23 | 26 | 29 | 31 | 31 | 32 | 32 | 31 | 31 | 31 | 30 | 31 | 31 | 29 | 32 | 30 | 31 | 0 | Y | 25 | Y | 0.2 | [7 empty] | Y | Y | Y | Y | 200 | 0.47 | 63 | 97464 | 95483 | 17 | 15600 | 14 | 1 |  | 2023-01-19 13:32 | 1566 | 118 |  | 43 | [16 empty] | 100.69 | 100 | 0 | 0 | 0 |  | 650 |  | Y | N | 0 | 0 | 0 |  | 651 |  | Y | N | N | [6 empty] | RB130.00 | C
B74820 | 2023-01-19 | 2 | B | TUNDISH교체전 | 8 | C | 15CRMO5H | 소입성보증강 | C1 | BM#2 | 1637 | 53 | 1636 | 1552 | 46 | 8900 |  | 1 | 0.32 | 16 |  | -2.23 | 1566 | 1630 | 0 | 18.45 | 0 | 30 | 88 | 71 | Y |  | 2023-01-19 14:34 | 53 | 1092 | 16 | 19 | 25 | 28 | 29 | 29 | 28 | 27 | 25 | 24 | 22 | 21 | 20 | 17 | 23 | 29 | 17 | 0 | -0.24 | Y | 50 | Y | -0.2 | [7 empty] | N | N | N | N | 170 | 0.47 | 74 | 111784 | 110536 | 264 | 2000 | 13 | 2 |  | 2023-01-19 14:38 | 1566 | 118 |  | 9 |  | * 전공정 요청 L/D 잔강이월 미실시, 이상공정등록 및 생관통보 * 성분 C 급 발생 이상공정 등록 생관통보. | 741E1E634301433892A9F8F6646A34AD | 4140955AF80D40D1AFF3454CD64F0E15 | C18EF9168CB04982BE515D3FA1E77B77 | [11 empty] | 101.9 | 100 | 0 | 3000 | 0 |  | 650 | 600 | Y | Y | 0 | 3000 | 0 |  | 651 | 600 | Y | Y | N | [6 empty] | BT180180 | C
A75517 | 2023-01-19 | 1 | B | TUNDISH교체전 | 8 | A | SM45CM1 | 탄소강 | SM45C | BM#1 | 1621 | 34 | 1609 | 1555 | 30 | 4600 |  | 3 | 0.25 | 16 |  | -2.12 | 1564 | 1609 | 0 | 158.97 |  | 10 | 11 | 50 | Y |  | 2023-01-19 14:23 | 72 | 1088 | 30 | 29 | 26 | 24 | 25 | 25 | 24 | 24 | 23 | 22 | 21 | 21 |  | 21 | 24 | 26 | 21 | 24 | -0.11 | Y | 45 | Y | 0 | [7 empty] | N | N | N | N | 190 | 0.47 | 64 | 95299 | 94599 | -1549 | 2000 | 14 | 1 |  | 2023-01-19 14:34 | 1564 | 113 |  | 47 |  | *준BIG SIZE 후속 HEAT 준BIG SIZE 주속적용 |  | B48F5BC45B4547E7BE2687E790871A50 | B344996A5F4E4B75AB6AF7BACAE326F4 | EBFB653C0F034076A64A8557F9A56B07 | [10 empty] | 101.44 | 100 | 0 | 3000 | 0 |  | 650 |  | Y | N | 0 | 2700 | 0 |  | 651 |  | Y | N | N | [6 empty] | RB160.00 | C
B74821 | 2023-01-19 | 2 | B | TUNDISH교체 | 1 | A | AE15B38M | 탄소강 | 보론강 | BM#2 | 1676 | 43 | 1674 | 1634 | 35 | 6200 |  | 1 | 0.3 | 24 |  | -2.43 | 1585 | 1666 | 13.89 | 0.34 | 0 | 1 | 11 | 71 | Y |  | 2023-01-19 15:50 | 88 | 1090 | -235 | -134 | 29 | 22 | 26 | 31 | 34 | 37 | 38 | 38 | 39 | 39 | 38 | 38 | 34 | 39 | 38 | 38 | 0 |  | 15 | Y | 0 |  | 2.01 | 2.01 |  |  |  |  | N | N | N | N | 220 | 0.48 | 64 | 101532 | 99059 | 1591 | 15000 | 15 | 1 |  | 2023-01-19 15:51 | 1585 | 146 |  | 33 |  | * T/D FLUX 용탕부: 220 KG / 유탕부: 10KG 투입. | B2AFD91C7F8F4C6EB7D866109CE15339 | [13 empty] | 101.89 | 100 | 1000 | 0 | 0 |  | 300 | 400 | Y | Y | 1000 | 0 | 0 |  | 301 | 400 | Y | Y | N | [6 empty] | BT180180 | C
A75518 | 2023-01-19 | 1 | B | TUNDISH교체 | 1 | A | SCR423PRH | 소입성보증강 | C2 | BM#1 | 1639 | 41 | 1657 | 1577 | 33 | 6800 |  | 3 | 0.35 | 20 |  | -2.18 | 1599 | 1657 | 0 | 219.71 |  | 6 | 24 | 53 | Y |  | 2023-01-19 15:44 | 96 | 1093 | -135 | 28 | 23 | 27 | 33 | 36 | 38 | 39 | 39 | 39 |  |  |  | 39 | 33 | 39 | 39 | 39 | 0 |  | 10 | Y | 0 |  | 2.25 | 2.12 |  |  |  |  | N | N | N | N | 150 | 0.5 | 54 | 84610 | 88724 | 6176 | 14400 | 11 | 2 |  | 2023-01-19 15:54 | 1599 | 130 |  | 51 |  | *T/D FLUX 유:10KG용:120KG | [14 empty] | 88.23 | 100 | 1000 | 0 | 0 |  | 450 |  | Y | N | 1000 | 0 | 0 |  | 451 |  | Y | Y | N |  |  | Y |  |  |  | BT180180 | C
A75519 | 2023-01-19 | 1 | B |  | 2 | A | SCR423PRH | 소입성보증강 | C2 | BM#1 | 1636 | 44 | 1627 | 1587 | 35 | 5600 |  | 3 | 0.32 | 16 |  | -2.27 | 1577 | 1627 | 0 | 255.64 |  | 15 | 3 | 63 | Y |  | 2023-01-19 16:56 | 74 | 1092 | 38 | 33 | 30 | 29 | 28 | 29 | 28 | 27 | 27 | 27 | 27 | 26 |  | 26 | 29 | 30 | 26 | 27 | -0.09 | Y | 45 | Y | -0.2 | [7 empty] | N | N | N | N | 140 | 0.55 | 55 | 84610 | 96150 | 5200 | 13700 | 11 | 2 |  | 2023-01-19 17:15 | 1577 | 120 |  | 34 | [8 empty] | 7185916743C345B9853150A9A0B59F28 | B2D4878660ED4CB59A900D9039ED5DDB |  |  | 5BA4CA369C7B4B09AE4A196411B8F634 | C50DA6FE3AA24523A993D3FFCE660B0B |  |  | 82.03 | 100 | 0 | 0 | 0 |  | 450 |  | Y | N | 0 | 0 | 0 |  | 451 |  | Y | Y | N |  |  | Y |  |  |  | BT180180 | C
B74822 | 2023-01-19 | 2 | B |  | 2 | A | AE15B38M | 탄소강 | 보론강 | BM#2 | 1576 | 43 | 1641 | 1594 | 26 | 4900 |  | 1 | 0.29 | 14 |  | -2.49 | 1574 | 1628 | 11.26 | 0 | 0 | 29 | 6 | 82 | Y |  | 2023-01-19 17:00 | 77 | 1095 | 34 | 35 | 38 | 38 | 38 | 37 | 36 | 34 | 33 | 32 | 30 | 29 |  | 29 | 35 | 38 | 29 | 38 | -0.16 |  | 55 | Y | -0.2 | [7 empty] | N | N | N | N | 220 | 0.47 | 65 | 101532 | 97788 | -1538 | 15300 | 15 | 1 |  | 2023-01-19 17:03 | 1574 | 125 |  | 28 |  | * 정속유지 강종이나 전공정 요청으로 감속주입 ID: 302~304,402~404 | [14 empty] | 106.65 | 100 | 0 | 0 | 0 |  | 301 | 400 | Y | Y | 0 | 0 | 0 |  | 301 | 400 | Y | Y | N | [6 empty] | BT180180 | C
A75520 | 2023-01-19 | 1 | B |  | 3 | A | SCR423PRH | 소입성보증강 | C2 | BM#1 | 1592 | 43 | 1626 | 1555 | 34 | 6900 |  | 3 | 0.27 | 16 |  | -1.84 | 1580 | 1626 | 0 | 243.76 |  | 33 | 13 | 72 | Y |  | 2023-01-19 17:57 | 77 | 1097 | 25 | 28 | 33 | 37 | 38 | 38 | 37 | 37 | 36 | 36 | 35 | 35 |  | 35 | 35 | 38 | 35 | 37 | -0.05 | Y | 35 | Y | 0 | [7 empty] | N | N | N | N | 130 | 0.55 | 56 | 101532 | 97818 | 5582 | 13600 | 11 | 2 |  | 2023-01-19 18:13 | 1580 | 115 |  | 30 | [16 empty] | 96.93 | 100 | 0 | 0 | 0 |  | 450 |  | Y | N | 0 | 0 | 0 |  | 451 |  | Y | Y | N |  |  | Y |  |  |  | BT180180 | C
B74823 | 2023-01-19 | 2 | B | 연주종료 | 3 | A | AE15B38M | 탄소강 | 보론강 | BM#2 | 1621 | 42 | 1630 | 1603 | 29 | 4300 |  | 1 | 0.28 | 14 |  | -2.37 | 1560 | 1617 | 15.85 | 0 | 0 | 18 | 38 | 87 | Y |  | 2023-01-19 18:05 | 63 | 1096 | 26 | 25 | 27 | 27 | 27 | 27 | 26 | 26 | 25 | 24 | 24 | 22 | 21 | 21 | 25 | 27 | 21 | 27 | -0.12 |  | 50 | Y | -0.2 | [7 empty] | N | N | N | N | 210 | 0.49 | 63 | 76624 | 94471 | 529 | 2000 | 15 | 1 |  | 2023-01-19 18:15 | 1560 | 121 |  | 29 |  | * 작업종료 : 19시 49분 | 81E19BEB91824CBA9C681EEA53687E19 | EF49A9A1AB9145A8ADFD6E6D93BE3C3E | F74C4AB7CF9A434AB7F91B1ADDA16037 |  |  | 3917E1E3903C417F8551FECA971ACBF1 | 4136FE191EA14081B14B0FCA520F8B1D |  |  | BD7A95DF91074264AC7B53109621BD24 | E2A88CEE0EE94083A84800C36B8E7A5C |  |  |  | 81.47 | 100 | 0 | 3100 | 0 |  | 301 | 400 | Y | Y | 0 | 3100 | 0 |  | 300 | 400 | Y | Y | N | [6 empty] | BT180180 | C
A75521 | 2023-01-19 | 1 | B |  | 4 | A | SCR423PRH | 소입성보증강 | C2 | BM#1 | 1645 | 42 | 1626 | 1599 | 24 | 4800 |  | 3 | 0.25 | 16 |  | -2.22 | 1578 | 1626 | 0 | 228.2 |  | 10 | 12 | 56 | Y |  | 2023-01-19 18:50 | 75 | 1098 | 34 | 33 | 33 | 33 | 34 | 33 | 33 | 32 | 32 | 31 | 31 | 30 |  | 30 | 32 | 34 | 30 | 33 | -0.11 | Y | 35 | Y | -0.2 | [7 empty] | N | N | N | N | 120 | 0.55 | 55 | 101532 | 98133 | -152333 | 14400 | 11 | 2 |  | 2023-01-19 19:22 | 1578 | 114 |  | 34 | [16 empty] | 96.61 | 100 | 0 | 0 | 0 |  | 450 |  | Y | N | 0 | 0 | 0 |  | 451 |  | Y | Y | N |  |  | Y |  |  |  | BT180180 | C
B74824 | 2023-01-19 | 2 | B |  | 5 | B | SCR423PRH | 소입성보증강 | C2 | BM#1 | 1668 | 84 | 1663 | 1621 | 55 | 8800 |  | 1 | 0.32 | 20 |  | -2.16 | 1573 | 1649 | 0 | 40.75 | 0 | 30 | 89 | 83 | Y |  | 2023-01-19 20:13 | 70 | 1098 | 30 | 37 | 41 | 43 | 44 | 43 | 43 | 42 | 41 | 39 |  |  |  | 39 | 41 | 44 | 39 | 43 | -0.17 | Y | 30 | Y | -0.4 | [7 empty] | N | N | N | N | 110 | 0.55 | 53 | 101532 | 93017 | -142217 | 13300 | 11 | 2 |  | 2023-01-19 20:14 | 1573 | 152 |  | 8 | [16 empty] | 101.53 | 100 | 0 | 0 | 0 |  | 450 |  | Y | N | 0 | 0 | 0 |  | 450 |  | Y | Y | N |  |  | Y |  |  |  | BT180180 | C
A75522 | 2023-01-19 | 1 | C |  | 6 | A | SCR423PRH | 소입성보증강 | C2 | BM#1 | 1677 | 66 | 1633 | 1605 | 35 | 6300 |  | 3 | 0.27 | 16 |  | -2.15 | 1584 | 1633 | 0 | 274.84 |  | 6 | 25 | 43 | Y |  | 2023-01-19 20:38 | 81 | 1094 | 38 | 37 | 39 | 41 | 43 | 42 | 42 | 42 | 41 | 41 | 40 | 40 | 39 | 39 | 41 | 43 | 39 | 42 | -0.1 | Y | 40 | Y | -0.2 | [7 empty] | N | N | N | N | 100 | 0.55 | 58 | 101532 | 102987 | 6113 | 14800 | 11 | 2 |  | 2023-01-19 20:45 | 1584 | 147 |  | 37 | [16 empty] | 92.39 | 100 | 0 | 0 | 0 |  | 450 |  | Y | N | 0 | 0 | 0 |  | 451 |  | Y | Y | N |  |  | Y |  |  |  | BT180180 | C
A75523 | 2023-01-19 | 1 | C |  | 7 | A | SCR423PRH | 소입성보증강 | C2 | BM#1 | 1609 | 41 | 1615 | 1535 | 31 | 6200 |  | 3 | 0.25 | 17 |  | -1.91 | 1573 | 1615 | 0 | 186.69 |  | 15 | 4 | 89 | Y |  | 2023-01-19 21:41 | 70 | 1092 | 37 | 36 | 32 | 30 | 29 | 29 | 27 | 26 | 25 | 24 | 23 | 22 | 21 | 20 | 27 | 32 | 20 | 0 | -0.2 |  | 60 | Y | -0.2 | [7 empty] | N | N | N | N | 150 | 0.43 | 70 | 101532 | 96019 | 4531 | 15100 | 11 | 2 |  | 2023-01-19 21:47 | 1573 | 106 |  | 33 |  | *전공정 요청으로 감속주입-감속주입 20%이상으로 이상재및 생관통보 (전기로 전극교체 및 제재구 보수) 102~106.202~206 | [6 empty] | 0C9F5C802A1540448E80438D93BBCB6C | 4263468D001F48469EB4F5BE888E84A5 | 1836C4A592AC498DB8490BED122400A5 |  | 6F18E14A7F0F4C9AAB9943E1BC18C47A | 17540B6571954D60878F06CC17564739 | 3E200F371FF942A7ACE1E60E3DF61023 |  | 10153200 | 100 | 0 | 0 | 0 |  | 450 |  | Y | N | 0 | 0 | 0 |  | 451 |  | Y | Y | N |  |  | Y |  |  |  | BT180180 | C
B74825 | 2023-01-19 | 2 | C | 연주시작 | 1 | A | SBC70L | 특수용도강 | D3 | BM#2 | 1658 | 50 | 1675 | 1600 | 42 | 8200 |  | 1 | 0.41 | 21 |  | -2.57 | 1589 | 1681 | 15.48 | 0 | 0 | 18 | 39 | 52 | Y |  | 2023-01-19 22:50 | 91 | 1095 | -464 | 22 | 35 | 31 | 37 | 45 | 47 | 49 | 50 | 51 | 50 | 50 | 50 | 50 | 45 | 51 | 50 | 50 | 0 |  | 20 | Y | 0 |  | 2.86 | 2.8 | 1.17 |  |  |  | N | N | N | M | 220 | 0.45 | 66 | 95532 | 102950 | -6050 | 16300 | 04 | 2 |  | 2023-01-19 23:07 | 1589 | 139 |  | 25 |  | *START 23:17 * T/D FLUX 용탕부: 120 KG / 유탕부: 10KG 투입. * EDGE HEATER 코일 건조로 미적용. 이상공정등록 및 생관통보 * 전공정 요청 감속주입 * 수소 10분 측정값 기준치 초과, 이상공정 등록 및 생관통보 | 392D70C0230D4F4F8CD51FC75910CCC0 |  | 6CAA8C5762354E50AB4E00ABD1960029 | [11 empty] | 98.28 | 83.33 | 710 | 0 | 0 |  | 650 | 400 | N | Y | 710 | 0 | 0 |  | 650 | 400 | N | Y | Y |  |  |  | Y |  |  | RB130.00 | C
A75524 | 2023-01-19 | 1 | C |  | 8 | B | SCR423PRH | 소입성보증강 | C2 | BM#1 | 1627 | 42 | 1623 | 1566 | 36 | 5800 |  | 3 | 0.25 | 19 |  | -1.94 | 1576 | 1623 | 0 | 218.02 |  | 33 | 14 | 102 | Y |  | 2023-01-19 22:53 | 73 | 1092 | 20 | 26 | 28 | 29 | 30 | 30 | 29 | 29 | 28 | 27 | 26 | 25 | 25 | 24 | 27 | 30 | 24 | 29 | -0.13 | Y | 45 | Y | -0.2 | [7 empty] | N | N | N | N | 140 | 0.4 | 71 | 84610 | 90781 | 5519 | 15000 | 11 | 2 |  | 2023-01-19 23:00 | 1576 | 108 |  | 33 |  | *전공정 요청으로 감속주입-감속주입 20%이상으로 이상재및 생관통보 (전기로 전극교체 및 제재구 보수) | [14 empty] | 86.51 | 100 | 0 | 0 | 0 |  | 450 |  | Y | N | 0 | 0 | 0 |  | 451 |  | Y | Y | N |  |  | Y |  |  |  | BT180180 | H
B74826 | 2023-01-19 | 2 | C |  | 2 | A | SBC70L | 특수용도강 | D3 | BM#2 | 1653 | 36 | 1654 | 1616 | 31 | 5200 |  | 1 | 0.39 | 21 |  | -2.58 | 1575 | 1642 | 10.57 | 0 | 0 | 30 | 90 | 22 | Y |  | 2023-01-19 23:35 | 77 | 1099 | 49 | 44 | 40 | 39 | 38 | 38 | 38 | 38 | 38 | 36 | 36 | 35 | 34 | 16 | 38 | 40 | 16 | 38 | -0.37 |  | 65 | Y | -5.36 |  |  |  | 0.75 |  |  |  | N | N | N | Y | 220 | 0.47 | 65 | 96008 | 98509 | -909 | 13200 | 04 | 2 |  | 2023-01-19 23:41 | 1575 | 131 |  | 47 |  | * EDGE HEATER 코일 건조로 미적용. 이상공정등록 및 생관통보 * 전공정 요청 감속주입 * 주입말기 래들 지연도착으로 20%이상 감속주입, 이상재 등록 및 생관통보 ID:306.406 | [14 empty] | 94.68 | 100 | 0 | 0 | 0 |  | 650 | 400 | N | Y | 0 | 0 | 0 |  | 650 | 400 | N | Y | Y | [6 empty] | RB130.00 | C
A75525 | 2023-01-19 | 1 | C |  | 9 | A | SCR423PRH | 소입성보증강 | C2 | BM#1 | 1636 | 41 | 1617 | 1551 | 31 | 6100 |  | 3 | 0.26 | 17 |  | 0 | 1617 | 1617 | 0 | 192.91 |  | 10 | 13 | 116 | Y |  | 2023-01-20 00:06 | 114 | 1098 | 23 | 23 | 25 | 26 | 27 | 27 | 27 | 27 | 26 | 26 | 25 | 24 | 24 | 22 | 25 | 27 | 22 | 27 | -0.09 | Y | 55 | Y | 0 | [7 empty] | N | N | N | N | 130 | 0.4 | 75 | 84610 | 97075 | 4675 | 15300 | 11 | 2 |  | 2023-01-20 00:16 | 1617 | 105 |  | 33 |  | *전공정 요청으로 감속주입-감속주입 20%이상으로 이상재및 생관통보 (전기로 전극교체 및 제재구 보수) *산소랜싱 | [14 empty] | 81.28 | 100 | 0 | 0 | 0 |  | 450 |  | Y | N | 0 | 0 | 0 |  | 451 |  | Y | Y | N |  |  | Y |  |  |  | BT180180 | H
B74827 | 2023-01-19 | 2 | C |  | 3 | A | SBC70L | 특수용도강 | D3 | BM#2 | 1655 | 46 | 1646 | 1608 | 41 | 7000 |  | 1 | 0.34 | 21 |  | -2.7 | 1573 | 1645 | 7.15 | 0 | 0 | 1 | 12 | 318 | Y |  | 2023-01-20 01:05 | 75 | 1100 | 20 | 24 | 24 | 24 | 23 | 21 | 19 | 17 | 16 | 13 | 10 |  |  | 10 | 19 | 24 | 10 | 24 | -0.35 |  | 40 | Y | -0.6 |  |  |  | 0.86 |  |  |  | N | N | N | Y | 210 | 0.51 | 54 | 96008 | 92662 | 2788 | 15300 | 04 | 2 |  | 2023-01-20 01:34 | 1573 | 139 |  | 31 |  | *래들 지연도착으로 20%이상 감속주입, 이상재 등록 및 생관통보 ID:301,401 * EDGE HEATER 코일 건조로 미적용. 이상공정등록 및 생관통보 * T/D온도 낮아서 래들 잔강 3톤 내림 | [14 empty] | 100.32 | 100 | 0 | 0 | 0 |  | 650 | 400 | N | Y | 0 | 0 | 0 |  | 650 | 400 | N | Y | Y | [6 empty] | RB130.00 | C
A75526 | 2023-01-19 | 1 | C | TUNDISH교체전 | 10 | B | SCR423PRH | 소입성보증강 | C2 | BM#1 | 1621 | 42 | 1622 | 1556 | 33 | 6300 |  | 3 | 0.27 | 16 |  | -2.03 | 1578 | 1622 | 0 | 188.89 |  | 6 | 26 | 87 | Y |  | 2023-01-20 01:39 | 75 | 1092 | 20 | 26 | 33 | 36 | 38 | 38 | 37 | 37 | 36 | 35 | 34 | 33 | 33 | 32 | 33 | 38 | 32 | 33 | -0.13 | Y | 45 | Y | -0.2 | [7 empty] | N | N | N | N | 120 | 0.4 | 75 | 99481 | 95273 | 4777 | 2000 | 11 | 2 |  | 2023-01-20 01:45 | 1578 | 88 |  | 17 |  | *전공정 요청으로 감속주입-감속주입 20%이상으로 이상재및 생관통보 (전기로 전극교체 및 제재구 보수) |  | 10EE7D2561074270A2D4D12D97DB8865 | F9644479C3844956B34C0AE55A520111 | [11 empty] | 97.29 | 100 | 0 | 3000 | 0 |  | 450 |  | Y | N | 0 | 3220 | 0 |  | 451 |  | Y | Y | N |  |  | Y |  |  |  | BT180180 | H
B74828 | 2023-01-19 | 2 | C |  | 4 | A | SBC70L | 특수용도강 | D3 | BM#2 | 1656 | 38 | 1658 | 1597 | 34 | 6500 |  | 1 | 0.28 | 21 |  | -2.9 | 1572 | 1655 | 8.49 | 0 | 0 | 29 | 7 | 322 | Y |  | 2023-01-20 01:48 | 74 | 1090 | 5 | 15 | 20 | 24 | 26 | 27 | 27 | 26 | 26 | 25 | 24 | 23 | 23 | 23 | 23 | 27 | 23 | 26 | -0.11 | Y | 35 | Y | 0 |  |  |  | 0.71 |  |  |  | N | N | N | Y | 200 | 0.48 | 61 | 95532 | 93854 | 946 | 14500 | 04 | 2 |  | 2023-01-20 01:56 | 1572 | 128 |  | 44 |  | *전공정 요청 감속주입 | [14 empty] | 96.3 | 100 | 0 | 0 | 0 |  | 650 | 400 | Y | Y | 0 | 0 | 0 |  | 651 | 400 | Y | Y | Y | [6 empty] | RB130.00 | C
A75527 | 2023-01-19 | 1 | C | TUNDISH교체 | 1 | A | SNCM23HBQ | 베어링강 | C1 | BM#1 | 1657 | 47 | 1647 | 1615 | 37 | 6100 |  | 3 | 0.25 | 25 |  | -1.83 | 1589 | 1647 | 0 | 257.4 |  | 15 | 5 | 106 | Y |  | 2023-01-20 03:02 | 84 | 1090 | -772 | 19 | 25 | 19 | 24 | 27 | 28 | 30 | 31 | 31 | 32 | 31 | 31 | 31 | 28 | 32 | 31 | 31 | 0 |  | 10 | Y | 0 |  | 2.5 | 2.5 | 1.96 |  |  |  |  | N | N | M | 210 | 0.45 | 65 | 98841 | 98954 | 5246 | 15100 | 12 | 1 |  | 2023-01-20 03:09 | 1589 | 121 |  | 32 |  | *T/D FLUX 유:10,용:220kg *첫Heat 수소측정치 OVER되어 이상재 등록및 생관통보-ID:101.102.103.201.202.203 *STR#1,#2 LOOP#6 과냉으로 비수량 20%줄임 | [14 empty] | 93.29 | 100 | 1500 | 0 | 0 |  | 650 |  | Y | Y | 1500 | 0 | 0 |  | 651 |  | Y | Y | N |  | N | Y |  |  |  | RB130.00 | C
B74829 | 2023-01-19 | 2 | C |  | 5 | A | SBC70L | 특수용도강 | D3 | BM#2 | 1674 | 34 | 1645 | 1613 | 26 | 4700 |  | 1 | 0.3 | 21 |  | -2.42 | 1571 | 1637 | 8.7 | 0 | 0 | 18 | 40 | 33 | Y |  | 2023-01-20 02:46 | 73 | 1097 | 20 | 20 | 28 | 32 | 36 | 36 | 37 | 37 | 37 | 36 | 35 | 34 | 34 | 33 | 33 | 37 | 33 | 37 | -0.11 | Y | 35 | Y | -0.2 |  |  |  | 0.96 |  |  |  | N | N | N | Y | 190 | 0.47 | 65 | 95532 | 97861 | -2861 | 14900 | 04 | 2 |  | 2023-01-20 02:55 | 1571 | 123 |  | 47 |  | *전공정 요청 감속주입 | [14 empty] | 99.56 | 100 | 0 | 0 | 0 |  | 651 | 400 | Y | Y | 0 | 0 | 0 |  | 651 | 400 | Y | Y | Y |  |  |  | Y |  |  | RB130.00 | C
B74830 | 2023-01-19 | 2 | C |  | 6 | A | SBC70L | 특수용도강 | D3 | BM#2 | 1667 | 43 | 1636 | 1590 | 32 | 5500 |  | 1 | 0.34 | 21 |  | -2.27 | 1561 | 1626 | 9.4 | 0 | 0 | 30 | 91 | 33 | Y |  | 2023-01-20 04:07 | 63 | 1100 | 31 | 30 | 34 | 35 | 37 | 37 | 37 | 36 | 35 | 34 | 33 | 33 | 32 | 32 | 35 | 37 | 32 | 37 | -0.11 | Y | 45 | Y | -0.2 |  |  |  | 0.93 |  |  |  | N | N | N | Y | 180 | 0.5 | 65 | 95532 | 101355 | 195 | 15500 | 04 | 2 |  | 2023-01-20 04:12 | 1561 | 120 |  | 32 | [16 empty] | 9553200 | 100 | 0 | 0 | 0 |  | 650 | 400 | Y | Y | 0 | 0 | 0 |  | 650 | 400 | Y | Y | Y | [6 empty] | RB130.00 | C
A75528 | 2023-01-19 | 1 | C |  | 2 | B | SNCM23HBQ | 베어링강 | C1 | BM#1 | 1660 | 49 | 1611 | 1580 | 42 | 6500 |  | 3 | 0.23 | 25 |  | -1.06 | 1578 | 1611 | 0 | 265.47 |  | 33 | 15 | 108 | Y |  | 2023-01-20 04:05 | 73 | 1095 | 31 | 31 | 30 | 30 | 31 | 31 | 31 | 30 | 30 | 30 | 29 | 29 | 28 | 26 | 29 | 31 | 26 | 31 | -0.09 | Y | 55 | Y | -0.2 | [8 empty] | N | N | Y | 200 | 0.47 | 75 | 98100 | 109333 | -1683 | 15600 | 12 | 1 |  | 2023-01-20 04:17 | 1578 | 122 |  | 34 |  | *STR#1,#2 LOOP#6 과냉으로 비수량 20%줄임 *전공정요청 잔강미이월 - 생관통보, 이상재 등록 | [14 empty] | 89.96 | 100 | 0 | 0 | 0 |  | 650 |  | Y | Y | 0 | 0 | 0 |  | 651 |  | Y | Y | N |  |  | N |  |  |  | RB130.00 | C
B74831 | 2023-01-19 | 2 | A |  | 7 | A | SBC70L | 특수용도강 | D3 | BM#2 | 1665 | 34 | 1644 | 1598 | 26 | 4900 |  | 1 | 0.28 | 21 |  | -2.4 | 1554 | 1632 | 7.93 | 0 | 0 | 1 | 13 | 40 | Y |  | 2023-01-20 05:15 | 56 | 1096 | 29 | 29 | 28 | 29 | 28 | 28 | 26 | 25 | 24 | 23 | 22 | 21 |  | 21 | 25 | 29 | 21 | 29 | -0.18 | Y | 45 | Y | -0.1 |  |  |  | 0.88 |  |  |  | N | N | N | Y | 170 | 0.5 | 60 | 94026 | 95291 | -1741 | 14700 | 04 | 2 |  | 2023-01-20 05:19 | 1554 | 118 |  | 30 | [16 empty] | 9402600 | 100 | 0 | 0 | 0 |  | 650 | 400 | Y | Y | 0 | 0 | 0 |  | 651 | 400 | Y | Y | Y | [6 empty] | RB125.00 | C
A75529 | 2023-01-19 | 1 | A |  | 3 | A | SNCM23HBQ | 베어링강 | C1 | BM#1 | 1648 | 39 | 1624 | 1591 | 28 | 4900 |  | 3 | 0.23 | 25 |  | -1.57 | 1573 | 1624 | 0 | 194.62 |  | 10 | 14 | 97 | Y |  | 2023-01-20 05:04 | 68 | 1091 | 24 | 24 | 20 | 20 | 20 | 21 | 20 | 20 | 20 | 19 | 19 | 19 | 19 | 19 | 20 | 21 | 19 | 20 | -0.02 | Y | 35 | Y | 0 | [8 empty] | N | N | Y | 190 | 0.47 | 59 | 95320 | 90025 | 5825 | 13920 | 12 | 1 |  | 2023-01-20 05:13 | 1573 | 127 |  | 50 |  | *STR#1,#2 LOOP#6 과냉으로 비수량 20%줄임 *A75530 강제개공으로 인한 나탕주입 이상재 등록 ID106, 206 | [14 empty] | 97.12 | 100 | 0 | 0 | 0 |  | 650 |  | Y | Y | 0 | 0 | 0 |  | 651 |  | Y | Y | N |  |  | Y |  |  |  | RB110.00 | C
B74832 | 2023-01-19 | 2 | A |  | 8 | B | SBC70L | 특수용도강 | D3 | BM#2 | 1618 | 44 | 1624 | 1568 | 31 | 6000 |  | 1 | 0.2 | 20 |  | -2.04 | 1563 | 1630 | 8.85 | 0 | 0 | 29 | 8 | 43 | Y |  | 2023-01-20 06:18 | 65 | 1093 | 19 | 25 | 30 | 32 | 33 | 33 | 32 | 32 | 31 | 30 | 28 | 28 | 27 | 27 | 29 | 33 | 27 | 32 | -0.15 | Y | 40 | Y | -0.2 |  |  |  | 1.06 |  |  |  | N | N | N | Y | 170 | 0.51 | 61 | 92520 | 97848 | 552 | 14700 | 04 | 2 |  | 2023-01-20 06:22 | 1563 | 113 |  | 28 | [16 empty] | 94.84 | 100 | 0 | 0 | 0 |  | 650 | 400 | Y | Y | 0 | 0 | 0 |  | 651 | 400 | Y | Y | Y | [6 empty] | RB125.00 | C
A75530 | 2023-01-19 | 1 | A | 잔강최소화전 | 4 | A | SNCM23HBQ | 베어링강 | C1 | BM#1 | 1662 | 63 | 1629 | 1619 | 40 | 7700 |  | 3 | 0.23 | 26 |  | -1.58 | 1580 | 1629 | 0 | 260.72 |  | 6 | 27 | 80 | Y |  | 2023-01-20 06:34 | 75 | 1099 | 18 | 27 | 31 | 35 | 37 | 37 | 37 | 37 | 36 | 35 | 35 | 34 | 33 | 31 | 33 | 37 | 31 | 37 | -0.11 | Y | 55 | Y | 0 | [8 empty] | N | N | M | 180 | 0.47 | 77 | 108742 | 116295 | -545 | 3000 | 12 | 1 |  | 2023-01-20 06:43 | 1580 | 125 |  | 22 |  | *잔강최소화 전HEAT 이상재 등록 107,207 *L/D강제개공으로 나탕주입ID:101.201 - 이상재 등록 *STR#1,#2 LOOP#6 과냉으로 비수량 20%줄임 *전공정요청 L/D 잔강미이월 - 이상재 등록 (생관통보) *램핑다운 17"20 실측 3.0TON |  | 31C5076CEFB34668938480890D47EF2A |  |  |  |  | F3E87A1F33F04CB8AC594BF8CC45C999 | 9DE00D24A9C74ADFA10F7BD1E5A1BB77 | D96F7F42E005458FA5216A6547A36E4E |  | 55825EC73D854F298A37509CFED83F27 | E0A99E5DE00645FC9D1AAA7A96874D09 | 1FA32CC463FD4302A084BA72C75CEC60 |  | 91.61 | 100 | 0 | 3100 | 0 |  | 650 |  | Y | Y | 0 | 3100 | 0 |  | 651 |  | Y | Y | N |  |  | N |  |  |  | BT180180 | C
A75531 | 2023-01-20 | 1 | A |  | 9 | B | SBC70L | 특수용도강 | D3 | BM#2 | 1678 | 42 | 1605 | 1624 | 24 | 3900 |  | 3 | 0.24 | 20 |  | -1.76 | 1561 | 1605 | 89.51 | 122.74 |  | 15 | 6 | 72 | Y |  | 2023-01-20 07:21 | 63 | 1100 | 25 | 27 | 29 | 29 | 30 | 30 | 29 | 29 | 29 | 28 | 28 | 27 | 26 | 26 | 28 | 30 | 25 | 29 | -0.1 | Y | 50 | Y | 0.2 |  |  |  | 0.82 |  |  |  | N | N | N | Y | 220 | 0.4 | 74 | 111174 | 96502 | 598 | 15000 | 04 | 2 |  | 2023-01-20 07:29 | 1561 | 106 |  | 26 |  | *전기로 지연 20%이상감속주입 이상공정등록 및 생관통보 | [14 empty] | 115.03 | 100 | 0 | 0 | 0 |  | 651 | 400 | Y | Y | 0 | 0 | 0 |  | 651 | 400 | Y | Y | Y | [6 empty] | RB125.00 | H
B74833 | 2023-01-20 | 2 | A | 잔강최소화 | 5 | A | FPA-20NICRMOHM2 | 소입성보증강 | C1 | BM#1 | 1577 | 52 | 1660 | 1531 | 48 | 9300 |  | 1 | 0.24 | 16 |  | -2.37 | 1592 | 1648 | 5.19 | 0 | 0 | 18 | 41 | 41 | Y |  | 2023-01-20 07:49 | 84 | 1097 | 15 | -4 | -188 | -202 | 9 | 32 | 32 | 34 | 35 | 36 | 36 | 37 | 37 | 36 | 19 | 37 | 36 | 36 | -0.07 | Y | 15 | Y | -0.1 | [8 empty] | N | N | Y | 170 | 0.43 | 67 | 84610 | 75105 | 15745 | 15170 | 12 | 1 |  | 2023-01-20 07:50 | 1592 | 137 |  | 31 |  | *잔강최소화 ID 101, 201 이상재 등록 *롱노즐 재사용 | [14 empty] | 94.38 | 100 | 2500 | 0 | 0 |  | 650 |  | Y | Y | 2500 | 0 | 0 |  | 651 |  | Y | Y | N | [5 empty] | Y | BT180180 | H
A75532 | 2023-01-20 | 1 | A |  | 10 | A | SBC70L | 특수용도강 | D3 | BM#2 | 1650 | 40 | 1608 | 1589 | 26 | 4300 |  | 3 | 0.23 | 21 |  | -1.62 | 1567 | 1608 | 103.57 | 69.12 |  | 33 | 16 | 47 | Y |  | 2023-01-20 08:25 | 69 | 1090 | 22 | 22 | 27 | 29 | 32 | 33 | 32 | 32 | 32 | 32 | 31 | 30 | 29 | 29 | 30 | 33 | 29 | 32 | -0.1 | Y | 40 | Y | 0 |  |  |  | 0.69 |  |  |  | N | N | N | Y | 210 | 0.47 | 62 | 92520 | 93158 | 542 | 15800 | 04 | 2 |  | 2023-01-20 08:30 | 1567 | 116 |  | 39 |  | *전기로 지연 감속주입 | [14 empty] | 98.69 | 100 | 0 | 0 | 0 |  | 651 | 400 | Y | Y | 0 | 0 | 0 |  | 650 | 400 | Y | Y | Y | [6 empty] | RB125.00 | H
B74834 | 2023-01-20 | 2 | A |  | 6 | A | FPA-20NICRMOHM2 | 소입성보증강 | C1 | BM#1 | 1604 | 53 | 1661 | 1569 | 44 | 8900 |  | 1 | 0.24 | 16 |  | -2.45 | 1579 | 1640 | 9.2 | 0 | 0 | 30 | 92 | 71 | Y |  | 2023-01-20 08:59 | 71 | 1095 | 34 | 33 | 33 | 33 | 33 | 33 | 33 | 32 | 31 | 30 | 30 | 29 | 28 | 27 | 31 | 33 | 27 | 33 | -0.1 |  | 60 | Y | 0 | [8 empty] | N | N | Y | 210 | 0.47 | 70 | 84610 | 104405 | -955 | 15280 | 12 | 1 |  | 2023-01-20 09:01 | 1579 | 135 |  | 29 | [16 empty] | 80.43 | 100 | 0 | 0 | 0 |  | 650 |  | Y | Y | 0 | 0 | 0 |  | 651 |  | Y | Y | N | [6 empty] | BT180180 | H
A75533 | 2023-01-20 | 1 | A |  | 11 | A | SBC70L | 특수용도강 | D3 | BM#2 | 1659 | 42 | 1612 | 1601 | 23 | 3700 |  | 3 | 0.24 | 20 |  | -1.84 | 1566 | 1612 | 102.26 | 26.44 |  | 10 | 15 | 47 | Y |  | 2023-01-20 09:39 | 68 | 1098 | 27 | 27 | 30 | 31 | 31 | 31 | 30 | 28 | 28 | 29 | 28 | 28 |  | 28 | 29 | 31 | 28 | 31 | -0.07 | Y | 40 | Y | 0 | [7 empty] | N | N | N | Y | 200 | 0.47 | 62 | 100230 | 93607 | 93 | 15900 | 04 | 2 |  | 2023-01-20 09:45 | 1566 | 102 |  | 28 |  | *전기로 지연감속주입 | [14 empty] | 106.4 | 100 | 0 | 0 | 0 |  | 651 | 400 | Y | Y | 0 | 0 | 0 |  | 651 | 400 | Y | Y | Y | [6 empty] | RB125.00 | C
B74835 | 2023-01-20 | 2 | A |  | 7 | A | FPA-20NICRMOHM2 | 소입성보증강 | C1 | BM#1 | 1596 | 50 | 1660 | 1551 | 42 | 8500 |  | 1 | 0.27 | 16 |  | -2.77 | 1573 | 1645 | 6.6 | 0 | 0 | 1 | 14 | 75 | Y |  | 2023-01-20 10:02 | 65 | 1092 | 24 | 23 | 24 | 26 | 27 | 27 | 27 | 27 | 26 | 25 | 24 | 23 |  | 23 | 25 | 27 | 23 | 27 | -0.1 | Y | 40 | Y | -0.2 | [8 empty] | N | N | Y | 200 | 0.47 | 58 | 101532 | 88815 | -1315 | 15330 | 12 | 1 |  | 2023-01-20 10:07 | 1573 | 138 |  | 38 | [16 empty] | 115.38 | 100 | 0 | 0 | 0 |  | 650 |  | Y | Y | 0 | 0 | 0 |  | 651 |  | Y | Y | N | [6 empty] | BT180180 | H
A75534 | 2023-01-20 | 1 | A | TUNDISH교체전 | 12 | A | SBC70L | 특수용도강 | D3 | BM#2 | 1624 | 43 | 1616 | 1556 | 30 | 5100 |  | 3 | 0.24 | 20 |  | 0 | 1616 | 1616 | 0.14 | 0 |  | 6 | 28 | 42 | Y |  | 2023-01-20 10:44 | 118 | 1090 | 26 | 31 | 35 | 37 | 38 | 39 | 38 | 37 | 36 | 36 | 35 | 34 | 35 | 35 | 35 | 39 | 34 | 35 | -0.17 | Y | 30 | Y | 0.2 |  |  |  | 0.76 |  |  |  | N | N | N | M | 190 | 0.47 | 65 | 90390 | 98046 | 504 | 2300 | 04 | 2 |  | 2023-01-20 10:50 | 1616 | 102 |  | 27 |  | *전공정 요청 감속주입 | C306D99F0CB44821BA2E00F980164DB8 | 73525192727B40F186D04BFEFFC235D0 | 74ED33D6E9B04B378EB78233C7D55CAF | [11 empty] | 91.4 | 100 | 0 | 2715 | 0 |  | 651 | 400 | Y | Y | 0 | 2825 | 0 |  | 651 | 400 | Y | Y | Y | [6 empty] | RB125.00 | H
B74836 | 2023-01-20 | 2 | A |  | 8 | B | FPA-20NICRMOHM2 | 소입성보증강 | C1 | BM#1 | 1585 | 50 | 1666 | 1556 | 46 | 8600 |  | 1 | 0.39 | 16 |  | -2.37 | 1582 | 1645 | 7.5 | 0 | 0 | 29 | 9 | 84 | Y |  | 2023-01-20 11:18 | 74 | 1096 | 22 | 21 | 29 | 34 | 36 | 37 | 36 | 36 | 35 | 34 | 33 | 33 | 32 | 31 | 33 | 37 | 31 | 36 | -0.13 | Y | 45 | Y | -0.2 | [8 empty] | N | N | Y | 190 | 0.47 | 66 | 101532 | 98619 | -1669 | 15130 | 12 | 1 |  | 2023-01-20 11:17 | 1582 | 125 |  | 21 | [16 empty] | 104.3 | 100 | 0 | 0 | 0 |  | 650 |  | Y | Y | 0 | 0 | 0 |  | 651 |  | Y | Y | N |  |  | N |  |  |  | BT180180 | H
A75535 | 2023-01-20 | 1 | A | TUNDISH교체 | 1 | A | SBC90B2 | 특수용도강 | C1 | BM#2 | 1648 | 48 | 1627 | 1596 | 42 | 7300 |  | 3 | 0.25 | 20 |  | -1.5 | 1589 | 1627 | 127.95 | 68.96 |  | 15 | 7 | 63 | Y |  | 2023-01-20 11:58 | 88 | 1101 | -295 | 6 | 28 | 25 | 31 | 32 | 34 | 34 | 35 | 35 | 36 | 36 |  | 36 | 32 | 36 | 36 | 0 | 0 |  | 5 | Y | 0 |  | 1.54 | 1.54 |  |  |  |  | N | N | N | N | 220 | 0.5 | 59 | 96708 | 94902 | 8998 | 13800 | 07 | 1 |  | 2023-01-20 12:04 | 1589 | 127 |  | 43 |  | * T/D FLUX 용탕부: 120 KG / 유탕부: 10KG 투입. | 7C279676929646268303C8FA29746556 | [13 empty] | 92.9 | 100 | 700 | 0 | 0 |  | 451 | 300 | Y | N | 700 | 0 | 0 |  | 450 | 300 | Y | N | Y |  |  | Y |  |  |  | RB125.00 | C
B74837 | 2023-01-20 | 2 | A |  | 9 | A | FPA-20NICRMOHM2 | 소입성보증강 | C1 | BM#1 | 1604 | 48 | 1642 | 1551 | 46 | 8900 |  | 1 | 0.25 | 16 |  | -2.94 | 1573 | 1637 | 10.17 | 0 | 0 | 18 | 42 | 54 | Y |  | 2023-01-20 12:26 | 65 | 1090 | 30 | 31 | 33 | 34 | 35 | 34 | 34 | 33 | 32 | 31 | 30 | 29 | 28 | 25 | 31 | 35 | 25 | 34 | -0.2 | Y | 50 | Y | -0.4 | [8 empty] | N | N | Y | 180 | 0.4 | 72 | 84610 | 94650 | -2600 | 15600 | 12 | 1 |  | 2023-01-20 12:33 | 1573 | 112 |  | 21 |  | *전공정요청 감속주입(작업지연) - 정속미준수 이상재 등록 | [14 empty] | 92.83 | 100 | 0 | 0 | 0 |  | 650 |  | Y | Y | 0 | 0 | 0 |  | 651 |  | Y | Y | N |  |  | N |  |  |  | BT180180 | H
A75536 | 2023-01-20 | 1 | B |  | 2 | A | SBC90B2 | 특수용도강 | C1 | BM#2 | 1625 | 51 | 1599 | 1574 | 41 | 6900 |  | 3 | 0.26 | 20 |  | -1.3 | 1567 | 1599 | 113.24 | 68.84 |  | 33 | 17 | 69 | Y |  | 2023-01-20 13:18 | 66 | 1097 | 35 | 33 | 32 | 32 | 32 | 30 | 29 | 28 | 27 | 25 | 25 |  |  | 25 | 30 | 32 | 25 | 32 | -0.17 |  | 40 | Y | 0 |  |  |  | 0.79 |  |  |  | N | N | N | N | 220 | 0.51 | 56 | 96708 | 90923 | 6927 | 15400 | 07 | 1 |  | 2023-01-20 13:23 | 1567 | 109 |  | 22 |  | * 전공정 요청으로 감속주입 | [14 empty] | 98.48 | 100 | 0 | 0 | 0 |  | 451 | 300 | Y | N | 0 | 0 | 0 |  | 450 | 300 | Y | N | Y |  |  | Y |  |  |  | RB125.00 | C
B74838 | 2023-01-20 | 2 | B |  | 10 | A | FPA-20NICRMOHM2 | 소입성보증강 | C1 | BM#1 | 1619 | 51 | 1639 | 1534 | 48 | 9200 |  | 1 | 0.26 | 16 |  | -2.19 | 1565 | 1619 | 8.98 | 0 | 0 | 30 | 93 | 62 | Y |  | 2023-01-20 13:41 | 57 | 1094 | 23 | 22 | 25 | 25 | 26 | 26 | 25 | 25 | 23 | 22 | 22 | 21 | 20 | 20 | 23 | 26 | 20 | 25 | -0.13 | Y | 45 | Y | 0 | [8 empty] | N | N | Y | 170 | 0.47 | 70 | 101532 | 104715 | -1465 | 16200 | 12 | 1 |  | 2023-01-20 13:44 | 1565 | 124 |  | 20 | [16 empty] | 96.88 | 100 | 0 | 0 | 0 |  | 650 |  | Y | Y | 0 | 0 | 0 |  | 651 |  | Y | Y | N | [6 empty] | BT180180 | H
A75537 | 2023-01-20 | 1 | B |  | 3 | A | SBC90B2 | 특수용도강 | C1 | BM#2 | 1634 | 47 | 1602 | 1586 | 32 | 5500 |  | 3 | 0.26 | 18 |  | -1.46 | 1568 | 1602 | 107.12 | 47.81 |  | 10 | 16 | 85 | Y |  | 2023-01-20 14:17 | 67 | 1098 | 21 | 22 | 27 | 29 | 31 | 30 | 29 | 28 | 27 | 26 | 25 | 25 | 24 | 23 | 26 | 31 | 23 | 0 | -0.16 | Y | 50 | Y | 0 |  |  |  | 0.72 |  |  |  | N | N | N | N | 210 | 0.42 | 74 | 99612 | 98316 | 7034 | 14300 | 07 | 1 |  | 2023-01-20 14:21 | 1568 | 101 |  | 21 |  | * 전공정 요청으로 감속주입 0.40 이상공정 등록 및 생관통보 | [14 empty] | 94.6 | 100 | 0 | 0 | 0 |  | 451 | 300 | Y | N | 0 | 0 | 0 |  | 450 | 300 | Y | N | Y |  |  | Y |  |  |  | RB125.00 | H
B74839 | 2023-01-20 | 2 | B |  | 11 | A | FPA-20NICRMOHM2 | 소입성보증강 | C1 | BM#1 | 1589 | 46 | 1646 | 1556 | 43 | 8500 |  | 1 | 0.28 | 17 |  | -2.62 | 1562 | 1632 | 7.06 | 2.24 | 0 | 1 | 15 | 73 | Y |  | 2023-01-20 14:59 | 54 | 1091 | 18 | 18 | 18 | 18 | 17 | 16 | 14 | 13 | 12 | 11 | 10 | 9 | 8 | 8 | 15 | 18 | 8 | 18 | -0.2 |  | 50 | Y | -0.2 | [7 empty] | N | N | N | Y | 210 | 0.47 | 66 | 101532 | 99577 | -152877 | 14800 | 12 | 1 |  | 2023-01-20 15:03 | 1562 | 126 |  | 12 | [8 empty] | 88C480DCF0C9417895985EB1F35F3167 | 1A8CF651E2E3464FAB856D3F796313A4 |  |  | 73E60BAFFDD9455DB59A940A707F6385 | 48EBA97B6C384096B9F62C1269D98CDC |  |  | 97.91 | 100 | 0 | 0 | 0 |  | 650 |  | Y | Y | 0 | 0 | 0 |  | 651 |  | Y | Y | N | [6 empty] | BT180180 | H
A75538 | 2023-01-20 | 1 | B |  | 4 | A | SBC90B2 | 특수용도강 | C1 | BM#2 | 1622 | 43 | 1621 | 1583 | 34 | 6600 |  | 3 | 0.26 | 18 |  | -1.67 | 1583 | 1621 | 104.85 | 73.16 |  | 29 | 10 | 60 | Y |  | 2023-01-20 15:31 | 82 | 1093 | 20 | 22 | 33 | 38 | 39 | 40 | 39 | 39 | 39 | 38 | 37 | 36 | 36 | 35 | 36 | 40 | 35 | 39 | -0.1 | Y | 50 | Y | 0 |  |  |  | 0.73 |  |  |  | N | N | N | N | 200 | 0.4 | 77 | 99612 | 98366 | 7034 | 15600 | 07 | 1 |  | 2023-01-20 15:35 | 1583 | 101 |  | 22 |  | * 전공정 요청으로 감속주입 0.40 이상공정 등록 및 생관통보 | [14 empty] | 94.91 | 100 | 0 | 0 | 0 |  | 451 | 300 | Y | N | 0 | 0 | 0 |  | 450 | 300 | Y | N | Y |  |  | Y |  |  |  | RB125.00 | H
B74840 | 2023-01-20 | 2 | B |  | 12 | A | FPA-20NICRMOHM2 | 소입성보증강 | C1 | BM#1 | 1626 | 52 | 1639 | 1570 | 47 | 8700 |  | 1 | 0.34 | 16 |  | -2.59 | 1567 | 1631 | 10.3 | 4.32 | 0 | 6 | 29 | 99 | Y |  | 2023-01-20 15:58 | 59 | 1095 | 6 | 10 | 18 | 21 | 23 | 23 | 23 | 22 | 21 | 20 | 20 | 18 | 17 | 15 | 19 | 23 | 15 | 23 | -0.16 | Y | 50 | Y | -0.4 | [8 empty] | N | N | Y | 200 | 0.47 | 68 | 101532 | 101300 | -400 | 14800 | 12 | 1 |  | 2023-01-20 16:04 | 1567 | 125 |  | 20 |  | *L/D강제개공으로 나탕주입ID:106.206 | [14 empty] | 99.25 | 100 | 0 | 0 | 0 |  | 650 |  | Y | Y | 0 | 0 | 0 |  | 651 |  | Y | Y | N | [6 empty] | BT180180 | H
B74841 | 2023-01-20 | 2 | B | TUNDISH교체전 | 13 | A | FPA-20NICRMOHM2 | 소입성보증강 | C1 | BM#1 | 1648 | 42 | 1657 | 1599 | 35 | 7200 |  | 1 | 0.31 | 17 |  | -2.46 | 1571 | 1639 | 8.64 | 0 | 0 | 18 | 43 | 72 | N | 1 | 2023-01-20 16:51 | 63 | 1091 | 13 | 14 | 22 | 24 | 24 | 24 | 24 | 23 | 22 | 20 | 20 | 19 |  | 19 | 20 | 24 | 19 | 24 | -0.12 | Y | 40 | Y | -0.2 | [7 empty] | N | N | N | N | 190 | 0.47 | 66 | 112024 | 101347 | -151347 | 2000 | 12 | 1 |  | 2023-01-20 17:02 | 1571 | 128 |  | 37 |  | *L/D강제개공으로 나탕주입ID:101.201 |  | 9BEA7189C820450CBE90B34986A2788B | D9C3D8837E88473E97B7F28396D10D47 | A58EA73ECD4D4DDC97083A4C1E9BD8B4 | 514FB36BBD5244398565E9DCA9C4C808 | [9 empty] | 106.59 | 100 | 0 | 2500 | 0 |  | 650 |  | Y | Y | 0 | 2500 | 0 |  | 651 |  | Y | Y | N | [6 empty] | BT180180 | H
A75539 | 2023-01-20 | 1 | B |  | 5 | A | SBC90B2 | 특수용도강 | C1 | BM#2 | 1598 | 50 | 1607 | 1558 | 39 | 8000 |  | 3 | 0.26 | 18 |  | -2.01 | 1561 | 1607 | 104.3 | 116.1 |  | 15 | 8 | 81 | Y |  | 2023-01-20 16:45 | 60 | 1091 | 33 | 31 | 29 | 27 | 26 | 25 | 23 | 22 | 21 | 20 | 19 | 19 | 18 | 14 | 22 | 29 | 14 | 0 | -0.21 |  | 70 | Y | -0.2 |  |  |  | 0.75 |  |  |  | N | N | N | N | 190 | 0.39 | 85 | 99612 | 98340 | 7110 | 14700 | 07 | 1 |  | 2023-01-20 16:49 | 1561 | 117 |  | 26 |  | * 전공정 요청으로 감속주입 0.40 이상공정 등록 및 생관통보 * L/D 도착지연으로 0.20 감속주입 ID: 305,405 | [14 empty] | 94.24 | 100 | 0 | 0 | 0 |  | 451 | 300 | Y | N | 0 | 0 | 0 |  | 450 | 300 | Y | N | Y |  |  | Y |  |  |  | RB125.00 | C
B74842 | 2023-01-20 | 2 | B |  | 6 | B | SBC90B2 | 특수용도강 | C1 | BM#2 | 1597 | 43 | 1646 | 1572 | 40 | 7900 |  | 1 | 0.31 | 18 |  | -0.94 | 1564 | 1606 | 33.4 | 0 | 0 | 30 | 94 | 50 | Y |  | 2023-01-20 18:30 | 63 | 1095 | 9 | 19 | 31 | 36 | 37 | 37 | 36 | 34 | 34 | 32 | 30 | 29 | 27 | 21 | 29 | 37 | 21 | 0 | -0.29 | Y | 55 | Y | -0.2 |  |  |  | 1.11 |  |  |  | N | N | N | N | 180 | 0.41 | 77 | 99612 | 100466 | 2234 | 15700 | 07 | 1 |  | 2023-01-20 18:30 | 1564 | 116 |  | 6 |  | * 전공정 요청으로 감속주입 0.40 이상공정 등록 및 생관통보 | [14 empty] | 98.09 | 100 | 0 | 0 | 0 |  | 451 | 300 | Y | N | 0 | 0 | 0 |  | 450 | 300 | Y | N | Y |  | Y |  |  |  |  | RB125.00 | H
A75540 | 2023-01-20 | 1 | B | TUNDISH교체 | 1 | A | KSG4120H | 소입성보증강 | C | BM#1 | 1595 | 56 | 1636 | 1533 | 51 | 9700 |  | 3 | 0.26 | 19 |  | -1.57 | 1598 | 1636 | 0 | 233.59 |  | 33 | 18 | 98 | Y |  | 2023-01-20 18:13 | 85 | 1094 | -284 | -243 | 15 | 11 | 14 | 19 | 23 | 26 | 27 | 28 | 29 | 29 |  | 29 | 23 | 29 | 29 | 0 | 0 |  | 5 | Y | 0 |  | 1.76 | 1.58 |  |  |  |  | N | N | N | N | 210 | 0.52 | 54 | 84610 | 93693 | -147193 | 14800 | 03 | 2 |  | 2023-01-20 18:27 | 1598 | 141 |  | 46 | 18 | *T/D FLUX 유:10KG용:220KG | [14 empty] | 84.78 | 100 | 1000 | 0 | 0 |  | 410 |  | Y | Y | 1000 | 0 | 0 |  | 410 |  | Y | Y | N |  | Y |  |  |  |  | BT180180 | H
A75541 | 2023-01-20 | 1 | B |  | 2 | B | KSG4120H | 소입성보증강 | C | BM#1 | 1618 | 42 | 1628 | 1571 | 34 | 6700 |  | 3 | 0.26 | 18 |  | -2.01 | 1581 | 1628 | 0 | 205.31 |  | 10 | 17 | 103 | Y |  | 2023-01-20 19:06 | 68 | 1094 | 28 | 27 | 17 | 14 | 14 | 14 | 13 | 12 | 12 | 11 | 11 |  |  | 11 | 16 | 17 | 11 | 14 | -0.15 |  | 40 | Y | 0 | [7 empty] | N | N | N | N | 200 | 0.56 | 54 | 101532 | 97880 | 1970 | 14500 | 03 | 2 |  | 2023-01-20 19:16 | 1581 | 126 |  | 48 | 6 | [15 empty] | 98.67 | 100 | 0 | 0 | 300 |  | 410 |  | Y | Y | 0 | 0 | 300 |  | 411 |  | Y | Y | N |  | Y |  |  |  |  | BT180180 | H
B74843 | 2023-01-20 | 2 | B |  | 7 | A | SBC90B2 | 특수용도강 | C1 | BM#2 | 1611 | 52 | 1641 | 1538 | 43 | 8700 |  | 1 | 0.35 | 19 |  | -1.86 | 1560 | 1614 | 21.72 | 0 | 0 | 1 | 16 | 68 | Y |  | 2023-01-20 19:38 | 59 | 1092 | 17 | 16 | 22 | 25 | 26 | 27 | 26 | 26 | 24 | 22 | 22 | 22 | 21 | 17 | 22 | 27 | 17 | 26 | -0.2 | Y | 50 | Y | -0.2 |  |  |  | 1.37 |  |  |  | N | N | N | N | 170 | 0.4 | 73 | 99612 | 92772 | 5028 | 15700 | 07 | 1 |  | 2023-01-20 19:40 | 1560 | 132 |  | 16 |  | * 전공정 요청으로 감속주입 0.40 이상공정 등록 및 생관통보 | [14 empty] | 103.82 | 100 | 0 | 0 | 0 |  | 451 | 300 | Y | N | 0 | 0 | 0 |  | 450 | 300 | Y | N | Y |  | Y |  |  |  |  | RB125.00 | H
A75542 | 2023-01-20 | 1 | B |  | 3 | A | KSG4120H | 소입성보증강 | C | BM#1 | 1590 | 41 | 1608 | 1546 | 38 | 7300 |  | 3 | 0.26 | 18 |  | -1.36 | 1576 | 1608 | 0 | 215.15 |  | 29 | 11 | 85 | Y |  | 2023-01-20 20:14 | 63 | 1092 | 10 | 14 | 18 | 20 | 21 | 21 | 20 | 20 | 19 | 19 | 18 | 18 |  | 18 | 18 | 21 | 18 | 20 | -0.05 | Y | 35 | Y | 0 | [7 empty] | N | N | N | N | 190 | 0.53 | 59 | 101532 | 99624 | 1776 | 14500 | 03 | 2 |  | 2023-01-20 20:20 | 1576 | 116 |  | 37 | 6 | *전기로 작업지연 감속주입 | [14 empty] | 97.07 | 100 | 0 | 0 | 0 |  | 410 |  | Y | Y | 0 | 0 | 0 |  | 411 |  | Y | Y | N |  | Y |  |  |  |  | BT180180 | C
B74844 | 2023-01-20 | 2 | D |  | 8 | A | SBC90B2 | 특수용도강 | C1 | BM#2 | 1614 | 51 | 1613 | 1554 | 41 | 7300 |  | 1 | 0.32 | 18 |  | -2.32 | 1557 | 1610 | 14.43 | 0 | 0 | 6 | 30 | 74 | Y |  | 2023-01-20 20:28 | 56 | 1093 | 16 | 16 | 19 | 21 | 21 | 21 | 20 | 20 | 20 | 19 | 19 | 18 | 17 | 17 | 19 | 21 | 17 | 21 | -0.09 | Y | 45 | Y | -0.2 |  |  |  | 0.98 |  |  |  | N | N | N | N | 170 | 0.53 | 58 | 96708 | 96637 | 4963 | 12900 | 07 | 1 |  | 2023-01-20 20:30 | 1557 | 136 |  | 40 |  | * 후 HEAT L/D 강제개공 ID : 305, 405 | [14 empty] | 96.95 | 100 | 0 | 0 | 0 |  | 451 | 300 | Y | N | 0 | 0 | 0 |  | 450 | 300 | Y | N | Y |  | Y |  |  |  |  | RB125.00 | H
B74845 | 2023-01-20 | 2 | D |  | 9 | A | SBC90B2 | 특수용도강 | C1 | BM#2 | 1633 | 42 | 1626 | 1577 | 34 | 6500 |  | 1 | 0.29 | 18 |  | -2.36 | 1559 | 1617 | 14.38 | 0 | 0 | 18 | 44 | 74 | N | 1 | 2023-01-20 21:23 | 58 | 1093 | -203 | 14 | 23 | 25 | 26 | 26 | 26 | 25 | 25 | 24 | 23 | 23 |  | 23 | 17 | 26 | 23 | 26 | -0.08 | Y | 35 | Y | 0 |  |  |  | 0.96 |  |  |  | N | N | N | N | 220 | 0.52 | 54 | 88649 | 92628 | 5022 | 13400 | 07 | 1 |  | 2023-01-20 21:25 | 1559 | 132 |  | 46 | [16 empty] | 89.77 | 100 | 0 | 0 | 0 |  | 451 | 300 | Y | N | 0 | 0 | 0 |  | 450 | 300 | Y | N | Y |  | Y |  |  |  |  | RB125.00 | C
A75543 | 2023-01-20 | 1 | D |  | 4 | A | KSG4120H | 소입성보증강 | C | BM#1 | 1640 | 45 | 1636 | 1579 | 34 | 6600 |  | 3 | 0.26 | 18 |  | -1.87 | 1592 | 1636 | 0 | 248.04 |  | 15 | 9 | 59 | Y |  | 2023-01-20 21:26 | 79 | 1091 | 17 | 25 | 30 | 32 | 34 | 34 | 34 | 33 | 33 | 32 | 32 | 31 | 30 | 29 | 30 | 34 | 29 | 34 | -0.1 | Y | 50 | Y | -0.2 | [7 empty] | N | N | N | N | 180 | 0.41 | 73 | 84610 | 95237 | 1913 | 15100 | 03 | 2 |  | 2023-01-20 21:33 | 1592 | 111 |  | 24 |  | *전기로 작업지연 감속주입 20%이상 감속주입 | [14 empty] | 84.4 | 100 | 0 | 0 | 0 |  | 410 |  | Y | Y | 0 | 0 | 0 |  | 411 |  | Y | Y | N |  | Y |  |  |  |  | BT180180 | H
B74846 | 2023-01-20 | 2 | D |  | 10 | A | SBC90B2 | 특수용도강 | C1 | BM#2 | 1630 | 51 | 1627 | 1554 | 44 | 8200 |  | 1 | 0.33 | 19 |  | -2.43 | 1565 | 1620 | 12.41 | 0 | 0 | 16 | 87 | 2417 | Y |  | 2023-01-20 22:49 | 64 | 1092 | 21 | 21 | 30 | 33 | 34 | 34 | 34 | 33 | 32 | 32 | 30 | 29 | 27 | 27 | 31 | 34 | 27 | 34 | -0.17 | Y | 40 | Y | -0.4 |  |  |  | 1.02 |  |  |  | N | N | N | N | 210 | 0.52 | 60 | 88649 | 101112 | -2112 | 13500 | 07 | 1 |  | 2023-01-20 22:53 | 1565 | 111 |  | 15 |  | * 전공정 요청 L/D 잔강이월 미실시, 이상공정등록 및 생관통보 | [14 empty] | 88.96 | 100 | 0 | 0 | 0 |  | 451 | 300 | Y | N | 0 | 0 | 0 |  | 450 | 300 | Y | N | Y | [6 empty] | RB125.00 | C
A75544 | 2023-01-20 | 1 | D |  | 5 | B | KSG4120H | 소입성보증강 | C | BM#1 | 1581 | 44 | 1627 | 1586 | 32 | 5500 |  | 3 | 0.26 | 18 |  | -1.87 | 1582 | 1627 | 0 | 225.53 |  | 33 | 19 | 60 | Y |  | 2023-01-20 22:44 | 69 | 1095 | 28 | 29 | 31 | 32 | 32 | 32 | 32 | 31 | 30 | 29 | 29 | 29 | 27 | 28 | 30 | 32 | 27 | 32 | -0.11 | Y | 45 | Y | 0.2 | [7 empty] | N | N | N | N | 170 | 0.4 | 69 | 84610 | 87795 | 1305 | 15200 | 03 | 2 |  | 2023-01-20 22:51 | 1582 | 102 |  | 22 |  | *전기로 작업지연 감속주입 20%이상 감속주입 | [14 empty] | 91.17 | 100 | 0 | 0 | 0 |  | 410 |  | Y | Y | 0 | 0 | 0 |  | 411 |  | Y | Y | N |  | Y |  |  |  |  | BT180180 | C
B74847 | 2023-01-20 | 2 | D |  | 11 | A | SBC90B2 | 특수용도강 | C1 | BM#2 | 1604 | 42 | 1620 | 1573 | 38 | 7300 |  | 1 | 0.32 | 19 |  | -1.96 | 1566 | 1610 | 15.66 | 0 | 0 | 1 | 17 | 53 | Y |  | 2023-01-20 23:42 | 65 | 1088 | 24 | 24 | 33 | 36 | 38 | 38 | 38 | 38 | 37 | 36 | 35 | 33 | 33 | 31 | 35 | 38 | 31 | 38 | -0.16 | Y | 45 | Y | -0.4 |  |  |  | 0.91 |  |  |  | N | N | N | N | 200 | 0.52 | 61 | 96708 | 100792 | -342 | 13900 | 07 | 1 |  | 2023-01-20 23:48 | 1566 | 107 |  | 23 |  | * 전공정 요청 L/D 잔강이월 미실시, 이상공정등록 및 생관통보 | [14 empty] | 97.59 | 100 | 0 | 0 | 0 |  | 451 | 300 | Y | N | 0 | 0 | 0 |  | 451 | 300 | Y | N | Y | [6 empty] | RB125.00 | C
A75545 | 2023-01-20 | 1 | D |  | 6 | B | KSG4120H | 소입성보증강 | C | BM#1 | 1637 | 40 | 1620 | 1563 | 33 | 5800 |  | 3 | 0.24 | 18 |  | -1.69 | 1580 | 1620 | 0 | 167.42 |  | 10 | 18 | 92 | Y |  | 2023-01-20 23:45 | 67 | 1097 | 26 | 24 | 23 | 23 | 23 | 22 | 21 | 21 | 19 | 19 | 18 | 17 | 17 | 15 | 20 | 23 | 15 | 23 | -0.12 |  | 65 | Y | 0 | [7 empty] | N | N | N | N | 210 | 0.4 | 76 | 101532 | 97533 | 17 | 15800 | 03 | 2 |  | 2023-01-21 00:07 | 1580 | 102 |  | 31 |  | *전기로 작업지연 감속주입 20%이상 감속주입 | [14 empty] | 99.01 | 100 | 0 | 0 | 0 |  | 410 |  | Y | Y | 0 | 0 | 0 |  | 411 |  | Y | Y | N |  | Y |  |  |  |  | BT180180 | C
B74848 | 2023-01-20 | 2 | D | TUNDISH교체전 | 12 | A | SBC90B2 | 특수용도강 | C1 | BM#2 | 1618 | 46 | 1624 | 1569 | 37 | 7200 |  | 1 | 0.32 | 22 |  | -2.24 | 1567 | 1624 | 18.32 | 0 | 0 | 6 | 31 | 49 | Y |  | 2023-01-21 00:51 | 66 | 1088 | 30 | 36 | 39 | 40 | 41 | 41 | 41 | 40 | 38 | 38 | 37 | 35 | 34 | 34 | 38 | 41 | 34 | 41 | -0.17 | Y | 40 | Y | -0.2 |  |  |  | 0.76 |  |  |  | N | N | N | N | 190 | 0.52 | 62 | 103702 | 102513 | 1637 | 2000 | 07 | 1 |  | 2023-01-21 00:53 | 1567 | 105 |  | 15 |  | * 전공정 요청 L/D 잔강이월 미실시, 이상공정등록 및 생관통보 | E93E5535AF3F46B1B68067CF612768E0 | EC34574504B340F79E91BF55BD561C66 | A84B2E0D34334F96AFABE6CCFAE7F2D7 | [11 empty] | 101.02 | 100 | 0 | 2710 | 0 |  | 451 | 300 | Y | N | 0 | 2540 | 0 |  | 450 | 300 | Y | N | Y | [6 empty] | RB125.00 | C
A75546 | 2023-01-20 | 1 | D |  | 7 | A | KSG4120H | 소입성보증강 | C | BM#1 | 1649 | 41 | 1622 | 1584 | 33 | 6200 |  | 3 | 0.25 | 19 |  | -1.69 | 1581 | 1622 | 0 | 204.79 |  | 29 | 12 | 91 | Y |  | 2023-01-21 00:52 | 68 | 1088 | 14 | 14 | 15 | 17 | 18 | 20 | 20 | 20 | 20 | 19 | 18 | 17 | 17 | 16 | 18 | 20 | 16 | 20 | -0.09 | Y | 45 | Y | -0.2 | [7 empty] | N | N | N | N | 200 | 0.5 | 68 | 101532 | 107319 | -160119 | 14900 | 03 | 2 |  | 2023-01-21 01:01 | 1581 | 117 |  | 42 |  | *전기로 작업지연 감속주입 20%이상 감속주입 ID:101.201 *전공정요청 L/D잔강 이월 안함-이상재등록 | [14 empty] | 94.76 | 100 | 0 | 0 | 0 |  | 410 |  | Y | Y | 0 | 0 | 0 |  | 411 |  | Y | Y | N | [6 empty] | BT180180 | C
B74849 | 2023-01-20 | 2 | D | TUNDISH교체 | 1 | A | AE15B34M | 합금강 | 보론강 | BM#2 | 1604 | 44 | 1654 | 1553 | 41 | 7900 |  | 1 | 0.34 | 18 |  | 0 | 1584 | 1656 | 15.5 | 0 | 0 | 18 | 45 | 55 | Y |  | 2023-01-21 01:57 | 87 | 1089 | -300 | -282 | 33 | 35 | 41 | 43 | 48 | 49 | 50 | 50 | 50 | 50 | 49 | 49 | 47 | 50 | 49 | 50 | -0.04 |  | 25 | Y | -0.1 |  | 1.91 | 1.91 |  |  |  |  | N | N | N | N | 220 | 0.45 | 67 | 93071 | 100427 | -527 | 15500 | 08 | 2 |  | 2023-01-21 02:02 | 1584 | 133 |  | 37 |  | * T/D FLUX 용탕부: 120 KG / 유탕부: 10KG 투입. * 전공정 요청으로 감속주입 0.40 이상공정 등록 및 생관통보 ID : 304~, 404~ | [14 empty] | 93.59 | 100 | 700 | 0 | 0 |  | 300 | 400 | Y | Y | 700 | 0 | 0 |  | 300 | 400 | Y | Y | N | [6 empty] | BT180180 | C
A75547 | 2023-01-20 | 1 | D |  | 8 | A | KSG4120H | 소입성보증강 | C | BM#1 | 1604 | 47 | 1627 | 1549 | 35 | 6900 |  | 3 | 0.26 | 18 |  | -1.71 | 1585 | 1627 | 0 | 199.5 |  | 15 | 10 | 76 | Y |  | 2023-01-21 02:18 | 72 | 1099 | 15 | 17 | 25 | 28 | 30 | 30 | 30 | 29 | 28 | 27 | 26 | 25 | 24 | 24 | 26 | 30 | 24 | 30 | -0.13 | Y | 45 | Y | 0 | [7 empty] | N | N | N | N | 190 | 0.46 | 67 | 101532 | 96001 | 2249 | 14500 | 03 | 2 |  | 2023-01-21 02:26 | 1585 | 106 |  | 24 |  | *2기 성분오버 합탕지원으로 감속주입 20%이상감속주입 ID:103~106.203~206 | [14 empty] | 101.38 | 100 | 0 | 0 | 0 |  | 410 |  | Y | Y | 0 | 0 | 0 |  | 411 |  | Y | Y | N |  | Y |  |  |  |  | BT180180 | C
B74850 | 2023-01-20 | 2 | D |  | 2 | A | AE15B34M | 합금강 | 보론강 | BM#2 | 1688 | 33 | 1630 | 1608 | 29 | 4800 |  | 1 | 0.35 | 14 |  | 0 | 1565 | 1624 | 11.2 | 0 | 0 | 16 | 88 | 59 | Y |  | 2023-01-21 02:47 | 68 | 1097 | 46 | 41 | 36 | 33 | 32 | 31 | 30 | 29 | 29 | 29 | 28 | 27 | 27 | 24 | 30 | 36 | 24 | 29 | -0.17 |  | 70 | Y | -0.2 | [7 empty] | N | N | N | N | 220 | 0.41 | 82 | 93071 | 105057 | -1257 | 14100 | 08 | 2 |  | 2023-01-21 02:49 | 1565 | 137 |  | 55 |  | * 전공정 요청으로 감속주입 0.40 이상공정 등록 및 생관통보 | [14 empty] | 90.76 | 100 | 0 | 0 | 0 |  | 300 | 400 | Y | Y | 0 | 0 | 0 |  | 300 | 400 | Y | Y | N | [6 empty] | BT180180 | C
B74851 | 2023-01-20 | 2 | A | 연주종료 | 3 | A | AE15B34M | 합금강 | 보론강 | BM#2 | 1597 | 101 | 1628 | 1558 | 23 | 4700 |  | 1 | 0.33 | 14 |  | 0 | 1567 | 1619 | 15.8 | 0 | 0 | 1 | 18 | 59 | Y |  | 2023-01-21 04:52 | 70 | 1088 | 22 | 22 | 35 | 44 | 46 | 47 | 47 | 43 | 41 | 39 | 37 | 34 | 29 | 29 | 39 | 47 | 29 | 0 | -0.45 | Y | 40 | Y | -1 | [7 empty] | N | N | N | N | 210 | 0.49 | 63 | 104542 | 97849 | -1599 | 2000 | 08 | 2 |  | 2023-01-21 04:53 | 1567 | 155 |  | 13 |  | * 연주종료 : 06:23 | 2A091F26999D4A2899281A9FF4558EDC | [13 empty] | 109.87 | 100 | 0 | 3060 | 0 |  | 299 | 400 | Y | Y | 0 | 4050 | 0 |  | 300 | 400 | Y | Y | N | [6 empty] | BT180180 | C
A75548 | 2023-01-20 | 1 | D | 연주종료 | 9 | A | KSG4120H | 소입성보증강 | C | BM#1 | 1616 | 45 | 1617 | 1560 | 30 | 6200 |  | 3 | 0.23 | 18 |  | -2.38 | 1561 | 1617 | 0 | 243.11 |  | 33 | 20 | 90 | Y |  | 2023-01-21 03:41 | 48 | 1099 | 22 | 22 | 24 | 24 | 22 | 21 | 20 | 20 | 18 | 17 |  |  |  | 17 | 0 | 0 | 0 | 0 | 0 |  | 0 | Y | -0.2 | [7 empty] | N | N | N | N | 180 | 0 | 75 | 100896 | 97107 | -2107 | 1300 | 03 | 0 |  | 2023-01-21 03:48 | 1561 | 5863 |  | 5776 |  | *전공정요청 L/D잔강 이월 안함-이상재등록 *연주종료 05:05 | [5 empty] | 751F40C7FFAA405AA3896A4E4BF0C558 |  |  |  | C9127A22F7BB4C6D9DD960BCC81A4CD0 |  |  |  |  | 103.06 | 100 | 0 | 3100 | 0 |  | 650 |  | Y | Y | 0 | 3500 | 0 |  | 651 |  | Y | Y | N | [6 empty] | BT180180 | C
A75550 | 2023-01-25 | 1 | B | 연주시작 | 1 | A | P-AE1055LSM | 탄소강 | G-AE1055LS | BM#1 | 1594 | 14 | 1640 | 1640 | 12 | 9400 |  | 3 | 0.23 | 26 |  | -1.71 | 1583 | 1640 | 0 | 172.19 |  | 15 | 11 | 6177 | Y |  | 2023-01-25 14:12 | 99 | 1095 | -523 | -315 | 51 | 48 | 50 | 54 | 57 | 58 | 59 | 59 | 60 | 60 | 60 | 60 | 56 | 60 | 60 | 60 | 0 |  | 15 | Y | 0 |  | 2.42 | 2.11 | [5 empty] | N | N | M | 210 | 0.44 | 66 | 80534 | 93547 | 7053 | 15100 | 10 | 1 |  | 2023-01-25 14:19 | 1583 | 204 |  | 17 |  | *T/D FLUX 유:10KG용:220KG *연주시작 14:35 | [14 empty] | 8053400 | 100 | 1500 | 0 | 0 |  | 500 |  | N | N | 1500 | 0 | 0 |  | 501 |  | N | N | N |  |  | Y |  |  |  | BT180180 | C
A75551 | 2023-01-25 | 1 | B |  | 2 | A | P-AE1055LSM | 탄소강 | G-AE1055LS | BM#1 | 1614 | 48 | 1644 | 1593 | 26 | 6900 |  | 3 | 0.22 | 25 |  | 51.04 | 1590 | 0 | 0 | 145.82 |  | 10 | 19 | 6424 | Y |  | 2023-01-25 14:52 | 106 | 1085 | 59 | 57 | 60 | 62 | 63 | 64 | 64 | 65 | 65 | 65 | 65 | 64 | 63 | 61 | 63 | 65 | 61 | 65 | -0.11 | Y | 35 | Y | -0.2 | [8 empty] | N | N | Y | 200 | 0.41 | 71 | 84610 | 91008 | 7042 | 16000 | 10 | 1 |  | 2023-01-25 15:23 | 1590 | 167 |  | 45 | [16 empty] | 8461000 | 100 | 0 | 0 | 0 |  | 500 |  | N | N | 0 | 0 | 0 |  | 501 |  | N | N | N |  |  | Y |  |  |  | BT180180 | C
A75549 | 2023-01-25 | 1 | B |  | 3 | A | P-AE1055LSM | 탄소강 | G-AE1055LS | BM#1 | 1632 | 63 | 1621 | 1573 | 52 | 20900 |  | 3 | 0.22 | 25 |  | -1.75 | 1567 | 1621 | 0 | 189.05 |  | 29 | 13 |  | Y |  | 2023-01-25 16:04 | 83 | 1102 | 60 | 58 | 52 | 39 | 33 | 30 | 26 | 23 | 22 | 21 | 20 | 17 | 16 | 16 | 30 | 52 | 16 | 0 | -0.72 |  | 50 | Y | -0.2 | [8 empty] | N | N | M | 190 | 0.47 | 60 | 84610 | 86754 | 7346 | 15100 | 10 | 1 |  | 2023-01-25 16:14 | 1567 | 435 |  | 45 |  | *2기 작업지원으로 감속주입 20%이상 감속주입 ID:103~105.203~205 | [14 empty] | 90.25 | 100 | 0 | 0 | 0 |  | 500 |  | N | N | 0 | 0 | 0 |  | 501 |  | N | N | N |  |  | Y |  |  |  | BT180180 | C
A75552 | 2023-01-25 | 1 | B |  | 4 | A | P-AE1055LSM | 탄소강 | G-AE1055LS | BM#1 | 1607 | 46 | 1624 | 1537 | 38 | 6800 |  | 3 | 0.21 | 25 |  | -2.33 | 1553 | 1624 | 0 | 265.18 |  | 32 | 1 | 16603 | Y |  | 2023-01-25 17:30 | 69 | 1110 | 16 | 23 | 26 | 29 | 30 | 30 | 30 | 29 | 28 | 28 | 27 | 26 | 26 | 26 | 27 | 30 | 26 | 30 | -0.1 | Y | 40 | Y | 0 | [8 empty] | N | N | Y | 190 | 0.48 | 63 | 101532 | 96079 | 6221 | 14900 | 10 | 1 |  | 2023-01-25 17:38 | 1553 | 124 |  | 20 | [16 empty] | 98.53 | 100 | 0 | 0 | 0 |  | 500 |  | N | N | 0 | 0 | 0 |  | 501 |  | N | N | N |  |  | Y |  |  |  | BT180180 | C
A75553 | 2023-01-25 | 1 | B |  | 5 | A | P-AE1055LSM | 탄소강 | G-AE1055LS | BM#1 | 1614 | 45 | 1612 | 1534 | 36 | 6300 |  | 3 | 0.21 | 25 |  | -1.31 | 1571 | 1612 | 0 | 182.01 |  | 15 | 12 | 60 | Y |  | 2023-01-25 18:24 | 87 | 1099 | 25 | 25 | 21 | 21 | 23 | 24 | 24 | 24 | 24 | 24 | 23 | 22 |  | 22 | 23 | 24 | 22 | 24 | -0.07 | Y | 30 | Y | -0.2 | [8 empty] | N | N | Y | 180 | 0.48 | 63 | 101532 | 97151 | 5899 | 15500 | 10 | 1 |  | 2023-01-25 18:32 | 1571 | 117 |  | 32 | [16 empty] | 97.49 | 100 | 0 | 0 | 0 |  | 500 |  | N | N | 0 | 0 | 0 |  | 501 |  | N | N | N |  |  | Y |  |  |  | BT180180 | C
A75554 | 2023-01-25 | 1 | B |  | 6 | A | P-AE1055LSM | 탄소강 | G-AE1055LS | BM#1 | 1632 | 41 | 1600 | 1543 | 34 | 5400 |  | 3 | 0.2 | 26 |  | -1.39 | 1556 | 1600 | 0 | 171.13 |  | 10 | 20 | 53 | Y |  | 2023-01-25 19:25 | 72 | 1099 | 48 | 43 | 40 | 39 | 38 | 37 | 36 | 35 | 34 | 33 | 33 | 32 | 31 | 31 | 37 | 40 | 31 | 0 | -0.18 |  | 50 | Y | -0.2 | [8 empty] | N | N | Y | 170 | 0.48 | 64 | 101532 | 97401 | 4599 | 15800 | 10 | 1 |  | 2023-01-25 19:33 | 1556 | 113 |  | 35 | [8 empty] | 34DDB5CDB78D40F8B7232A080EFC2D07 | 92B4F90E7CF14906A6E358E15B359FC5 |  |  | 9E11E2B4A8024336B2079A925274C216 | F6163D25126248A4BE83F415E91869B0 |  |  | 97.25 | 100 | 0 | 0 | 0 |  | 500 |  | N | N | 0 | 0 | 0 |  | 501 |  | N | N | N |  |  | Y |  |  |  | BT180180 | H
B74852 | 2023-01-25 | 2 | B | 연주시작 | 1 | B | AE5124H | 소입성보증강 | C1 | BM#2 | 1608 | 397 | 1720 | 1572 | 9 | 21700 |  | 1 | 0.39 | 19 |  | -3.43 | 1592 | 1696 | 15.77 | 0 | 0 | 31 | 35 |  | Y |  | 2023-01-25 20:40 | 84 | 1091 | -574 | -686 | 47 | 41 | 47 | 53 | 55 | 57 | 57 | 57 | 57 |  |  | 57 | 52 | 57 | 57 | 57 | 0 |  | 15 | Y | 0 |  | 2.49 | 2.07 |  |  |  |  | N | N | N | N | 220 | 0.47 | 57 | 93071 | 97849 | -6249 | 15800 | 05 | 2 |  | 2023-01-25 20:42 | 1592 | 506 |  | 9 |  | * T/D FLUX 용탕부: 120 KG / 유탕부: 10KG 투입. * EDGE HEATER 코일 건조로 미적용. 이상공정등록 및 생관통보 * 연주시작 : 20 시 52분 * 첫 수소 측정시간 수소홀더 이상으로 15분 이상 초과 됨. |  | 37AC7A6EBD55479284E5ED496E85E6FC | 9EF3DC51B8284F35A905078731429A13 | [11 empty] | 102.5 | 100 | 1027 | 0 | 0 |  | 450 | 300 | N | Y | 1036 | 0 | 0 |  | 450 | 300 | N | Y | [7 empty] | BT180180 | H
A75555 | 2023-01-25 | 1 | D |  | 7 | A | P-AE1055LSM | 탄소강 | G-AE1055LS | BM#1 | 1638 | 40 | 1601 | 1559 | 31 | 5100 |  | 3 | 0.2 | 25 |  | -1.58 | 1552 | 1601 | 0 | 162.61 |  | 1 | 20 | 51 | Y |  | 2023-01-25 20:26 | 68 | 1093 | 29 | 26 | 24 | 24 | 23 | 22 | 22 | 22 | 21 | 20 | 20 | 19 | 19 | 18 | 22 | 24 | 18 | 22 | -0.11 |  | 55 | Y | -0.2 | [8 empty] | N | N | Y | 210 | 0.41 | 69 | 84610 | 89617 | 6983 | 15200 | 10 | 1 |  | 2023-01-25 20:34 | 1552 | 116 |  | 39 |  | *M-28기중기 주권펄트발생으로 작업지연 감속주입 20%이상감속주입 | [14 empty] | 8461000 | 100 | 0 | 0 | 0 |  | 500 |  | N | N | 0 | 0 | 0 |  | 501 |  | N | N | N |  |  | Y |  |  |  | BT180180 | H
B74853 | 2023-01-25 | 2 | D |  | 2 | A | AE5124H | 소입성보증강 | C1 | BM#2 | 1604 | 55 | 1665 | 1524 | 50 | 10900 |  | 1 | 0.36 | 18 |  | -2.43 | 1590 | 1651 | 0 | 16.62 | 0 | 31 | 36 | -156 | Y |  | 2023-01-25 21:22 | 82 | 1088 | 55 | 53 | 51 | 49 | 49 | 49 | 48 | 47 | 46 | 45 | 44 | 43 | 42 | 40 | 47 | 51 | 40 | 49 | -0.2 |  | 55 | Y | -0.4 | [7 empty] | N | N | N | N | 220 | 0.5 | 65 | 93071 | 102928 | 1872 | 14200 | 05 | 2 |  | 2023-01-25 21:19 | 1590 | 138 |  | 25 |  | * EDGE HEATER 코일 건조로 미적용, 이상공정등록 및 생관통보 * 전공정 요청 L/D 잔강이월 미실시, 이상공정등록 및 생관통보 | [14 empty] | 92.89 | 100 | 0 | 0 | 0 |  | 450 | 300 | N | Y | 0 | 0 | 0 |  | 450 | 300 | N | Y |  | N | [5 empty] | BT180180 | H
A75556 | 2023-01-25 | 1 | D |  | 8 | A | P-AE1055LSM | 탄소강 | G-AE1055LS | BM#1 | 1666 | 40 | 1591 | 1576 | 24 | 3900 |  | 3 | 0.2 | 25 |  | -1.35 | 1550 | 1591 | 0 | 137.83 |  | 32 | 2 | 47 | Y |  | 2023-01-25 21:33 | 66 | 1099 | 19 | 17 | 16 | 17 | 18 | 17 | 18 | 18 | 17 | 17 | 17 | 18 |  | 18 | 17 | 18 | 17 | 18 | 0 | Y | 35 | Y | 0.2 | [8 empty] | N | N | Y | 200 | 0.5 | 60 | 101532 | 94531 | 5469 | 15500 | 10 | 1 |  | 2023-01-25 21:56 | 1550 | 116 |  | 42 | [16 empty] | 100.03 | 100 | 0 | 0 | 0 |  | 500 |  | N | N | 0 | 0 | 0 |  | 501 |  | N | N | N |  |  | Y |  |  |  | BT180180 | H
B74854 | 2023-01-25 | 2 | D |  | 3 | A | AE5124H | 소입성보증강 | C1 | BM#2 | 1595 | 44 | 1661 | 1573 | 38 | 7400 |  | 1 | 0.46 | 17 |  | -2.44 | 1590 | 1653 | 0 | 43.64 | 0 | 38 | 49 | 12099 | Y |  | 2023-01-25 22:18 | 82 | 1093 | 37 | 37 | 38 | 39 | 40 | 40 | 40 | 40 | 38 | 38 | 36 | 34 |  | 34 | 38 | 40 | 34 | 40 | -0.14 | Y | 40 | Y | -0.4 | [7 empty] | N | N | N | N | 210 | 0.52 | 59 | 84610 | 98910 | 2290 | 14800 | 05 | 2 |  | 2023-01-25 22:21 | 1590 | 133 |  | 35 |  | * EDGE HEATER 코일 건조로 미적용, 이상공정등록 및 생관통보 * 전공정 요청 L/D 잔강이월 미실시, 이상공정등록 및 생관통보 | [14 empty] | 87.05 | 100 | 0 | 0 | 0 |  | 450 | 300 | N | Y | 0 | 0 | 0 |  | 450 | 300 | N | Y | [7 empty] | BT180180 | C
A75557 | 2023-01-25 | 1 | D |  | 9 | A | P-AE1055LSM | 탄소강 | G-AE1055LS | BM#1 | 1632 | 49 | 1587 | 1566 | 37 | 6200 |  | 3 | 0.2 | 25 |  | -1.49 | 1541 | 1587 | 0 | 194.25 |  | 15 | 13 | 56 | Y |  | 2023-01-25 22:55 | 57 | 1098 | 19 | 18 | 22 | 23 | 24 | 23 | 23 | 23 | 22 | 22 | 21 | 21 |  | 21 | 22 | 24 | 21 | 23 | -0.05 | Y | 35 | Y | 0 | [8 empty] | N | N | Y | 190 | 0.52 | 57 | 84610 | 91473 | 5277 | 15900 | 10 | 1 |  | 2023-01-25 23:06 | 1541 | 112 |  | 21 | [16 empty] | 85.94 | 100 | 0 | 0 | 0 |  | 500 |  | N | N | 0 | 0 | 0 |  | 501 |  | N | N | N |  |  | Y |  |  |  | BT180180 | H
B74855 | 2023-01-25 | 2 | D | 잔강최소화전 | 4 | A | AE5124H | 소입성보증강 | C1 | BM#2 | 1634 | 50 | 1654 | 1567 | 43 | 8400 |  | 1 | 0.38 | 17 |  | -2.97 | 1588 | 1650 | 0 | 22.9 | 0 | 6 | 32 | 6911 | Y |  | 2023-01-25 23:20 | 80 | 1095 | 31 | 30 | 30 | 29 | 30 | 30 | 29 | 28 | 27 | 26 | 24 | 23 | 21 | 21 | 28 | 30 | 21 | 30 | -0.18 | Y | 50 | Y | -0.4 | [7 empty] | N | N | N | N | 200 | 0.52 | 59 | 103352 | 97429 | 2271 | 3000 | 05 | 2 |  | 2023-01-25 23:33 | 1588 | 127 |  | 33 |  | * EDGE HEATER 코일 건조로 미적용, 이상공정등록 및 생관통보 * 전공정 요청 L/D 잔강이월 미실시, 이상공정등록 및 생관통보 | E5B1EA2EA39C4871B3940D59FAD6CA8F | [13 empty] | 108.17 | 100 | 0 | 3320 | 0 |  | 450 | 300 | N | Y | 0 | 3100 | 0 |  | 450 | 300 | N | Y | [7 empty] | BT180180 | H
A75558 | 2023-01-25 | 1 | D |  | 10 | A | P-AE1055LSM | 탄소강 | G-AE1055LS | BM#1 | 1670 | 41 | 1604 | 1565 | 26 | 4300 |  | 3 | 0.19 | 25 |  | -1.47 | 1558 | 1604 | 0 | 210.96 |  | 10 | 21 | 68 | Y |  | 2023-01-25 23:55 | 74 | 1090 | 20 | 19 | 31 | 36 | 39 | 41 | 40 | 40 | 39 | 39 | 39 | 38 | 38 | 37 | 36 | 41 | 37 | 39 | -0.1 | Y | 40 | Y | -0.2 | [8 empty] | N | N | Y | 180 | 0.48 | 64 | 101532 | 99308 | 5242 | 14900 | 10 | 1 |  | 2023-01-26 00:02 | 1558 | 105 |  | 19 | [16 empty] | 95.51 | 100 | 0 | 0 | 0 |  | 500 |  | N | N | 0 | 0 | 0 |  | 501 |  | N | N | N |  |  | Y |  |  |  | BT180180 | H
B74856 | 2023-01-25 | 2 | D | 잔강최소화 | 5 | A | AE1038M2 | 탄소강 | B | BM#2 | 1610 | 43 | 1653 | 1561 | 31 | 5900 |  | 1 | 0.35 | 16 |  | -2.46 | 1585 | 1641 | 0 | 27.71 | 0 | 29 | 15 | 51 | Y |  | 2023-01-26 00:34 | 88 | 1097 | -153 | -136 | 42 | 39 | 42 | 43 | 43 | 43 | 42 | 42 | 41 | 38 |  | 38 | 31 | 43 | 38 | 43 | -0.17 | Y | 30 | Y | -0.6 | [7 empty] | N | N | N | N | 190 | 0.47 | 56 | 90996 | 92054 | 2996 | 15200 | 05 | 2 |  | 2023-01-26 00:42 | 1585 | 139 |  | 34 |  | * 롱노즐 재사용 * EDGE HEATER 코일 건조로100KW적용 | [14 empty] | 99.07 | 100 | 2600 | 0 | 0 |  | 650 | 400 | N | N | 2600 | 0 | 0 |  | 650 | 400 | N | N | N | Y |  |  |  |  | Y | RB110.00 | C
A75559 | 2023-01-25 | 1 | D |  | 11 | A | P-AE1055LSM | 탄소강 | G-AE1055LS | BM#1 | 1651 | 38 | 1593 | 1566 | 26 | 4500 |  | 3 | 0.2 | 25 |  | -1.45 | 1546 | 1593 | 0 | 153.79 |  | 1 | 21 | 54 | Y |  | 2023-01-26 00:55 | 62 | 1094 | 36 | 33 | 30 | 29 | 27 | 26 | 23 | 23 | 22 | 21 | 20 | 20 | 20 | 20 | 26 | 30 | 20 | 20 | -0.18 |  | 55 | Y | 0 | [8 empty] | N | N | Y | 170 | 0.48 | 65 | 101532 | 98084 | 6966 | 15800 | 10 | 1 |  | 2023-01-26 01:03 | 1546 | 99 |  | 25 | [16 empty] | 10153200 | 100 | 0 | 0 | 0 |  | 500 |  | N | N | 0 | 0 | 0 |  | 501 |  | N | N | N |  |  | Y |  |  |  | BT180180 | H
B74857 | 2023-01-25 | 2 | D |  | 6 | A | AE1038M2 | 탄소강 | B | BM#2 | 1586 | 42 | 1624 | 1530 | 38 | 7200 |  | 1 | 0.39 | 17 |  | -2.53 | 1576 | 1635 | 0 | 43.96 | 0 | 31 | 37 | 26 | Y |  | 2023-01-26 01:18 | 79 | 1088 | 35 | 35 | 39 | 42 | 45 | 45 | 45 | 44 | 44 | 44 | 43 | 42 | 41 | 39 | 42 | 45 | 39 | 45 | -0.12 | Y | 50 | Y | -0.4 | [7 empty] | N | N | N | N | 180 | 0.48 | 66 | 94560 | 100358 | 2792 | 15600 | 05 | 2 |  | 2023-01-26 01:32 | 1576 | 133 |  | 47 |  | * 전공정 요청으로 감속주입 | [14 empty] | 95.18 | 100 | 0 | 0 | 0 |  | 650 | 400 | Y | N | 0 | 0 | 0 |  | 651 | 400 | Y | N | N | Y | [5 empty] | RB110.00 | C
A75560 | 2023-01-25 | 1 | D |  | 12 | A | P-AE1055LSM | 탄소강 | G-AE1055LS | BM#1 | 1662 | 39 | 1591 | 1587 | 21 | 3500 |  | 3 | 0.2 | 26 |  | -1.56 | 1542 | 1591 | 0 | 168.5 |  | 32 | 3 | 59 | Y |  | 2023-01-26 02:05 | 58 | 1094 | 20 | 21 | 25 | 27 | 27 | 26 | 26 | 25 | 24 | 24 | 23 | 22 | 22 | 22 | 24 | 27 | 22 | 0 | -0.11 | Y | 45 | Y | 0 | [8 empty] | N | N | Y | 210 | 0.48 | 61 | 84610 | 92968 | 6982 | 16500 | 10 | 1 |  | 2023-01-26 02:13 | 1542 | 101 |  | 21 | [16 empty] | 8461000 | 100 | 0 | 0 | 0 |  | 500 |  | N | N | 0 | 0 | 0 |  | 501 |  | N | N | N |  |  | Y |  |  |  | BT180180 | H
B74858 | 2023-01-25 | 2 | D |  | 7 | A | AE1038M2 | 탄소강 | B | BM#2 | 1622 | 38 | 1627 | 1527 | 36 | 6800 |  | 1 | 0.39 | 17 |  | -2.43 | 1572 | 1624 | 0.05 | 54.64 | 0 | 38 | 50 | 34 | Y |  | 2023-01-26 02:41 | 75 | 1090 | 38 | 38 | 41 | 41 | 41 | 41 | 40 | 39 | 37 | 36 | 35 | 32 | 31 | 31 | 38 | 41 | 31 | 41 | -0.2 |  | 50 | Y | -0.2 | [7 empty] | N | N | N | N | 170 | 0.47 | 63 | 94560 | 93952 | 3048 | 14300 | 05 | 2 |  | 2023-01-26 02:43 | 1572 | 112 |  | 31 |  | * 전공정 요청으로 감속주입 | [14 empty] | 101.3 | 100 | 0 | 0 | 0 |  | 651 | 400 | Y | N | 0 | 0 | 0 |  | 650 | 400 | Y | N | N | Y | [5 empty] | RB110.00 | C
A75561 | 2023-01-25 | 1 | D |  | 13 | A | P-AE1055LSM | 탄소강 | G-AE1055LS | BM#1 | 1653 | 38 | 1591 | 1577 | 23 | 4000 |  | 3 | 0.2 | 25 |  | -1.51 | 1546 | 1591 | 0 | 1381.6 |  | 15 | 14 | 67 | Y |  | 2023-01-26 03:08 | 62 | 1094 | 21 | 21 | 25 | 22 | 24 | 24 | 25 | 24 | 23 | 23 | 22 | 21 | 21 | 21 | 23 | 25 | 21 | 24 | -0.07 | Y | 55 | Y | 0 | [8 empty] | N | N | Y | 200 | 0.48 | 64 | 101532 | 95816 | 5384 | 15200 | 10 | 1 |  | 2023-01-26 03:14 | 1546 | 102 |  | 21 | [16 empty] | 98.77 | 100 | 0 | 0 | 0 |  | 500 |  | N | N | 0 | 0 | 0 |  | 501 |  | N | N | N |  |  | Y |  |  |  | BT180180 | H
B74859 | 2023-01-25 | 2 | D |  | 8 | A | AE1038M2 | 탄소강 | B | BM#2 | 1659 | 41 | 1615 | 1576 | 27 | 4800 |  | 1 | 0.32 | 16 |  | -2.21 | 1553 | 1609 | 0 | 17.59 | 0 | 6 | 33 | 63 | Y |  | 2023-01-26 03:39 | 56 | 1110 | 26 | 26 | 26 | 27 | 26 | 26 | 25 | 25 | 24 | 23 | 22 | 22 | 20 | 20 | 25 | 27 | 20 | 26 | -0.16 | Y | 45 | Y | -0.4 | [7 empty] | N | N | N | N | 170 | 0.47 | 60 | 94560 | 90456 | 3044 | 15400 | 05 | 2 |  | 2023-01-26 03:52 | 1553 | 114 |  | 37 |  | * 전공정 요청으로 감속주입 | [14 empty] | 104.08 | 100 | 0 | 0 | 0 |  | 649 | 400 | Y | N | 0 | 0 | 0 |  | 650 | 400 | Y | N | N | Y | [5 empty] | RB110.00 | C
A75562 | 2023-01-25 | 1 | D |  | 14 | A | P-AE1055LSM | 탄소강 | G-AE1055LS | BM#1 | 1681 | 40 | 1599 | 1607 | 18 | 3100 |  | 3 | 0.2 | 26 |  | -1.5 | 1554 | 1599 | 0 | 165.69 |  | 10 | 22 | 66 | Y |  | 2023-01-26 04:03 | 70 | 1099 | 21 | 21 | 23 | 25 | 21 | 21 | 21 | 21 | 25 | 25 | 25 | 24 | 24 | 24 | 23 | 25 | 21 | 25 | -0.2 | Y | 20 | Y | 0 | [8 empty] | N | N | Y | 190 | 0.48 | 61 | 101532 | 93982 | 6968 | 15800 | 10 | 1 |  | 2023-01-26 04:11 | 1554 | 109 |  | 31 | [16 empty] | 10153200 | 100 | 0 | 0 | 0 |  | 500 |  | N | N | 0 | 0 | 0 |  | 501 |  | N | N | N |  |  | Y |  |  |  | BT180180 | H
B74860 | 2023-01-25 | 2 | A | 잔강최소화전 | 9 | A | AE1038M2 | 탄소강 | B | BM#2 | 1595 | 36 | 1636 | 1521 | 31 | 6500 |  | 1 | 0.34 | 20 |  | -2.52 | 1565 | 1625 | 0 | 40.7 | 0 | 29 | 16 | 48 | Y |  | 2023-01-26 04:57 | 68 | 1088 | 18 | 24 | 35 | 39 | 42 | 42 | 41 | 41 | 39 | 39 | 36 |  |  | 36 | 37 | 42 | 36 | 39 | -0.07 | Y | 35 | Y | -0.3 | [7 empty] | N | N | N | N | 220 | 0.47 | 58 | 77370 | 87790 | 3060 | 3000 | 05 | 2 |  | 2023-01-26 05:01 | 1565 | 102 |  | 21 |  | * 전공정 요청으로 감속주입 | 2E23AA419F7840C3B52A9014A7BC05FB | [13 empty] | 87.62 | 100 | 0 | 3326 | 0 |  | 650 | 400 | Y | N | 0 | 3114 | 0 |  | 651 | 400 | Y | N | N | Y | [5 empty] | RB110.00 | C
A75563 | 2023-01-25 | 1 | A |  | 15 | A | P-AE1055LSM | 탄소강 | G-AE1055LS | BM#1 | 1660 | 41 | 1595 | 1578 | 23 | 3800 |  | 3 | 0.19 | 25 |  | -1.44 | 1551 | 1595 | 0 | 183.79 |  | 1 | 22 | 65 | Y |  | 2023-01-26 05:03 | 67 | 1087 | 29 | 29 | 29 | 30 | 30 | 29 | 29 | 28 | 27 | 27 | 26 | 26 | 25 | 24 | 28 | 30 | 24 | 29 | -0.11 | Y | 55 | Y | -0.2 | [8 empty] | N | N | Y | 180 | 0.48 | 70 | 101532 | 100233 | 2617 | 12160 | 10 | 1 |  | 2023-01-26 05:11 | 1551 | 114 |  | 33 | [16 empty] | 94.71 | 100 | 0 | 0 | 0 |  | 500 |  | N | N | 0 | 0 | 0 |  | 501 |  | N | N | N |  |  | Y |  |  |  | BT180180 | H
B74861 | 2023-01-25 | 2 | A | 잔강최소화 | 10 | A | SM35C | 탄소강 | B | BM#2 | 1616 | 34 | 1620 | 1570 | 31 | 5600 |  | 1 | 0.38 | 16 |  | -2.51 | 1575 | 1628 | 0 | 45.77 | 0 | 31 | 38 | 56 | Y |  | 2023-01-26 06:00 | 74 | 1090 | -166 | -74 | 37 | 38 | 39 | 40 | 41 | 40 | 40 | 40 | 40 | 40 | 40 | 40 | 32 | 41 | 40 | 40 | -0.03 | Y | 30 | Y | 0 | [7 empty] | N | N | N | N | 210 | 0.48 | 61 | 90151 | 103244 | 406 | 15500 | 05 | 2 |  | 2023-01-26 06:02 | 1575 | 110 |  | 32 | [16 empty] | 88.12 | 100 | 2500 | 0 | 0 |  | 649 | 400 | Y | N | 2500 | 0 | 0 |  | 650 | 400 | Y | N | N |  |  |  | Y |  |  | RB110.00 | C
A75564 | 2023-01-25 | 1 | A |  | 16 | A | P-AE1055LSM | 탄소강 | G-AE1055LS | BM#1 | 1625 | 46 | 1603 | 1560 | 27 | 4500 |  | 3 | 0.16 | 25 |  | -1.38 | 1561 | 1603 | 0 | 168.75 |  | 32 | 4 | 53 | Y |  | 2023-01-26 06:05 | 77 | 1110 | 23 | 20 | 27 | 30 | 32 | 33 | 32 | 32 | 32 | 32 | 31 | 31 | 31 | 31 | 30 | 33 | 31 | 32 | -0.02 | Y | 35 | Y | 0 | [8 empty] | N | N | Y | 170 | 0.48 | 62 | 84610 | 96977 | 6623 | 15020 | 10 | 1 |  | 2023-01-26 06:23 | 1561 | 126 |  | 43 |  | *롱노즐 교체(지금 융착) - 15회 사용 | [14 empty] | 81.36 | 100 | 0 | 0 | 0 |  | 500 |  | N | N | 0 | 0 | 0 |  | 501 |  | N | N | N |  |  | Y | Y |  |  | BT180180 | H
B74862 | 2023-01-25 | 2 | A |  | 11 | A | SM35C | 탄소강 | B | BM#2 | 1611 | 38 | 1633 | 1556 | 28 | 5500 |  | 1 | 0.4 | 16 |  | -2.29 | 1570 | 1626 | 0 | 32.59 | 0 | 38 | 51 | 57 | Y |  | 2023-01-26 06:59 | 69 | 1087 | 37 | 36 | 39 | 40 | 41 | 41 | 41 | 40 | 40 | 38 | 37 | 36 |  | 36 | 39 | 41 | 36 | 41 | -0.11 | Y | 45 | Y | -0.2 | [7 empty] | N | N | N | N | 200 | 0.5 | 63 | 96594 | 100397 | 753 | 13700 | 05 | 2 |  | 2023-01-26 07:03 | 1570 | 111 |  | 35 | [16 empty] | 96.84 | 100 | 0 | 0 | 0 |  | 650 | 400 | Y | N | 0 | 0 | 0 |  | 650 | 400 | Y | N | N | [6 empty] | RB170.00 | C
A75565 | 2023-01-25 | 1 | A |  | 17 | A | P-AE1055LSM | 탄소강 | G-AE1055LS | BM#1 | 1625 | 42 | 1588 | 1564 | 27 | 4800 |  | 3 | 0.17 | 25 |  | -1.12 | 1553 | 1588 | 0 | 210.86 |  | 15 | 15 | 60 | Y |  | 2023-01-26 07:23 | 69 | 1087 | 30 | 31 | 33 | 33 | 33 | 33 | 33 | 33 | 32 | 31 | 30 | 30 | 30 | 30 | 32 | 33 | 30 | 33 | -0.05 | Y | 55 | Y | 0 | [8 empty] | N | N | Y | 210 | 0.48 | 67 | 101532 | 101496 | 5354 | 15530 | 10 | 1 |  | 2023-01-26 07:30 | 1553 | 115 |  | 29 | [16 empty] | 93.58 | 100 | 0 | 0 | 0 |  | 500 |  | N | N | 0 | 0 | 0 |  | 501 |  | N | N | N |  |  | Y |  |  |  | BT180180 | H
B74863 | 2023-01-26 | 2 | A |  | 12 | A | SM35C | 탄소강 | B | BM#2 | 1637 | 40 | 1622 | 1560 | 32 | 5200 |  | 1 | 0.33 | 16 |  | -2.27 | 1562 | 1615 | 0 | 21.3 | 0 | 6 | 34 | 57 | Y |  | 2023-01-26 08:03 | 61 | 1079 | 31 | 34 | 34 | 33 | 33 | 33 | 32 | 31 | 30 | 30 | 29 | 28 | 27 | 26 | 31 | 34 | 26 | 33 | -0.15 |  | 55 | Y | -0.2 | [7 empty] | Y | Y | Y | N | 190 | 0.43 | 68 | 91410 | 93690 | 1960 | 16800 | 05 | 2 |  | 2023-01-26 08:05 | 1562 | 115 |  | 37 |  | *전공정 요청 20%이상 감속주입 , 이상재 등록 및 생관통보 ID:304~306.404~406 | [14 empty] | 97.04 | 100 | 0 | 0 | 0 |  | 650 | 600 | Y | N | 0 | 0 | 0 |  | 650 | 600 | Y | N | N | [6 empty] | RB190.00 | C
A75566 | 2023-01-26 | 1 | A |  | 18 | A | P-AE1055LSM | 탄소강 | G-AE1055LS | BM#1 | 1653 | 40 | 1611 | 1583 | 22 | 3800 |  | 3 | 0.2 | 25 |  | -2.02 | 1548 | 1611 | 0 | 197.36 |  | 10 | 23 | 61 | Y |  | 2023-01-26 08:26 | 64 | 1094 | 29 | 28 | 29 | 29 | 30 | 30 | 29 | 29 | 29 | 28 | 28 | 28 | 28 | 28 | 29 | 30 | 28 | 29 | -0.02 | Y | 40 | Y | 0 | [8 empty] | N | N | Y | 200 | 0.52 | 56 | 101532 | 93795 | 5855 | 15210 | 10 | 1 |  | 2023-01-26 08:33 | 1548 | 115 |  | 33 | [16 empty] | 100.78 | 100 | 0 | 0 | 0 |  | 500 |  | N | N | 0 | 0 | 0 |  | 501 |  | N | N | N |  |  | Y |  |  |  | BT180180 | H
A75567 | 2023-01-26 | 1 | A |  | 19 | A | P-AE1055LSM | 탄소강 | G-AE1055LS | BM#1 | 1641 | 40 | 1605 | 1565 | 25 | 4200 |  | 3 | 0.19 | 25 |  | -1.65 | 1552 | 1605 | 0 | 158.62 |  | 1 | 23 | 51 | Y |  | 2023-01-26 09:20 | 68 | 1097 | 28 | 28 | 29 | 32 | 33 | 34 | 33 | 33 | 33 | 33 | 33 | 32 | 32 | 32 | 32 | 34 | 32 | 33 | -0.02 | Y | 35 | Y | 0 | [8 empty] | N | N | Y | 190 | 0.51 | 58 | 101532 | 93930 | 7020 | 15220 | 10 | 1 |  | 2023-01-26 09:29 | 1552 | 110 |  | 37 | [16 empty] | 10153200 | 100 | 0 | 0 | 0 |  | 500 |  | N | N | 0 | 0 | 0 |  | 501 |  | N | N | N |  |  | Y |  |  |  | BT180180 | H
B74864 | 2023-01-26 | 2 | A |  | 13 | A | SM35C | 탄소강 | B | BM#2 | 1619 | 40 | 1620 | 1554 | 30 | 5200 |  | 1 | 0.3 | 15 |  | -1.92 | 1560 | 1607 | 0 | 11.95 | 0 | 29 | 17 | 64 | Y |  | 2023-01-26 09:14 | 59 | 1095 | 23 | 23 | 27 | 28 | 28 | 29 | 28 | 27 | 26 | 27 | 25 | 24 | 24 | 20 | 25 | 29 | 20 | 28 | -0.18 | Y | 50 | Y | -0.4 | [7 empty] | N | N | N | N | 180 | 0.4 | 76 | 94595 | 96736 | 1164 | 16900 | 05 | 2 |  | 2023-01-26 09:17 | 1560 | 112 |  | 34 |  | *전공정 요청 20%이상 감속주입, 이상공정 등록 및 생관통보 | [14 empty] | 99.16 | 100 | 0 | 0 | 0 |  | 650 | 400 | Y | N | 0 | 0 | 0 |  | 651 | 400 | Y | N | N | [6 empty] | RB165.10 | C
A75568 | 2023-01-26 | 1 | A | TUNDISH교체전 | 20 | A | P-AE1055LSM | 탄소강 | G-AE1055LS | BM#1 | 1593 | 41 | 1599 | 1548 | 32 | 5700 |  | 3 | 0.19 | 25 |  | -1.52 | 1551 | 1599 | 0 | 213.57 |  | 32 | 5 | 56 | Y |  | 2023-01-26 10:34 | 67 | 1099 | 31 | 32 | 33 | 34 | 35 | 34 | 33 | 32 | 32 | 31 | 31 | 30 |  | 30 | 32 | 35 | 30 | 32 | -0.14 | Y | 35 | Y | -0.2 | [8 empty] | N | N | M | 180 | 0.49 | 60 | 87358 | 95217 | 6983 | 2000 | 10 | 1 |  | 2023-01-26 10:46 | 1551 | 110 |  | 23 |  | *다음 시퀀스 코너히터기 적용강종 100KW 코일부 가열 |  | 97FF2E56767A4936AC39494D1214C8D4 | 3D4AA6BA56B7402893128AC4AF16FDD3 | [11 empty] | 8735800 | 100 | 0 | 3500 | 0 |  | 500 |  | N | N | 0 | 3500 | 0 |  | 501 |  | N | N | N |  |  | Y |  |  |  | BT180180 | H
B74865 | 2023-01-26 | 2 | A |  | 14 | A | SM35C | 탄소강 | B | BM#2 | 1605 | 40 | 1646 | 1541 | 32 | 6300 |  | 1 | 0.31 | 16 |  | -2.18 | 1575 | 1633 | 0 | 23.61 | 0 | 31 | 39 | 61 | Y |  | 2023-01-26 10:14 | 74 | 1080 | 17 | 23 | 28 | 33 | 35 | 36 | 35 | 35 | 35 | 34 | 34 | 33 | 32 | 31 | 32 | 36 | 31 | 35 | -0.11 | Y | 45 | Y | -0.2 | [7 empty] | N | N | N | N | 170 | 0.4 | 74 | 115829 | 94156 | 1644 | 15900 | 05 | 2 |  | 2023-01-26 10:15 | 1575 | 130 |  | 52 |  | *전공정 요청 20%이상 감속주입, 이상공정 등록 및 생관통보 | [14 empty] | 123.68 | 100 | 0 | 0 | 0 |  | 649 | 400 | Y | N | 0 | 0 | 0 |  | 650 | 400 | Y | N | N | [6 empty] | RB160.00 | C
A75569 | 2023-01-26 | 1 | A | TUNDISH교체 | 1 | A | SF40CVM2 | 합금강 | D | BM#1 | 1679 | 40 | 1639 | 1602 | 25 | 4000 |  | 3 | 0.2 | 20 |  | -1.94 | 1582 | 1631 | 0 | 155.75 |  | 15 | 16 | 52 | Y |  | 2023-01-26 11:36 | 85 | 1088 | -129 | 21 | 16 | 22 | 26 | 29 | 31 | 33 | 34 | 35 | 36 |  |  | 36 | 29 | 36 | 36 | 0 | 0 |  |  | Y | 0.2 |  | 2.99 | 2.58 | 2.23 |  |  |  | N | N | N | N | 210 | 0.49 | 58 | 84610 | 89475 | 6525 | 15010 | 14 | 2 |  | 2023-01-26 11:55 | 1582 | 112 |  | 44 |  | *FLUX 220KG/10KG *수소측정 10분값 OVER 이상재 등록, 생관통보 ID 101~102, 201~202 | [14 empty] | 87.14 | 100 | 1000 | 0 | 0 |  | 650 |  | Y | Y | 1000 | 0 | 0 |  | 651 |  | Y | Y | N |  |  | Y |  |  |  | BT180180 | H
B74866 | 2023-01-26 | 2 | A |  | 15 | A | SM35C | 탄소강 | B | BM#2 | 1576 | 44 | 1625 | 1529 | 36 | 6800 |  | 1 | 0.35 | 15 |  | -2.9 | 1559 | 1615 | 1.45 | 23.24 | 0 | 38 | 52 | 92 | Y |  | 2023-01-26 11:53 | 58 |  | 26 | 28 | 29 | 29 | 29 | 29 | 28 | 28 | 27 | 27 | 25 | 24 |  | 24 | 27 | 29 | 24 | 29 | -0.11 |  | 45 | Y | -0.2 | [7 empty] | N | N | N | N | 220 | 0.46 | 62 | 93327 | 93789 | 2661 | 16800 | 05 | 2 |  | 2023-01-26 11:58 | 1559 | 112 |  | 30 |  | *전공정 요청 감속 주입 | [14 empty] | 99.07 | 100 | 0 | 0 | 0 |  | 650 | 400 | Y | N | 0 | 0 | 0 |  | 651 | 400 | Y | N | N | [6 empty] | RB190.00 | C
A75570 | 2023-01-26 | 1 | C |  | 2 | A | SF40CVM2 | 합금강 | D | BM#1 | 1616 | 40 | 1598 | 1549 | 28 | 4900 |  | 3 | 0.2 | 15 |  | -1.43 | 1568 | 1598 | 0 | 0 |  | 10 | 24 | 54 | Y |  | 2023-01-26 12:38 | 71 | 1090 | 36 | 35 | 29 | 26 | 25 | 24 | 23 | 23 | 22 | 21 | 21 | 21 | 21 | 21 | 25 | 29 | 21 | 21 | -0.16 |  | 50 | Y | 0 | [7 empty] | N | N | N | N | 200 | 0.49 | 61 | 101532 | 96188 | 5812 | 14800 | 14 | 2 |  | 2023-01-26 12:49 | 1568 | 112 |  | 41 |  | *전기로 전극교체 감속주입 | [14 empty] | 98.43 | 100 | 0 | 0 | 0 |  | 650 |  | Y | Y | 0 | 0 | 0 |  | 651 |  | Y | Y | N |  |  | Y |  |  |  | BT180180 | H
B74867 | 2023-01-26 | 2 | C | TUNDISH교체전 | 16 | A | SM35C | 탄소강 | B | BM#2 | 1590 | 44 | 1616 | 1541 | 35 | 6300 |  | 1 | 0.28 | 15 |  | -2.45 | 1568 | 1615 | 0 | 12.16 | 0 | 6 | 35 | 107 | Y |  | 2023-01-26 12:53 | 67 | 1088 | 22 | 26 | 29 | 31 | 33 | 33 | 32 | 32 | 30 | 30 | 28 | 28 | 27 | 27 | 29 | 33 | 27 | 0 | -0.15 | Y | 40 | Y | -0.2 | [7 empty] | N | N | N | N | 210 | 0.47 | 64 | 85884 | 95994 |  | 2000 | 05 | 2 |  | 2023-01-26 12:56 | 1568 | 112 |  | 32 |  | *전공정 요청 감속주입 | 90BB3A059E7C4776AC0CF4BD20F99A65 | BFD6EA217E884C7C9690C4ACCCD2278A | 038B24D142D74E03A19C3C7B58DAF956 | [11 empty] | 90.69 | 100 | 0 | 2910 | 0 |  | 650 | 400 | Y | N | 0 | 3050 | 0 |  | 650 | 400 | Y | N | N | [6 empty] | RB120.00 | C
A75571 | 2023-01-26 | 1 | C |  | 3 | A | SF40CVM2 | 합금강 | D | BM#1 | 1601 | 41 | 1608 | 1531 | 31 | 5300 |  | 3 | 0.21 | 16 |  | -1.71 | 1572 | 1608 | 0 | 132.35 |  | 1 | 24 | 62 | Y |  | 2023-01-26 13:41 | 75 | 1079 | 20 | 22 | 25 | 27 | 28 | 27 | 27 | 27 | 26 | 26 | 26 | 26 |  | 26 | 26 | 28 | 26 | 27 | -0.05 | Y | 40 | Y | 0 | [7 empty] | N | N | N | N | 190 | 0.48 | 60 | 84610 | 92045 | 5305 | 14700 | 14 | 2 |  | 2023-01-26 14:06 | 1572 | 109 |  | 40 |  | *전기로 전극교체 감속주입 | [14 empty] | 8461000 | 100 | 0 | 0 | 0 |  | 650 |  | Y | Y | 0 | 0 | 0 |  | 651 |  | Y | Y | N |  |  | Y |  |  |  | BT180180 | H
B74868 | 2023-01-26 | 2 | C | TUNDISH교체 | 1 | B | AE15B36C2 | 합금강 | 보론강 | BM#2 | 1615 | 45 | 1664 | 1569 | 40 | 7800 |  | 1 | 0.48 | 20 |  | -2.67 | 1580 | 1653 | 11.45 | 0 | 0 | 29 | 18 | 70 | Y |  | 2023-01-26 14:17 | 82 | 1094 | -358 | -239 | 28 | 23 | 25 | 30 | 33 | 35 | 36 | 36 | 37 | 36 | 37 | 35 | 33 | 37 | 35 | 36 | -0.04 |  | 15 | Y | -0.4 |  | 2.29 | 2.29 |  |  |  |  | N | N | N | N | 220 | 0.47 | 65 | 92884 | 101166 | -2466 | 15200 | 01 | 1 |  | 2023-01-26 14:22 | 1580 | 133 |  | 36 |  | * T/D FLUX 용탕부: 220 KG / 유탕부: 10KG 투입. | [14 empty] | 94.78 | 100 | 740 | 0 | 0 |  | 301 | 400 | Y | Y | 710 | 0 | 0 |  | 301 | 400 | Y | Y | N |  |  |  | Y |  |  | RB140.00 | C
A75572 | 2023-01-26 | 1 | C |  | 4 | A | SF40CVM2 | 합금강 | D | BM#1 | 1654 | 38 | 1618 | 1585 | 37 | 4000 |  | 3 | 0.2 | 16 |  | -2.03 | 1573 | 1616 | 0 | 105.93 |  | 32 | 6 | 73 | Y |  | 2023-01-26 14:42 | 76 | 1093 | 25 | 25 | 26 | 27 | 29 | 29 | 29 | 29 | 28 | 28 | 28 | 28 | 28 | 28 | 28 | 29 | 28 | 29 | -0.03 | Y | 40 | Y | 0 | [7 empty] | N | N | N | N | 180 | 0.48 | 59 | 84610 | 91262 | 5038 | 15500 | 14 | 2 |  | 2023-01-26 15:01 | 1573 | 106 |  | 40 |  | *전기로 전극교체 감속주입 | [14 empty] | 86.12 | 100 | 0 | 0 | 0 |  | 650 |  | Y | Y | 0 | 0 | 0 |  | 651 |  | Y | Y | N |  |  | Y |  |  |  | BT180180 | H
B74869 | 2023-01-26 | 2 | C |  | 2 | A | AE15B36C2 | 합금강 | 보론강 | BM#2 | 1583 | 50 | 1652 | 1536 | 39 | 7600 |  | 1 | 0.32 | 17 |  | -2.59 | 1569 | 1634 | 7.64 | 0 | 0 | 31 | 40 | 62 | Y |  | 2023-01-26 15:23 | 71 | 1098 | 33 | 31 | 32 | 33 | 33 | 32 | 31 | 31 | 30 | 28 | 28 | 26 | 25 | 25 | 30 | 33 | 25 | 33 | -0.18 | Y | 45 | Y | -0.2 | [7 empty] | N | N | N | N | 220 | 0.49 | 62 | 155442 | 95982 | 518 | 14700 | 01 | 1 |  | 2023-01-26 15:29 | 1569 | 133 |  | 35 |  | *연연주 혼탕부 성분확인 ID:308~310, 408~410 | [14 empty] | 166.07 | 100 | 0 | 0 | 0 |  | 301 | 400 | Y | Y | 0 | 0 | 0 |  | 301 | 400 | Y | Y | N | [6 empty] | RB110.00 | C
A75573 | 2023-01-26 | 1 | C |  | 5 | B | SF40CVM2 | 합금강 | D | BM#1 | 1620 | 44 | 1607 | 1554 | 24 | 4700 |  | 3 | 0.19 | 16 |  | -1.97 | 1565 | 1607 | 0 | 107.24 |  | 15 | 17 | 62 | Y |  | 2023-01-26 16:00 | 68 | 1101 | 27 | 27 | 29 | 30 | 30 | 30 | 29 | 28 | 28 | 27 | 26 | 26 | 25 | 24 | 28 | 30 | 24 | 30 | -0.12 | Y | 50 | Y | -0.2 | [7 empty] | N | N | N | N | 170 | 0.48 | 64 | 101532 | 96034 | 3166 | 14600 | 14 | 2 |  | 2023-01-26 16:07 | 1565 | 88 |  | 22 |  | *전기로 전극교체 감속주입 | [14 empty] | 98.57 | 100 | 0 | 0 | 0 |  | 650 |  | Y | Y | 0 | 0 | 0 |  | 651 |  | Y | Y | N |  |  | Y |  |  |  | BT180180 | H
B74870 | 2023-01-26 | 2 | C |  | 3 | A | AE15B36C3 | 합금강 | 보론강 | BM#2 | 1595 | 45 | 1637 | 1558 | 35 | 6900 |  | 1 | 0.35 | 16 |  | -2.86 | 1561 | 1628 | 9.81 | 0 | 0 | 38 | 53 | 61 | Y |  | 2023-01-26 16:28 | 63 | 1090 | 22 | 22 | 23 | 23 | 24 | 24 | 23 | 20 | 20 | 20 | 18 | 18 | 17 | 15 | 21 | 24 | 15 | 23 | -0.2 | Y | 45 | Y | -0.4 | [7 empty] | N | N | N | N | 210 | 0.47 | 67 | 47316 | 100954 | -254 | 14100 | 01 | 1 |  | 2023-01-26 16:34 | 1561 | 124 |  | 34 |  | *연연주 혼탕부 성분확인 ID:301,401 | [14 empty] | 48.36 | 100 | 0 | 0 | 0 |  | 651 | 400 | Y | Y | 0 | 0 | 0 |  | 651 | 400 | Y | Y | N | [6 empty] | RB120.00 | H
A75574 | 2023-01-26 | 1 | C |  | 6 | A | SF40CVM2 | 합금강 | D | BM#1 | 1638 | 38 | 1608 | 1584 | 27 | 4600 |  | 3 | 0.2 | 16 |  | -1.79 | 1568 | 1608 | 0 | 171.91 |  | 10 | 25 | 66 | Y |  | 2023-01-26 17:11 | 71 | 1097 | 24 | 28 | 33 | 35 | 36 | 36 | 34 | 34 | 33 | 32 | 31 | 30 | 30 | 29 | 32 | 36 | 29 | 0 | -0.14 | Y | 50 | Y | -0.2 | [7 empty] | N | N | N | N | 210 | 0.45 | 69 | 101532 | 100738 | 4312 | 15500 | 14 | 2 |  | 2023-01-26 17:25 | 1568 | 88 |  | 17 |  | *전기로 전극교체 감속주입 | [14 empty] | 94.23 | 100 | 0 | 0 | 0 |  | 650 |  | Y | Y | 0 | 0 | 0 |  | 651 |  | Y | Y | N |  |  | Y |  |  |  | BT180180 | H
B74871 | 2023-01-26 | 2 | C |  | 4 | A | AE15B36C3 | 합금강 | 보론강 | BM#2 | 1561 | 48 | 1642 | 1526 | 40 | 8000 |  | 1 | 0.35 | 15 |  | -2.88 | 1563 | 1626 | 15.87 | 0 | 0 | 6 | 36 | 65 | Y |  | 2023-01-26 17:46 | 65 | 1093 | 12 | 21 | 27 | 27 | 28 | 27 | 27 | 26 | 25 | 24 | 23 | 23 |  | 23 | 24 | 28 | 23 | 27 | -0.14 | Y | 35 | Y | 0 | [7 empty] | N | N | N | N | 200 | 0.47 | 65 | 94760 | 96548 | 1352 | 13700 | 01 | 1 |  | 2023-01-26 17:51 | 1563 | 119 |  | 24 | [16 empty] | 100.75 | 100 | 0 | 0 | 0 |  | 651 | 400 | Y | Y | 0 | 0 | 0 |  | 651 | 400 | Y | Y | N | [6 empty] | RB120.00 | H
A75575 | 2023-01-26 | 1 | C |  | 7 | A | SF40CVM2 | 합금강 | D | BM#1 | 1647 | 41 | 1613 | 1560 | 24 | 4800 |  | 3 | 0.21 | 16 |  | -1.64 | 1576 | 1613 | 0 | 141.02 |  | 1 | 25 | 74 | Y |  | 2023-01-26 18:14 | 79 | 1100 | 28 | 28 | 30 | 30 | 31 | 30 | 30 | 29 | 28 | 28 | 27 | 26 | 26 | 26 | 28 | 31 | 26 | 30 | -0.11 | Y | 45 | Y | 0 | [7 empty] | N | N | N | N | 200 | 0.45 | 67 | 101532 | 95900 | 3250 | 15400 | 14 | 2 |  | 2023-01-26 18:24 | 1576 | 95 |  | 23 |  | *전기로 전극교체 감속주입 | [14 empty] | 98.67 | 100 | 0 | 0 | 0 |  | 650 |  | Y | Y | 0 | 0 | 0 |  | 651 |  | Y | Y | N |  |  | Y |  |  |  | BT180180 | H
B74872 | 2023-01-26 | 2 | C |  | 5 | A | AE15B36C3 | 합금강 | 보론강 | BM#2 | 1624 | 45 | 1638 | 1552 | 38 | 7400 |  | 1 | 0.38 | 15 |  | -2.43 | 1576 | 1624 | 7.97 | 0 | 0 | 29 | 19 | 52 | Y |  | 2023-01-26 19:09 | 78 | 1097 | 19 | 25 | 32 | 34 | 34 | 34 | 33 | 32 | 31 | 29 | 29 | 28 | 28 | 27 | 30 | 34 | 27 | 34 | -0.14 | Y | 50 | Y | -0.2 | [7 empty] | N | N | N | N | 190 | 0.47 | 68 | 99036 | 100668 | -468 | 14100 | 01 | 1 |  | 2023-01-26 19:11 | 1576 | 107 |  | 8 | [16 empty] | 101.58 | 100 | 0 | 0 | 0 |  | 651 | 400 | Y | Y | 0 | 0 | 0 |  | 651 | 400 | Y | Y | N | [6 empty] | RB120.00 | H
A75576 | 2023-01-26 | 1 | C | TUNDISH교체전 | 8 | A | SF40CVM2 | 합금강 | D | BM#1 | 1657 | 39 | 1612 | 1588 | 25 | 4300 |  | 3 | 0.2 | 20 |  | -1.56 | 1571 | 1612 | 0 | 168.36 |  | 32 | 7 | 74 | Y |  | 2023-01-26 19:19 | 74 | 1090 | 25 | 27 | 30 | 33 | 33 | 33 | 33 | 32 | 31 | 30 | 29 | 29 |  | 29 | 30 | 33 | 29 | 33 | -0.09 | Y | 45 | Y | 0 | [7 empty] | N | N | N | N | 190 | 0.48 | 67 | 90288 | 99657 | 3893 | 2000 | 14 | 2 |  | 2023-01-26 19:29 | 1571 | 96 |  | 27 |  | *전기로 탭홀 슬래그 덩어리 제거 감속주입 | FA50BD38B3E84648B81E455C40CEC311 | A8D5774DE74B47EA9DBC2DF4247C64B0 | 2141F9D4FA9643BC8A00380C49C0FA81 |  |  |  | CC9F1A7D7FB448289E8404ACA25663E3 | B3E069B346C247D48FAC96F50DAF919B | C6FFCCDEAFF948C7A550AC4CA2CA31B1 |  | 4E6C23BEEC9544478793A9E89E2FBF0F | C98F54F4981B4B9A9FADD4E81857CB41 | 06771DE5DDD640759FEA9296874534CC |  | 84.7 | 100 | 0 | 3080 | 0 |  | 650 |  | Y | Y | 0 | 3560 | 0 |  | 651 |  | Y | Y | N |  |  | Y |  |  |  | BT180180 | H
B74873 | 2023-01-26 | 2 | C |  | 6 | A | AE15B36C3 | 합금강 | 보론강 | BM#2 | 1592 | 42 | 1640 | 1556 | 31 | 5900 |  | 1 | 0.34 | 15 |  | -2.78 | 1559 | 1623 | 6.66 | 0 | 0 | 31 | 41 | 69 | Y |  | 2023-01-26 20:05 | 61 | 1095 | 24 | 27 | 27 | 28 | 27 | 27 | 26 | 25 | 24 | 23 | 21 | 20 | 19 | 16 | 23 | 28 | 16 | 27 | -0.22 | Y | 55 | Y | -0.4 | [7 empty] | N | N | N | N | 180 | 0.41 | 74 | 99036 | 95700 | 1150 | 15300 | 01 | 1 |  | 2023-01-26 20:10 | 1559 | 106 |  | 20 |  | *전공정 요청 20%이상 감속주입, 이상공정 등록 및 생관통보 | [14 empty] | 105.58 | 100 | 0 | 0 | 0 |  | 650 | 400 | Y | Y | 0 | 0 | 0 |  | 651 | 400 | Y | Y | N | [6 empty] | RB120.00 | H
A75577 | 2023-01-26 | 1 | D | TUNDISH교체 | 1 | A | SHPG2 | 소입성보증강 | C | BM#1 | 1614 | 56 | 1641 | 1546 | 47 | 9600 |  | 3 | 0.21 | 23 |  | -1.68 | 1595 | 1646 | 0 | 209.82 |  | 15 | 18 | 79 | Y |  | 2023-01-26 20:44 | 87 | 1101 | -947 | -334 | -5 | 28 | 22 | 27 | 31 | 33 | 35 | 35 | 36 | 36 | 37 | 37 | 32 | 37 | 37 | 0 | 0 |  | 5 | Y | 0 |  | 2.15 | 2.15 |  |  |  |  | N | N | N | N | 210 | 0.49 | 66 | 84610 | 84284 | 19466 | 15000 | 16 | 1 |  | 2023-01-26 20:52 | 1595 | 123 |  | 30 |  | *T/D FLUX 유:10,용:120kg *전공정 요청 감속주입 - 전기로 작업지연 | [14 empty] | 78.89 | 100 | 700 | 0 | 0 |  | 410 |  | Y | Y | 700 | 0 | 0 |  | 411 |  | Y | Y | Y |  | Y |  |  |  |  | BT180180 | H
B74874 | 2023-01-26 | 2 | D |  | 7 | A | AE15B36C3 | 합금강 | 보론강 | BM#2 | 1611 | 42 | 1626 | 1541 | 37 | 7700 |  | 1 | 0.35 | 15 |  | -2.53 | 1565 | 1623 | 7.24 | 0 | 0 | 38 | 54 | 66 | Y |  | 2023-01-26 21:26 | 67 | 1096 | 12 | 18 | 25 | 29 | 30 | 30 | 30 | 29 | 28 | 26 | 25 | 24 | 23 | 19 | 24 | 30 | 19 | 30 | -0.2 | Y | 55 | Y | -0.2 | [7 empty] | N | N | N | N | 170 | 0.4 | 79 | 99036 | 99906 | -206 | 15100 | 01 | 1 |  | 2023-01-26 21:26 | 1565 | 108 |  | 15 |  | * 전공정 요청으로 감속주입 0.40 이상공정 등록 및 생관통보 | [14 empty] | 101.73 | 100 | 0 | 0 | 0 |  | 650 | 400 | Y | Y | 0 | 0 | 0 |  | 651 | 400 | Y | Y | N | [6 empty] | RB120.00 | H
A75578 | 2023-01-26 | 1 | D |  | 2 | A | SHPG2 | 소입성보증강 | C | BM#1 | 1620 | 42 | 1636 | 1546 | 36 | 7500 |  | 3 | 0.21 | 19 |  | -2.11 | 1586 | 1636 | 0 | 187.65 |  | 10 | 26 | 78 | Y |  | 2023-01-26 21:51 | 78 | 1093 | 36 | 33 | 35 | 35 | 34 | 34 | 34 | 33 | 32 | 32 | 32 | 32 |  | 32 | 34 | 35 | 32 | 34 | -0.06 |  | 45 | Y | 0 | [7 empty] | N | N | N | N | 200 | 0.52 | 56 | 101532 | 93376 | 974 | 15200 | 16 | 1 |  | 2023-01-26 22:05 | 1586 | 110 |  | 30 | [16 empty] | 103.24 | 100 | 0 | 0 | 0 |  | 410 |  | Y | Y | 0 | 0 | 0 |  | 411 |  | Y | Y | Y |  | Y |  |  |  |  | BT180180 | H
B74875 | 2023-01-26 | 2 | D |  | 8 | A | AE15B36C3 | 합금강 | 보론강 | BM#2 | 1587 | 42 | 1635 | 1543 | 39 | 7700 |  | 1 | 0.34 | 16 |  | -2.62 | 1562 | 1629 | 8.03 | 0 | 0 | 6 | 37 | 75 | Y |  | 2023-01-26 22:39 | 64 | 1099 | 15 | 20 | 24 | 29 | 31 | 31 | 30 | 30 | 29 | 28 | 27 | 26 | 25 | 24 | 27 | 31 | 24 | 0 | -0.16 | Y | 45 | Y | -0.2 | [7 empty] | N | N | N | N | 170 | 0.47 | 64 | 97117 | 95350 | 1700 | 16700 | 01 | 1 |  | 2023-01-26 22:47 | 1562 | 115 |  | 23 | [16 empty] | 103.32 | 100 | 0 | 0 | 0 |  | 649 | 400 | Y | Y | 0 | 0 | 0 |  | 651 | 400 | Y | Y | N | [6 empty] | RB125.00 | C
A75579 | 2023-01-26 | 1 | D |  | 3 | A | SHPG2 | 소입성보증강 | C | BM#1 | 1636 | 43 | 1612 | 1570 | 35 | 6000 |  | 3 | 0.18 | 17 |  | -1.63 | 1576 | 1612 | 0 | 166.69 |  | 1 | 26 | 85 | Y |  | 2023-01-26 22:48 | 68 | 1092 | 32 | 30 | 29 | 27 | 27 | 26 | 26 | 25 | 24 | 24 | 23 | 22 | 23 | 23 | 26 | 29 | 22 | 23 | -0.16 |  | 45 | Y | 0 | [7 empty] | N | N | N | N | 190 | 0.46 | 62 | 84610 | 90567 | 2633 | 15800 | 16 | 1 |  | 2023-01-26 22:57 | 1576 | 105 |  | 30 |  | *전공정 작업지연, 감속주입 | [14 empty] | 88.55 | 100 | 0 | 0 | 0 |  | 410 |  | Y | Y | 0 | 0 | 0 |  | 411 |  | Y | Y | Y |  | Y |  |  |  |  | BT180180 | H
B74876 | 2023-01-26 | 2 | D | TUNDISH교체전 | 9 | A | AE15B36C3 | 합금강 | 보론강 | BM#2 | 1570 | 45 | 1626 | 1525 | 42 | 8100 |  | 1 | 0.3 | 15 |  | -2.53 | 1560 | 1616 | 5.23 | 0 | 0 | 29 | 20 | 83 | Y |  | 2023-01-26 23:49 | 62 | 1098 | 22 | 26 | 30 | 34 | 36 | 36 | 35 | 34 | 33 | 33 | 32 | 31 | 29 | 27 | 32 | 36 | 27 | 0 | -0.2 | Y | 45 | Y | -0.4 | [7 empty] | N | N | N | N | 220 | 0.47 | 65 | 92445 | 95618 | -518 | 2000 | 01 | 1 |  | 2023-01-26 23:51 | 1560 | 113 |  | 18 |  |  | 9C8031E0400D47FBBBD9972282571150 | 73753CBA6A3C44639A461E3E529422E5 | EB239D509A5C47F2A73152AF7671D5C2 | 1A9ACA6BE84245E6A7C4DDB89BC5BDE6 | [10 empty] | 100.05 | 100 | 0 | 2710 | 0 |  | 651 | 400 | Y | Y | 0 | 2730 | 0 |  | 650 | 400 | Y | Y | N | [6 empty] | RB125.00 | C
A75580 | 2023-01-26 | 1 | D |  | 4 | A | SHPG2 | 소입성보증강 | C | BM#1 | 1680 | 42 | 1628 | 1585 | 31 | 6200 |  | 3 | 0.19 | 18 |  | -2.21 | 1575 | 1628 | 0 | 202 |  | 32 | 8 | 82 | Y |  | 2023-01-27 00:11 | 67 | 1091 | 22 | 26 | 29 | 32 | 33 | 32 | 31 | 30 | 29 | 28 | 27 | 27 | 25 | 26 | 28 | 33 | 24 | 0 | -0.2 | Y | 45 | Y | 0.4 | [7 empty] | N | N | N | N | 180 | 0.45 | 70 | 101532 | 101755 | 1995 | 15400 | 16 | 1 |  | 2023-01-27 00:19 | 1575 | 93 |  | 10 |  | *전공정 작업지연, 감속주입 | [14 empty] | 95.11 | 100 | 0 | 0 | 0 |  | 410 |  | Y | Y | 0 | 0 | 0 |  | 411 |  | Y | Y | Y |  | Y |  |  |  |  | BT180180 | H
A75581 | 2023-01-26 | 1 | D | 잔강최소화전 | 5 | A | SHPG2 | 소입성보증강 | C | BM#1 | 1615 | 46 | 1621 | 1556 | 49 | 6700 |  | 3 | 0.2 | 17 |  | -1.66 | 1584 | 1621 | 0 | 132.56 |  | 15 | 19 | 71 | Y |  | 2023-01-27 01:04 | 76 | 1094 | 25 | 23 | 29 | 32 | 34 | 34 | 35 | 35 | 34 | 33 | 33 | 32 | 32 | 32 | 32 | 35 | 32 | 34 | -0.04 | Y | 35 | Y | 0 | [7 empty] | N | N | N | N | 170 | 0.45 | 66 | 97525 | 92464 | 4986 | 3000 | 16 | 1 |  | 2023-01-27 01:14 | 1584 | 99 |  | 28 |  | *전공정 작업지연, 감속주입 | [14 empty] | 9752500 | 100 | 0 | 3100 | 0 |  | 410 |  | Y | Y | 0 | 3100 | 0 |  | 411 |  | Y | Y | Y |  | Y |  |  |  |  | BT180180 | H
B74877 | 2023-01-26 | 2 | D | TUNDISH교체 | 1 | B | AE4320HG | 소입성보증강 | C1 | BM#2 | 1583 | 53 | 1662 | 1555 | 48 | 9900 |  | 1 | 0.36 | 19 |  | -2.51 | 1595 | 1667 | 0 | 64.7 | 0 | 31 | 42 | 75 | Y |  | 2023-01-27 01:00 | 90 | 1099 | -361 | 8 | 34 | 31 | 39 | 42 | 44 | 45 | 46 | 46 | 46 | 46 | 45 | 45 | 41 | 46 | 45 | 46 | -0.04 |  | 20 | Y | -0.2 |  | 2.02 | 2.02 |  |  |  |  | N | N | N | N | 220 | 0.45 | 62 | 91500 | 94500 | 3200 | 14500 | 09 | 2 |  | 2023-01-27 01:04 | 1595 | 137 |  | 36 |  | * T/D FLUX 용탕부: 120 KG / 유탕부: 10KG 투입. | B268A8C80DAB4214A047FEE59B88E198 | F8D3327C413445D1A39C7B0F89E0E002 | C750592B8886490184994D5CFA2E1BF1 | [11 empty] | 96.83 | 90.91 | 700 | 0 | 0 |  | 450 | 300 | Y | Y | 700 | 5260 | 0 |  | 450 | 300 | Y | Y | N | Y | [5 empty] | BT180180 | C
B74878 | 2023-01-26 | 2 | D | 연주종료 | 2 | A | AE4320HG | 소입성보증강 | C1 | BM#2 | 1579 | 41 | 1626 | 1543 | 37 | 7200 |  | 1 | 0.38 | 16 |  | -2.15 | 1571 | 1626 | 0 | 48.69 | 0 | 38 | 55 | 67 | Y |  | 2023-01-27 02:07 | 66 | 1088 | 42 | 39 | 36 | 33 | 30 | 29 | 27 | 25 | 20 | 19 | 17 | 15 | 13 | 9 | 24 | 36 | 9 | 0 | -0.42 |  | 65 | Y | -0.2 | [7 empty] | N | N | N | N | 220 | 0.47 | 73 | 58151 | 100775 | -825 | 2000 | 09 | 2 |  | 2023-01-27 02:17 | 1571 | 118 |  | 32 |  | * STR#2 연주종료 : 03:03 (T.C.M 부근에서 컴파운드 부위 절손으로 인하여 BLOOM정체, W/M#1 high torque로 연주종료) * STR#1 연주종료 : 04:12 * △T 10 으로 L/D잔강 45T 내린 후 Ramping down 실시 | D78319D90B4146D890A397E054C0AA09 |  | FCA025AC611C41BFB8A492BB34FA17C8 |  |  |  | 4FFF8E99B3764DE9B97B4F0F3C0F6B38 | A16DE644F4BF4A13B2E08C922D9CBDC6 |  |  | DA3203F88AC94A5A9DBF2F8F29E063CE | 6525929C152B41E682F3A85D03281E62 |  |  | 60.26 | 100 | 0 | 3000 | 0 |  | 449 | 300 | Y | Y | 0 | 0 | 0 |  | 450 | 300 | Y | Y | N | Y | [5 empty] | BT180180 | C
A75582 | 2023-01-26 | 1 | D | 잔강최소화 | 6 | A | FPA-SCM920PRH | 소입성보증강 | C | BM#1 | 1620 | 42 | 1636 | 1552 | 35 | 7200 |  | 3 | 0.21 | 17 |  | -1.8 | 1595 | 1636 | 0 | 152.31 |  | 10 | 27 | 76 | Y |  | 2023-01-27 02:05 | 90 | 1091 | -189 | -195 | 34 | 36 | 37 | 40 | 40 | 41 | 41 | 41 | 40 | 40 | 41 | 41 | 29 | 41 | 40 | 41 | -0.04 | Y | 25 | Y | 0.2 | [8 empty] | N | N | Y | 210 | 0.45 | 62 | 84610 | 84436 | 15964 | 15600 | 16 | 1 |  | 2023-01-27 02:15 | 1595 | 120 |  | 49 | [16 empty] | 81.91 | 100 | 2800 | 0 | 0 |  | 650 |  | Y | Y | 2800 | 0 | 0 |  | 651 |  | Y | Y | Y | [6 empty] | BT180180 | C
A75583 | 2023-01-26 | 1 | D |  | 7 | A | FPA-SCM920PRH | 소입성보증강 | C | BM#1 | 1620 | 42 | 1630 | 1564 | 34 | 7100 |  | 3 | 0.2 | 16 |  | -2.23 | 1581 | 1630 | 0 | 192.49 |  | 1 | 27 | 75 | Y |  | 2023-01-27 03:22 | 76 | 1091 | 41 | 39 | 39 | 39 | 39 | 39 | 39 | 38 | 37 | 37 | 36 | 35 | 34 | 34 | 37 | 39 | 34 | 39 | -0.08 | Y | 60 | Y | 0 | [8 empty] | N | N | Y | 200 | 0.47 | 68 | 101532 | 101572 | 728 | 15900 | 16 | 1 |  | 2023-01-27 03:30 | 1581 | 112 |  | 35 | [16 empty] | 10153200 | 100 | 0 | 0 | 0 |  | 650 |  | Y | Y | 0 | 0 | 0 |  | 651 |  | Y | Y | Y | [6 empty] | BT180180 | C
A75584 | 2023-01-26 | 1 | A |  | 8 | A | FPA-SCM920PRH | 소입성보증강 | C | BM#1 | 1609 | 46 | 1624 | 1554 | 34 | 7200 |  | 3 | 0.21 | 17 |  | 0 | 1624 | 1624 | 0 | 192.99 |  | 32 | 9 | 79 | Y |  | 2023-01-27 04:26 | 119 | 1081 | 34 | 32 | 31 | 32 | 33 | 33 | 32 | 32 | 31 | 30 | 30 | 29 | 29 | 27 | 31 | 33 | 27 | 32 | -0.12 | Y | 50 | Y | -0.2 | [8 empty] | N | N | Y | 190 | 0.47 | 70 | 101532 | 106057 | -707 | 15790 | 16 | 1 |  | 2023-01-27 04:34 | 1624 | 120 |  | 40 | [16 empty] | 95.02 | 100 | 0 | 0 | 0 |  | 650 |  | Y | Y | 0 | 0 | 0 |  | 651 |  | Y | Y | Y | [6 empty] | BT180180 | C
A75585 | 2023-01-26 | 1 | A |  | 9 | A | FPA-SCM920PRH | 소입성보증강 | C | BM#1 | 1633 | 47 | 1619 | 1562 | 38 | 6500 |  | 3 | 0.22 | 16 |  | -1.71 | 1582 | 1619 | 0 | 178.39 |  | 15 | 20 | 73 | Y |  | 2023-01-27 05:24 | 77 | 1086 | 27 | 25 | 27 | 28 | 30 | 30 | 30 | 30 | 30 | 29 | 28 | 28 | 27 | 25 | 28 | 30 | 25 | 30 | -0.1 | Y | 50 | Y | -0.4 | [8 empty] | N | N | Y | 180 | 0.47 | 69 | 101532 | 100515 | -215 | 15940 | 16 | 1 |  | 2023-01-27 05:32 | 1582 | 131 |  | 52 | [16 empty] | 98.72 | 100 | 0 | 0 | 0 |  | 650 |  | Y | Y | 0 | 0 | 0 |  | 651 |  | Y | Y | Y | [6 empty] | BT180180 | H
A75586 | 2023-01-26 | 1 | A | TUNDISH교체전 | 10 | A | FPA-SCM920PRH | 소입성보증강 | C | BM#1 | 1609 | 48 | 1616 | 1558 | 38 | 7800 |  | 3 | 0.21 | 16 |  | -1.88 | 1574 | 1616 | 0 | 201.57 |  | 10 | 28 | 55 | Y |  | 2023-01-27 06:46 | 69 | 1111 | 24 | 22 | 24 | 25 | 26 | 26 | 25 | 24 | 23 | 22 | 21 | 20 | 19 | 19 | 23 | 26 | 19 | 24 | -0.17 | Y | 40 | Y | -0.2 | [8 empty] | N | N | M | 170 | 0.48 | 70 | 116003 | 109498 | -2798 | 2000 | 16 | 1 |  | 2023-01-27 06:55 | 1574 | 126 |  | 40 | 24 |  | 1C1D7752ADD74B5FBADBB6DE5BE7A5C3 | DD35C318D3C44215A1CA001F63CB3EDB | [12 empty] | 107.21 | 100 | 0 | 2500 | 0 |  | 650 |  | Y | Y | 0 | 2500 | 0 |  | 651 |  | Y | Y | Y | [6 empty] | BT180180 | C
B74880 | 2023-01-26 | 2 | A | 연주시작 | 1 | A | AE4320HG | 소입성보증강 | C1 | BM#2 | 1592 | 75 | 1678 | 1603 | 48 | 20900 |  | 1 | 0.34 | 20 |  | 0 | 1597 | 1665 | 0 | 46.41 | 0 | 29 | 21 |  | Y |  | 2023-01-27 07:20 | 92 | 1099 | -310 | -300 | 27 | 30 | 29 | 34 | 36 | 38 | 39 | 39 | 39 | 39 | 38 | 38 | 36 | 39 | 38 | 39 | -0.03 |  | 25 | Y | 0 |  | 2.23 | 2.17 |  |  |  |  | N | N | N | N | 220 | 0.45 | 65 | 101532 | 100775 | 2025 | 15300 | 02 | 1 |  | 2023-01-27 07:22 | 1597 | 283 |  | 14 |  | * 연주시작 : 07:37 * T/D FLUX 용탕부: 120 KG / 유탕부: 10KG 투입. * EDGE HEATER 코일 건조로 미적용. 이상공정등록 및 생관통보 | D3E9D971620B4CABBF05173C786488A0 |  | C6EAF8D868364CDFB85016CEAD7803FC | [11 empty] | 10153200 | 100 | 700 | 0 | 0 |  | 450 | 300 | Y | Y | 700 | 0 | 0 |  | 451 | 300 | Y | Y | N | Y | [5 empty] | BT180180 | C
B74881 | 2023-01-27 | 2 | A | 잔강최소화전 | 2 | A | AE4320HG | 소입성보증강 | C1 | BM#2 | 1557 | 43 | 1682 | 1549 | 38 | 7800 |  | 1 | 0.38 | 23 |  | 0 | 1578 | 1668 | 0 | 63.1 | 0 | 38 | 56 | 148 | Y |  | 2023-01-27 08:26 | 73 | 1088 | 36 | 36 | 40 | 42 | 43 | 43 | 43 | 42 | 41 | 40 | 40 | 39 | 38 | 37 | 40 | 43 | 37 | 43 | -0.13 | Y | 45 | Y | -0.2 | [7 empty] | N | N | N | N | 220 | 0.47 | 62 | 77126 | 92684 | 3016 | 3000 | 02 | 1 |  | 2023-01-27 08:30 | 1578 | 123 |  | 14 |  | * EDGE HEATER 코일 건조로 미적용. 이상공정등록 및 생관통보 | A2876316AD84466B9C5866ADFE15AD8F | [13 empty] | 82.31 | 100 | 0 | 3100 | 0 |  | 449 | 300 | Y | Y | 0 | 3100 | 0 |  | 450 | 300 | Y | Y | N | Y | [5 empty] | BT180180 | C
A75587 | 2023-01-27 | 1 | A | TUNDISH교체 | 1 | A | AE5130M | 합금강 | D1 | BM#1 | 1609 | 48 | 1654 | 1567 | 40 | 7800 |  | 3 | 0.2 | 20 |  | -2.05 | 1597 | 1654 | 0 | 230.64 |  | 1 | 28 | 62 | Y |  | 2023-01-27 07:53 | 95 | 1092 | -319 | -311 | 0 | 19 | 18 | 27 | 33 | 36 | 37 | 38 | 40 | 40 | 41 | 41 | 33 | 41 | 41 | 0 | 0 |  |  | Y | 0.2 |  | 2.48 | 2.41 |  |  |  |  | N | N | N | N | 210 | 0.48 | 65 | 101532 | 103666 | 3834 | 15100 | 11 | 2 |  | 2023-01-27 08:18 | 1597 | 161 |  | 72 |  | *T/D FLUX 120KG/10KG | [14 empty] | 94.23 | 100 | 700 | 0 | 0 |  | 0 |  | Y | Y | 700 | 0 | 0 |  | 0 |  | Y | Y | N |  | Y |  |  |  |  | BT180180 | C
B74879 | 2023-01-26 | 2 | A | 잔강최소화 | 3 | B | AE4340 | 합금강 | SNCM439계 | BM#2 | 1591 | 52 | 1635 | 1551 | 38 | 18400 |  | 1 | 0.32 | 19 |  | 0 | 1573 | 1631 | 10.51 | 0 | 0 | 6 | 38 |  | Y |  | 2023-01-27 09:12 | 84 | 1087 | -204 | -130 | 39 | 42 | 44 | 45 | 44 | 43 | 43 | 43 | 42 | 42 |  | 42 | 25 | 45 | 42 | 43 | -0.04 | Y | 30 | Y | 0 |  |  |  | 0.57 |  |  |  | N | N | N | N | 210 | 0.45 | 61 | 85612 | 97960 | 3540 | 15200 | 02 | 1 |  | 2023-01-27 09:53 | 1573 | 493 |  | 46 |  | * EDGE HEATER 코일 건조로 미적용. 이상공정등록 및 생관통보 * 전공정 요청 감속주입 | 4760543579464BFC9F76728190EEAA28 | [13 empty] | 91.42 | 100 | 3600 | 0 | 0 |  | 651 | 400 | Y | Y | 3600 | 0 | 0 |  | 651 | 400 | Y | Y | Y | [6 empty] | RB105.00 | C
A75588 | 2023-01-27 | 1 | A |  | 2 | A | AE5130M | 합금강 | D1 | BM#1 | 1646 | 46 | 1618 | 1568 | 38 | 6500 |  | 3 | 0.22 | 16 |  | -1.8 | 1576 | 1618 | 0 | 249.87 |  | 32 | 10 | 54 | Y |  | 2023-01-27 09:13 | 74 | 1092 | 40 | 33 | 30 | 28 | 28 | 28 | 28 | 28 | 27 | 27 | 27 | 27 | 26 | 26 | 29 | 30 | 26 | 28 | -0.08 | Y | 50 | Y | -0.2 | [7 empty] | N | N | N | N | 200 | 0.51 | 60 | 84610 | 99112 | 4038 | 15000 | 11 | 2 |  | 2023-01-27 09:23 | 1576 | 144 |  | 57 | [16 empty] | 81.28 | 100 | 0 | 0 | 0 |  | 650 |  | Y | Y | 0 | 0 | 0 |  | 651 |  | Y | Y | N | [6 empty] | BT180180 | C
B74882 | 2023-01-27 | 2 | A |  | 4 | A | AE4340 | 합금강 | SNCM439계 | BM#2 | 1575 | 43 | 1620 | 1560 | 34 | 6800 |  | 1 | 0.27 | 18 |  | -1.9 | 1560 | 1614 | 9.59 | 0 | 0 | 6 | 39 | -154 | Y |  | 2023-01-27 10:12 | 71 | 1092 | 39 | 38 | 37 | 37 | 38 | 38 | 37 | 37 | 36 | 35 | 35 | 34 | 34 | 34 | 36 | 38 | 34 | 38 | -0.09 | Y | 45 | Y | 0 |  |  |  | 1.08 |  |  |  | N | N | N | N | 200 | 0.47 | 67 | 94160 | 100393 | 1807 | 15900 | 02 | 1 |  | 2023-01-27 10:15 | 1560 | 137 |  | 49 |  | *전공정 요청 감속주입 | [14 empty] | 92.59 | 100 | 0 | 0 | 0 |  | 649 | 400 | Y | Y | 0 | 0 | 0 |  | 651 | 400 | Y | Y | Y | [6 empty] | LT180180 | C
A75589 | 2023-01-27 | 1 | A |  | 3 | A | AE5130M | 합금강 | D1 | BM#1 | 1598 | 47 | 1621 | 1566 | 38 | 6400 |  | 3 | 0.21 | 16 |  | -2.43 | 1568 | 1621 | 0 | 317.27 |  | 15 | 21 | 72 | Y |  | 2023-01-27 10:32 | 66 | 1078 | 26 | 24 | 25 | 26 | 26 | 26 | 25 | 25 | 25 | 24 | 23 | 23 | 22 | 22 | 25 | 26 | 22 | 26 | -0.09 | Y | 45 | Y | -0.2 | [7 empty] | N | N | N | N | 190 | 0.51 | 59 | 84610 | 94233 | 3867 | 14600 | 11 | 2 |  | 2023-01-27 10:52 | 1568 | 140 |  | 40 | [16 empty] | 85.29 | 100 | 0 | 0 | 0 |  | 650 |  | Y | Y | 0 | 0 | 0 |  | 651 |  | Y | Y | N |  | Y |  |  |  |  | BT180180 | C
A75590 | 2023-01-27 | 1 | A |  | 4 | A | AE5130M | 합금강 | D1 | BM#1 | 1623 | 46 | 1641 | 1568 | 33 | 6600 |  | 3 | 0.21 | 16 |  | -2.35 | 1589 | 1641 | 0 | 214.83 |  | 10 | 29 | 61 | Y |  | 2023-01-27 11:31 | 87 | 1094 | 21 | 27 | 36 | 42 | 45 | 46 | 47 | 46 | 46 | 46 | 45 | 45 | 45 | 44 | 42 | 47 | 44 | 46 | -0.05 | Y | 35 | Y | -0.2 | [7 empty] | N | N | N | N | 180 | 0.49 | 65 | 101532 | 102473 | 3227 | 14900 | 11 | 2 |  | 2023-01-27 11:53 | 1589 | 124 |  | 41 | 12 | *L/D잔강 5.5 TON 슬라그 이월됨 | [14 empty] | 94.01 | 100 | 0 | 0 | 0 |  | 650 |  | Y | Y | 0 | 0 | 0 |  | 651 |  | Y | Y | N |  | N |  |  |  |  | BT180180 | C
B74883 | 2023-01-27 | 2 | A |  | 5 | A | AE4340 | 합금강 | SNCM439계 | BM#2 | 1577 | 53 | 1610 | 1531 | 45 | 8500 |  | 1 | 0.31 | 18 |  | -2.24 | 1547 | 1605 | 19 | 0 | 0 | 31 | 44 | 45 | Y |  | 2023-01-27 11:52 | 58 | 1091 | 32 | 32 | 32 | 33 | 34 | 33 | 32 | 31 | 30 | 28 | 26 | 27 | 26 | 24 | 30 | 34 | 24 | 32 | -0.2 | Y | 50 | Y | -0.2 |  |  |  | 0.7 |  |  |  | Y | Y | Y | N | 190 | 0.45 | 70 | 101388 | 99926 | 2474 | 15700 | 02 | 1 |  | 2023-01-27 11:55 | 1547 | 117 |  | 17 | [16 empty] | 103.04 | 100 | 0 | 0 | 0 |  | 649 | 400 | Y | Y | 0 | 0 | 0 |  | 651 | 400 | Y | Y | Y | [6 empty] | RB090.00 | C
A75591 | 2023-01-27 | 1 | C |  | 5 | A | AE5130M | 합금강 | D1 | BM#1 | 1667 | 41 | 1612 | 1609 | 28 | 4700 |  | 3 | 0.2 | 16 |  | -1.79 | 1571 | 1612 | 0 | 13.8 |  | 1 | 29 | 45 | Y |  | 2023-01-27 12:37 | 69 | 1075 | 45 | 43 | 39 | 37 | 36 | 35 | 34 | 34 | 33 | 34 | 33 | 33 | 32 | 32 | 35 | 39 | 32 | 34 | -0.13 |  | 55 | Y | 0 | [7 empty] | N | N | N | N | 170 | 0.49 | 66 | 118454 | 100766 | 4034 | 15000 | 11 | 2 |  | 2023-01-27 12:47 | 1571 | 118 |  | 41 | [16 empty] | 112.01 | 100 | 0 | 0 | 0 |  | 650 |  | Y | Y | 0 | 0 | 0 |  | 651 |  | Y | Y | N |  | Y |  |  |  |  | BT180180 | H
B74884 | 2023-01-27 | 2 | C |  | 6 | A | AE4340 | 합금강 | SNCM439계 | BM#2 | 1606 | 47 | 1606 | 1518 | 41 | 8200 |  | 1 | 0.29 | 18 |  | 0 | 1554 | 1597 | 23.59 | 0 | 0 | 38 | 57 | 83 | Y |  | 2023-01-27 12:49 | 65 | 1092 | 21 | 25 | 28 | 30 | 30 | 30 | 29 | 28 | 26 | 26 | 25 | 24 | 24 | 23 | 26 | 30 | 23 | 30 | -0.14 | Y | 50 | Y | -0.2 |  |  |  | 1.72 |  |  |  | N | N | N | N | 180 | 0.45 | 71 | 102720 | 101526 | 1024 | 14400 | 02 | 1 |  | 2023-01-27 12:52 | 1554 | 121 |  | 32 |  | *준빅사이즈 후속 | [14 empty] | 106.06 | 100 | 0 | 0 | 0 |  | 649 | 400 | Y | Y | 0 | 0 | 0 |  | 651 | 400 | Y | Y | Y | [6 empty] | LT180180 | C
B74885 | 2023-01-27 | 2 | C |  | 7 | A | AE4340 | 합금강 | SNCM439계 | BM#2 | 1573 | 45 | 1614 | 1507 | 43 | 8300 |  | 1 | 0.3 | 18 |  | -1.91 | 1554 | 1607 | 13.5 | 0 | 0 | 29 | 23 | 68 | Y |  | 2023-01-27 14:09 | 65 | 1096 | 19 | 24 | 34 | 36 | 37 | 37 | 36 | 36 | 34 | 35 | 35 | 34 | 33 | 31 | 33 | 37 | 31 | 36 | -0.13 | Y | 45 | Y | -0.4 |  |  |  | 1.26 |  |  |  | N | N | N | N | 170 | 0.45 | 65 | 102720 | 94022 | -172 | 14400 | 02 | 1 |  | 2023-01-27 14:15 | 1554 | 122 |  | 24 |  | *전공정 요청 감속주입 | [14 empty] | 105.35 | 100 | 0 | 0 | 0 |  | 649 | 400 | Y | Y | 0 | 0 | 0 |  | 651 | 400 | Y | Y | Y | [6 empty] | RB100.00 | C
A75592 | 2023-01-27 | 1 | C |  | 6 | A | AE5130M | 합금강 | D1 | BM#1 | 1619 | 48 | 1614 | 1570 | 35 | 5800 |  | 3 | 0.22 | 18 |  | -1.85 | 1572 | 1614 | 0 | 164.21 |  | 32 | 11 | 44 | Y |  | 2023-01-27 13:55 | 70 | 1095 | 32 | 31 | 32 | 34 | 34 | 34 | 34 | 33 | 31 | 31 | 29 | 28 | 27 | 23 | 31 | 34 | 23 | 34 | -0.18 | Y | 60 | Y | -0.4 | [7 empty] | N | N | N | N | 210 | 0.42 | 74 | 101532 | 98287 | 4163 | 15200 | 11 | 2 |  | 2023-01-27 14:09 | 1572 | 106 |  | 29 |  | *전공정 요청으로 감속주입-감속주입 20%이상으로 이상재및 생관통보 103~106.203~206 (RH성분OVER 합탕 재작업) | [14 empty] | 98.34 | 100 | 0 | 0 | 0 |  | 650 |  | Y | Y | 0 | 0 | 0 |  | 651 |  | Y | Y | N |  | Y |  |  |  |  | BT180180 | C
A75593 | 2023-01-27 | 1 | C |  | 7 | A | AE5130M | 합금강 | D1 | BM#1 | 1627 | 43 | 1628 | 1576 | 28 | 5600 |  | 3 | 0.22 | 17 |  | -1.38 | 1587 | 1619 | 0 | 136.62 |  | 15 | 22 | 79 | Y |  | 2023-01-27 15:29 | 85 | 1093 | 22 | 22 | 33 | 40 | 43 | 44 | 44 | 43 | 43 | 43 | 42 | 42 | 41 | 42 | 40 | 44 | 41 | 43 | -0.02 | Y | 35 | Y | 0.2 | [7 empty] | N | N | N | N | 200 | 0.49 | 64 | 101532 | 99628 | 4222 | 14500 | 11 | 2 |  | 2023-01-27 15:37 | 1587 | 121 |  | 10 |  | *L/D잔강 6.2 TON 슬라그 이월됨 | [14 empty] | 103.92 | 100 | 0 | 0 | 0 |  | 650 |  | Y | Y | 0 | 0 | 0 |  | 651 |  | Y | Y | N |  | N |  |  |  |  | BT180180 | C
B74886 | 2023-01-27 | 2 | C | TUNDISH교체전 | 8 | A | AE4340 | 합금강 | SNCM439계 | BM#2 | 1584 | 46 | 1627 | 1524 | 41 | 8200 |  | 1 | 0.37 | 22 |  | -2.38 | 1557 | 1620 | 15.1 | 0 | 0 | 6 | 40 | 69 | Y |  | 2023-01-27 15:22 | 68 | 1094 | 28 | 29 | 35 | 36 | 36 | 36 | 35 | 33 | 33 | 31 | 30 | 29 | 28 | 26 | 31 | 36 | 26 | 36 | -0.18 | Y | 55 | Y | 0 |  |  |  | 0.86 |  |  |  | N | N | N | N | 170 | 0.45 | 72 | 91312 | 102083 | 1567 |  | 02 | 1 |  | 2023-01-27 15:26 | 1557 | 117 |  | 16 |  | *전공정 요청 감속주입 | CFFF9C77C3744133848BE3437359F4D8 | 254AE39DBCEF48B1A116989C11057A54 | 838E5089406C42F58CCA94CDCD5F08BF | [11 empty] | 87.63 | 100 | 0 | 3200 | 0 |  | 650 | 400 | Y | Y | 0 | 4250 | 0 |  | 651 | 400 | Y | Y | Y | [6 empty] | LT180180 | C
A75594 | 2023-01-27 | 1 | C |  | 8 | A | AE5130M | 합금강 | D1 | BM#1 | 1648 | 59 | 1615 | 1588 | 36 | 7200 |  | 3 | 0.21 | 18 |  | -1.8 | 1572 | 1615 | 0 | 200.71 |  | 10 | 30 | 53 | Y |  | 2023-01-27 16:19 | 70 | 1100 | 41 | 41 | 39 | 38 | 37 | 36 | 36 | 35 | 34 | 34 | 33 | 33 | 32 | 32 | 36 | 39 | 32 | 0 | -0.13 |  | 55 | Y | 0 | [7 empty] | N | N | N | N | 190 | 0.49 | 61 | 101532 | 96083 | 217 | 15400 | 11 | 2 |  | 2023-01-27 16:26 | 1572 | 123 |  | 25 |  | *전공정요청 L/D잔강 이월 안함-이상재등록 | [14 empty] | 103.24 | 100 | 0 | 0 | 0 |  | 650 |  | Y | Y | 0 | 0 | 0 |  | 651 |  | Y | Y | N |  | N |  |  |  |  | BT180180 | C
B74887 | 2023-01-27 | 2 | C | TUNDISH교체 | 1 | A | SM45CM3 | 탄소강 | SM45C | BM#2 | 1598 | 48 | 1669 | 1555 | 45 | 8500 |  | 1 | 0.46 | 17 |  | -2.46 | 1580 | 1645 | 0 | 21.4 | 0 | 31 | 45 | 66 | Y |  | 2023-01-27 16:40 | 89 | 1096 | 39 | 35 | 38 | 43 | 45 | 49 | 48 | 50 | 51 | 51 | 51 | 51 |  | 51 | 46 | 51 | 51 | 51 | 0 |  | 15 | Y | 0 |  | 2.16 | 2.16 |  |  |  |  | Y | Y | Y | M | 220 | 0.44 | 66 | 94644 | 94081 | 7769 | 16300 | 06 | 2 |  | 2023-01-27 16:44 | 1580 | 139 |  | 33 |  | * T/D FLUX 용탕부: 120 KG / 유탕부: 10KG 투입. | [14 empty] | 93.75 | 100 | 1030 | 0 | 0 |  | 649 | 700 | Y | Y | 1000 | 0 | 0 |  | 651 | 700 | Y | Y | N |  | Y |  |  |  |  | RB100.00 | C
A75595 | 2023-01-27 | 1 | C |  | 9 | A | AE5130M | 합금강 | D1 | BM#1 | 1637 | 47 | 1598 | 1571 | 24 | 5200 |  | 3 | 0.22 | 18 |  | -1.46 | 1563 | 1598 | 0 | 144.53 |  | 1 | 30 | 72 | Y |  | 2023-01-27 17:13 | 61 | 1091 | 31 | 30 | 28 | 28 | 28 | 28 | 27 | 27 | 26 | 25 | 25 | 25 | 24 | 24 | 27 | 28 | 24 | 28 | -0.08 |  | 50 | Y | -0.2 | [7 empty] | N | N | N | N | 180 | 0.51 | 62 | 101532 | 101333 | -333 | 15000 | 11 | 2 |  | 2023-01-27 17:21 | 1563 | 109 |  | 33 |  | *전공정요청 L/D잔강 이월 안함-이상재등록 | [14 empty] | 98.38 | 100 | 0 | 0 | 0 |  | 650 |  | Y | Y | 0 | 0 | 0 |  | 651 |  | Y | Y | N |  | N |  |  |  |  | BT180180 | C
B74888 | 2023-01-27 | 2 | C |  | 2 | B | SM45CM3 | 탄소강 | SM45C | BM#2 | 1585 | 62 | 1637 | 1528 | 43 | 8200 |  | 1 | 0.38 | 16 |  | -2.44 | 1561 | 1633 | 0 | 52.32 | 0 | 38 | 58 | 74 | Y |  | 2023-01-27 17:55 | 70 | 1097 | 48 | 48 | 45 | 44 | 42 | 41 | 40 | 38 | 36 | 35 | 33 | 32 | 30 | 27 | 38 | 45 | 27 | 0 | -0.33 |  | 55 | Y | -0.6 | [7 empty] | Y | Y | Y | Y | 220 | 0.46 | 66 | 95629 | 95730 |  | 14900 | 06 | 2 |  | 2023-01-27 18:01 | 1561 | 135 |  | 24 | [16 empty] | 64.44 | 100 | 0 | 0 | 0 |  | 649 | 700 | Y | Y | 0 | 0 | 0 |  | 651 | 700 | Y | Y | N |  | Y |  |  |  |  | RB085.00 | C
A75596 | 2023-01-27 | 1 | C | TUNDISH교체전 | 10 | A | AE5130M | 합금강 | D1 | BM#1 | 1654 | 54 | 1623 | 1578 | 28 | 5400 |  | 3 | 0.23 | 16 |  | -1.79 | 1581 | 1623 | 0 | 179.44 |  | 32 | 12 | 62 | Y |  | 2023-01-27 18:32 | 79 | 1100 | 23 | 23 | 31 | 38 | 40 | 41 | 41 | 41 | 40 | 39 | 39 | 38 | 38 | 38 | 37 | 41 | 38 | 41 | -0.06 | Y | 40 | Y | 0 | [7 empty] | N | N | N | N | 170 | 0.46 | 70 | 88028 | 95641 | -141 | 2000 | 11 | 2 |  | 2023-01-27 18:39 | 1581 | 108 |  | 18 |  | *전공정요청 L/D잔강 이월 안함-이상재등록 *전기로 작업지연 감속주입 | 030EE68CDAAD4191B1883D90849858F4 | 5A498903B0CF4707B23E37E588A792D5 | DC499EBE292E4B29A8E5308171CE4CD1 |  |  |  | E233F42FC35A4C5EB39B3A41F3460376 | 5843D2DCFE1347F0BC3FE5F4BF44AA2B | BD4E42C660844595A3A04473E5BFA93A |  | 65F7E09AEE274627ABC8640BE17B977D | BBCDC23D37C94CC28CB9A5B22C64B629 | E503C3C932914BF981B88708003C47E8 |  | 89.64 | 100 | 0 | 2500 | 0 |  | 650 |  | Y | Y | 0 | 2500 | 0 |  | 651 |  | Y | Y | N | [6 empty] | BT180180 | C
B74889 | 2023-01-27 | 2 | C |  | 3 | A | SM45CM3 | 탄소강 | SM45C | BM#2 | 1608 | 43 | 1636 | 1556 | 37 | 6900 |  | 1 | 0.41 | 16 |  | -2.53 | 1558 | 1623 | 0 | 9.67 | 0 | 29 | 24 | 72 | Y |  | 2023-01-27 18:59 | 67 | 1090 | 22 | 27 | 32 | 34 | 34 | 33 | 32 | 31 | 30 | 30 | 28 | 27 |  | 27 | 30 | 34 | 27 | 0 | -0.16 | Y | 45 | Y | -0.2 | [7 empty] | Y | Y | Y | Y | 210 | 0.45 | 65 | 94014 | 91878 | 5022 | 14800 | 06 | 2 |  | 2023-01-27 19:05 | 1558 | 130 |  | 27 |  | *전공정 요청 감속주입 | [14 empty] | 100.34 | 100 | 0 | 0 | 0 |  | 649 | 700 | Y | Y | 0 | 0 | 0 |  | 651 | 700 | Y | Y | N |  | Y |  |  |  |  | RB110.00 | C
B74890 | 2023-01-27 | 2 | C | TUNDISH교체 | 1 | A | SM48CH | 탄소강 | B | BM#1 | 1516 | 47 | 1616 | 1518 | 40 | 7600 |  | 3 | 0.2 | 20 |  | -2.08 | 1567 | 1625 | 0 | 153.43 |  | 6 | 41 | 75 | Y |  | 2023-01-27 19:51 | 76 | 1103 | -309 | -243 | 27 | 23 | 24 | 27 | 27 | 28 | 29 | 29 | 29 | 29 | 29 | 28 | 27 | 29 | 28 | 29 | -0.03 |  | 30 | Y | 0 |  | 2.4 | 2.4 |  |  |  |  | N | N | N | N | 210 | 0.41 | 67 | 84610 | 93184 | 5016 | 15400 | 15 | 1 |  | 2023-01-27 19:59 | 1567 | 109 |  | 27 |  | *T/D FLUX 유:10,용:120kg *전공정 요청으로 감속주입-감속주입 20%이상으로 이상재및 생관통보 (전기로 전극교체) | [14 empty] | 8461000 | 100 | 1000 | 0 | 0 |  | 650 |  | N | N | 1000 | 0 | 0 |  | 651 |  | N | N | N |  | Y |  |  |  |  | BT180180 | H
A75597 | 2023-01-27 | 1 | C |  | 4 | A | SM45CM3 | 탄소강 | SM45C | BM#2 | 1630 | 53 | 1641 | 1565 | 33 | 6400 |  | 1 | 0.3 | 17 |  | -2.41 | 1567 | 1625 | 0 | 16.5 | 0 | 15 | 23 | 67 | Y |  | 2023-01-27 20:12 | 76 | 1099 | 24 | 31 | 41 | 44 | 45 | 45 | 44 | 44 | 43 | 42 | 41 | 40 | 39 | 38 | 40 | 45 | 38 | 44 | -0.16 | Y | 45 | Y | -0.2 | [7 empty] | Y | Y | Y | Y | 200 | 0.45 | 66 | 94979 | 93998 | 5202 | 15200 | 06 | 2 |  | 2023-01-27 20:29 | 1567 | 124 |  | 20 |  | *전공정 요청 감속주입 | [14 empty] | 98.53 | 100 | 0 | 0 | 0 |  | 651 | 700 | Y | Y | 0 | 0 | 0 |  | 651 | 700 | Y | Y | N |  | Y | N |  |  |  | RB120.00 | C
A75598 | 2023-01-27 | 1 | D |  | 2 | A | SM48CH | 탄소강 | B | BM#1 | 1605 | 42 | 1634 | 1551 | 33 | 6600 |  | 1 | 0.54 | 16 |  | 0 | 1568 | 1631 | 0 | 13.73 | 0 | 10 | 31 | 95 | Y |  | 2023-01-27 21:06 | 77 | 1095 | 27 | 29 | 32 | 33 | 35 | 35 | 34 | 33 | 32 | 31 | 30 | 30 | 29 | 27 | 31 | 35 | 27 | 0 | -0.16 | Y | 50 | Y | -0.2 | [7 empty] | N | N | N | N | 200 | 0.4 | 72 | 84610 | 92567 | 1083 | 15300 | 15 | 1 |  | 2023-01-27 21:09 | 1568 | 114 |  | 20 |  | *전공정 요청으로 감속주입-감속주입 20%이상으로 이상재및 생관통보 (전기로 전극교체) | [14 empty] | 8461000 | 100 | 0 | 0 | 0 |  | 650 |  | N | N | 0 | 0 | 0 |  | 651 |  | N | N | N | Y | N |  |  |  |  | BT180180 | H
B74891 | 2023-01-27 | 2 | D |  | 5 | C | SM45CM3 | 탄소강 | SM45C | BM#2 | 1582 | 51 | 1636 | 1533 | 43 | 8000 |  | 1 | 0.35 | 16 |  | -2.69 | 1566 | 1631 | 0 | 27.76 | 0 | 31 | 46 | 66 | Y |  | 2023-01-27 21:30 | 75 | 1098 | 36 | 35 | 47 | 52 | 53 | 52 | 51 | 49 | 48 | 45 | 43 | 40 | 36 | 32 | 45 | 53 | 32 | 0 | -0.47 | Y | 45 | Y | -0.8 | [7 empty] | Y | Y | Y | Y | 190 | 0.47 | 66 | 96772 | 97448 | 4702 | 14700 | 06 | 2 |  | 2023-01-27 21:33 | 1566 | 103 |  | 9 | [16 empty] | 9677200 | 100 | 0 | 0 | 0 |  | 651 | 700 | Y | Y | 0 | 0 | 0 |  | 650 | 700 | Y | Y | N |  | Y |  |  |  |  | RB178.00 | C
A75599 | 2023-01-27 | 1 | D |  | 3 | A | SM48CH | 탄소강 | B | BM#1 | 1609 | 39 | 1621 | 1545 | 25 | 4800 |  | 3 | 0.23 | 20 |  | -1.63 | 1572 | 1617 | 0 | 223.08 |  | 1 | 31 | 76 | Y |  | 2023-01-27 21:52 | 81 | 1093 | 26 | 25 | 25 | 26 | 29 | 29 | 29 | 28 | 28 | 28 | 27 | 26 | 26 | 22 | 26 | 29 | 22 | 29 | -0.13 | Y | 55 | Y | -0.2 | [7 empty] | N | N | N | N | 190 | 0.4 | 75 | 101532 | 93223 | 4977 | 14700 | 15 | 1 |  | 2023-01-27 22:11 | 1572 | 121 |  | 47 |  | *전공정 요청으로 감속주입-감속주입 20%이상으로 이상재및 생관통보 (전기로 전극교체) | [5 empty] | D441FCAD7D3A4492A7C9C60988BA2392 | 580ADDFEE5884585991C7BE181BC8E35 | 119778B40BBF4AFA83938D18435F1811 |  | 21811A0A58EA48A5A0C01BBDBA59DCAA | 4C1C3328B8504D3C9842411C834EBFBE | B2F242BB6C3B431AA22B0E04B794D2D4 |  |  | 103.39 | 100 | 0 | 0 | 0 |  | 650 |  | N | N | 0 | 0 | 0 |  | 651 |  | N | N | N |  | Y |  |  |  |  | BT180180 | C
B74892 | 2023-01-27 | 2 | D |  | 6 | A | SM45CB | 탄소강 | SM45C | BM#2 | 1599 | 44 | 1631 | 1545 | 37 | 6600 |  | 1 | 0.4 | 21 |  | -2.12 | 1555 | 1614 | 0 | 88.1 | 0 | 38 | 59 | 70 | Y |  | 2023-01-27 22:35 | 62 | 1104 | 25 | 31 | 37 | 40 | 39 | 39 | 37 | 35 | 33 | 32 | 29 | 27 | 26 | 22 | 32 | 40 | 22 | 0 | -0.36 | Y | 50 | Y | -0.8 | [7 empty] | Y | Y | Y | Y | 180 | 0.47 | 68 | 140528 | 101574 | 1376 | 13900 | 06 | 2 |  | 2023-01-27 22:36 | 1555 | 104 |  | 11 |  | * 연연주 혼탕부 성분확인 ID : 307, 308, 309, 407, 408, 409 | [14 empty] | 142.38 | 100 | 0 | 0 | 0 |  | 651 | 700 | N | N | 0 | 0 | 0 |  | 650 | 700 | N | N | N | [6 empty] | RB220.00 | C
B74893 | 2023-01-27 | 2 | D |  | 7 | A | SM45CM9 | 탄소강 | SM45C | BM#2 | 1565 | 49 | 1601 | 1525 | 35 | 6600 |  | 1 | 0.33 | 15 |  | -2.1 | 1553 | 1596 | 0 | 24.82 | 0 | 29 | 25 | 69 | Y |  | 2023-01-27 23:34 | 60 | 1091 | 17 | 22 | 24 | 26 | 26 | 26 | 25 | 24 | 23 | 22 | 21 | 20 | 19 | 19 | 23 | 26 | 19 | 26 | -0.16 | Y | 45 | Y | -0.2 | [7 empty] | Y | Y | Y | Y | 170 | 0.47 | 62 | 45420 | 92363 | 2087 | 14000 | 06 | 2 |  | 2023-01-27 23:40 | 1553 | 106 |  | 21 |  | * 연연주 혼탕부 성분확인 ID : 301, 401 | [14 empty] | 49.97 | 100 | 0 | 0 | 0 |  | 651 | 600 | Y | N | 0 | 0 | 0 |  | 650 | 600 | Y | N | N | [6 empty] | RB150.00 | C
A75600 | 2023-01-27 | 1 | D |  | 4 | A | SM48CH | 탄소강 | B | BM#1 | 1673 | 40 | 1608 | 1565 | 22 | 4500 |  | 3 | 0.24 | 16 |  | -2.06 | 1561 | 1608 | 0 | 186.87 |  | 32 | 13 | 75 | Y |  | 2023-01-27 23:12 | 70 | 1098 | 20 | 20 | 23 | 24 | 25 | 25 | 24 | 23 | 22 | 21 | 21 | 20 | 19 | 19 | 22 | 25 | 19 | 20 | -0.13 | Y | 45 | Y | 0 | [7 empty] | N | N | N | N | 180 | 0.4 | 72 | 101532 | 94765 | 3085 | 15700 | 15 | 1 |  | 2023-01-27 23:19 | 1561 | 118 |  | 43 |  | *전공정 요청으로 감속주입-감속주입 20%이상으로 이상재및 생관통보 (전기로 전극교체) | [14 empty] | 101.79 | 100 | 0 | 0 | 0 |  | 650 |  | N | N | 0 | 0 | 0 |  | 651 |  | N | N | N |  | Y |  |  |  |  | BT180180 | C
B74894 | 2023-01-27 | 2 | D |  | 8 | A | SM45CM9 | 탄소강 | SM45C | BM#2 | 1569 | 40 | 1603 | 1523 | 33 | 6300 |  | 1 | 0.34 | 16 |  | -2.16 | 1553 | 1597 | 0 | 28.87 | 0 | 15 | 24 | 74 | Y |  | 2023-01-28 00:32 | 60 | 1090 | 17 | 18 | 24 | 26 | 26 | 26 | 26 | 24 | 23 | 23 | 22 | 21 | 20 | 17 | 23 | 26 | 17 | 26 | -0.16 | Y | 55 | Y | -0.4 | [7 empty] | Y | Y | Y | Y | 170 | 0.46 | 67 | 91262 | 98963 | 3637 | 15100 | 06 | 2 |  | 2023-01-28 00:36 | 1553 | 104 |  | 27 |  | * 전공정 요청으로 감속주입 0.40 이상공정 등록 및 생관통보 ID : 306~, 406~ | [14 empty] | 92.42 | 100 | 0 | 0 | 0 |  | 650 | 600 | Y | N | 0 | 0 | 0 |  | 650 | 600 | Y | N | N | [6 empty] | RB220.00 | C
A75601 | 2023-01-27 | 1 | D |  | 5 | A | SM48CH | 탄소강 | B | BM#1 | 1620 | 42 | 1616 | 1568 | 22 | 4600 |  | 3 | 0.23 | 16 |  | -2 | 1569 | 1616 | 0 | 191.27 |  | 6 | 42 | 69 | Y |  | 2023-01-28 00:18 | 78 | 1088 | 17 | 17 | 21 | 27 | 30 | 33 | 33 | 33 | 34 | 33 | 33 | 33 | 32 | 31 | 30 | 34 | 31 | 33 | -0.03 | Y | 40 | Y | 0 | [7 empty] | N | N | N | N | 170 | 0.4 | 79 | 101532 | 100360 | 390 | 15100 | 15 | 1 |  | 2023-01-28 00:28 | 1569 | 129 |  | 51 |  | *전공정 요청으로 감속주입-감속주입 20%이상으로 이상재및 생관통보 (전기로 전극교체) | [14 empty] | 96.38 | 100 | 0 | 0 | 0 |  | 650 |  | N | N | 0 | 0 | 0 |  | 651 |  | N | N | N |  | Y |  |  |  |  | BT180180 | C
B74895 | 2023-01-27 | 2 | D | TUNDISH교체전 | 9 | A | SM45CM9 | 탄소강 | SM45C | BM#2 | 1561 | 34 | 1589 | 1535 | 31 | 6000 |  | 1 | 0.3 | 15 |  | -1.93 | 1553 | 1591 | 0 | 12.19 | 0 | 31 | 47 | 67 | Y |  | 2023-01-28 01:44 | 60 | 1088 | 15 | 18 | 20 | 23 | 24 | 23 | 23 | 22 | 22 | 20 | 19 | 17 | 17 | 16 | 20 | 24 | 16 | 23 | -0.16 | Y | 50 | Y | 0 | [7 empty] | N | Y | Y | N | 220 | 0.4 | 75 | 106917 | 94677 | 1223 | 2000 | 06 | 2 |  | 2023-01-28 01:51 | 1553 | 97 |  | 24 |  | * 전공정 요청으로 감속주입 0.40 이상공정 등록 및 생관통보 | 6BC438DED9564F999B09C59781B57A25 | 76ED3112347A404FB7CEACC812756D3E | 03887C050DE64E009D2CD47288A2D864 | [11 empty] | 116.09 | 100 | 0 | 2720 | 0 |  | 651 | 400 | Y | N | 0 | 2880 | 0 |  | 650 | 400 | Y | N | N | [6 empty] | RB150.00 | C
A75602 | 2023-01-27 | 1 | D |  | 6 | A | SM48CH | 탄소강 | B | BM#1 | 1679 | 40 | 1612 | 1598 | 19 | 3800 |  | 3 | 0.22 | 17 |  | -2.05 | 1565 | 1612 | 0 | 138.5 |  | 10 | 32 | 62 | Y |  | 2023-01-28 01:44 | 74 | 1091 | 30 | 30 | 29 | 29 | 30 | 30 | 29 | 28 | 29 | 29 | 28 | 28 | 27 | 27 | 29 | 30 | 27 | 30 | -0.07 | Y | 40 | Y | -0.2 | [7 empty] | N | N | N | N | 210 | 0.51 | 60 | 101532 | 97576 | 2924 | 14600 | 15 | 1 |  | 2023-01-28 01:58 | 1565 | 114 |  | 46 | [16 empty] | 99.01 | 100 | 0 | 0 | 0 |  | 650 |  | N | N | 0 | 0 | 0 |  | 651 |  | N | N | N |  | Y |  |  |  |  | BT180180 | C
A75603 | 2023-01-27 | 1 | D |  | 7 | A | SM48CH | 탄소강 | B | BM#1 | 1665 | 39 | 1609 | 1589 | 19 | 3700 |  | 3 | 0.22 | 16 |  | -2.48 | 1555 | 1609 | 0 | 214.49 |  | 1 | 32 | 83 | Y |  | 2023-01-28 02:56 | 64 | 1098 | 27 | 27 | 26 | 29 | 29 | 29 | 29 | 29 | 28 | 28 | 28 | 27 | 27 | 27 | 28 | 29 | 27 | 29 | -0.04 | Y | 45 | Y | 0 | [7 empty] | N | N | N | N | 200 | 0.5 | 61 | 101532 | 96827 | 4973 | 15300 | 15 | 1 |  | 2023-01-28 03:04 | 1555 | 112 |  | 34 | [16 empty] | 10153200 | 100 | 0 | 0 | 0 |  | 650 |  | N | N | 0 | 0 | 0 |  | 651 |  | N | N | N |  | Y |  |  |  |  | BT180180 | C
B74896 | 2023-01-27 | 2 | D | TUNDISH교체 | 1 | B | SFMN438VM2 | 합금강 | KFMN443계 | BM#2 | 1568 | 54 | 1666 | 1528 | 48 | 9700 |  | 1 | 0.43 | 18 |  | -2.93 | 1579 | 1663 | 0 | 54.83 | 0 | 38 | 60 | 66 | Y |  | 2023-01-28 03:31 | 88 | 1090 | -274 | -54 | 39 | 37 | 39 | 44 | 46 | 47 | 48 | 48 | 49 | 49 | 48 | 47 | 43 | 49 | 47 | 48 | -0.03 |  | 25 | Y | 0 |  | 1.37 | 1.37 |  |  |  |  | N | N | N | M | 210 | 0.37 | 74 | 88483 | 94840 | 1110 | 14300 | 03 | 1 |  | 2023-01-28 03:25 | 1579 | 127 |  | 15 |  | * T/D FLUX 용탕부: 120 KG / 유탕부: 10KG 투입. * 전공정 요청으로 20%이상 감속주입, 이상공정 등록 및 생관통보 | 3D8113C4E32E4276B92031AFC0282B66 | [13 empty] | 95.5 | 100 | 1000 | 0 | 0 |  | 651 | 400 | Y | N | 1000 | 0 | 0 |  | 651 | 400 | Y | N | [7 empty] | RB178.00 | C
A75604 | 2023-01-27 | 1 | D |  | 8 | A | SM48CH | 탄소강 | B | BM#1 | 1687 | 42 | 1595 | 1576 | 22 | 3600 |  | 3 | 0.23 | 17 |  | -1.82 | 1555 | 1595 | 0 | 162.69 |  | 32 | 14 | 59 | Y |  | 2023-01-28 03:59 | 64 | 1088 | 27 | 26 | 25 | 25 | 24 | 24 | 23 | 23 | 22 | 22 | 21 | 21 |  | 21 | 23 | 25 | 21 | 0 | -0.09 |  | 45 | Y | 0 | [7 empty] | N | N | N | N | 190 | 0.51 | 56 | 84610 | 92276 | 4974 | 15000 | 15 | 1 |  | 2023-01-28 04:06 | 1555 | 106 |  | 33 | [16 empty] | 8461000 | 100 | 0 | 0 | 0 |  | 650 |  | N | N | 0 | 0 | 0 |  | 651 |  | N | N | N |  | Y |  |  |  |  | BT180180 | H
B74897 | 2023-01-27 | 2 | B |  | 2 | B | SFMN438VM2 | 합금강 | KFMN443계 | BM#2 | 1541 | 48 | 1626 | 1537 | 44 | 8200 |  | 1 | 0.32 | 19 |  | -2.58 | 1550 | 1621 | 0 | 21.38 | 0 | 29 | 26 | 93 | Y |  | 2023-01-28 04:53 | 59 | 1093 | 44 | 41 | 39 | 37 | 35 | 33 | 31 | 30 | 28 | 27 | 26 | 25 | 24 | 21 | 30 | 39 | 21 | 0 | -0.28 |  | 65 | Y | -0.2 |  |  |  | 0.568 |  |  |  | N | N | N | Y | 210 | 0.4 | 77 | 89404 | 98135 | 1015 | 15200 | 03 | 1 |  | 2023-01-28 04:50 | 1550 | 110 |  | 10 |  | * 전공정 요청으로 20%이상 감속주입, 이상공정 등록 및 생관통보 | [14 empty] | 94.41 | 100 | 0 | 0 | 0 |  | 651 | 400 | Y | N | 0 | 0 | 0 |  | 650 | 400 | Y | N | [7 empty] | RB178.00 | C
A75605 | 2023-01-27 | 1 | B |  | 9 | A | SM48CH | 탄소강 | B | BM#1 | 1665 | 40 | 1597 | 1593 | 19 | 3000 |  | 3 | 0.23 | 17 |  | -1.58 | 1561 | 1597 | 0 | 160.48 |  | 6 | 43 | 49 | Y |  | 2023-01-28 05:00 | 70 | 1093 | 20 | 24 | 29 | 31 | 32 | 32 | 32 | 32 | 32 | 31 | 32 | 31 |  | 31 | 30 | 32 | 31 | 32 | -0.03 | Y | 35 | Y | -0.2 | [7 empty] | N | N | N | N | 180 | 0.5 | 59 | 84610 | 94717 | 3983 | 14600 | 15 | 1 |  | 2023-01-28 05:08 | 1561 | 102 |  | 30 | [16 empty] | 84.86 | 100 | 0 | 0 | 0 |  | 650 |  | N | N | 0 | 0 | 0 |  | 651 |  | N | N | N |  | Y |  |  |  |  | BT180180 | H
B74898 | 2023-01-27 | 2 | B |  | 3 | A | SFMN438VM2 | 합금강 | KFMN443계 | BM#2 | 1588 | 45 | 1633 | 1543 | 40 | 8100 |  | 1 | 0.38 | 19 |  | -2.48 | 1561 | 1634 | 0 | 21.13 | 0 | 15 | 25 | 109 | Y |  | 2023-01-28 06:06 | 70 | 1088 | 17 | 20 | 25 | 28 | 30 | 30 | 30 | 30 | 30 | 29 | 29 | 28 | 26 | 22 | 27 | 30 | 22 | 30 | -0.15 | Y | 55 | Y | -0.2 |  |  |  | 1.377 |  |  |  | N | N | N | Y | 200 | 0.4 | 78 | 94028 | 99347 | -497 | 15400 | 03 | 1 |  | 2023-01-28 06:08 | 1561 | 121 |  | 16 |  | * 전공정 요청으로 20%이상 감속주입, 이상공정 등록 및 생관통보 | [14 empty] | 99.03 | 100 | 0 | 0 | 0 |  | 650 | 400 | Y | N | 0 | 0 | 0 |  | 651 | 400 | Y | N | [7 empty] | RB178.00 | C
A75606 | 2023-01-27 | 1 | B | TUNDISH교체전 | 10 | A | SM48CH | 탄소강 | B | BM#1 | 1620 | 42 | 1593 | 1610 | 18 | 3000 |  | 3 | 0.25 | 16 |  | -1.63 | 1556 | 1593 | 0 | 150.21 |  | 10 | 33 | 54 | Y |  | 2023-01-28 06:07 | 65 | 1110 | 30 | 30 | 32 | 32 | 31 | 31 | 29 | 28 | 27 | 27 | 26 | 26 | 25 | 25 | 29 | 32 | 25 | 0 | -0.13 |  | 55 | Y | 0 | [7 empty] | N | N | N | N | 170 | 0.43 | 71 | 99380 | 98442 | 3208 | 2000 | 15 | 1 |  | 2023-01-28 06:17 | 1556 | 97 |  | 23 |  | *전기로 전극교체 및 보수작업 작업지연 20%이상 감속주입 ID:102~106.202~206 |  | 06227600EFA8417DA8F40BF95E9270C9 | 44B5FD9FE8C9408D91B4AADF32EF6BB3 | C684C0DEB9124D6EB1AEA18BE01EB3EF | [10 empty] | 96.07 | 0 | 0 | 3000 | 0 |  | 650 |  | N | N | 0 | 3100 | 0 |  | 651 |  | N | N | N |  | Y |  |  |  |  | BT180180 | C
B74899 | 2023-01-27 | 2 | B |  | 4 | A | SFMN438VM2 | 합금강 | KFMN443계 | BM#2 | 1567 | 44 | 1640 | 1545 | 38 | 7300 |  | 1 | 0.32 | 19 |  | 0 | 1554 | 1627 | 0 | 20.24 | 0 | 31 | 48 | 98 | Y |  | 2023-01-28 07:09 | 63 | 1090 | 18 | 18 | 20 | 21 | 21 | 21 | 21 | 20 | 20 | 19 | 17 | 16 | 15 | 10 | 18 | 21 | 10 | 21 | -0.18 | Y | 60 | Y | -0.4 |  |  |  | 1.177 |  |  |  | N | N | N | Y | 190 | 0.4 | 77 | 102576 | 98278 | -328 | 13200 | 03 | 1 |  | 2023-01-28 07:11 | 1554 | 134 |  | 33 |  | * 전공정 요청으로 20%이상 감속주입, 이상공정 등록 및 생관통보 | [14 empty] | 108.55 | 100 | 0 | 0 | 0 |  | 651 | 400 | Y | N | 0 | 0 | 0 |  | 650 | 400 | Y | N | [7 empty] | RB178.00 | C
A75607 | 2023-01-27 | 1 | B | TUNDISH교체 | 1 | A | AE1055LS | 탄소강 | G-AE1055LS | BM#1 | 1589 | 44 | 1625 | 1541 | 36 | 7100 |  | 3 | 0.23 | 25 |  | -1.47 | 1579 | 1625 | 0 | 193.33 |  | 1 | 33 | 62 | Y |  | 2023-01-28 07:21 | 95 | 1092 | -382 | -234 | 30 | 24 | 28 | 36 | 37 | 39 | 41 | 42 | 42 | 43 |  | 43 | 36 | 43 | 43 | 0 | 0 |  |  | Y | 0.2 |  | 1.95 | 1.77 | [5 empty] | N | N | M | 210 | 0.48 | 58 | 84600 | 94541 | 5059 | 14900 | 13 | 2 |  | 2023-01-28 07:30 | 1579 | 131 |  | 47 |  | *T/D FLUX 유:10KG용:220KG | [6 empty] | 345142EC1BA34056ABF6C9BEF002C005 | EAA5488B195241749B388CFDAE8A12A6 |  |  | 26C37D68194C4837A22F134CF2C3F93A | F2B005263001479DA28CF4E915B724B0 |  |  | 83.89 | 100 | 1500 | 0 | 0 |  | 500 |  | N | N | 1500 | 0 | 0 |  | 501 |  | N | N | N |  |  | Y |  |  |  | BT180180 | C
B74900 | 2023-01-28 | 2 | B |  | 5 | A | SFMN438VM2 | 합금강 | KFMN443계 | BM#2 | 1635 | 47 | 1651 | 1573 | 40 | 7200 |  | 1 | 0.37 | 19 |  | 0 | 1554 | 1634 | 0 | 28.49 | 0 | 38 | 61 | 69 | Y |  | 2023-01-28 08:30 | 63 | 1091 | 5 | 16 | 25 | 28 | 30 | 30 | 30 | 29 | 29 | 28 | 26 | 25 |  | 25 | 25 | 30 | 25 | 30 | -0.14 | Y | 35 | Y | -0.2 |  |  |  | 1.315 |  |  |  | N | N | N | Y | 180 | 0.53 | 56 | 91454 | 95986 | 1014 | 14900 | 03 | 1 |  | 2023-01-28 08:32 | 1554 | 141 |  | 31 | [16 empty] | 98.87 | 100 | 0 | 0 | 0 |  | 651 | 400 | Y | N | 0 | 0 | 0 |  | 650 | 400 | Y | N | [7 empty] | RB178.00 | C
A75608 | 2023-01-28 | 1 | B |  | 2 | A | AE1055LS | 탄소강 | G-AE1055LS | BM#1 | 1620 | 41 | 1605 | 1530 | 31 | 6300 |  | 3 | 0.23 | 25 |  | -1.56 | 1557 | 1605 | 0 | 206.88 |  | 32 | 15 | 72 | Y |  | 2023-01-28 08:32 | 73 | 1093 | 23 | 25 | 25 | 23 | 21 | 25 | 24 | 24 | 24 | 23 | 23 | 21 | 21 | 25 | 23 | 25 | 21 | 25 | -0.08 | Y | 50 | Y | 0.8 | [8 empty] | N | N | Y | 200 | 0.46 | 68 | 101520 | 95190 | 7010 | 15500 | 13 | 2 |  | 2023-01-28 08:46 | 1557 | 116 |  | 35 |  | *전기로 설비이상으로 20%이상 감속주입 ID 103~106.203~206 | [14 empty] | 96.5 | 100 | 0 | 0 | 0 |  | 500 |  | N | N | 0 | 0 | 0 |  | 501 |  | N | N | N |  |  | Y |  |  |  | BT180180 | C
B74901 | 2023-01-28 | 2 | B |  | 6 | A | SFMN438VM2 | 합금강 | KFMN443계 | BM#2 | 1628 | 49 | 1649 | 1547 | 42 | 7800 |  | 1 | 0.35 | 18 |  | 0 | 1563 | 1638 | 0 | 16.98 | 0 | 29 | 27 | 70 | Y |  | 2023-01-28 09:31 | 72 | 1093 | 22 | 23 | 32 | 35 | 38 | 39 | 39 | 38 | 37 | 35 | 33 | 32 | 31 | 29 | 34 | 39 | 29 | 0 | -0.25 | Y | 40 | Y | -0.4 |  |  |  | 1.083 |  |  |  | N | N | N | Y | 170 | 0.47 | 68 | 101640 | 99317 | 733 | 16400 | 03 | 1 |  | 2023-01-28 09:34 | 1563 | 134 |  | 27 |  | * 전공정 요청으로 20%이상 감속주입, 이상공정 등록 및 생관통보 ID: 304~ 404~ | [14 empty] | 103.08 | 100 | 0 | 0 | 0 |  | 651 | 400 | Y | N | 0 | 0 | 0 |  | 651 | 400 | Y | N | [7 empty] | RB178.00 | C
A75609 | 2023-01-28 | 1 | B |  | 3 | A | AE1055LS | 탄소강 | G-AE1055LS | BM#1 | 1620 | 42 | 1592 | 1577 | 27 | 4600 |  | 3 | 0.22 | 25 |  | -1.64 | 1543 | 1592 | 0 | 170.91 |  | 6 | 44 | 81 | Y |  | 2023-01-28 09:56 | 59 | 1095 | 24 | 23 | 24 | 25 | 24 | 23 | 23 | 22 | 21 | 19 | 19 | 18 | 18 | 16 | 21 | 25 | 16 | 24 | -0.16 | Y | 55 | Y | -0.2 | [8 empty] | N | N | Y | 190 | 0.4 | 79 | 84600 | 96078 | 5272 | 12600 | 13 | 2 |  | 2023-01-28 10:08 | 1543 | 96 |  | 20 |  | *전기로 설비이상으로 20%이상 감속주입 *STR#1 W/D4번 모터 문제로 S/R미적용 ID:101~105 | [14 empty] | 8460000 | 100 | 0 | 0 | 0 |  | 500 |  | N | N | 0 | 0 | 0 |  | 501 |  | N | N | N |  |  | Y |  |  |  | BT180180 | H
B74902 | 2023-01-28 | 2 | B |  | 7 | A | SFMN438VM2 | 합금강 | KFMN443계 | BM#2 | 1617 | 47 | 1647 | 1543 | 42 | 8200 |  | 1 | 0.49 | 18 |  | 0 | 1561 | 1634 | 0 | 17.86 | 0 | 15 | 26 | 55 | Y |  | 2023-01-28 10:45 | 70 | 1093 | 25 | 24 | 28 | 31 | 33 | 33 | 32 | 31 | 30 | 29 | 28 | 27 | 26 | 23 | 28 | 33 | 23 | 0 | -0.18 | Y | 55 | Y | -0.2 |  |  |  | 0.964 |  |  |  | N | N | N | Y | 170 | 0.4 | 79 | 102576 | 99341 | -191 | 16100 | 03 | 1 |  | 2023-01-28 10:46 | 1561 | 128 |  | 23 |  | * 전공정 요청으로 20%이상 감속주입, 이상공정 등록 및 생관통보 | [14 empty] | 107.52 | 100 | 0 | 0 | 0 |  | 651 | 400 | Y | N | 0 | 0 | 0 |  | 650 | 400 | Y | N | [7 empty] | RB178.00 | H
A75610 | 2023-01-28 | 1 | B |  | 4 | A | AE1055LS | 탄소강 | G-AE1055LS | BM#1 | 1587 | 44 | 1601 | 1546 | 33 | 5600 |  | 3 | 0.22 | 26 |  | -1.38 | 1558 | 1601 | 0 | 220.76 |  | 10 | 34 | 93 | Y |  | 2023-01-28 11:13 | 74 | 1090 | 13 | 23 | 25 | 23 | 24 | 24 | 24 | 23 | 23 | 23 | 22 | 23 |  | 23 | 23 | 25 | 22 | 24 | -0.02 | Y | 40 | Y | 0.2 | [8 empty] | N | N | Y | 180 | 0.48 | 60 | 101520 | 94747 | 7003 | 15100 | 13 | 2 |  | 2023-01-28 11:21 | 1558 | 110 |  | 23 |  | *STR#1 W/D4번 모터 문제로 S/R미적용 | [14 empty] | 10152000 | 100 | 0 | 0 | 0 |  | 500 |  | N | N | 0 | 0 | 0 |  | 501 |  | N | N | N |  |  | Y | Y |  |  | BT180180 | H
A75611 | 2023-01-28 | 1 | B |  | 5 | A | AE1055LS | 탄소강 | G-AE1055LS | BM#1 | 1623 | 41 | 1605 | 1556 | 29 | 4800 |  | 3 | 0.21 | 25 |  | -1.59 | 1556 | 1605 | 0 | 180.17 |  | 1 | 34 | 79 | Y |  | 2023-01-28 12:08 | 72 | 1091 | 22 | 22 | 24 | 21 | 25 | 21 | 24 | 24 | 24 | 23 | 21 | 22 | 22 | 22 | 23 | 25 | 21 | 24 | -0.13 | Y | 30 | Y | 0 | [8 empty] | N | N | Y | 170 | 0.48 | 63 | 101520 | 93047 | 7353 | 15200 | 13 | 2 |  | 2023-01-28 12:17 | 1556 | 105 |  | 29 |  | *STR#1 W/D4번 모터 문제로 S/R미적용 | [14 empty] | 98.18 | 100 | 0 | 0 | 0 |  | 500 |  | N | N | 0 | 0 | 0 |  | 501 |  | N | N | N |  |  | Y |  |  |  | BT180180 | H
B74903 | 2023-01-28 | 2 | B |  | 8 | A | SFMN438VM2 | 합금강 | KFMN443계 | BM#2 | 1609 | 41 | 1640 | 1563 | 35 | 6800 |  | 1 | 0.33 | 18 |  | -2.5 | 1556 | 1636 | 0 | 18.39 | 0 | 31 | 49 | 46 | Y |  | 2023-01-28 11:58 | 65 | 1093 | 20 | 20 | 26 | 26 | 28 | 29 | 28 | 27 | 28 | 27 | 27 | 26 | 25 | 21 | 25 | 29 | 21 | 28 | -0.15 | Y | 55 | Y | -0.2 |  |  |  | 0.881 |  |  |  | N | N | N | Y | 210 | 0.4 | 80 | 111124 | 100930 | -630 | 15800 | 03 | 1 |  | 2023-01-28 11:59 | 1556 | 126 |  | 29 |  | * 전공정 요청으로 20%이상 감속주입, 이상공정 등록 및 생관통보 | [14 empty] | 114.5 | 100 | 0 | 0 | 0 |  | 650 | 400 | Y | N | 0 | 0 | 0 |  | 649 | 400 | Y | N | [7 empty] | RB178.00 | H
A75612 | 2023-01-28 | 1 | C |  | 6 | A | AE1055LS | 탄소강 | G-AE1055LS | BM#1 | 1658 | 40 | 1601 | 1583 | 21 | 3500 |  | 3 | 0.22 | 25 |  | -1.53 | 1555 | 1601 | 0 | 173.12 |  | 32 | 16 | 76 | Y |  | 2023-01-28 13:09 | 71 | 1091 | 31 | 31 | 32 | 33 | 33 | 33 | 33 | 32 | 32 | 31 | 31 | 30 |  | 30 | 32 | 33 | 30 | 33 | -0.06 | Y | 45 | Y | -0.2 | [8 empty] | N | N | Y | 210 | 0.48 | 61 | 101520 | 94620 | 5680 | 15100 | 13 | 2 |  | 2023-01-28 13:16 | 1555 | 106 |  | 32 |  | *STR#1 W/D4번 모터 문제로 S/R미적용 | [14 empty] | 10152000 | 100 | 0 | 0 | 0 |  | 500 |  | N | N | 0 | 0 | 0 |  | 501 |  | N | N | N |  |  | Y |  |  |  | BT180180 | H
B74904 | 2023-01-28 | 2 | C |  | 9 | A | SFMN438VM2 | 합금강 | KFMN443계 | BM#2 | 1643 | 48 | 1651 | 1561 | 40 | 7400 |  | 1 | 0.5 | 19 |  | 0 | 1560 | 1638 | 0 | 25.47 | 0 | 38 | 62 | 63 | Y |  | 2023-01-28 13:24 | 69 | 1094 | 18 | 20 | 24 | 27 | 30 | 31 | 31 | 29 | 30 | 29 | 28 | 27 | 26 | 22 | 27 | 31 | 22 | 0 | -0.18 | Y | 50 | Y | -0.4 |  |  |  | 1.236 |  |  |  | N | N | N | Y | 200 | 0.4 | 79 | 111124 | 99111 | -161 | 14900 | 03 | 1 |  | 2023-01-28 13:25 | 1560 | 132 |  | 24 |  | * 전공정 요청으로 20%이상 감속주입, 이상공정 등록 및 생관통보 | [14 empty] | 114.44 | 100 | 0 | 0 | 0 |  | 651 | 400 | Y | N | 0 | 0 | 0 |  | 651 | 400 | Y | N | [7 empty] | RB178.00 | H
A75613 | 2023-01-28 | 1 | C |  | 7 | A | AE1055LS | 탄소강 | G-AE1055LS | BM#1 | 1659 | 39 | 1594 | 1556 | 31 | 4600 |  | 3 | 0.22 | 25 |  | -1.4 | 1551 | 1594 | 0 | 190.47 |  | 6 | 45 | 61 | Y |  | 2023-01-28 14:12 | 67 | 1092 | 30 | 29 | 29 | 29 | 30 | 30 | 30 | 29 | 29 | 28 | 27 | 26 | 26 | 27 | 28 | 30 | 26 | 30 | -0.1 | Y | 40 | Y | 0.2 | [8 empty] | N | N | Y | 200 | 0.48 | 64 | 84600 | 97029 | 4271 | 14900 | 13 | 2 |  | 2023-01-28 14:28 | 1551 | 108 |  | 32 |  | *STR#1 W/D4번 모터 문제로 S/R미적용 | [6 empty] | D1EACA81E24E4A1D8FEF7E6F29BB2358 | A1978FA6D7234F9BBA7828FD8665362D | EAE89B1F412440F4A83C63F54C121AD6 |  | D2DBFA2DC3A0499FB2C3AB08BB54A1F2 | 5618863F4C2A495DB98F9A0D8F96BC5C | F93AF7EB3C244644BE0FCDFFC72043B4 |  | 81.35 | 100 | 0 | 0 | 0 |  | 500 |  | N | N | 0 | 0 | 0 |  | 501 |  | N | N | N |  |  | Y |  |  |  | BT180180 | H
B74905 | 2023-01-28 | 2 | C |  | 10 | B | SFMN438VM2 | 합금강 | KFMN443계 | BM#2 | 1632 | 43 | 1646 | 1569 | 39 | 7200 |  | 1 | 0.33 | 18 |  | -2.59 | 1557 | 1634 | 0 | 19.94 | 0 | 29 | 28 | 74 | Y |  | 2023-01-28 14:27 | 66 | 1094 | 16 | 18 | 21 | 23 | 25 | 25 | 25 | 26 | 26 | 26 | 25 | 23 | 23 | 21 | 23 | 26 | 21 | 26 | -0.12 | Y | 40 | Y | 0 |  |  |  | 1.033 |  |  |  | N | N | N | Y | 190 | 0.4 | 77 | 94028 | 97805 | 645 | 16300 | 03 | 1 |  | 2023-01-28 14:33 | 1557 | 145 |  | 41 |  | * 전공정 요청으로 20%이상 감속주입, 이상공정 등록 및 생관통보 | [14 empty] | 96.29 | 100 | 0 | 0 | 0 |  | 651 | 400 | Y | N | 0 | 0 | 0 |  | 650 | 400 | Y | N | [7 empty] | RB178.00 | H
A75614 | 2023-01-28 | 1 | C |  | 8 | A | AE1055LS | 탄소강 | G-AE1055LS | BM#1 | 1619 | 43 | 1604 | 1558 | 31 | 5000 |  | 3 | 0.21 | 25 |  | -1.48 | 1558 | 1604 | 0 | 191.14 |  | 10 | 35 | 63 | Y |  | 2023-01-28 15:17 | 74 | 1092 | 21 | 21 | 25 | 23 | 24 | 25 | 25 | 25 | 24 | 23 | 23 | 23 | 22 | 21 | 23 | 25 | 21 | 25 | -0.07 | Y | 55 | Y | -0.2 | [8 empty] | N | N | Y | 190 | 0.45 | 66 | 101520 | 91445 | 7155 | 15000 | 13 | 2 |  | 2023-01-28 15:25 | 1558 | 110 |  | 32 |  | *STR#1 W/D4번 모터 문제로 S/R미적용 *전공정 요청으로 감속주입-정속주입 강종 감속으로 이상재 등록ID: (전기로 전극교체) | [14 empty] | 100.07 | 100 | 0 | 0 | 0 |  | 500 |  | N | N | 0 | 0 | 0 |  | 501 |  | N | N | N |  |  | Y |  |  |  | BT180180 | H
B74906 | 2023-01-28 | 2 | C |  | 11 | A | SFMN438VM2 | 합금강 | KFMN443계 | BM#2 | 1676 | 42 | 1651 | 1576 | 36 | 6700 |  | 1 | 0.37 | 18 |  | -2.47 | 1568 | 1641 | 0 | 17.15 | 0 | 15 | 27 | 59 | Y |  | 2023-01-28 15:28 | 77 | 1094 | 18 | 20 | 24 | 28 | 29 | 30 | 29 | 30 | 29 | 28 | 27 | 25 | 24 | 19 | 26 | 30 | 19 | 29 | -0.22 | Y | 50 | Y | -0.6 |  |  |  | 1.205 |  |  |  | N | N | N | Y | 180 | 0.4 | 79 | 94028 | 100093 | -93 | 15400 | 03 | 1 |  | 2023-01-28 15:39 | 1568 | 157 |  | 58 |  | * 전공정 요청으로 20%이상 감속주입, 이상공정 등록 및 생관통보 | [14 empty] | 96.89 | 100 | 0 | 0 | 0 |  | 651 | 400 | Y | N | 0 | 0 | 0 |  | 650 | 400 | Y | N | [7 empty] | RB178.00 | H
A75615 | 2023-01-28 | 1 | C |  | 9 | A | AE1055LS | 탄소강 | G-AE1055LS | BM#1 | 1620 | 38 | 1596 | 1588 | 26 | 3700 |  | 3 | 0.21 | 25 |  | -1.27 | 1557 | 1596 | 0 | 204.79 |  | 1 | 35 | 65 | Y |  | 2023-01-28 16:19 | 73 | 1093 | 30 | 30 | 31 | 32 | 33 | 33 | 32 | 32 | 31 | 31 | 31 | 30 | 30 | 30 | 31 | 33 | 30 | 32 | -0.04 | Y | 45 | Y | 0 | [8 empty] | N | N | Y | 180 | 0.45 | 68 | 101520 | 97209 | 5391 | 15200 | 13 | 2 |  | 2023-01-28 16:27 | 1557 | 114 |  | 37 |  | *STR#1 W/D4번 모터 문제로 S/R미적용 *전공정 요청으로 감속주입-정속주입 강종 감속으로 이상재 등록ID: (전기로 전극교체) | [14 empty] | 97.43 | 100 | 0 | 0 | 0 |  | 500 |  | N | N | 0 | 0 | 0 |  | 501 |  | N | N | N |  |  | Y |  |  |  | BT180180 | H
B74907 | 2023-01-28 | 2 | C |  | 12 | A | SFMN438VM2 | 합금강 | KFMN443계 | BM#2 | 1603 | 48 | 1652 | 1563 | 43 | 8300 |  | 1 | 0.36 | 18 |  | -2.63 | 1575 | 1651 | 0 | 14.55 | 0 | 31 | 50 | 38 | Y |  | 2023-01-28 16:43 | 84 | 1101 | 14 | 15 | 26 | 30 | 33 | 34 | 37 | 38 | 37 | 37 | 37 | 36 | 36 | 35 | 33 | 38 | 35 | 37 | -0.04 | Y | 45 | Y | 0 |  |  |  | 1.146 |  |  |  | N | N | N | Y | 170 | 0.4 | 82 | 102576 | 104114 |  | 14600 | 03 | 1 |  | 2023-01-28 16:54 | 1575 | 168 |  | 64 |  | * 전공정 요청으로 20%이상 감속주입, 이상공정 등록 및 생관통보 | [14 empty] | 68.2 | 100 | 0 | 0 | 0 |  | 651 | 400 | Y | N | 0 | 0 | 0 |  | 651 | 400 | Y | N |  |  |  |  | Y |  |  | RB178.00 | H
A75616 | 2023-01-28 | 1 | C |  | 10 | A | AE1055LS | 탄소강 | G-AE1055LS | BM#1 | 1641 | 39 | 1617 | 1566 | 27 | 4700 |  | 3 | 0.21 | 25 |  | -1.54 | 1562 | 1609 | 0 | 231.73 |  | 32 | 17 | 68 | Y |  | 2023-01-28 17:39 | 78 | 1091 | 29 | 34 | 38 | 40 | 41 | 41 | 40 | 40 | 39 | 39 | 39 | 38 | 38 | 38 | 38 | 41 | 38 | 40 | -0.04 | Y | 40 | Y | 0 | [8 empty] | N | N | Y | 170 | 0.45 | 64 | 84600 | 92022 | 5628 | 15100 | 13 | 2 |  | 2023-01-28 17:46 | 1562 | 105 |  | 26 |  | *STR#1 W/D4번 모터 문제로 S/R미적용 *전공정 요청으로 감속주입-정속주입 강종 감속으로 이상재 등록ID: (전기로 전극교체) | [14 empty] | 85.45 | 100 | 0 | 0 | 0 |  | 500 |  | N | N | 0 | 0 | 0 |  | 501 |  | N | N | N |  |  | Y |  |  |  | BT180180 | H
B74908 | 2023-01-28 | 2 | C |  | 13 | A | SFMN438VM2 | 합금강 | KFMN443계 | BM#2 | 1640 | 52 | 1641 | 1521 | 49 | 9700 |  | 1 | 0.31 | 18 |  | -2.64 | 1566 | 1648 | 0 | 21.61 | 0 | 38 | 63 | 38 | Y |  | 2023-01-28 18:24 | 75 | 1096 | 32 | 37 | 35 | 37 | 38 | 38 | 38 | 37 | 37 | 37 | 35 | 34 | 32 | 32 | 36 | 38 | 32 | 38 | -0.15 | Y | 40 | Y | -0.4 |  |  |  | 1.038 |  |  |  | N | N | N | Y | 210 | 0.52 | 64 | 99768 | 104001 | 49 | 15500 | 03 | 1 |  | 2023-01-28 18:27 | 1566 | 164 |  | 47 | [16 empty] | 9976800 | 100 | 0 | 0 | 0 |  | 651 | 400 | Y | N | 0 | 0 | 0 |  | 650 | 400 | Y | N | [7 empty] | RB178.00 | H
A75617 | 2023-01-28 | 1 | C |  | 11 | A | AE1055LS | 탄소강 | G-AE1055LS | BM#1 | 1672 | 41 | 1598 | 1595 | 26 | 3800 |  | 3 | 0.21 | 25 |  | -1.32 | 1555 | 1596 | 0 | 186.84 |  | 6 | 46 | 67 | Y |  | 2023-01-28 18:40 | 71 | 1090 | 37 | 36 | 36 | 36 | 36 | 35 | 35 | 35 | 34 | 34 | 33 | 33 | 33 | 33 | 35 | 36 | 32 | 36 | -0.07 | Y | 55 | Y | 0.2 | [8 empty] | N | N | Y | 210 | 0.45 | 69 | 101520 | 97984 | 7216 | 15200 | 13 | 2 |  | 2023-01-28 18:47 | 1555 | 109 |  | 31 |  | *STR#1 W/D4번 모터 문제로 S/R미적용 *전공정 요청으로 감속주입-정속주입 강종 감속으로 이상재 등록ID: (전기로 전극교체) | [14 empty] | 96.69 | 100 | 0 | 0 | 0 |  | 500 |  | N | N | 0 | 0 | 0 |  | 501 |  | N | N | N |  |  | Y |  |  |  | BT180180 | H
B74909 | 2023-01-28 | 2 | C |  | 14 | A | SFMN438VM2 | 합금강 | KFMN443계 | BM#2 | 1617 | 52 | 1648 | 1554 | 43 | 8000 |  | 1 | 0.42 | 18 |  |  | 1560 |  | 0 | 0 | 0 | 29 | 29 | 45 | Y |  | 2023-01-28 19:37 | 69 | 1095 | 28 | 28 | 33 | 37 | 38 | 38 | 39 | 38 | 39 | 38 | 37 | 37 | 35 | 35 | 36 | 39 | 35 | 38 | -0.13 | Y | 30 | Y | -0.4 |  |  |  | 1.186 |  |  |  | N | N | N | Y | 200 | 0.53 | 60 | 99768 | 100808 | -1158 | 12200 | 03 | 1 |  | 2023-01-28 19:42 | 1560 | 145 |  | 38 | [16 empty] | 102.22 | 100 | 0 | 0 | 0 |  | 651 | 400 | Y | N | 0 | 0 | 0 |  | 650 | 400 | Y | N | [7 empty] | RB178.00 | H
A75618 | 2023-01-28 | 1 | C |  | 12 | A | AE1055LS | 탄소강 | G-AE1055LS | BM#1 | 1664 | 38 | 1599 | 1591 | 26 | 3700 |  | 3 | 0.21 | 25 |  | -1.45 | 1554 | 1599 | 0 | 227.69 |  | 10 | 36 | 61 | Y |  | 2023-01-28 19:49 | 70 | 1101 | 32 | 32 | 32 | 33 | 33 | 33 | 33 | 33 | 32 | 32 | 31 | 31 | 31 | 31 | 32 | 33 | 31 | 33 | -0.04 | Y | 45 | Y | 0 | [8 empty] | N | N | Y | 200 | 0.47 | 62 | 101520 | 93761 | 5089 | 15200 | 13 | 2 |  | 2023-01-28 20:09 | 1554 | 112 |  | 32 |  | *STR#1 W/D4번 모터 문제로 S/R미적용 *전공정 요청으로 감속주입-정속주입 강종 감속으로 이상재 등록ID: (전기로 전극교체) 101.201 | [14 empty] | 100.76 | 100 | 0 | 0 | 0 |  | 500 |  | N | N | 0 | 0 | 0 |  | 501 |  | N | N | N |  |  | Y |  |  |  | BT180180 | H
B74910 | 2023-01-28 | 2 | D |  | 15 | A | SFMN438VM2 | 합금강 | KFMN443계 | BM#2 | 1569 | 42 | 1652 | 1551 | 37 | 7000 |  | 1 | 0.31 | 18 |  | -2.47 | 1563 | 1642 | 0 | 16.63 | 0 | 15 | 28 | 49 | N | 2 | 2023-01-28 20:37 | 72 | 1093 | 31 | 29 | 37 | 39 | 40 | 41 | 41 | 40 | 40 | 39 | 38 | 36 | 36 | 36 | 38 | 41 | 36 | 40 | -0.14 | Y | 35 | Y | 0 |  |  |  | 0.948 |  |  |  | N | N | N | Y | 190 | 0.51 | 59 | 100236 | 98543 | -593 | 13300 | 03 | 1 |  | 2023-01-28 21:14 | 1563 | 139 |  | 41 |  | * L/D 강제개공 ID : 301, 401 * 래들 미개공 강제렌싱으로 주속 20%이상 감속주입 ID : 301, 401 | [14 empty] | 103.34 | 100 | 0 | 0 | 0 |  | 650 | 400 | Y | N | 0 | 0 | 0 |  | 650 | 400 | Y | N | [7 empty] | RB178.00 | H
A75619 | 2023-01-28 | 1 | D |  | 13 | A | AE1055LS | 탄소강 | G-AE1055LS | BM#1 | 1649 | 42 | 1601 | 1571 | 27 | 4400 |  | 3 | 0.21 | 25 |  | -1.73 | 1548 | 1601 | 0 | 192.72 |  | 1 | 36 | 56 | Y |  | 2023-01-28 21:06 | 64 | 1097 | 31 | 31 | 32 | 32 | 32 | 32 | 32 | 31 | 30 | 29 | 28 | 27 | 27 | 27 | 30 | 32 | 27 | 32 | -0.09 |  | 55 | Y | 0 | [8 empty] | N | N | Y | 190 | 0.48 | 63 | 101520 | 95632 | 6968 | 15900 | 13 | 2 |  | 2023-01-28 21:14 | 1548 | 97 |  | 19 |  | *STR#1 W/D4번 모터 문제로 S/R미적용 | [14 empty] | 10152000 | 100 | 0 | 0 | 0 |  | 500 |  | N | N | 0 | 0 | 0 |  | 501 |  | N | N | N |  |  | Y |  |  |  | BT180180 | H
B74911 | 2023-01-28 | 2 | D |  | 16 | A | SFMN438VM2 | 합금강 | KFMN443계 | BM#2 | 1596 | 38 | 1657 | 1575 | 34 | 6600 |  | 1 | 0.34 | 20 |  | -2.73 | 1559 | 1652 | 0 | 23.67 | 0 | 31 | 51 | 26 | Y |  | 2023-01-28 21:52 | 68 | 1100 | 32 | 32 | 40 | 38 | 40 | 41 | 41 | 40 | 39 | 39 | 37 | 37 | 36 | 32 | 37 | 41 | 32 | 40 | -0.18 | Y | 50 | Y | 0 |  |  |  | 1.272 |  |  |  | N | N | N | Y | 180 | 0.41 | 75 | 102576 | 98774 | 2776 | 15600 | 03 | 1 |  | 2023-01-28 21:54 | 1559 | 126 |  | 27 |  | * 전공정 요청으로 감속주입 0.40 이상공정 등록 및 생관통보 | [14 empty] | 106.52 | 100 | 0 | 0 | 0 |  | 651 | 400 | Y | N | 0 | 0 | 0 |  | 651 | 400 | Y | N | [7 empty] | RB178.00 | H
A75620 | 2023-01-28 | 1 | D |  | 14 | A | AE1055LS | 탄소강 | G-AE1055LS | BM#1 | 1589 | 41 | 1610 | 1545 | 30 | 5000 |  | 3 | 0.21 | 25 |  | -1.69 | 1559 | 1610 | 0 | 196.29 |  | 32 | 18 | 75 | Y |  | 2023-01-28 22:10 | 75 | 1094 | 26 | 26 | 34 | 38 | 41 | 42 | 42 | 42 | 42 | 41 | 40 | 39 | 39 | 38 | 39 | 42 | 38 | 42 | -0.08 | Y | 50 | Y | 0 | [8 empty] | N | N | Y | 180 | 0.4 | 72 | 84600 | 91811 | -144511 | 14400 | 13 | 2 |  | 2023-01-28 22:21 | 1559 | 96 |  | 19 |  | *전기로 작업지연, 감속주입(20%이상) | [5 empty] | 4D183A382B2D4CE1B51EC766F6FB85BE | D7B3D39DF92346ACA5D3C2559D1103E7 | 07A23B3F946E4722BCBE7B5A8BF9C29A |  | A8A3F19E9397474DA7F912B931139945 | 0339C8259DF24A2BAF9277DED1E58BEF | 8FB55D23570740CA96E06715480FCB7F |  |  | 85.63 | 100 | 0 | 0 | 0 |  | 500 |  | N | N | 0 | 0 | 0 |  | 501 |  | N | N | N |  |  | Y |  |  |  | BT180180 | H
B74912 | 2023-01-28 | 2 | D |  | 17 | A | SFMN438VM2 | 합금강 | KFMN443계 | BM#2 | 1591 | 51 | 1641 | 1532 | 38 | 7300 |  | 1 | 0.3 | 18 |  | -2.44 | 1554 | 1633 | 0 | 19.5 | 0 | 38 | 64 | 31 | Y |  | 2023-01-28 23:18 | 63 | 1096 | 27 | 30 | 36 | 41 | 42 | 42 | 41 | 41 | 41 | 40 | 39 | 39 | 38 | 38 | 39 | 42 | 38 | 41 | -0.1 | Y | 40 | Y | -0.2 |  |  |  | 1.183 |  |  |  | N | N | N | Y | 170 | 0.51 | 60 | 99768 | 97931 | 569 | 15000 | 03 | 1 |  | 2023-01-28 23:19 | 1554 | 126 |  | 18 | [16 empty] | 105.74 | 100 | 0 | 0 | 0 |  | 651 | 400 | Y | N | 0 | 0 | 0 |  | 651 | 400 | Y | N | [7 empty] | RB178.00 | H
A75621 | 2023-01-28 | 1 | D |  | 15 | A | AE1055LS | 탄소강 | G-AE1055LS | BM#1 | 1665 | 40 | 1594 | 1570 | 25 | 4200 |  | 3 | 0.21 | 25 |  | -1.41 | 1552 | 1594 | 0 | 196.87 |  | 6 | 47 | 70 | Y |  | 2023-01-28 23:19 | 68 | 1095 | 37 | 36 | 34 | 33 | 32 | 30 | 30 | 29 | 28 | 28 | 27 | 27 | 26 | 25 | 29 | 34 | 25 | 0 | -0.14 |  | 65 | Y | -0.1 | [8 empty] | N | N | Y | 170 | 0.4 | 75 | 101520 | 94402 | 5948 | 16000 | 13 | 2 |  | 2023-01-28 23:28 | 1552 | 102 |  | 25 |  | *전기로 작업지연, 감속주입(20%이상) | [14 empty] | 100.12 | 100 | 0 | 0 | 0 |  | 500 |  | N | N | 0 | 0 | 0 |  | 501 |  | N | N | N |  |  | Y |  |  |  | BT180180 | H
B74913 | 2023-01-28 | 2 | D | TUNDISH교체전 | 18 | A | SFMN438VM2 | 합금강 | KFMN443계 | BM#2 | 1570 | 43 | 1641 | 1597 | 32 | 5200 |  | 1 | 0.3 | 19 |  | -2.63 | 1553 | 1633 | 0 | 32.05 | 0 | 29 | 30 | 65 | Y |  | 2023-01-29 00:02 | 62 | 1090 | 36 | 38 | 36 | 36 | 36 | 35 | 36 | 36 | 35 | 34 | 34 | 33 |  | 33 | 35 | 36 | 33 | 36 | -0.07 | Y | 45 | Y | -0.2 |  |  |  | 1.184 |  |  |  | N | N | N | M | 210 | 0.52 | 57 | 92887 | 92423 | 2177 | 2000 | 03 | 1 |  | 2023-01-29 00:06 | 1553 | 122 |  | 35 |  |  | E25C322009A8490487581FA6679FED64 | 5E70F3BED1214EB19970885909123D02 | 9FE0254022E943B58B68D57DDB11D4D8 | [11 empty] | 101.91 | 100 | 0 | 3000 | 0 |  | 651 | 400 | Y | N | 0 | 3060 | 0 |  | 651 | 400 | Y | N | [7 empty] | RB178.00 | H
A75622 | 2023-01-28 | 1 | D |  | 16 | A | AE1055LS | 탄소강 | G-AE1055LS | BM#1 | 1578 | 42 | 1601 | 1534 | 27 | 5200 |  | 3 | 0.21 | 25 |  | -1.52 | 1555 | 1601 | 0 | 183.19 |  | 10 | 37 | 77 | Y |  | 2023-01-29 00:25 | 71 | 1092 | 24 | 24 | 24 | 25 | 26 | 26 | 26 | 26 | 25 | 24 | 23 | 23 | 22 | 22 | 24 | 26 | 22 | 26 | -0.08 | Y | 50 | Y | 0 | [8 empty] | N | N | Y | 210 | 0.4 | 70 | 84600 | 90522 | 6978 | 16200 | 13 | 2 |  | 2023-01-29 00:33 | 1555 | 110 |  | 34 |  | *전기로 작업지연, 감속주입(20%이상) | [14 empty] | 8460000 | 100 | 0 | 0 | 0 |  | 500 |  | N | N | 0 | 0 | 0 |  | 501 |  | N | N | N |  |  | Y |  |  |  | BT180180 | H
B74914 | 2023-01-28 | 2 | D | TUNDISH교체 | 1 | A | SCM440 | 합금강 | D | BM#2 | 1592 | 51 | 1654 | 1537 | 48 | 9500 |  | 1 | 0.35 | 18 |  | -2.72 | 1588 | 1657 | 0 | 40.14 | 0 | 15 | 29 | 50 | Y |  | 2023-01-29 01:17 | 92 | 1088 | -298 | -281 | 36 | 34 | 36 | 38 | 41 | 43 | 43 | 42 | 40 | 38 | 35 | 35 | 39 | 43 | 35 | 0 | -0.32 |  | 25 | Y | -0.6 |  | 2.28 | 2.21 |  |  |  |  | N | N | N | N | 220 | 0.47 | 60 | 95413 | 94086 | 414 | 15300 | 17 | 2 |  | 2023-01-29 01:23 | 1588 | 140 |  | 42 |  | * T/D FLUX 용탕부: 120 KG / 유탕부: 10KG 투입. | [14 empty] | 103.15 | 100 | 1000 | 0 | 0 |  | 651 | 400 | Y | N | 1000 | 0 | 0 |  | 651 | 400 | Y | N | N | [6 empty] | RB130.00 | C
A75623 | 2023-01-28 | 1 | D |  | 17 | A | AE1055LS | 탄소강 | G-AE1055LS | BM#1 | 1631 | 41 | 1592 | 1561 | 28 | 4600 |  | 3 | 0.21 | 25 |  | -1.56 | 1544 | 1592 | 0 | 236.84 |  | 1 | 37 | 77 | Y |  | 2023-01-29 01:36 | 60 | 1091 | 21 | 20 | 20 | 21 | 20 | 20 | 20 | 18 | 18 | 18 | 17 | 16 | 15 | 15 | 18 | 21 | 15 | 20 | -0.11 | Y | 55 | Y | 0 | [8 empty] | N | N | Y | 200 | 0.41 | 73 | 101520 | 94820 | 4830 | 14900 | 13 | 2 |  | 2023-01-29 01:45 | 1544 | 119 |  | 36 |  | *전기로 작업지연, 감속주입(20%이상) | [14 empty] | 99.72 | 100 | 0 | 0 | 0 |  | 500 |  | N | N | 0 | 0 | 0 |  | 501 |  | N | N | N |  |  | Y |  |  |  | BT180180 | H
B74915 | 2023-01-28 | 2 | D |  | 2 | A | SCM440 | 합금강 | D | BM#2 | 1601 | 41 | 1621 | 1548 | 37 | 7000 |  | 1 | 0.31 | 16 |  | -2 | 1567 | 1624 | 0 | 28.13 | 0 | 31 | 52 | 51 | Y |  | 2023-01-29 02:34 | 71 | 1087 | 31 | 30 | 32 | 36 | 37 | 37 | 36 | 35 | 34 | 33 | 32 | 31 | 31 | 29 | 33 | 37 | 29 | 31 | -0.18 | Y | 45 | Y | -0.4 |  |  |  | 0.96 |  |  |  | N | N | N | N | 220 | 0.49 | 64 | 93335 | 100302 | -402 | 14400 | 17 | 2 |  | 2023-01-29 02:42 | 1567 | 137 |  | 26 | [16 empty] | 96.72 | 100 | 0 | 0 | 0 |  | 651 | 400 | Y | N | 0 | 0 | 0 |  | 650 | 400 | Y | N | N | [6 empty] | RB150.00 | C
A75624 | 2023-01-28 | 1 | D |  | 18 | A | AE1055LS | 탄소강 | G-AE1055LS | BM#1 | 1626 | 41 | 1594 | 1557 | 33 | 4300 |  | 3 | 0.21 | 25 |  | -1.51 | 1548 | 1594 | 0 | 185.28 |  | 32 | 19 | 69 | Y |  | 2023-01-29 02:33 | 64 | 1098 | 15 | 14 | 15 | 17 | 19 | 19 | 19 | 19 | 19 | 18 | 18 | 18 | 18 | 18 | 18 | 19 | 18 | 19 | -0.02 | Y | 45 | Y | 0 | [8 empty] | N | N | Y | 190 | 0.45 | 65 | 84600 | 93671 | 5779 | 15800 | 13 | 2 |  | 2023-01-29 02:40 | 1548 | 134 |  | 53 |  | *전기로 작업지연, 감속주입(정속유지강종) | [14 empty] | 84.05 | 100 | 0 | 0 | 0 |  | 500 |  | N | N | 0 | 0 | 0 |  | 501 |  | N | N | N |  |  | Y |  |  |  | BT180180 | H
B74916 | 2023-01-28 | 2 | D |  | 3 | A | SCM440 | 합금강 | D | BM#2 | 1590 | 42 | 1613 | 1523 | 38 | 7400 |  | 1 | 0.32 | 18 |  | -2.48 | 1561 | 1620 | 0 | 35.61 | 0 | 38 | 65 | 44 | Y |  | 2023-01-29 03:28 | 65 | 1088 | 27 | 26 | 30 | 33 | 34 | 34 | 34 | 33 | 32 | 31 | 30 | 29 | 28 | 28 | 31 | 34 | 28 | 34 | -0.15 | Y | 40 | Y | -0.2 |  |  |  | 0.78 |  |  |  | N | N | N | N | 210 | 0.5 | 59 | 95168 | 93477 | 2323 | 13600 | 17 | 2 |  | 2023-01-29 03:42 | 1561 | 123 |  | 37 | [16 empty] | 103.28 | 100 | 0 | 0 | 0 |  | 651 | 400 | Y | N | 0 | 0 | 0 |  | 651 | 400 | Y | N | N | [6 empty] | RB184.15 | C
A75625 | 2023-01-28 | 1 | D |  | 19 | A | AE1055LS | 탄소강 | G-AE1055LS | BM#1 | 1576 | 42 | 1599 | 1544 | 30 | 5300 |  | 3 | 0.2 | 25 |  | -1.58 | 1551 | 1599 | 0 | 158.72 |  | 6 | 48 | 55 | Y |  | 2023-01-29 03:45 | 67 | 1090 | 18 | 17 | 19 | 22 | 23 | 23 | 23 | 23 | 23 | 23 | 23 | 23 | 22 | 22 | 22 | 23 | 22 | 23 | -0.02 | Y | 50 | Y | 0 | [8 empty] | N | N | Y | 180 | 0.46 | 69 | 101520 | 99724 | 6776 | 15200 | 13 | 2 |  | 2023-01-29 03:53 | 1551 | 125 |  | 48 |  | *전기로 작업지연, 감속주입(20%이상) ID:101.102.201.202. | [14 empty] | 95.15 | 100 | 0 | 0 | 0 |  | 500 |  | N | N | 0 | 0 | 0 |  | 501 |  | N | N | N |  |  | Y |  |  |  | BT180180 | H
B74917 | 2023-01-28 | 2 | B |  | 4 | A | SCM440 | 합금강 | D | BM#2 | 1598 | 35 | 1614 | 1545 | 31 | 5800 |  | 1 | 0.42 | 17 |  | -2.46 | 1556 | 1614 | 0 | 72.88 | 0 | 29 | 31 | 67 | Y |  | 2023-01-29 04:38 | 60 | 1087 | 24 | 28 | 31 | 32 | 32 | 32 | 31 | 30 | 30 | 29 | 28 | 27 | 26 | 26 | 29 | 32 | 26 | 32 | -0.13 | Y | 45 | Y | -0.2 |  |  |  | 0.79 |  |  |  | Y | Y | Y | Y | 200 | 0.47 | 64 | 95086 | 97203 | 1597 | 14900 | 17 | 2 |  | 2023-01-29 04:42 | 1556 | 107 |  | 28 | [16 empty] | 99.78 | 100 | 0 | 0 | 0 |  | 651 | 400 | Y | N | 0 | 0 | 0 |  | 650 | 400 | Y | N | N | [6 empty] | RB220.00 | C
A75626 | 2023-01-28 | 1 | B | TUNDISH교체전 | 20 | A | AE1055LS | 탄소강 | G-AE1055LS | BM#1 | 1613 | 40 | 1599 | 1545 | 31 | 5300 |  | 3 | 0.21 | 25 |  | 0 | 1548 | 1599 | 0 | 1378.9 |  | 10 | 38 | 76 | Y |  | 2023-01-29 05:15 | 64 | 1081 | 22 | 24 | 27 | 29 | 29 | 29 | 29 | 28 | 27 | 26 | 26 | 26 | 25 | 25 | 27 | 29 | 25 | 29 | -0.09 | Y | 45 | Y | -0.2 | [8 empty] | N | N | M | 170 | 0.48 | 64 | 89411 | 97275 | 3225 | 2000 | 13 | 2 |  | 2023-01-29 05:24 | 1548 | 104 |  | 27 |  | *STR#1 W/D4번 모터 문제로 S/R미적용 |  | 2F2B874ABB154C9FBC2157D8B3B7995E | 6A301168889041B5AC26A1EDB386CEDD | [11 empty] | 85.81 | 100 | 0 | 3500 | 0 |  | 500 |  | N | N | 0 | 3500 | 0 |  | 501 |  | N | N | N |  |  | Y |  |  |  | BT180180 | H
B74918 | 2023-01-28 | 2 | B |  | 5 | A | SCM440 | 합금강 | D | BM#2 | 1605 | 34 | 1608 | 1564 | 29 | 5100 |  | 1 | 0.32 | 16 |  | 0 | 1548 | 1606 | 0 | 55.05 | 0 | 15 | 30 | 51 | Y |  | 2023-01-29 05:50 | 52 | 1099 | 23 | 26 | 26 | 28 | 27 | 27 | 26 | 25 | 24 | 23 | 21 | 20 | 18 | 18 | 24 | 28 | 18 | 26 | -0.22 | Y | 45 | Y | -0.4 |  |  |  | 0.97 |  |  |  | Y | Y | Y | Y | 190 | 0.47 | 66 | 93729 | 96511 | 2139 | 14700 | 17 | 2 |  | 2023-01-29 05:53 | 1548 | 99 |  | 22 |  | * L.D 도착지연으로 감속주입 ID: 305,405 | [14 empty] | 97.43 | 100 | 0 | 0 | 0 |  | 651 | 400 | Y | N | 0 | 0 | 0 |  | 650 | 400 | Y | N | N | [6 empty] | RB260.00 | C
A75627 | 2023-01-28 | 1 | B | TUNDISH교체 | 1 | A | AE1055LS | 탄소강 | G-AE1055LS | BM#1 | 1583 | 38 | 1626 | 1520 | 35 | 6600 |  | 3 | 0.22 | 25 |  | 61.81 | 1572 | 0 | 0 | 135.17 |  | 1 | 38 | 71 | Y |  | 2023-01-29 06:21 | 88 | 1090 | -281 | -246 | 18 | 17 | 19 | 22 | 25 | 26 | 29 | 30 | 31 | 31 | 32 | 32 | 26 | 32 | 32 | 0 | 0 |  |  | Y | 0.2 |  | 1.4 | 1.13 | [5 empty] | N | N | M | 210 | 0.46 | 59 | 84600 | 91504 | 5596 | 13300 | 12 | 1 |  | 2023-01-29 06:28 | 1572 | 130 |  | 48 |  | *T/D FLUX 유:10KG용:220KG *STR#1 W/D4번 모터 문제로 S/R미적용 | [6 empty] | 6554B9B1E82B46A9B26473443A94EF5C | 2EC69A1DDE6140CA87F765E92A00447E | 239952DB9EA440DABDD6CE598F1FBC14 |  | E4EB2D472FDB4E2F9D5C388C32A2067D | 12D68A0793014645AA0FEE12992A8A62 | 91B54E5AB7E4425FBE6D3F5488809318 |  | 85.37 | 100 | 1500 | 0 | 0 |  | 500 |  | N | N | 1500 | 0 | 0 |  | 501 |  | N | N | N |  |  | Y |  |  |  | BT180180 | H
B74919 | 2023-01-28 | 2 | B |  | 6 | A | SCM440 | 합금강 | D | BM#2 | 1588 | 42 | 1630 | 1553 | 34 | 6400 |  | 1 | 0.37 | 18 |  | 0 | 1555 | 1621 | 0 | 52.91 | 0 | 31 | 53 | 61 | Y |  | 2023-01-29 07:11 | 59 | 1087 | 15 | 24 | 37 | 42 | 43 | 44 | 44 | 42 | 41 | 38 | 36 |  |  | 36 | 38 | 44 | 36 | 0 | -0.27 | Y | 30 | Y | -0.4 |  |  |  | 0.41 |  |  |  | Y | Y | Y | Y | 180 | 0.47 | 64 | 97174 | 95194 | 5556 | 12200 | 17 | 2 |  | 2023-01-29 07:12 | 1555 | 95 |  | 6 |  | * T/D △T 조건 벗어나 생관 사이즈 변경 요청 하였으나 빅사이즈 조업으로 작업 하라고 함. | [14 empty] | 67.67 | 100 | 0 | 0 | 0 |  | 651 | 400 | Y | N | 0 | 0 | 0 |  | 651 | 400 | Y | N | N | [6 empty] | RB260.00 | C
A75628 | 2023-01-29 | 1 | B |  | 2 | A | AE1055LS | 탄소강 | G-AE1055LS | BM#1 | 1620 | 76 | 1599 | 1555 | 31 | 5100 |  | 3 | 0.21 | 25 |  | -1.47 | 1555 | 1599 | 0 | 205.14 |  | 32 | 20 | 69 | Y |  | 2023-01-29 07:32 | 71 | 1099 | 32 | 32 | 28 | 28 | 28 | 28 | 28 | 27 | 26 | 27 | 26 | 26 | 26 | 26 | 27 | 28 | 26 | 28 | -0.03 | Y | 55 | Y | 0 | [8 empty] | N | N | Y | 200 | 0.48 | 63 | 84600 | 96456 | 5994 | 13100 | 12 | 1 |  | 2023-01-29 07:46 | 1555 | 114 |  | 38 |  | *STR#1 W/D4번 모터 문제로 S/R미적용 | [14 empty] | 81.82 | 100 | 0 | 0 | 0 |  | 500 |  | N | N | 0 | 0 | 0 |  | 501 |  | N | N | N |  |  | Y |  |  |  | BT180180 | H
B74920 | 2023-01-29 | 2 | B | 연주종료 | 7 | A | SCM440 | 합금강 | D | BM#2 | 1645 | 41 | 1624 | 1557 | 32 | 5900 |  | 1 | 0.33 | 17 |  | 0 | 1556 | 1615 | 0 | 34.25 | 0 | 38 | 66 | 81 | Y |  | 2023-01-29 08:06 | 60 | 1097 | 26 | 29 | 36 | 38 | 39 | 39 | 39 | 39 | 38 | 37 | 36 | 34 | 32 | 32 | 36 | 39 | 32 | 39 | -0.17 | Y | 40 | Y | -0.4 |  |  |  | 0.48 |  |  |  | N | N | N | N | 170 | 0.47 | 61 | 90736 | 92560 | 1990 | 2000 | 17 | 2 |  | 2023-01-29 08:08 | 1556 | 100 |  | 17 |  | * 작업종료 : 09시 39분 | 053B9FB6681F402185EDB1BA29DB9BB3 | 145774B04B314967A62B105B67E38E02 | 20844A24A68F45C693C124393CACC6D5 |  |  | 38E6E65243F44747A1F44BB6F8955894 | 3DFDD0E23BF049839254EF46B7CDD87B |  |  | 2E46A106F5EF432B8053F8C007B8845F | 83EB421D92AD44F2B9697F3CD20BE2C0 |  |  |  | 98.73 | 100 | 0 | 3400 | 0 |  | 651 | 400 | Y | N | 0 | 3100 | 0 |  | 650 | 400 | Y | N | N | [6 empty] | RB120.00 | C
A75629 | 2023-01-29 | 1 | B |  | 3 | A | AE1055LS | 탄소강 | G-AE1055LS | BM#1 | 1672 | 34 | 1607 | 1575 | 22 | 4000 |  | 3 | 0.21 | 25 |  | -1.46 | 1563 | 1607 | 0 | 212.14 |  | 6 | 49 | 69 | Y |  | 2023-01-29 08:30 | 79 | 1095 | 25 | 24 | 25 | 29 | 30 | 32 | 32 | 32 | 32 | 32 | 31 | 31 | 30 | 29 | 30 | 32 | 29 | 32 | -0.07 | Y | 40 | Y | -0.2 | [8 empty] | N | N | Y | 190 | 0.46 | 66 | 101520 | 93959 | 5791 | 15500 | 12 | 1 |  | 2023-01-29 08:40 | 1563 | 117 |  | 44 |  | *STR#1 W/D4번 모터 문제로 S/R미적용 *전기로 작업지연 감속주입 20%이상 감속주입 ID:105.106.205.206 | [14 empty] | 100.51 | 100 | 0 | 0 | 0 |  | 500 |  | N | N | 0 | 0 | 0 |  | 501 |  | N | N | N |  |  | Y | Y |  |  | BT180180 | H
A75630 | 2023-01-29 | 1 | B |  | 4 | A | AE1055LS | 탄소강 | G-AE1055LS | BM#1 | 1607 | 33 | 1599 | 1553 | 27 | 5100 |  | 3 | 0.21 | 25 |  | -1.58 | 1550 | 1599 | 0 | 216.8 |  | 10 | 39 | 34 | Y |  | 2023-01-29 09:57 | 66 | 1093 | 29 | 27 | 26 | 25 | 26 | 25 | 23 | 22 | 21 | 20 | 20 | 19 | 18 | 17 | 22 | 26 | 17 | 0 | -0.15 | Y | 60 | Y | -0.2 | [8 empty] | N | N | Y | 180 | 0.4 | 74 | 101520 | 93218 | 7082 | 15000 | 12 | 1 |  | 2023-01-29 10:09 | 1550 | 96 |  | 24 |  | *STR#1 W/D4번 모터 문제로 S/R미적용 *전기로 작업지연 감속주입 20%이상 감속주입 | [14 empty] | 100.07 | 100 | 0 | 0 | 0 |  | 500 |  | N | N | 0 | 0 | 0 |  | 501 |  | N | N | N |  |  | Y |  |  |  | BT180180 | H
A75631 | 2023-01-29 | 1 | B |  | 5 | A | AE1055LS | 탄소강 | G-AE1055LS | BM#1 | 1618 | 41 | 1599 | 1552 | 29 | 5400 |  | 3 | 0.18 | 26 |  | -1.41 | 1554 | 1599 | 0 | 203.28 |  | 1 | 39 | 71 | Y |  | 2023-01-29 11:09 | 70 | 1093 | 16 | 18 | 23 | 25 | 26 | 26 | 26 | 25 | 24 | 23 | 23 | 23 | 22 | 21 | 23 | 26 | 21 | 26 | -0.09 | Y | 55 | Y | 0 | [8 empty] | N | N | Y | 170 | 0.4 | 75 | 101520 | 94493 | 7007 | 15600 | 12 | 1 |  | 2023-01-29 11:18 | 1554 | 105 |  | 27 |  | *STR#1 W/D4번 모터 문제로 S/R미적용 *전기로 작업지연 감속주입 20%이상 감속주입 | [14 empty] | 10152000 | 100 | 0 | 0 | 0 |  | 500 |  | N | N | 0 | 0 | 0 |  | 501 |  | N | N | N |  |  | Y |  |  |  | BT180180 | H
A75632 | 2023-01-29 | 1 | C |  | 6 | A | AE1055LS | 탄소강 | G-AE1055LS | BM#1 | 1603 | 36 | 1592 | 1530 | 31 | 5800 |  | 3 | 0.22 | 25 |  | -1.34 | 1551 | 1592 | 0 | 218.47 |  | 32 | 21 | 72 | Y |  | 2023-01-29 12:23 | 67 | 1094 | 21 | 20 | 23 | 24 | 24 | 24 | 23 | 23 | 22 | 21 | 20 | 19 | 19 | 18 | 21 | 24 | 18 | 24 | -0.1 | Y | 60 | Y | 0 | [8 empty] | N | N | Y | 210 | 0.4 | 76 | 101520 | 96816 | 5234 | 15200 | 12 | 1 |  | 2023-01-29 12:30 | 1551 | 105 |  | 30 |  | *STR#1 W/D4번 모터 문제로 S/R미적용 *전기로 작업지연 감속주입 20%이상 감속주입 | [14 empty] | 97.8 | 100 | 0 | 0 | 0 |  | 500 |  | N | N | 0 | 0 | 0 |  | 501 |  | N | N | N |  |  | Y |  |  |  | BT180180 | H
A75633 | 2023-01-29 | 1 | C |  | 7 | A | AE1055LS | 탄소강 | G-AE1055LS | BM#1 | 1629 | 38 | 1606 | 1542 | 30 | 5800 |  | 3 | 0.22 | 25 |  | -1.5 | 1560 | 1606 | 0 | 190.16 |  | 6 | 50 | 80 | Y |  | 2023-01-29 13:31 | 76 | 1091 | 19 | 19 | 21 | 24 | 26 | 27 | 27 | 27 | 27 | 26 | 26 | 25 | 25 | 24 | 25 | 27 | 24 | 27 | -0.05 | Y | 55 | Y | 0 | [8 empty] | N | N | Y | 200 | 0.4 | 79 | 84600 | 98284 | 7016 | 15100 | 12 | 1 |  | 2023-01-29 13:38 | 1560 | 110 |  | 38 |  | *STR#1 W/D4번 모터 문제로 S/R미적용 *전기로 작업지연 감속주입 20%이상 감속주입 | [14 empty] | 80.57 | 100 | 0 | 0 | 0 |  | 500 |  | N | N | 0 | 0 | 0 |  | 501 |  | N | N | N |  |  | Y |  |  |  | BT180180 | H
A75634 | 2023-01-29 | 1 | C |  | 8 | A | AE1055LS | 탄소강 | G-AE1055LS | BM#1 | 1647 | 41 | 1605 | 1560 | 27 | 4600 |  | 3 | 0.21 | 25 |  | -1.74 | 1552 | 1605 | 0 | 154.17 |  | 10 | 40 | 75 | Y |  | 2023-01-29 14:36 | 68 | 1090 | 23 | 23 | 20 | 19 | 20 | 20 | 19 | 19 | 19 | 18 | 18 | 17 | 17 | 18 | 19 | 20 | 17 | 20 | -0.06 | Y | 50 | Y | 0.2 | [8 empty] | N | N | Y | 190 | 0.48 | 61 | 101520 | 94157 | 5043 | 15300 | 12 | 1 |  | 2023-01-29 14:42 | 1552 | 129 |  | 53 |  | *STR#1 W/D4번 모터 문제로 S/R미적용 | [14 empty] | 100.37 | 100 | 0 | 0 | 0 |  | 500 |  | N | N | 0 | 0 | 0 |  | 501 |  | N | N | N |  |  | Y |  |  |  | BT180180 | H
A75635 | 2023-01-29 | 1 | C |  | 9 | A | AE1055LS | 탄소강 | G-AE1055LS | BM#1 | 1594 | 43 | 1602 | 1554 | 36 | 6100 |  | 3 | 0.22 | 25 |  | -1.44 | 1557 | 1602 | 0 | 248.65 |  | 1 | 40 | 59 | Y |  | 2023-01-29 16:05 | 73 | 1097 | 18 | 21 | 27 | 31 | 33 | 33 | 33 | 33 | 32 | 32 | 31 | 30 | 30 | 30 | 30 | 33 | 30 | 33 | -0.06 | Y | 45 | Y | 0 | [8 empty] | N | N | Y | 180 | 0.48 | 65 | 101520 | 98142 | 5408 | 14800 | 12 | 1 |  | 2023-01-29 16:12 | 1557 | 117 |  | 27 |  | *STR#1 W/D4번 모터 문제로 S/R미적용 | [14 empty] | 96.59 | 100 | 0 | 0 | 0 |  | 500 |  | N | N | 0 | 0 | 0 |  | 501 |  | N | N | N |  |  | Y |  |  |  | BT180180 | H
B74921 | 2023-01-29 | 2 | C | 연주시작 | 1 | A | 20MNCRS5HM8 | 소입성보증강 | C1 | BM#2 | 1553 | 64 | 1696 | 1539 | 58 | 11300 |  | 1 | 0.37 | 20 |  | -2.66 | 1599 | 1694 | 0 | 32.19 | 0 | 32 | 22 | 17 | Y |  | 2023-01-29 16:55 | 90 | 1090 | -405 | 15 | 38 | 36 | 39 | 46 | 51 | 54 | 54 | 54 | 55 | 55 | 54 | 54 | 48 | 55 | 54 | 54 | 0 |  | 10 | Y | -0.2 |  | 1.83 | 1.76 |  |  |  |  | N | N | N | N | 220 | 0.45 | 63 | 95568 | 96470 | -3220 | 16400 | 05 | 1 |  | 2023-01-29 17:07 | 1599 | 159 |  | 21 |  | *START 17:19 * T/D FLUX 용탕부: 120 KG / 유탕부: 10KG 투입 * EDGE HEATER 코일 건조로 미적용. 이상공정등록 및 생관통보. * 전공정 요청 감속주입 | 29D497B64BD340ECB0BC771BB63740CD |  | 66994CDF92B542FEA7F63632D3BED108 | [11 empty] | 103.71 | 100 | 740 | 0 | 0 |  | 451 | 300 | N | Y | 750 | 0 | 0 |  | 451 | 300 | N | Y | N |  |  |  | Y |  |  | RB130.00 | H
A75636 | 2023-01-29 | 1 | C |  | 10 | A | AE1055LS | 탄소강 | G-AE1055LS | BM#1 | 1610 | 46 | 1613 | 1538 | 33 | 6300 |  | 3 | 0.22 | 25 |  | -1.68 | 1561 | 1613 | 0 | 275.67 |  | 15 | 31 | 493 | Y |  | 2023-01-29 17:14 | 77 | 1095 | 29 | 29 | 33 | 36 | 36 | 36 | 36 | 36 | 35 | 35 | 34 | 34 | 34 | 35 | 34 | 36 | 34 | 36 | -0.04 | Y | 45 | Y | 0.2 | [8 empty] | N | N | Y | 170 | 0.48 | 62 | 84600 | 95387 | 4863 | 15200 | 12 | 1 |  | 2023-01-29 17:25 | 1561 | 113 |  | 24 |  | *STR#1 W/D4번 모터 문제로 S/R미적용 | [14 empty] | 82.62 | 100 | 0 | 0 | 0 |  | 500 |  | N | N | 0 | 0 | 0 |  | 501 |  | N | N | N |  |  | Y |  |  |  | BT180180 | H
B74922 | 2023-01-29 | 2 | C |  | 2 | A | 20MNCRS5HM8 | 소입성보증강 | C1 | BM#2 | 1278 | 56 | 1665 | 1533 | 50 | 10000 |  | 1 | 0.3 | 18 |  | -2.68 | 1577 | 1664 | 0 | 16.35 | 0 | 29 | 32 | 565 | Y |  | 2023-01-29 17:52 | 68 | 1101 | 52 | 50 | 45 | 42 | 40 | 38 | 37 | 36 | 35 | 34 | 33 | 32 | 30 | 29 | 37 | 45 | 29 | 0 | -0.29 |  | 55 | Y | -0.2 | [7 empty] | N | N | N | N | 220 | 0.47 | 66 | 95568 | 98621 | 29 | 15300 | 05 | 1 |  | 2023-01-29 17:57 | 1577 | 142 |  | 27 |  | * EDGE HEATER 코일 건조로 미적용. 이상공정등록 및 생관통보. *전공정 요청 감속주입 | [14 empty] | 97.52 | 100 | 0 | 0 | 0 |  | 451 | 300 | N | Y | 0 | 0 | 0 |  | 451 | 300 | N | Y | N | [6 empty] | RB130.00 | H
A75637 | 2023-01-29 | 1 | C |  | 11 | A | AE1055LS | 탄소강 | G-AE1055LS | BM#1 | 1602 | 42 | 1603 | 1545 | 33 | 5700 |  | 3 | 0.22 | 25 |  | -1.55 | 1555 | 1603 | 0 | 180.51 |  | 6 | 51 | 62 | Y |  | 2023-01-29 18:10 | 71 | 1098 | 35 | 34 | 33 | 33 | 33 | 33 | 31 | 30 | 29 | 29 | 29 | 28 | 28 | 27 | 31 | 33 | 27 | 33 | -0.09 | Y | 65 | Y | 0 | [8 empty] | N | N | Y | 210 | 0.41 | 78 | 101520 | 97277 | 7023 | 15000 | 12 | 1 |  | 2023-01-29 18:18 | 1555 | 110 |  | 30 |  | *STR#1 W/D4번 모터 문제로 S/R미적용 *전공정 요청으로 감속주입-감속주입 20%이상으로 이상재및 생관통보 (전기로 스케일제거) | [14 empty] | 97.33 | 100 | 0 | 0 | 0 |  | 500 |  | N | N | 0 | 0 | 0 |  | 501 |  | N | N | N |  |  | Y |  |  |  | BT180180 | H
B74923 | 2023-01-29 | 2 | C |  | 3 | A | 20MNCRS5HM8 | 소입성보증강 | C1 | BM#2 | 1646 | 51 | 1660 | 1585 | 46 | 9000 |  | 1 | 0.31 | 18 |  |  | 1578 |  | 0 | 0 | 0 | 31 | 54 | 506 | Y |  | 2023-01-29 18:53 | 69 | 1091 | 27 | 27 | 31 | 32 | 32 | 31 | 32 | 31 | 31 | 30 | 30 | 29 | 29 | 28 | 30 | 32 | 28 | 32 | -0.08 | Y | 50 | Y | -0.2 | [7 empty] | N | N | N | N | 210 | 0.47 | 69 | 95568 | 103284 | 1066 | 16100 | 05 | 1 |  | 2023-01-29 19:00 | 1578 | 138 |  | 33 |  | * EDGE HEATER 코일 건조로 미적용. 이상공정등록 및 생관통보. *전공정 요청 감속주입 | [14 empty] | 92.03 | 100 | 0 | 0 | 0 |  | 450 | 300 | Y | Y | 0 | 0 | 0 |  | 451 | 300 | Y | Y | N | [6 empty] | RB130.00 | H
A75638 | 2023-01-29 | 1 | C |  | 12 | A | AE1055LS | 탄소강 | G-AE1055LS | BM#1 | 1615 | 44 | 1599 | 1544 | 37 | 6300 |  | 3 | 0.22 | 25 |  | -1.54 | 1551 | 1599 | 0 | 255.03 |  | 10 | 41 | 55 | Y |  | 2023-01-29 19:44 | 67 | 1098 | 26 | 26 | 29 | 31 | 33 | 33 | 32 | 31 | 30 | 30 | 29 | 28 | 27 | 26 | 29 | 33 | 26 | 26 | -0.13 | Y | 55 | Y | 0 | [8 empty] | N | N | Y | 200 | 0.4 | 71 | 84600 | 91512 | 5338 | 15400 | 12 | 1 |  | 2023-01-29 19:52 | 1551 | 105 |  | 16 |  | *STR#1 W/D4번 모터 문제로 S/R미적용 *전공정 요청으로 감속주입-감속주입 20%이상으로 이상재및 생관통보 (전기로 전극교체) *산소랜싱 | [6 empty] | 093C5FE110794ABB882DBA692FF5ACE5 | 8F2B39F036DB45728A9FE922E7EF51A6 | 7C16D43EC34A483A9E99C4F618A3C301 |  | 40FEEDD53C24406FA9310265B17CF1C1 | 6D0793F719444818B469F3A3CA6F471D | 99F74E835C2042C8962C8C514DE648DB |  | 85.89 | 100 | 0 | 0 | 0 |  | 500 |  | N | N | 0 | 0 | 0 |  | 501 |  | N | N | N |  |  | Y |  |  |  | BT180180 | H
B74924 | 2023-01-29 | 2 | C |  | 4 | A | 20MNCRS5HM8 | 소입성보증강 | C1 | BM#2 | 1614 | 54 | 1655 | 1584 | 46 | 9000 |  | 1 | 0.32 | 18 |  | -3.24 | 1570 | 1655 | 0 | 25.43 | 0 | 38 | 67 | 506 | Y |  | 2023-01-29 20:01 | 61 | 1090 | 26 | 25 | 22 | 21 | 22 | 23 | 22 | 21 | 21 | 20 | 19 | 18 | 17 | 17 | 21 | 23 | 17 | 22 | -0.15 | Y | 40 | Y | -0.1 | [7 empty] | N | N | N | N | 200 | 0.47 | 70 | 95568 | 103942 | -242 | 15000 | 05 | 1 |  | 2023-01-29 20:06 | 1570 | 141 |  | 35 |  | *전공정 요청 감속주입 | [14 empty] | 93.28 | 100 | 0 | 0 | 0 |  | 450 | 300 | Y | Y | 0 | 0 | 0 |  | 451 | 300 | Y | Y | N | [6 empty] | RB130.00 | H
A75639 | 2023-01-29 | 1 | A |  | 13 | A | AE1055LS | 탄소강 | G-AE1055LS | BM#1 | 1642 | 42 | 1594 | 1577 | 32 | 4600 |  | 3 | 0.21 | 25 |  | -1.47 | 1549 | 1594 | 0 | 205.53 |  | 1 | 41 | 78 | Y |  | 2023-01-29 20:51 | 65 | 1097 | 25 | 25 | 29 | 30 | 31 | 32 | 31 | 31 | 30 | 29 | 29 | 28 | 28 | 26 | 29 | 32 | 26 | 31 | -0.13 | Y | 45 | Y | -0.2 | [8 empty] | N | N | Y | 190 | 0.4 | 68 | 84600 | 84416 | 6984 | 15300 | 12 | 1 |  | 2023-01-29 20:59 | 1549 | 108 |  | 22 |  | *STR#1 W/D4번 모터 문제로 S/R미적용 *전공정 요청으로 감속주입-감속주입 20%이상으로 이상재및 생관통보 (전기로 전극교체) | [14 empty] | 92.66 | 100 | 0 | 0 | 0 |  | 500 |  | N | N | 0 | 0 | 0 |  | 501 |  | N | N | N |  |  | Y |  |  |  | BT180180 | H
B74925 | 2023-01-29 | 2 | A |  | 5 | A | 20MNCRS5HM8 | 소입성보증강 | C1 | BM#2 | 1632 | 46 | 1654 | 1585 | 40 | 7900 |  | 1 | 0.3 | 18 |  | -2.64 | 1577 | 1646 | 0 | 16.39 | 0 | 32 | 23 | 47 | Y |  | 2023-01-29 21:25 | 68 | 1091 | 15 | 24 | 30 | 35 | 36 | 37 | 36 | 36 | 35 | 34 | 33 | 32 | 31 | 30 | 32 | 37 | 30 | 36 | -0.17 | Y | 40 | Y | -0.2 | [7 empty] | N | N | N | N | 190 | 0.47 | 66 | 108262 | 97712 | 16988 | 16100 | 05 | 1 |  | 2023-01-29 21:32 | 1577 | 121 |  | 22 |  | *전공정 요청 감속주입 | [14 empty] | 94.93 | 100 | 0 | 0 | 0 |  | 450 | 300 | Y | Y | 0 | 0 | 0 |  | 451 | 300 | Y | Y | N | [6 empty] | RB130.00 | C
A75640 | 2023-01-29 | 1 | A |  | 14 | A | AE1055LS | 탄소강 | G-AE1055LS | BM#1 | 1620 | 43 | 1591 | 1530 | 35 | 6600 |  | 3 | 0.21 | 25 |  | -1.21 | 1554 | 1591 | 0 | 174.58 |  | 15 | 32 | 75 | Y |  | 2023-01-29 22:01 | 70 | 1095 | 26 | 26 | 29 | 31 | 32 | 32 | 31 | 30 | 29 | 29 | 28 | 27 | 27 | 26 | 29 | 32 | 26 | 29 | -0.12 | Y | 50 | Y | 0 | [8 empty] | N | N | Y | 180 | 0.4 | 73 | 101520 | 95528 | 5972 | 15200 | 12 | 1 |  | 2023-01-29 22:12 | 1554 | 102 |  | 21 |  | *전공정 요청으로 감속주입-감속주입 20%이상으로 이상재및 생관통보 (전기로 전극교체) | [5 empty] | D523363A0855472FA3C6E5BB64FC6894 | F0D4A57630E247268371CB6EE8ABC8A2 | 9D50AB0DECC5446B9B3845D2308C2AC2 |  | 673904FC663C42B3A50256A979D1E4D0 | B12F379D4186498DB7B10BBC661100E6 | 2B411F62FE1541B2AE87EC9F9206B3F7 |  |  | 99.04 | 100 | 0 | 0 | 0 |  | 500 |  | N | N | 0 | 0 | 0 |  | 501 |  | N | N | N |  |  | Y |  |  |  | BT180180 | H
B74926 | 2023-01-29 | 2 | A |  | 6 | A | 20MNCRS5HM8 | 소입성보증강 | C1 | BM#2 | 1635 | 45 | 1651 | 1571 | 40 | 8000 |  | 1 | 0.27 | 18 |  | -2.48 | 1570 | 1633 | 0 | 20.28 | 0 | 29 | 33 | 55 | Y |  | 2023-01-29 22:44 | 61 | 1101 | 28 | 27 | 31 | 33 | 33 | 33 | 32 | 31 | 30 | 29 | 28 | 27 | 26 | 25 | 30 | 33 | 25 | 33 | -0.16 | Y | 50 | Y | -0.2 | [7 empty] | N | N | N | N | 180 | 0.47 | 64 | 92796 | 95647 | 2253 | 15500 | 05 | 1 |  | 2023-01-29 22:46 | 1570 | 112 |  | 10 |  | *전공정 요청 감속주입 | [14 empty] | 93.78 | 100 | 0 | 0 | 0 |  | 450 | 300 | Y | Y | 0 | 0 | 0 |  | 451 | 300 | Y | Y | N | [6 empty] | RB130.00 | H
A75641 | 2023-01-29 | 1 | A |  | 15 | B | AE1055LS | 탄소강 | G-AE1055LS | BM#1 | 1667 | 40 | 1604 | 1602 | 25 | 4100 |  | 3 | 0.22 | 25 |  | -1.53 | 1557 | 1604 | 0 | 208.89 |  | 6 | 52 | 76 | Y |  | 2023-01-29 23:06 | 73 | 1098 | 26 | 27 | 31 | 34 | 35 | 35 | 34 | 34 | 34 | 33 | 33 | 32 | 32 | 32 | 33 | 35 | 32 | 34 | -0.04 | Y | 40 | Y | 0 | [8 empty] | N | N | Y | 170 | 0.52 | 61 | 101520 | 100881 | 6469 | 15100 | 12 | 1 |  | 2023-01-29 23:14 | 1557 | 108 |  | 30 | [16 empty] | 94.13 | 100 | 0 | 0 | 0 |  | 500 |  | N | N | 0 | 0 | 0 |  | 501 |  | N | N | N |  |  | Y |  |  |  | BT180180 | H
B74927 | 2023-01-29 | 2 | A |  | 7 | A | 20MNCRS5HM8 | 소입성보증강 | C1 | BM#2 | 1630 | 43 | 1660 | 1587 | 38 | 7200 |  | 1 | 0.27 | 18 |  | -2.53 | 1565 | 1636 | 0 | 23.96 | 0 | 31 | 55 | 75 | Y |  | 2023-01-29 23:47 | 56 | 1094 | 23 | 22 | 28 | 30 | 30 | 31 | 30 | 29 | 28 | 27 | 25 | 24 | 22 | 22 | 27 | 31 | 22 | 30 | -0.22 | Y | 40 | Y | 0 | [7 empty] | N | N | N | N | 170 | 0.45 | 66 | 95616 | 94670 | 2080 | 16800 | 05 | 1 |  | 2023-01-29 23:45 | 1565 | 115 |  | 12 |  | 전기로 지연 20%이상 감속주입 305~6 405~6 이상공정등록 및 생관통보 | [14 empty] | 101.13 | 100 | 0 | 0 | 0 |  | 450 | 300 | Y | Y | 0 | 0 | 0 |  | 450 | 300 | Y | Y | N | [6 empty] | RB130.00 | C
A75642 | 2023-01-29 | 1 | A | 연주종료 | 16 | A | AE1055LS | 탄소강 | G-AE1055LS | BM#1 | 1614 | 40 | 1603 | 1552 | 29 | 5100 |  | 3 | 0.22 | 25 |  | -1.61 | 1553 | 1603 | 0 | 217.02 |  | 10 | 42 | 74 | Y |  | 2023-01-30 00:14 | 69 | 1091 | 31 | 30 | 31 | 31 | 32 | 31 | 31 | 30 | 29 | 29 | 28 | 27 |  | 27 | 30 | 32 | 27 | 31 | -0.14 | Y | 35 | Y | -0.2 | [8 empty] | N | N | M | 210 | 0.52 | 58 | 96767 | 97827 | 6523 | 1500 | 12 | 1 |  | 2023-01-30 00:24 | 1553 | 104 |  | 25 |  | *전기로 1기 보수, 연주종료 01:54 | 01C0577DD4D64DF092DB4443A6E45648 | DB92D53F48EA404EACC4BC7AA53BC79E | [12 empty] | 92.33 | 100 | 0 | 3500 | 0 |  | 500 |  | N | N | 0 | 3500 | 0 |  | 501 |  | N | N | N |  |  | Y |  |  |  | BT180180 | H
B74928 | 2023-01-29 | 2 | A | TUNDISH교체전 | 8 | A | 20MNCRS5HM8 | 소입성보증강 | C1 | BM#2 | 1597 | 50 | 1639 | 1534 | 47 | 9600 |  | 1 | 0.27 | 18 |  | -2.42 | 1569 | 1634 | 0 | 16.03 | 0 | 38 | 68 | 67 | Y |  | 2023-01-30 00:58 | 60 | 1093 | 20 | 25 | 29 | 34 | 35 | 34 | 33 | 32 | 30 | 29 | 27 | 27 | 27 | 27 | 30 | 35 | 27 | 27 | -0.2 | Y | 40 | Y | 0 | [7 empty] | N | N | N | N | 170 | 0.47 | 64 | 97085 | 92530 | 3820 | 2300 | 05 | 1 |  | 2023-01-30 01:01 | 1569 | 112 |  | 7 |  | *전공정 요청 감속주입 | 44F2A2880D614964AF98311C3E5FE701 | BFA859A5A728404BB7E9F23457307B41 | 0BE0BF3EDE614EDFB9B360738414CA02 | [11 empty] | 101.13 | 100 | 0 | 2845 | 0 |  | 449 | 300 | Y | Y | 0 | 2585 | 0 |  | 451 | 300 | Y | Y | N | [6 empty] | RB130.00 | C
B74929 | 2023-01-29 | 2 | A | TUNDISH교체 | 1 | A | KBMA75S | 합금강 | D1 | BM#2 | 1585 | 50 | 1678 | 1526 | 44 | 9400 |  | 1 | 0.33 | 19 |  | -2.37 | 1593 | 1661 | 2.47 | 16.41 | 0 | 32 | 24 | 60 | Y |  | 2023-01-30 02:03 | 98 | 1095 | -312 | -170 | 47 | 43 | 43 | 48 | 51 | 52 | 53 | 55 | 55 | 55 | 55 | 55 | 51 | 55 | 55 | 55 | 0 |  | 20 | Y | 0 |  | 1.96 | 1.89 |  |  |  |  | N | N | N | N | 220 | 0.45 | 63 | 96498 | 93749 | 5601 | 15200 | 04 | 2 |  | 2023-01-30 02:04 | 1593 | 130 |  | 30 |  | * T/D FLUX 용탕부: 120 KG / 유탕부: 10KG 투입. | [14 empty] | 98.52 | 100 | 700 | 0 | 0 |  | 651 | 400 | Y | Y | 700 | 0 | 0 |  | 651 | 400 | Y | Y | N |  | Y |  |  |  |  | RB080.00 | C
B74930 | 2023-01-29 | 2 | A |  | 2 | A | KBMA75S | 합금강 | D1 | BM#2 | 1610 | 42 | 1640 | 1543 | 32 | 6600 |  | 1 | 0.34 | 18 |  | -2.11 | 1558 | 1609 | 0 | 50.37 | 0 | 29 | 34 | 72 | Y |  | 2023-01-30 03:07 | 63 | 1093 | 52 | 46 | 37 | 35 | 32 | 30 | 28 | 28 | 26 | 26 | 25 | 25 | 24 | 24 | 32 | 37 | 24 | 0 | -0.26 |  | 50 | Y | -0.2 | [7 empty] | N | N | N | N | 220 | 0.49 | 59 | 94879 | 93061 | 5089 | 14100 | 04 | 2 |  | 2023-01-30 03:09 | 1558 | 115 |  | 30 | [16 empty] | 98.88 | 0 | 0 | 0 | 0 |  | 651 | 400 | Y | Y | 0 | 0 | 0 |  | 651 | 400 | Y | Y | N |  | Y |  |  |  |  | RB085.00 | C
B74931 | 2023-01-29 | 2 | A |  | 3 | A | KBMA75S | 합금강 | D1 | BM#2 | 1601 | 43 | 1613 | 1537 | 40 | 7200 |  | 1 | 0.36 | 19 |  | -2.05 | 1552 | 1608 | 0 | 69.76 | 0 | 31 | 56 | 72 | Y |  | 2023-01-30 04:07 | 57 | 1090 | 21 | 23 | 26 | 28 | 27 | 27 | 26 | 25 | 25 | 24 | 23 | 22 | 21 | 21 | 25 | 28 | 21 | 0 | -0.16 | Y | 45 | Y | -0.2 | [7 empty] | N | N | N | N | 210 | 0.48 | 63 | 92455 | 95306 | 5094 | 15600 | 04 | 2 |  | 2023-01-30 04:09 | 1552 | 120 |  | 30 |  | *전공정 지연 304~7 404~7 20% 이상 감속주입 이상공정등록 및 생관통보 | [14 empty] | 94.44 | 100 | 0 | 0 | 0 |  | 650 | 400 | Y | Y | 0 | 0 | 0 |  | 651 | 400 | Y | Y | N |  | Y |  |  |  |  | RB095.00 | C
A75643 | 2023-01-29 | 1 | B | 연주시작 | 1 | C | SEAH-BQ1 | 베어링강 | STB (SF) | BM#1 | 1660 | 45 | 1616 | 1607 | 37 | 6500 |  | 3 | 0.22 | 30 |  | -1.85 | 1545 | 1612 | 158.05 | 92.27 |  | 10 | 43 | 88 | Y |  | 2023-01-30 05:18 | 90 | 1092 | -286 | 35 | 39 | 37 | 40 | 43 | 45 | 47 | 48 | 48 | 47 | 48 | 48 | 48 | 44 | 48 | 47 | 48 | 0 |  | 10 | Y | 0 |  | 1.79 | 1.38 |  |  |  |  | N | N | N | M | 210 | 0.46 | 62 | 97456 | 97827 | 1573 | 15100 | 10 | 2 |  | 2023-01-30 05:27 | 1545 | 116 |  | 18 |  | *T/D FLUX 유:15KG 용:270KG 장연주 6공노즐(50HEAT) *연주시작 05:38 *STR#1 LOOP5 과냉발생 비수량 50%줄임 | [14 empty] | 93.98 | 100 | 1500 | 0 | 0 |  | 650 |  | N | N | 1500 | 0 | 0 |  | 651 |  | N | N | Y |  |  | Y |  |  |  | BT180180 | H
B74932 | 2023-01-29 | 2 | B |  | 4 | A | KBMA75S | 합금강 | D1 | BM#2 | 1598 | 49 | 1632 | 1522 | 42 | 7800 |  | 1 | 0.25 | 18 |  | -2.44 | 1555 | 1616 | 0 | 21.79 | 0 | 38 | 69 | 67 | Y |  | 2023-01-30 05:26 | 60 | 1096 | 17 | 24 | 32 | 35 | 36 | 36 | 35 | 34 | 33 | 31 | 29 | 29 | 28 | 27 | 31 | 36 | 27 | 0 | -0.2 | Y | 45 | Y | -0.2 | [7 empty] | N | N | N | N | 200 | 0.4 | 70 | 97994 | 89912 | 5038 | 15500 | 04 | 2 |  | 2023-01-30 05:34 | 1555 | 114 |  | 14 |  | * 전공정 요청으로 감속주입 0.40 이상공정 등록 및 생관통보 | [14 empty] | 105.14 | 100 | 0 | 0 | 0 |  | 650 | 400 | Y | Y | 0 | 0 | 0 |  | 650 | 400 | Y | Y | N |  | Y |  |  |  |  | RB100.00 | C
A75644 | 2023-01-29 | 1 | B |  | 2 | A | SEAH-BQ1 | 베어링강 | STB (SF) | BM#1 | 1609 | 43 | 1574 | 1551 | 38 | 6500 |  | 3 | 0.23 | 30 |  | -1.29 | 1529 | 1574 | 141.26 | 83.7 |  | 15 | 33 | 290 | Y |  | 2023-01-30 06:19 | 74 | 1093 | 46 | 44 | 41 | 39 | 39 | 39 | 38 | 37 | 36 | 36 | 36 | 35 | 35 | 35 | 38 | 41 | 35 | 39 | -0.12 |  | 50 | Y | 0 |  |  |  | 1.42 |  |  |  |  | N | Y | Y | 200 | 0.48 | 61 | 84610 | 92988 | 4512 | 15800 | 10 | 2 |  | 2023-01-30 06:26 | 1529 | 113 |  | 19 |  | *STR#1 LOOP5 과냉발생 비수량 50%줄임 | [14 empty] | 83.2 | 100 | 0 | 0 | 0 |  | 650 |  | N | N | 0 | 0 | 0 |  | 651 |  | N | N | Y |  |  | Y |  |  |  | BT180180 | H
B74933 | 2023-01-29 | 2 | B | 잔강최소화전 | 5 | A | KBMA75S | 합금강 | D1 | BM#2 | 1607 | 48 | 1640 | 1512 | 40 | 8100 |  | 1 | 0.3 | 20 |  | -2.47 | 1571 | 1634 | 0 | 16.85 | 0 | 19 | 1 | 27798 | Y |  | 2023-01-30 06:30 | 76 | 1102 | 23 | 24 | 26 | 28 | 29 | 28 | 27 | 25 | 23 | 22 | 21 | 19 | 18 | 15 | 23 | 29 | 15 | 0 | -0.25 | Y | 55 | Y | -0.2 | [7 empty] | N | N | N | N | 190 | 0.4 | 75 | 71005 | 94712 | 5038 | 3000 | 04 | 2 |  | 2023-01-30 06:33 | 1571 | 116 |  | 22 |  | * 전공정 요청으로 감속주입 0.40 이상공정 등록 및 생관통보 | 1427302AEF4B40C4BF587AB75739A84E | [13 empty] | 72.68 | 100 | 0 | 3788 | 0 |  | 651 | 400 | Y | Y | 0 | 4288 | 0 |  | 650 | 400 | Y | Y | N |  | Y |  |  |  |  | RB105.00 | C
A75645 | 2023-01-29 | 1 | B |  | 3 | A | SEAH-BQ1 | 베어링강 | STB (SF) | BM#1 | 1611 | 46 | 1567 | 1552 | 34 | 5600 |  | 3 | 0.23 | 30 |  | -1.37 | 1519 | 1567 | 159.88 | 63.89 |  | 6 | 53 | 289 | Y |  | 2023-01-30 07:24 | 64 | 1096 | 34 | 33 | 34 | 33 | 33 | 32 | 31 | 31 | 30 | 29 | 29 | 29 | 29 | 29 | 31 | 34 | 29 | 33 | -0.1 |  | 50 | Y | 0 |  |  |  | 1.14 |  |  |  |  | N | Y | Y | 190 | 0.48 | 61 | 84610 | 92422 | 5328 | 15600 | 10 | 2 |  | 2023-01-30 07:33 | 1519 | 111 |  | 17 |  | *STR#1 LOOP5 과냉발생 비수량 50%줄임 | [6 empty] | 4960B3A0034049B5821EA194E0CCEB48 | EC45CD1997A9441EA69C34E89E8DC008 | CD50B45EDD4C49E7B26F2E3A489D9749 |  | FB8227C5E8F94403B80BD51FC1E042D9 | 7AF3DACD06D548509BEC3DB7216D6A96 | E0ED536A689B4D0FB7EE4279B8DB7043 |  | 85.08 | 100 | 0 | 0 | 0 |  | 650 |  | N | N | 0 | 0 | 0 |  | 651 |  | N | N | Y |  |  | Y |  |  |  | BT180180 | H
B74934 | 2023-01-30 | 2 | B | 잔강최소화 | 6 | A | SM45CB | 탄소강 | SM45C | BM#2 | 1616 | 42 | 1619 | 1545 | 36 | 6500 |  | 1 | 0.34 | 14 |  | -2.01 | 1555 | 1606 | 0 | 19.57 | 0 | 29 | 35 | 64 | N | 1 | 2023-01-30 07:39 | 62 | 1095 | -174 | -2 | 18 | 21 | 23 | 24 | 23 | 23 | 22 | 22 | 21 | 20 |  | 20 | 15 | 24 | 20 | 23 | -0.13 | Y | 30 | Y | -0.2 | [7 empty] | N | N | N | N | 180 | 0.5 | 59 | 91795 | 100940 | -790 | 12500 | 04 | 2 |  | 2023-01-30 07:41 | 1555 | 134 |  | 46 |  | * 최소화 롱노즐 재사용 * L/D 강제개공 ID : 301, 401 | B138F1B0BC884265BBF77253C5D4E5FF | [13 empty] | 93.19 | 100 | 3300 | 0 | 0 |  | 651 | 400 | N | N | 3300 | 0 | 0 |  | 650 | 400 | N | N | N | [5 empty] | Y | RB190.00 | C
A75646 | 2023-01-30 | 1 | B |  | 4 | A | SEAH-BQ1 | 베어링강 | STB (SF) | BM#1 | 1606 | 47 | 1575 | 1539 | 38 | 6300 |  | 3 | 0.22 | 30 |  | -1.59 | 1519 | 1575 | 159.56 | 62.71 |  | 1 | 42 | 489 | Y |  | 2023-01-30 08:27 | 64 | 1091 | 29 | 28 | 30 | 30 | 30 | 29 | 27 | 26 | 25 | 24 | 23 | 22 | 22 | 22 | 26 | 30 | 22 | 30 | -0.15 |  | 55 | Y | 0 |  |  |  | 1.172 |  |  |  |  | Y | Y | Y | 180 | 0.45 | 67 | 101532 | 93982 | 4668 | 15600 | 10 | 2 |  | 2023-01-30 08:35 | 1519 | 109 |  | 15 |  | *STR#1 LOOP5 과냉발생 비수량 50%줄임 *진공시간 부족 감속주입 정속유지 강종 감속주입 ID:102~106.202~206 | [14 empty] | 100.53 | 100 | 0 | 0 | 0 |  | 650 |  | N | N | 0 | 0 | 0 |  | 651 |  | N | N | Y |  |  | Y |  |  |  | BT180180 | H
B74935 | 2023-01-30 | 2 | B |  | 7 | A | SM45CB | 탄소강 | SM45C | BM#2 | 1668 | 37 | 1597 | 1552 | 32 | 5600 |  | 1 | 0.36 | 15 |  | -1.73 | 1549 | 1593 | 0 | 19.96 | 0 | 31 | 57 | 75 | Y |  | 2023-01-30 08:51 | 56 | 1095 | 17 | 16 | 22 | 24 | 25 | 25 | 24 | 24 | 24 | 23 | 22 | 21 | 21 | 21 | 23 | 25 | 21 | 24 | -0.1 | Y | 40 | Y | 0 | [7 empty] | N | N | N | N | 170 | 0.52 | 61 | 93335 | 101737 | 3863 | 14400 | 04 | 2 |  | 2023-01-30 08:53 | 1549 | 112 |  | 34 | [16 empty] | 88.93 | 100 | 0 | 0 | 0 |  | 651 | 400 | N | N | 0 | 0 | 0 |  | 650 | 400 | N | N | N | [6 empty] | RB180.00 | C
A75647 | 2023-01-30 | 1 | B |  | 5 | A | SEAH-BQ1 | 베어링강 | STB (SF) | BM#1 | 1645 | 44 | 1561 | 1551 | 63 | 5400 |  | 3 | 0.23 | 30 |  | -1.24 | 1518 | 1561 | 157.79 | 69.57 |  | 10 | 44 | 63 | Y |  | 2023-01-30 09:41 | 63 | 1092 | 21 | 26 | 32 | 35 | 35 | 34 | 34 | 34 | 33 | 32 | 32 | 31 | 31 | 31 | 32 | 35 | 31 | 34 | -0.08 | Y | 50 | Y | 0 |  |  |  | 1.163 |  |  |  |  | Y | Y | Y | 170 | 0.48 | 66 | 101532 | 99086 | 4564 | 14900 | 10 | 2 |  | 2023-01-30 09:48 | 1518 | 102 |  | 11 |  | *STR#1 LOOP5 과냉발생 비수량 50%줄임 *T/D 잔강15Ton 미만발생 STB2 강변 대상 이상공정 등록 | [14 empty] | 95.69 | 100 | 0 | 0 | 0 |  | 650 |  | N | N | 0 | 0 | 0 |  | 651 |  | N | N | Y |  |  | Y |  |  |  | BT180180 | H
B74936 | 2023-01-30 | 2 | B |  | 8 | A | SM45CB | 탄소강 | SM45C | BM#2 | 1581 | 37 | 1624 | 1554 | 32 | 5900 |  | 1 | 0.33 | 14 |  | -2.98 | 1551 | 1612 | 0 | 20.52 | 0 | 38 | 70 | 79 | Y |  | 2023-01-30 10:12 | 58 | 1095 | 19 | 25 | 32 | 34 | 35 | 35 | 33 | 33 | 32 | 31 | 30 | 30 | 29 | 29 | 31 | 35 | 29 | 0 | -0.15 | Y | 40 | Y | -0.2 | [7 empty] | N | N | N | N | 170 | 0.5 | 64 | 105620 | 101679 | 2521 | 14700 | 04 | 2 |  | 2023-01-30 10:15 | 1551 | 106 |  | 15 | [16 empty] | 102.1 | 100 | 0 | 0 | 0 |  | 652 | 400 | N | N | 0 | 0 | 0 |  | 651 | 400 | N | N | N | [6 empty] | RB180.00 | C
A75648 | 2023-01-30 | 1 | B |  | 6 | B | SEAH-BQ1 | 베어링강 | STB (SF) | BM#1 | 1616 | 44 | 1564 | 1536 | 33 | 5600 |  | 3 | 0.23 | 30 |  | -1.37 | 1516 | 1564 | 159.05 | 43.57 |  | 15 | 34 | 71 | Y |  | 2023-01-30 10:39 | 61 | 1093 | 29 | 29 | 31 | 32 | 32 | 30 | 30 | 29 | 29 | 28 | 27 | 27 | 26 | 27 | 29 | 32 | 26 | 29 | -0.13 | Y | 45 | Y | 0.2 |  |  |  | 1.227 |  |  |  |  | Y | Y | Y | 210 | 0.48 | 63 | 101532 | 96744 | 4306 | 14700 | 10 | 2 |  | 2023-01-30 10:46 | 1516 | 108 |  | 21 |  | *STR#1 LOOP5 과냉발생 비수량 50%줄임 *T/D 잔강15Ton 미만발생 STB2 강변 대상 이상공정 등록 | [14 empty] | 97.86 | 100 | 0 | 0 | 0 |  | 650 |  | N | N | 0 | 0 | 0 |  | 651 |  | N | N | Y |  |  | Y |  |  |  | BT180180 | H
B74937 | 2023-01-30 | 2 | B |  | 9 | B | SM45CB | 탄소강 | SM45C | BM#2 | 1639 | 32 | 1608 | 1548 | 25 | 5000 |  | 1 | 0.34 | 15 |  | -2.51 | 1547 | 1601 | 14.75 | 5.38 | 0 | 19 | 2 | 68 | Y |  | 2023-01-30 11:00 | 54 | 1091 | 27 | 24 | 23 | 22 | 21 | 18 | 17 | 16 | 14 | 13 |  |  |  | 13 | 19 | 23 | 13 | 0 | -0.22 |  | 45 | Y | -0.2 | [7 empty] | N | N | N | N | 220 | 0.51 | 60 | 96595 | 98192 | 2758 | 13400 | 04 | 2 |  | 2023-01-30 11:03 | 1547 | 108 |  | 31 | [16 empty] | 96.11 | 100 | 0 | 0 | 0 |  | 651 | 400 | N | N | 0 | 0 | 0 |  | 651 | 400 | N | N | N | [6 empty] | RB130.00 | H
A75649 | 2023-01-30 | 1 | B | 유사강종연연주 | 7 | A | STB2 | 베어링강 | STB (SF) | BM#1 | 1603 | 42 | 1561 | 1550 | 32 | 5200 |  | 3 | 0.23 | 25 |  | 0 | 1561 | 1561 | 135.71 | 43.57 |  | 6 | 54 | 72 | Y |  | 2023-01-30 11:37 | 105 | 1095 | 25 | 25 | 28 | 31 | 31 | 31 | 31 | 30 | 30 | 29 | 29 | 28 | 28 | 29 | 29 | 31 | 28 | 31 | -0.04 | Y | 45 | Y | 0.2 |  |  |  | 0.926 |  |  |  |  | Y | Y | Y | 210 | 0.48 | 64 | 101532 | 96251 | 4999 | 14900 | 10 | 2 |  | 2023-01-30 11:53 | 1561 | 108 |  | 27 |  | *STR#1 LOOP5 과냉발생 비수량 50%줄임 | [14 empty] | 98.34 | 100 | 0 | 0 | 0 |  | 650 |  | N | N | 0 | 0 | 0 |  | 651 |  | N | N | Y |  |  | Y |  |  |  | BT180180 | H
B74938 | 2023-01-30 | 2 | B |  | 10 | A | SM45CB | 탄소강 | SM45C | BM#2 | 1663 | 37 | 1604 | 1538 | 31 | 5400 |  | 1 | 0.31 | 14 |  | -1.98 | 1546 | 1586 | 0 | 27.96 | 0 | 29 | 36 | 57 | Y |  | 2023-01-30 12:09 | 53 | 1092 | 9 | 9 | 22 | 27 | 28 | 29 | 29 | 28 | 27 | 27 | 25 | 24 |  | 24 | 25 | 29 | 24 | 27 | -0.17 | Y | 30 | Y | -0.2 | [7 empty] | N | N | N | N | 210 | 0.5 | 59 | 96044 | 96582 | 1918 | 14100 | 04 | 2 |  | 2023-01-30 12:10 | 1546 | 104 |  | 25 |  | * 전공정 요청으로 감속주입 | [14 empty] | 100.41 | 100 | 0 | 0 | 0 |  | 650 | 400 | N | N | 0 | 0 | 0 |  | 650 | 400 | N | N | N |  |  |  | Y |  |  | RB130.00 | H
A75650 | 2023-01-30 | 1 | C |  | 8 | A | STB2 | 베어링강 | STB (SF) | BM#1 | 1658 | 41 | 1560 | 1584 | 34 | 4100 |  | 3 | 0.24 | 25 |  | -1.18 | 1525 | 1560 | 139.18 | 24.37 |  | 1 | 43 | 70 | Y |  | 2023-01-30 12:37 | 69 | 1094 | 28 | 27 | 28 | 29 | 29 | 29 | 29 | 29 | 29 | 28 | 28 | 28 | 28 | 28 | 28 | 29 | 28 | 29 | -0.02 | Y | 45 | Y | 0 |  |  |  | 0.876 |  |  |  |  | Y | Y | Y | 200 | 0.48 | 59 | 84610 | 91499 | 4551 | 15400 | 10 | 2 |  | 2023-01-30 12:45 | 1525 | 109 |  | 32 | [16 empty] | 85.9 | 100 | 0 | 0 | 0 |  | 650 |  | N | N | 0 | 0 | 0 |  | 651 |  | N | N | Y |  |  | Y |  |  |  | BT180180 | H
B74939 | 2023-01-30 | 2 | C |  | 11 | A | SM45CB | 탄소강 | SM45C | BM#2 | 1658 | 35 | 1630 | 1597 | 30 | 4700 |  | 1 | 0.36 | 18 |  | -2.31 | 1558 | 1617 | 0 | 33.52 | 0 | 31 | 58 | 64 | Y |  | 2023-01-30 13:17 | 65 | 1091 | 20 | 31 | 36 | 40 | 40 | 40 | 40 | 39 | 39 | 38 | 37 | 36 | 35 | 35 | 36 | 40 | 35 | 40 | -0.11 | Y | 45 | Y | -0.2 | [7 empty] | N | N | N | N | 200 | 0.47 | 64 | 97736 | 97364 | 1236 | 14800 | 04 | 2 |  | 2023-01-30 13:21 | 1558 | 99 |  | 18 |  | * 전공정 요청으로 감속주입 | [14 empty] | 99.63 | 100 | 0 | 0 | 0 |  | 651 | 400 | N | N | 0 | 0 | 0 |  | 651 | 400 | N | N | N | [6 empty] | RB130.00 | C
A75651 | 2023-01-30 | 1 | C |  | 9 | A | STB2 | 베어링강 | STB (SF) | BM#1 | 1611 | 43 | 1557 | 1531 | 33 | 5400 |  | 3 | 0.23 | 25 |  | -1.13 | 1523 | 1557 | 136.42 | 45.78 |  | 10 | 45 | 62 | Y |  | 2023-01-30 13:43 | 67 | 1093 | 28 | 27 | 31 | 33 | 34 | 34 | 34 | 34 | 33 | 33 | 33 | 32 | 32 | 32 | 32 | 34 | 32 | 34 | -0.04 | Y | 45 | Y | 0 |  |  |  | 0.862 |  |  |  |  | N | Y | Y | 190 | 0.48 | 63 | 84610 | 95204 | 1146 | 14800 | 10 | 2 |  | 2023-01-30 14:01 | 1523 | 110 |  | 27 | [16 empty] | 82.79 | 100 | 0 | 0 | 0 |  | 650 |  | N | N | 0 | 0 | 0 |  | 651 |  | N | N | Y |  |  | Y |  |  |  | BT180180 | H
B74940 | 2023-01-30 | 2 | C |  | 12 | A | SM45CB | 탄소강 | SM45C | BM#2 | 1620 | 37 | 1622 | 1577 | 31 | 4800 |  | 1 | 0.36 | 14 |  | -2.25 | 1563 | 1609 | 0 | 20.28 | 0 | 38 | 71 | 60 | Y |  | 2023-01-30 14:25 | 70 | 1098 | 32 | 37 | 38 | 38 | 39 | 38 | 37 | 36 | 35 | 35 | 33 | 32 | 30 | 28 | 34 | 39 | 28 | 38 | -0.22 | Y | 50 | Y | -0.2 | [7 empty] | N | N | N | N | 190 | 0.4 | 75 | 98400 | 96855 | 445 | 15200 | 04 | 2 |  | 2023-01-30 14:30 | 1563 | 97 |  | 16 |  | *전공정 요청 20%이상 감속주입0.40),이상공정 등록 및 생관통보 | [14 empty] | 100.36 | 100 | 0 | 0 | 0 |  | 651 | 400 | N | N | 0 | 0 | 0 |  | 650 | 400 | N | N | N | [6 empty] | RB130.00 | H
A75652 | 2023-01-30 | 1 | C |  | 10 | A | STB2 | 베어링강 | STB (SF) | BM#1 | 1605 | 44 | 1572 | 1533 | 36 | 5800 |  | 3 | 0.23 | 25 |  | -1.28 | 1527 | 1566 | 139.27 | 51.15 |  | 15 | 35 | 58 | Y |  | 2023-01-30 14:48 | 71 | 1095 | 32 | 31 | 34 | 36 | 36 | 37 | 37 | 36 | 36 | 35 | 35 | 35 | 34 | 34 | 35 | 37 | 34 | 36 | -0.04 | Y | 35 | Y | -0.2 |  |  |  | 0.846 |  |  |  |  | Y | Y | Y | 180 | 0.48 | 60 | 101532 | 92134 | 6966 | 15200 | 10 | 2 |  | 2023-01-30 14:54 | 1527 | 112 |  | 26 |  | *산소랜싱 | [14 empty] | 102.45 | 100 | 0 | 0 | 0 |  | 650 |  | N | N | 0 | 0 | 0 |  | 651 |  | N | N | Y |  |  | Y |  |  |  | BT180180 | H
B74941 | 2023-01-30 | 2 | C |  | 13 | A | SM45CB | 탄소강 | SM45C | BM#2 | 1641 | 37 | 1627 | 1557 | 27 | 5300 |  | 1 | 0.61 | 17 |  | -2.62 | 1555 | 1618 | 0 | 25.32 | 0 | 19 | 3 | 69 | Y |  | 2023-01-30 15:23 | 62 | 1091 | 24 | 24 | 25 | 25 | 25 | 24 | 24 | 23 | 23 | 22 | 21 | 20 | 20 | 18 | 22 | 25 | 18 | 25 | -0.12 |  | 60 | Y | 0 | [7 empty] | N | N | N | N | 180 | 0.4 | 73 | 95403 | 92679 | 2471 | 16100 | 04 | 2 |  | 2023-01-30 15:38 | 1555 | 109 |  | 34 |  | *전공정 요청 20%이상 감속주입0.40),이상공정 등록 및 생관통보 | [14 empty] | 9540300 | 100 | 0 | 0 | 0 |  | 649 | 400 | N | N | 0 | 0 | 0 |  | 650 | 400 | N | N | N | [6 empty] | RB130.00 | H
A75653 | 2023-01-30 | 1 | C |  | 11 | A | STB2 | 베어링강 | STB (SF) | BM#1 | 1607 | 44 | 1563 | 1537 | 35 | 5800 |  | 3 | 0.23 | 25 |  | -1.26 | 1525 | 1563 | 137.45 | 58.62 |  | 6 | 55 | 57 | Y |  | 2023-01-30 15:52 | 69 | 1092 | 35 | 36 | 37 | 37 | 36 | 35 | 34 | 34 | 33 | 32 | 31 | 31 | 29 | 28 | 33 | 37 | 28 | 28 | -0.14 |  | 65 | Y | 0 |  |  |  | 1.182 |  |  |  |  | Y | Y | Y | 170 | 0.41 | 76 | 101532 | 97033 | 6067 | 15300 | 10 | 2 |  | 2023-01-30 16:00 | 1525 | 108 |  | 23 |  | *전공정 요청으로 감속주입-정속주입 강종 감속으로 이상재 등록ID: (전기로 전극교체 작업지연) | [14 empty] | 97.72 | 100 | 0 | 0 | 0 |  | 650 |  | N | N | 0 | 0 | 0 |  | 651 |  | N | N | Y |  |  | Y |  |  |  | BT180180 | H
B74942 | 2023-01-30 | 2 | C |  | 14 | A | SM45CB | 탄소강 | SM45C | BM#2 | 1615 | 34 | 1614 | 1557 | 29 | 5200 |  | 1 | 0.56 | 14 |  | -2.73 | 1553 | 1604 | 0 | 9.08 | 0 | 29 | 37 | 67 | Y |  | 2023-01-30 16:41 | 60 | 1093 | 14 | 16 | 20 | 23 | 24 | 23 | 22 | 22 | 21 | 21 | 19 | 19 | 18 | 15 | 20 | 24 | 15 | 0 | -0.18 | Y | 50 | Y | -0.2 | [7 empty] | Y | Y | Y | Y | 170 | 0.4 | 74 | 95719 | 92916 | 984 | 15100 | 04 | 2 |  | 2023-01-30 16:44 | 1553 | 105 |  | 31 |  | *전공정 요청 20%이상 감속주입0.40),이상공정 등록 및 생관통보(사이즈 변경 안됨) | [14 empty] | 100.33 | 100 | 0 | 0 | 0 |  | 650 | 600 | N | N | 0 | 0 | 0 |  | 651 | 600 | N | N | N | [6 empty] | RB110.00 | C
A75654 | 2023-01-30 | 1 | C |  | 12 | A | STB2 | 베어링강 | STB (SF) | BM#1 | 1590 | 44 | 1561 | 1541 | 34 | 5500 |  | 3 | 0.23 | 25 |  | 0 | 1561 | 1561 | 137 | 49.12 |  | 1 | 44 | 57 | Y |  | 2023-01-30 17:09 | 105 | 1092 | 27 | 27 | 29 | 31 | 31 | 31 | 30 | 29 | 29 | 28 | 28 | 27 | 27 | 26 | 28 | 31 | 26 | 31 | -0.08 | Y | 60 | Y | 0 |  |  |  | 0.978 |  |  |  |  | Y | Y | Y | 210 | 0.4 | 73 | 84610 | 93346 | 5054 | 15400 | 10 | 2 |  | 2023-01-30 17:16 | 1561 | 108 |  | 24 |  | *전공정 요청으로 감속주입-정속주입 강종 감속으로 이상재 등록ID:101~105,201~205 (전기로 전극교체 작업지연) | [14 empty] | 84.31 | 100 | 0 | 0 | 0 |  | 650 |  | N | N | 0 | 0 | 0 |  | 651 |  | N | N | Y |  |  | Y |  |  |  | BT180180 | H
B74943 | 2023-01-30 | 2 | C |  | 15 | A | SM45CB | 탄소강 | SM45C | BM#2 | 1630 | 35 | 1630 | 1588 | 29 | 5000 |  | 1 | 0.34 | 16 |  | -2.83 | 1556 | 1619 | 0 | 14.13 | 0 | 31 | 59 | 80 | Y |  | 2023-01-30 17:50 | 63 | 1090 | 12 | 17 | 23 | 25 | 27 | 27 | 28 | 26 | 26 | 26 | 26 | 24 | 23 | 21 | 24 | 28 | 21 | 26 | -0.17 | Y | 40 | Y | -0.2 | [7 empty] | Y | Y | Y | Y | 220 | 0.4 | 74 | 93632 | 94261 | 2739 | 16100 | 04 | 2 |  | 2023-01-30 17:55 | 1556 | 115 |  | 36 |  | *전공정 요청 20%이상 감속주입0.40),이상공정 등록 및 생관통보(사이즈 변경 안됨) | [14 empty] | 95.15 | 100 | 0 | 0 | 0 |  | 650 | 700 | N | N | 0 | 0 | 0 |  | 651 | 700 | N | N | N | [6 empty] | RB090.00 | C
A75655 | 2023-01-30 | 1 | C |  | 13 | B | STB2 | 베어링강 | STB (SF) | BM#1 | 1601 | 49 | 1556 | 1531 | 41 | 6500 |  | 3 | 0.23 | 25 |  | -1.29 | 1517 | 1556 | 137.64 | 50.01 |  | 10 | 46 | 72 | Y |  | 2023-01-30 18:28 | 61 | 1092 | 26 | 27 | 29 | 29 | 29 | 29 | 28 | 27 | 26 | 26 | 25 | 24 | 24 | 22 | 26 | 29 | 22 | 29 | -0.1 | Y | 70 | Y | 0 |  |  |  | 0.98 |  |  |  |  | N | Y | Y | 200 | 0.4 | 80 | 101532 | 100304 | 3496 | 15000 | 10 | 2 |  | 2023-01-30 18:34 | 1517 | 110 |  | 20 |  | *전공정 요청으로 감속주입-정속주입 강종 감속으로 이상재 등록ID:101~106,201~206 (전기로 전극교체 작업지연) *산소랜싱 | [14 empty] | 94.62 | 100 | 0 | 0 | 0 |  | 650 |  | N | N | 0 | 0 | 0 |  | 651 |  | N | N | Y |  |  | Y |  |  |  | BT180180 | H
B74944 | 2023-01-30 | 2 | C | TUNDISH교체전 | 16 | A | SM45CB | 탄소강 | SM45C | BM#2 | 1620 | 38 | 1612 | 1563 | 32 | 5600 |  | 1 | 0.31 | 14 |  |  | 1556 |  | 0 | 0 | 0 | 38 | 72 | 69 | Y |  | 2023-01-30 19:08 | 63 | 1092 | 17 | 20 | 23 | 25 | 26 | 26 | 24 | 24 | 23 | 22 | 21 | 20 | 19 | 17 | 22 | 26 | 17 | 0 | -0.18 | Y | 50 | Y | -0.4 | [7 empty] | N | N | N | N | 210 | 0.4 | 77 | 94386 | 93670 | 1580 | 2000 | 04 | 2 |  | 2023-01-30 19:19 | 1556 | 110 |  | 34 |  | *전공정 요청 20%이상 감속주입(0.40),이상공정 등록 및 생관통보 *2기 BT방향 많이 긁힘. | 796CAE1A230848768458B92D13E131BF | 8B5DEEE34DA04BF0B52F76B92801A4BC | ECA276E0E0234731BE8A437884EA20F5 | [11 empty] | 102.43 | 100 | 0 | 2500 | 0 |  | 650 | 400 | N | N | 0 | 2900 | 0 |  | 650 | 400 | N | N | N | [6 empty] | RB110.00 | C
A75656 | 2023-01-30 | 1 | C |  | 14 | A | STB2 | 베어링강 | STB (SF) | BM#1 | 1662 | 52 | 1563 | 1570 | 41 | 6600 |  | 3 | 0.24 | 25 |  | -1.34 | 1522 | 1563 | 149.45 | 43.24 |  | 15 | 36 | 91 | Y |  | 2023-01-30 19:44 | 66 | 1092 | 21 | 21 | 28 | 30 | 33 | 34 | 33 | 32 | 32 | 32 | 31 | 31 | 31 | 30 | 31 | 34 | 30 | 32 | -0.09 | Y | 45 | Y | 0 |  |  |  | 0.792 |  |  |  |  | N | Y | Y | 190 | 0.47 | 69 | 101532 | 103465 | 4185 | 14600 | 10 | 2 |  | 2023-01-30 19:53 | 1522 | 117 |  | 25 |  | *전공정 요청으로 감속주입-정속주입 강종 감속으로 이상재 등록ID: 101,201 (전기로 전극교체 작업지연) | [6 empty] | 0A291F47685F476EAED3CB9C2EA04277 | 373A68E50D2741E881B4A1061847D0BE | 3465DB81102E48169F9F2644C83ED078 |  | 319BCEB1F29A4BF4859D6F3C9CF1A596 | 140874A8431347258BD27F8B2DDF33D9 | 6512E85C003441B3B3D51693E640E6DB |  | 91.93 | 100 | 0 | 0 | 0 |  | 650 |  | N | N | 0 | 0 | 0 |  | 651 |  | N | N | Y |  |  | Y |  |  |  | BT180180 | H
B74945 | 2023-01-30 | 2 | A | TUNDISH교체 | 1 | A | AE1548 | 합금강 | AE4130M6 | BM#2 | 1647 | 40 | 1654 | 1588 | 35 | 6900 |  | 1 | 0.35 | 20 |  | -3.02 | 1566 | 1650 | 0 | 34.13 | 0 | 19 | 4 | 75 | Y |  | 2023-01-30 20:52 | 78 | 1091 | -410 | -85 | 28 | 29 | 32 | 33 | 33 | 32 | 33 | 32 | 31 | 31 |  | 31 | 30 | 33 | 31 | 33 | -0.06 |  | 30 | Y | 0 |  | 1.67 | 1.6 |  |  |  |  | N | N | N | M | 220 | 0.45 | 60 | 86145 | 90637 | 5113 | 15300 | 07 | 1 |  | 2023-01-30 20:53 | 1566 | 116 |  | 26 |  | * T/D FLUX 용탕부: 120 KG / 유탕부: 10KG 투입. | [14 empty] | 90.3 | 100 | 700 | 0 | 0 |  | 649 | 700 | Y | N | 700 | 0 | 0 |  | 651 | 700 | Y | N | N | Y |  |  | Y |  |  | SB120120 | C
A75657 | 2023-01-30 | 1 | A |  | 15 | A | STB2 | 베어링강 | STB (SF) | BM#1 | 1602 | 46 | 1569 | 1530 | 39 | 6700 |  | 3 | 0.28 | 25 |  | -1.45 | 1525 | 1569 | 153.19 | 57.55 |  | 6 | 56 | 93 | Y |  | 2023-01-30 20:56 | 69 | 1093 | 29 | 31 | 34 | 34 | 34 | 33 | 33 | 32 | 31 | 31 | 30 | 30 | 30 | 30 | 32 | 34 | 30 | 34 | -0.08 |  | 50 | Y | 0 |  |  |  | 0.751 |  |  |  |  | N | Y | Y | 180 | 0.48 | 64 | 101532 | 97365 | 5585 | 15100 | 10 | 2 |  | 2023-01-30 21:04 | 1525 | 111 |  | 24 | [16 empty] | 97.3 | 100 | 0 | 0 | 0 |  | 650 |  | N | N | 0 | 0 | 0 |  | 651 |  | N | N | Y |  |  | Y |  |  |  | BT180180 | H
B74946 | 2023-01-30 | 2 | A |  | 2 | A | AE1548 | 합금강 | AE4130M6 | BM#2 | 1649 | 40 | 1628 | 1589 | 31 | 5400 |  | 1 | 0.36 | 15 |  | 0 | 1559 | 1624 | 0 | 23.23 | 0 | 29 | 38 | 95 | Y |  | 2023-01-30 21:56 | 71 | 1092 | 28 | 28 | 31 | 32 | 33 | 33 | 33 | 32 | 32 | 32 | 32 | 32 | 32 | 32 | 32 | 33 | 32 | 33 | -0.03 | Y | 40 | Y | 0 |  |  |  | 1.59 |  |  |  | N | N | N | Y | 220 | 0.48 | 63 | 94892 | 95883 | 3067 | 15100 | 07 | 1 |  | 2023-01-30 21:57 | 1559 | 105 |  | 22 |  | *전공정 요청 11%이상감속주입 307 407 이상재등록 및 생관통보 | [14 empty] | 98.85 | 100 | 0 | 0 | 0 |  | 650 | 700 | Y | N | 0 | 0 | 0 |  | 650 | 700 | Y | N | N | Y | [5 empty] | SB120120 | H
A75658 | 2023-01-30 | 1 | A |  | 16 | A | STB2 | 베어링강 | STB (SF) | BM#1 | 1630 | 43 | 1555 | 1555 | 31 | 5000 |  | 3 | 0.26 | 25 |  | -1.33 | 1514 | 1555 | 156.08 | 22.3 |  | 1 | 45 | 91 | Y |  | 2023-01-30 22:01 | 58 | 1093 | 29 | 28 | 29 | 29 | 29 | 28 | 28 | 27 | 26 | 26 | 26 | 26 | 26 | 26 | 28 | 29 | 26 | 29 | -0.05 | Y | 50 | Y | 0 |  |  |  | 1.268 |  |  |  | Y | N | Y | Y | 170 | 0.48 | 61 | 84610 | 93472 | 6978 | 15100 | 10 | 2 |  | 2023-01-30 22:10 | 1514 | 106 |  | 25 | [16 empty] | 8461000 | 100 | 0 | 0 | 0 |  | 650 |  | N | N | 0 | 0 | 0 |  | 651 |  | N | N | Y |  |  | Y |  |  |  | BT180180 | H
B74947 | 2023-01-30 | 2 | A |  | 3 | A | AE1548 | 합금강 | AE4130M6 | BM#2 | 1645 | 40 | 1612 | 1584 | 28 | 4800 |  | 1 | 0.76 | 15 |  | -2.39 | 1546 | 1599 | 0 | 8.08 | 0 | 31 | 60 | 85 | Y |  | 2023-01-30 23:03 | 58 | 1091 | 29 | 29 | 30 | 30 | 29 | 29 | 27 | 26 | 23 | 23 | 22 | 20 | 18 | 18 | 26 | 30 | 18 | 29 | -0.22 |  | 55 | Y | -0.4 |  |  |  | 1.403 |  |  |  | N | N | N | Y | 210 | 0.41 | 69 | 97682 | 88187 | 1000 | 16000 | 07 | 1 |  | 2023-01-30 23:04 | 1546 | 95 |  | 18 |  | *전공정요청 11% 감속주입 이상공정 등록 및 생관통보 *전공정 요청 L/D 잔강이월 미실시 이상공정등록 및 생관통보 | [14 empty] | 70.84 | 100 | 0 | 0 | 0 |  | 651 | 700 | Y | N | 0 | 0 | 0 |  | 650 | 700 | Y | N | N | N | [5 empty] | SB120120 | H
A75659 | 2023-01-30 | 1 | A |  | 17 | A | STB2 | 베어링강 | STB (SF) | BM#1 | 1629 | 40 | 1571 | 1559 | 29 | 4800 |  | 3 | 0.29 | 25 |  | -1.5 | 1524 | 1571 | 159.02 | 17.65 |  | 10 | 47 | 77 | Y |  | 2023-01-30 23:04 | 68 | 1092 | 25 | 25 | 34 | 36 | 38 | 38 | 37 | 37 | 36 | 35 | 35 | 35 | 35 | 34 | 35 | 38 | 34 | 35 | -0.09 | Y | 45 | Y | -0.2 |  |  |  | 1.071 |  |  |  | Y | Y | Y | Y | 210 | 0.48 | 64 | 101532 | 96456 | 4844 | 15200 | 10 | 2 |  | 2023-01-30 23:17 | 1524 | 101 |  | 25 | [16 empty] | 98.15 | 100 | 0 | 0 | 0 |  | 650 |  | N | N | 0 | 0 | 0 |  | 651 |  | N | N | Y |  |  | Y |  |  |  | BT180180 | H
A75660 | 2023-01-30 | 1 | A |  | 18 | A | STB2 | 베어링강 | STB (SF) | BM#1 | 1636 | 42 | 1555 | 1567 | 29 | 4900 |  | 3 | 0.27 | 25 |  | -1.17 | 1519 | 1555 | 156.08 | 39.68 |  | 15 | 37 | 72 | Y |  | 2023-01-31 00:12 | 63 | 1095 | 34 | 33 | 34 | 35 | 34 | 34 | 34 | 33 | 32 | 32 | 31 | 31 | 31 | 30 | 33 | 35 | 30 | 34 | -0.1 | Y | 50 | Y | -0.2 |  |  |  | 0.832 |  |  |  | Y | N | Y | Y | 200 | 0.44 | 65 | 101532 | 92007 | 6993 | 15300 | 10 | 2 |  | 2023-01-31 00:20 | 1519 | 103 |  | 21 |  | *전기로 작업지연, 감속주입(정속유지강종) | [14 empty] | 10153200 | 100 | 0 | 0 | 0 |  | 650 |  | N | N | 0 | 0 | 0 |  | 651 |  | N | N | Y |  |  | Y |  |  |  | BT180180 | H
B74948 | 2023-01-30 | 2 | A |  | 4 | A | AE1548 | 합금강 | AE4130M6 | BM#2 | 1638 | 42 | 1609 | 1549 | 33 | 6300 |  | 1 | 0.38 | 15 |  | -2.42 | 1547 | 1604 | 0 | 11.5 | 0 | 38 | 73 | 82 | Y |  | 2023-01-31 00:08 | 59 | 1075 | 15 | 20 | 25 | 28 | 30 | 30 | 30 | 30 | 29 | 28 | 27 | 27 | 26 | 22 | 26 | 30 | 22 | 30 | -0.13 | Y | 60 | Y | -0.2 |  |  |  | 1.392 |  |  |  | N | N | N | Y | 200 | 0.4 | 81 | 96708 | 102905 | 2095 | 15900 | 07 | 1 |  | 2023-01-31 00:10 | 1547 | 101 |  | 23 |  | *전공정요청 11% 감속주입 이상공정 등록 및 생관통보 *전공정 요청 L/D 잔강이월 미실시 이상공정등록 및 생관통보 | [14 empty] | 95.14 | 100 | 0 | 0 | 0 |  | 650 | 700 | Y | N | 0 | 0 | 0 |  | 650 | 700 | Y | N | N | [6 empty] | SB129129 | C
A75661 | 2023-01-30 | 1 | A |  | 19 | A | STB2 | 베어링강 | STB (SF) | BM#1 | 1627 | 40 | 1561 | 1554 | 31 | 5100 |  | 3 | 0.28 | 25 |  | -1.28 | 1521 | 1561 | 160.98 | 12.28 |  | 6 | 57 | 78 | Y |  | 2023-01-31 01:27 | 65 | 1093 | 30 | 30 | 32 | 34 | 34 | 33 | 33 | 32 | 31 | 30 | 29 | 29 | 28 | 28 | 31 | 34 | 28 | 30 | -0.11 | Y | 55 | Y | 0 |  |  |  | 0.966 |  |  |  | Y | N | Y | Y | 190 | 0.45 | 70 | 101532 | 97371 | 6979 | 15600 | 10 | 2 |  | 2023-01-31 01:35 | 1521 | 87 |  | 11 |  | *전기로 작업지연, 감속주입(정속유지강종) | [14 empty] | 10153200 | 100 | 0 | 0 | 0 |  | 650 |  | N | N | 0 | 0 | 0 |  | 651 |  | N | N | Y |  |  | Y |  |  |  | BT180180 | H
B74949 | 2023-01-30 | 2 | A |  | 5 | A | AE1548 | 합금강 | AE4130M6 | BM#2 | 1605 | 40 | 1627 | 1545 | 33 | 6400 |  | 1 | 0.71 | 15 |  | -2.44 | 1547 | 1606 | 0 | 18.64 | 0 | 19 | 5 | 66 | Y |  | 2023-01-31 01:28 | 59 | 1092 | 19 | 20 | 26 | 29 | 32 | 32 | 32 | 31 | 30 | 29 | 28 | 27 | 26 | 24 | 28 | 32 | 24 | 32 | -0.18 | Y | 45 | Y | -0.4 |  |  |  | 1.318 |  |  |  | N | N | N | Y | 190 | 0.48 | 64 | 99232 | 98623 | 977 | 15100 | 07 | 1 |  | 2023-01-31 01:29 | 1547 | 109 |  | 26 |  | *전공정 요청 L/D잔강이월 미실시 이상공정등록 및 생관통보 | [14 empty] | 102.72 | 100 | 0 | 0 | 0 |  | 650 | 700 | Y | N | 0 | 0 | 0 |  | 650 | 700 | Y | N | N | [6 empty] | SB120120 | H
A75662 | 2023-01-30 | 1 | A |  | 20 | A | STB2 | 베어링강 | STB (SF) | BM#1 | 1614 | 41 | 1551 | 1535 | 34 | 5700 |  | 3 | 0.29 | 25 |  | -1.28 | 1511 | 1551 | 157.87 | 20 |  | 1 | 46 | 87 | Y |  | 2023-01-31 02:36 | 55 | 1091 | 27 | 27 | 30 | 31 | 31 | 30 | 29 | 28 | 27 | 26 | 25 | 25 | 24 | 24 | 27 | 31 | 24 | 27 | -0.13 | Y | 55 | Y | 0 |  |  |  | 1.106 |  |  |  | Y | Y | Y | Y | 180 | 0.45 | 67 | 84610 | 96113 | 5537 | 15300 | 10 | 2 |  | 2023-01-31 02:43 | 1511 | 91 |  | 14 |  | *전기로 작업지연, 감속주입(정속유지강종) | [14 empty] | 82.07 | 100 | 0 | 0 | 0 |  | 650 |  | N | N | 0 | 0 | 0 |  | 651 |  | N | N | Y |  |  | Y |  |  |  | BT180180 | H
B74950 | 2023-01-30 | 2 | A |  | 6 | A | AE1548 | 합금강 | AE4130M6 | BM#2 | 1618 | 41 | 1620 | 1525 | 36 | 7100 |  | 1 | 0.25 | 15 |  | -2.54 | 1553 | 1610 | 0 | 15.29 | 0 | 29 | 39 | 80 | Y |  | 2023-01-31 02:31 | 65 | 1095 | 21 | 20 | 30 | 33 | 35 | 36 | 36 | 35 | 34 | 33 | 32 | 32 | 30 | 30 | 32 | 36 | 30 | 0 | -0.17 | Y | 35 | Y | -0.4 |  |  |  | 1.116 |  |  |  | N | N | N | Y | 180 | 0.48 | 60 | 99232 | 92503 | 3047 | 16100 | 07 | 1 |  | 2023-01-31 02:34 | 1553 | 110 |  | 28 | [16 empty] | 107.69 | 100 | 0 | 0 | 0 |  | 649 | 700 | Y | N | 0 | 0 | 0 |  | 651 | 700 | Y | N | N | Y | [5 empty] | SB120120 | H
A75663 | 2023-01-30 | 1 | A |  | 21 | A | STB2 | 베어링강 | STB (SF) | BM#1 | 1585 | 40 | 1562 | 1531 | 33 | 5600 |  | 3 | 0.29 | 26 |  | -1.41 | 1517 | 1562 | 162.11 | 29.48 |  | 10 | 48 | 91 | Y |  | 2023-01-31 03:40 | 61 | 1096 | 23 | 22 | 26 | 27 | 27 | 27 | 26 | 25 | 25 | 24 | 23 | 23 | 22 | 22 | 24 | 27 | 22 | 27 | -0.09 | Y | 55 | Y | 0 |  |  |  | 1.191 |  |  |  | Y | Y | Y | Y | 170 | 0.45 | 67 | 101532 | 95123 | 4977 | 15600 | 10 | 2 |  | 2023-01-31 03:47 | 1517 | 97 |  | 19 |  | *전기로 작업지연, 감속주입(정속유지강종) | [14 empty] | 99.44 | 100 | 0 | 0 | 0 |  | 650 |  | N | N | 0 | 0 | 0 |  | 651 |  | N | N | Y |  |  | Y |  |  |  | BT180180 | H
B74951 | 2023-01-30 | 2 | A |  | 7 | A | AE1548 | 합금강 | AE4130M6 | BM#2 | 1593 | 42 | 1631 | 1538 | 38 | 7500 |  | 1 | 0.28 | 15 |  | -2.49 | 1558 | 1616 | 0 | 20.9 | 0 | 31 | 61 | 75 | Y |  | 2023-01-31 03:35 | 70 | 1093 | 28 | 33 | 38 | 39 | 39 | 39 | 39 | 38 | 37 | 36 | 35 | 34 | 33 | 33 | 36 | 39 | 33 | 39 | -0.12 | Y | 50 | Y | 0 |  |  |  | 1.148 |  |  |  | N | N | N | Y | 170 | 0.47 | 66 | 99232 | 98861 | 3039 | 15100 | 07 | 1 |  | 2023-01-31 03:37 | 1558 | 109 |  | 26 | [16 empty] | 101.72 | 100 | 0 | 0 | 0 |  | 649 | 700 | Y | N | 0 | 0 | 0 |  | 651 | 700 | Y | N | N | Y | [5 empty] | SB120120 | H
A75664 | 2023-01-30 | 1 | B | TUNDISH교체전 | 22 | A | STB2 | 베어링강 | STB (SF) | BM#1 | 1594 | 42 | 1551 | 1533 | 35 | 6000 |  | 3 | 0.29 | 25 |  | -1.03 | 1519 | 1551 | 156.9 | 28.17 |  | 15 | 38 | 87 | Y |  | 2023-01-31 04:44 | 63 | 1095 | 22 | 24 | 27 | 29 | 29 | 29 | 29 | 28 | 28 | 27 | 27 | 26 | 26 | 26 | 27 | 29 | 26 | 29 | -0.06 | Y | 45 | Y | 0 |  |  |  | 1.211 |  |  |  | Y | N | N | M | 210 | 0.47 | 65 | 91857 | 98051 | 5449 | 2000 | 10 | 2 |  | 2023-01-31 04:52 | 1519 | 102 |  | 23 |  |  |  | 5365E355425B4105A9DF41EE0BDFA1CA | A877DEEB236A4A1B8A3589A5E708B576 | F92141F4B9F5447CA6B31A8AB0D7E0FA | [10 empty] | 87.44 | 100 | 0 | 3500 | 0 |  | 650 |  | N | N | 0 | 3500 | 0 |  | 651 |  | N | N | Y |  |  | Y |  |  |  | BT180180 | H
B74952 | 2023-01-30 | 2 | B |  | 8 | A | AE1548 | 합금강 | AE4130M6 | BM#2 | 1611 | 41 | 1626 | 1559 | 36 | 6300 |  | 1 | 0.27 | 16 |  | -2.62 | 1552 | 1611 | 0 | 16.73 | 0 | 38 | 74 | 55 | Y |  | 2023-01-31 04:43 | 64 | 1092 | 31 | 32 | 35 | 37 | 36 | 35 | 35 | 34 | 32 | 31 | 31 | 30 | 29 | 28 | 33 | 37 | 28 | 35 | -0.18 | Y | 50 | Y | -0.2 |  |  |  | 1.106 |  |  |  | N | N | N | Y | 170 | 0.44 | 68 | 96028 | 95076 | 2774 | 16100 | 07 | 1 |  | 2023-01-31 04:45 | 1552 | 108 |  | 24 |  | *전공정 요청 11%이상감속주입 302~7 402~6 이상공정등록 및 생관통보 | [14 empty] | 102.81 | 100 | 0 | 0 | 0 |  | 650 | 700 | Y | N | 0 | 0 | 0 |  | 650 | 700 | Y | N | N | Y | [5 empty] | SB129129 | H
A75665 | 2023-01-30 | 1 | B | TUNDISH교체 | 1 | B | SCR920PRH | 소입성보증강 | C2 | BM#1 | 1646 | 43 | 1659 | 1595 | 36 | 6600 |  | 3 | 0.28 | 20 |  | -1.65 | 1601 | 1644 | 20.44 | 156.45 |  | 6 | 58 | 83 | Y |  | 2023-01-31 05:47 | 93 | 1080 | -283 | -255 | 15 | 13 | 17 | 22 | 24 | 25 | 26 | 26 | 26 | 26 | 26 | 26 | 23 | 26 | 26 | 26 | 0 |  | 20 | Y | 0 |  | 2.06 | 1.99 |  |  |  |  | N | N | N | N | 150 | 0.53 | 56 | 101532 | 97306 | 2444 | 15100 | 14 | 1 |  | 2023-01-31 06:01 | 1601 | 126 |  | 47 |  | *T/D FLUX 유:10KG용:120KG | [14 empty] | 100.43 | 100 | 1000 | 0 | 0 |  | 450 |  | Y | Y | 1000 | 0 | 0 |  | 450 |  | Y | Y | N | [6 empty] | BT180180 | H
B74953 | 2023-01-30 | 2 | B |  | 9 | B | AE1548 | 합금강 | AE4130M6 | BM#2 | 1565 | 45 | 1616 | 1550 | 36 | 6700 |  | 1 | 0.26 | 15 |  | 0 | 1551 | 1605 | 0 | 22.25 | 0 | 19 | 6 | 57 | Y |  | 2023-01-31 05:51 | 63 | 1088 | 27 | 32 | 34 | 35 | 34 | 32 | 32 | 31 | 30 | 29 | 28 | 27 | 27 | 24 | 30 | 35 | 24 | 32 | -0.2 | Y | 55 | Y | -0.2 |  |  |  | 1.326 |  |  |  | N | N | N | Y | 220 | 0.4 | 77 | 88777 | 98576 | 2874 | 16100 | 07 | 1 |  | 2023-01-31 05:52 | 1551 | 115 |  | 26 |  | *전공정 요청 11%이상감속주입 이상공정등록 및 생관통보 | [14 empty] | 91.33 | 100 | 0 | 0 | 0 |  | 649 | 700 | Y | N | 0 | 0 | 0 |  | 650 | 700 | Y | N | N | Y | [5 empty] | SB129129 | C
A75666 | 2023-01-30 | 1 | B |  | 2 | A | SCR920PRH | 소입성보증강 | C2 | BM#1 | 1613 | 41 | 1628 | 1551 | 36 | 6800 |  | 3 | 0.27 | 17 |  | -1.89 | 1582 | 1628 | 0 | 190.23 |  | 1 | 47 | 80 | Y |  | 2023-01-31 06:49 | 74 | 1092 | 25 | 22 | 22 | 22 | 22 | 22 | 22 | 21 | 22 | 22 | 22 |  |  | 22 | 22 | 22 | 21 | 22 | -0.04 | Y | 25 | Y | 0 | [7 empty] | N | N | N | N | 140 | 0.55 | 55 | 84610 | 97507 | 2093 | 14600 | 14 | 1 |  | 2023-01-31 06:58 | 1582 | 117 |  | 42 |  | *STR#1 LOOP5 과냉발생 비수량 50%줄임 | [14 empty] | 82.03 | 100 | 0 | 0 | 0 |  | 450 |  | Y | Y | 0 | 0 | 0 |  | 451 |  | Y | Y | N | [6 empty] | BT180180 | H
B74954 | 2023-01-30 | 2 | B |  | 10 | A | AE1548 | 합금강 | AE4130M6 | BM#2 | 1587 | 41 | 1615 | 1534 | 35 | 6600 |  | 1 | 0.33 | 16 |  | -2.44 | 1548 | 1607 | 7.09 | 7.74 | 0 | 29 | 40 | 63 | Y |  | 2023-01-31 07:08 | 60 | 1094 | 22 | 22 | 26 | 28 | 28 | 28 | 28 | 27 | 27 | 27 | 26 | 26 | 25 | 24 | 26 | 28 | 24 | 28 | -0.07 | Y | 55 | Y | 0 |  |  |  | 1.292 |  |  |  | N | N | N | Y | 210 | 0.45 | 67 | 96708 | 94759 | 2941 | 15500 | 07 | 1 |  | 2023-01-31 07:10 | 1548 | 113 |  | 26 |  | *전공정 요청 11%이상감속주입 301~2 401~3 이상공정등록 및 생관통보 | [14 empty] | 103.88 | 100 | 0 | 0 | 0 |  | 651 | 700 | Y | N | 0 | 0 | 0 |  | 650 | 700 | Y | N | N | Y | [5 empty] | SB129129 | H
A75667 | 2023-01-31 | 1 | B |  | 3 | A | SCR920PRH | 소입성보증강 | C2 | BM#1 | 1597 | 43 | 1628 | 1533 | 35 | 7200 |  | 3 | 0.27 | 16 |  | -1.95 | 1585 | 1628 | 0 | 177.87 |  | 10 | 49 | 64 | Y |  | 2023-01-31 08:03 | 77 | 1098 | 21 | 21 | 29 | 33 | 33 | 32 | 32 | 31 | 30 | 29 | 28 | 28 | 27 | 28 | 29 | 33 | 27 | 28 | -0.13 | Y | 45 | Y | 0.2 | [7 empty] | N | N | N | N | 130 | 0.46 | 64 | 101532 | 92135 | -143035 | 15100 | 14 | 1 |  | 2023-01-31 08:10 | 1585 | 100 |  | 25 |  | *STR#1 LOOP5 과냉발생 비수량 50%줄임 *LF작업지연 으로 20%이상 감속주입 ID101~106.201~206 | [14 empty] | 107.38 | 100 | 0 | 0 | 0 |  | 450 |  | Y | Y | 0 | 0 | 0 |  | 451 |  | Y | Y | N | [6 empty] | BT180180 | H
B74955 | 2023-01-31 | 2 | B |  | 11 | B | AE1548 | 합금강 | AE4130M6 | BM#2 | 1612 | 34 | 1608 | 1560 | 28 | 5200 |  | 1 | 0.29 | 15 |  | -2.05 | 1540 | 1594 | 11.51 | 0 | 0 | 31 | 62 | 79 | Y |  | 2023-01-31 08:07 | 52 | 1099 | 22 | 23 | 26 | 26 | 26 | 26 | 24 | 24 | 22 | 22 | 22 | 21 | 20 | 20 | 24 | 26 | 20 | 26 | -0.12 |  | 50 | Y | -0.2 |  |  |  | 0.843 |  |  |  | N | N | N | Y | 200 | 0.47 | 61 | 96708 | 90713 | 3087 | 15600 | 07 | 1 |  | 2023-01-31 08:12 | 1540 | 115 |  | 35 |  | *전기로 지연 11%이상감속주입 304~6 404~6 이상공정등록 및 생관통보 | [14 empty] | 104.78 | 100 | 0 | 0 | 0 |  | 650 | 700 | Y | N | 0 | 0 | 0 |  | 651 | 700 | Y | N | N | Y | [5 empty] | SB129129 | H
A75668 | 2023-01-31 | 1 | B | 연주종료 | 4 | A | SCR920PRH | 소입성보증강 | C2 | BM#1 | 1581 | 50 | 1624 | 1544 | 41 | 8300 |  | 3 | 0.27 | 16 |  | -1.86 | 1583 | 1624 | 0 | 164.99 |  | 15 | 39 | 73 | Y |  | 2023-01-31 09:20 | 75 | 1099 | 27 | 27 | 33 | 36 | 36 | 36 | 35 | 34 | 33 | 32 | 32 |  |  | 32 | 33 | 36 | 32 | 36 | -0.1 | Y | 40 | Y | 0 | [7 empty] | N | N | N | N | 120 | 0.55 | 59 | 94199 | 104130 | 220 | 2000 | 14 | 1 |  | 2023-01-31 09:27 | 1583 | 93 |  | 13 |  | *STR#1 LOOP5 과냉발생 비수량 50%줄임 *연주종료 10:49 |  | 28E5C5FDDD004F61A836254D8EA715B7 | CD6CC2DF31BC46CCB555392FD8CBB8E2 |  |  | 042C942AF14148F2994BD1CFBAB3175A | 2C5D63CAF946473DA0270D6041BC5262 |  |  | 1188DE09ADFC480FB14D19735E6CB44D | 05958330A47F49E98C2B57A8C3184CC8 |  |  |  | 88 | 100 | 0 | 3000 | 0 |  | 450 |  | Y | Y | 0 | 3000 | 0 |  | 451 |  | Y | Y | N | [6 empty] | BT180180 | H
B74956 | 2023-01-31 | 2 | B |  | 12 | A | AE1548 | 합금강 | AE4130M6 | BM#2 | 1660 | 33 | 1612 | 1586 | 27 | 4800 |  | 1 | 0.3 | 17 |  | -2.6 | 1544 | 1604 | 9.98 | 0 | 0 | 38 | 75 | 70 | Y |  | 2023-01-31 09:24 | 56 | 1098 | 18 | 18 | 23 | 26 | 28 | 29 | 30 | 30 | 29 | 28 | 27 | 25 | 24 | 19 | 26 | 30 | 19 | 0 | -0.27 | Y | 40 | Y | -0.6 |  |  |  | 1.102 |  |  |  | N | N | N | Y | 190 | 0.46 | 66 | 96708 | 96902 | 2848 | 15800 | 07 | 1 |  | 2023-01-31 09:31 | 1544 | 95 |  | 20 | [16 empty] | 97 | 100 | 0 | 0 | 0 |  | 651 | 700 | Y | N | 0 | 0 | 0 |  | 650 | 700 | Y | N | N | Y | [5 empty] | SB129129 | H
B74957 | 2023-01-31 | 2 | B |  | 13 | A | AE1548 | 합금강 | AE4130M6 | BM#2 | 1625 | 32 | 1611 | 1572 | 28 | 4900 |  | 1 | 0.32 | 17 |  | -2.5 | 1539 | 1606 | 10.12 | 0 | 0 | 19 | 7 | 66 | Y |  | 2023-01-31 10:31 | 51 | 1093 | 18 | 21 | 26 | 28 | 27 | 27 | 25 | 25 | 24 | 22 | 22 | 20 | 18 | 18 | 24 | 28 | 18 | 0 | -0.22 | Y | 45 | Y | -0.4 |  |  |  | 0.863 |  |  |  | N | N | N | Y | 180 | 0.48 | 59 | 96708 | 90849 | 2801 | 15600 | 07 | 1 |  | 2023-01-31 10:32 | 1539 | 97 |  | 20 | [16 empty] | 106.74 | 100 | 0 | 0 | 0 |  | 649 | 700 | Y | N | 0 | 0 | 0 |  | 651 | 700 | Y | N | N | Y | [5 empty] | SB129129 | H
B74958 | 2023-01-31 | 2 | B | TUNDISH교체전 | 14 | A | AE1548 | 합금강 | AE4130M6 | BM#2 | 1255 | 36 | 1619 | 1541 | 31 | 6100 |  | 1 | 0.31 | 16 |  | -2.47 | 1548 | 1609 | 12.28 | 0 | 0 | 29 | 41 | 64 | Y |  | 2023-01-31 11:36 | 60 | 1098 | 17 | 23 | 31 | 33 | 34 | 34 | 33 | 31 | 30 | 28 | 27 | 26 |  | 26 | 29 | 34 | 26 | 0 | -0.23 | Y | 35 | Y | -0.2 |  |  |  | 1.106 |  |  |  | N | N | N | M | 170 | 0.48 | 58 | 60742 | 88782 | 3018 | 2000 | 07 | 1 |  | 2023-01-31 11:37 | 1548 | 94 |  | 15 |  |  | 046716E3D2EE44C5A3D37B7719CCDB97 | B35DA6FA137246C8887144E552EE9156 | B3EF4C2AA51346D3BFAB72D436C2321C | [11 empty] | 68.4 | 100 | 0 | 2800 | 0 |  | 650 | 700 | Y | N | 0 | 2640 | 0 |  | 650 | 700 | Y | N | N | Y | [5 empty] | SB129129 | H
B74959 | 2023-01-31 | 2 | D | TUNDISH교체 | 1 | A | SPS4 | 특수용도강 | D | BM#2 | 1653 | 39 | 1632 | 1567 | 33 | 6200 |  | 1 | 0.31 | 20 |  | -2.35 | 1557 | 1621 | 12.51 | 0 | 0 | 31 | 63 | 66 | Y |  | 2023-01-31 12:50 | 88 | 1095 | -246 | -232 | 40 | 39 | 36 | 41 | 44 | 44 | 45 | 47 | 47 | 47 | 47 | 46 | 44 | 47 | 46 | 47 | -0.03 |  | 30 | Y | 0 |  | 1.85 | 1.85 |  |  |  |  | Y | N | N | M | 220 | 0.46 | 71 | 96576 | 106625 | 1275 | 14500 | 09 | 2 |  | 2023-01-31 12:52 | 1557 | 113 |  | 24 |  | * T/D FLUX 용탕부: 120 KG / 유탕부: 10KG 투입. | [14 empty] | 93.27 | 100 | 700 | 0 | 0 |  | 649 | 400 | Y | Y | 700 | 0 | 0 |  | 651 | 400 | Y | Y | Y | [6 empty] | RB130.00 | C
B74960 | 2023-01-31 | 2 | D |  | 2 | A | SPS4 | 특수용도강 | D | BM#2 | 1636 | 36 | 1614 | 1577 | 31 | 5100 |  | 1 | 0.28 | 23 |  | -1.83 | 1548 | 1600 | 16.37 | 0 | 0 | 38 | 76 | 69 | Y |  | 2023-01-31 13:56 | 79 | 1097 | 44 | 41 | 39 | 37 | 35 | 34 | 31 | 30 | 28 | 25 | 23 | 21 | 18 | 9 | 29 | 39 | 9 | 0 | -0.5 |  | 60 | Y | -1 | [7 empty] | Y | Y | Y | Y | 220 | 0.47 | 69 | 93312 | 102987 | -1737 | 14800 | 09 | 2 |  | 2023-01-31 14:06 | 1548 | 119 |  | 31 | [16 empty] | 89.47 | 100 | 0 | 0 | 0 |  | 649 | 400 | Y | Y | 0 | 0 | 0 |  | 651 | 400 | Y | Y | Y | [6 empty] | SB131131 | C
B74961 | 2023-01-31 | 2 | D | 잔강최소화전 | 3 | A | SPS4 | 특수용도강 | D | BM#2 | 1654 | 41 | 1602 | 1587 | 35 | 4900 |  | 1 | 0.34 | 18 |  | -2.14 | 1545 | 1595 | 0 | 34.78 | 0 | 19 | 8 | 70 | Y |  | 2023-01-31 14:48 | 76 | 1092 | 8 | 14 | 23 | 27 | 29 | 29 | 29 | 29 | 28 | 26 | 25 | 24 | 23 | 23 | 24 | 29 | 23 | 29 | -0.15 | Y | 40 | Y | -0.2 | [7 empty] | N | Y | Y | M | 210 | 0.48 | 66 | 109360 | 100254 | -1354 | 3000 | 09 | 2 |  | 2023-01-31 14:53 | 1545 | 131 |  | 47 |  |  | 171060035D1147FEAFABF180A12F44C1 | [13 empty] | 115.12 | 100 | 0 | 3280 | 0 |  | 649 | 400 | Y | Y | 0 | 3250 | 0 |  | 649 | 400 | Y | Y | Y | [6 empty] | RB130.00 | C
A75669 | 2023-01-31 | 1 | D | 연주시작 | 1 | A | SCR420H1V | 소입성보증강 | C | BM#1 | 1613 | 58 | 1663 | 1559 | 49 | 9600 |  | 3 | 0.24 | 21 |  | -2.06 | 1611 | 1664 | 0 | 202.22 |  | 15 | 40 | 178 | Y |  | 2023-01-31 15:31 | 102 | 1094 | -288 | -137 | 38 | 32 | 37 | 41 | 44 | 46 | 47 | 47 | 47 |  |  | 47 | 40 | 47 | 47 | 47 | 0 |  | 10 | Y | 0 |  | 1.78 | 1.78 |  |  |  |  | N | N | N | N | 210 | 0.53 | 52 | 98750 | 104130 | -6930 | 14800 | 02 | 2 |  | 2023-01-31 15:41 | 1611 | 127 |  | 31 |  | *T/D FLUX 유:15KG 용:120KG *연주시작 16:04 *엣지히터 코일부 가열, 미사용 | [14 empty] | 100.05 | 100 | 1000 | 0 | 0 |  | 410 |  | N | Y | 1000 | 0 | 0 |  | 411 |  | N | Y | N |  | Y |  |  |  |  | BT180180 | H
A75670 | 2023-01-31 | 1 | D |  | 2 | A | SCR420H1V | 소입성보증강 | C | BM#1 | 1595 | 48 | 1636 | 1535 | 38 | 7600 |  | 3 | 0.2 | 15 |  | -1.84 | 1585 | 1622 | 0 | 177.82 |  | 10 | 50 | 315 | Y |  | 2023-01-31 16:22 | 76 | 1098 | 47 | 41 | 34 | 32 | 30 | 27 | 27 | 27 | 26 | 25 | 24 | 24 |  | 24 | 31 | 34 | 24 | 27 | -0.22 |  | 45 | Y | 0 | [7 empty] | N | N | N | N | 200 | 0.53 | 55 | 101532 | 94232 | 4018 | 15000 | 02 | 2 |  | 2023-01-31 16:34 | 1585 | 116 |  | 33 |  | *엣지히터 코일부 가열, 미사용 | [5 empty] | C63350D4211D4F1B96BA26B062885E39 | 0E36C9C57B4241AE8D8282064A3E49B4 | F23F4ED920954F5799A1F3519C33C0F3 |  | 2AFFE99AC7584F5CA6667864144A836F | 5E4E99EC60BA463C97AAE0CC1CF7DF61 | 7758EFD0F89D4F128DFBCD9C98802B1C |  |  | 102.35 | 100 | 0 | 0 | 0 |  | 410 |  | N | Y | 0 | 0 | 0 |  | 411 |  | N | Y | N |  | Y |  |  |  |  | BT180180 | H
B74962 | 2023-01-31 | 2 | D | 잔강최소화 | 4 | A | AE1548M | 합금강 | AE4130M6 | BM#2 | 1605 | 45 | 1617 | 1565 | 40 | 6700 |  | 1 | 0.35 | 15 |  | -2.36 | 1559 | 1623 | 0 | 45.14 | 0 | 29 | 42 | 75 | Y |  | 2023-01-31 16:01 | 72 | 1090 | -180 | -180 | 19 | 20 | 21 | 25 | 26 | 26 | 27 | 26 | 26 | 25 | 24 | 24 | 14 | 27 | 24 | 26 | -0.06 | Y | 20 | Y | -0.2 |  |  |  | 0.96 |  |  |  | N | N | N | Y | 200 | 0.46 | 59 | 95183 | 96456 | 3044 | 14400 | 09 | 2 |  | 2023-01-31 16:04 | 1559 | 151 |  | 57 |  | * 롱노즐 재사용 | [14 empty] | 99.62 | 100 | 3300 | 0 | 0 |  | 651 | 700 | Y | N | 3300 | 0 | 0 |  | 650 | 700 | Y | N | N | Y |  |  |  |  | Y | SB152152 | C
A75671 | 2023-01-31 | 1 | D |  | 3 | A | SCR420H1V | 소입성보증강 | C | BM#1 | 1678 | 50 | 1632 | 1577 | 39 | 7500 |  | 3 | 0.21 | 15 |  | -2.57 | 1578 | 1632 | 0 | 157.23 |  | 6 | 59 | 495 | Y |  | 2023-01-31 17:27 | 69 | 1088 | 24 | 21 | 18 | 15 | 14 | 15 | 14 | 13 | 11 | 10 | 9 | 8 |  | 8 | 14 | 18 | 8 | 0 | -0.22 |  | 45 | Y | -0.2 | [7 empty] | N | N | N | N | 190 | 0.54 | 57 | 84610 | 97542 | -145442 | 14900 | 02 | 2 |  | 2023-01-31 17:36 | 1578 | 103 |  | 25 |  | *엣지히터 코일부 가열, 100KW사용 | [14 empty] | 82.55 | 100 | 0 | 0 | 0 |  | 410 |  | N | Y | 0 | 0 | 0 |  | 411 |  | N | Y | N |  | Y |  |  |  |  | BT180180 | H
B74963 | 2023-01-31 | 2 | D |  | 5 | A | AE1548M | 합금강 | AE4130M6 | BM#2 | 1585 | 39 | 1617 | 1559 | 33 | 6200 |  | 1 | 0.36 | 15 |  | -2.25 | 1553 | 1612 | 0 | 47.19 | 0 | 31 | 64 | 45 | Y |  | 2023-01-31 17:15 | 66 | 1098 | 22 | 22 | 27 | 30 | 31 | 31 | 31 | 30 | 29 | 27 | 26 | 24 | 24 | 23 | 27 | 31 | 23 | 31 | -0.18 | Y | 45 | Y | -0.2 |  |  |  | 1.04 |  |  |  | N | N | N | Y | 190 | 0.48 | 66 | 95183 | 100465 | 2935 | 14200 | 09 | 2 |  | 2023-01-31 17:19 | 1553 | 123 |  | 44 | [16 empty] | 95.28 | 100 | 0 | 0 | 0 |  | 650 | 700 | Y | N | 0 | 0 | 0 |  | 650 | 700 | Y | N | N | Y | [5 empty] | SB152152 | C
A75672 | 2023-01-31 | 1 | D |  | 4 | A | SCR420H1V | 소입성보증강 | C | BM#1 | 1686 | 45 | 1622 | 1564 | 37 | 7200 |  | 3 | 0.2 | 14 |  | -1.86 | 1584 | 1622 | 0 | 135.44 |  | 1 | 48 | 507 | Y |  | 2023-01-31 18:28 | 75 | 1099 | 8 | 15 | 20 | 22 | 22 | 20 | 19 | 18 | 16 | 15 | 14 | 13 | 12 | 12 | 16 | 22 | 12 | 12 | -0.18 | Y | 55 | Y | 0 | [7 empty] | N | N | N | N | 180 | 0.44 | 72 | 101532 | 99310 | 4540 | 16400 | 02 | 2 |  | 2023-01-31 18:37 | 1584 | 97 |  | 22 |  | *전공정 작업지연, 감속주입(20%이상) | [14 empty] | 97.35 | 100 | 0 | 0 | 0 |  | 410 |  | Y | Y | 0 | 0 | 0 |  | 411 |  | Y | Y | N |  | Y |  |  |  |  | BT180180 | H
B74964 | 2023-01-31 | 2 | D |  | 6 | A | AE1548M | 합금강 | AE4130M6 | BM#2 | 1583 | 43 | 1609 | 1548 | 32 | 5800 |  | 1 | 0.38 | 16 |  | -2.22 | 1556 | 1610 | 0 | 37.41 | 0 | 38 | 77 | 55 | Y |  | 2023-01-31 18:24 | 69 | 1079 | 21 | 27 | 31 | 34 | 35 | 35 | 34 | 33 | 33 | 33 | 32 | 31 | 30 | 30 | 32 | 35 | 30 | 33 | -0.12 | Y | 40 | Y | -0.2 |  |  |  | 0.984 |  |  |  | N | N | N | Y | 180 | 0.48 | 63 | 95183 | 96623 | 3027 | 14000 | 09 | 2 |  | 2023-01-31 18:27 | 1556 | 123 |  | 42 | [16 empty] | 99.77 | 100 | 0 | 0 | 0 |  | 650 | 700 | Y | N | 0 | 0 | 0 |  | 651 | 700 | Y | N | N | Y | [5 empty] | SB152152 | C
B74965 | 2023-01-31 | 2 | D |  | 7 | A | AE1548M | 합금강 | AE4130M6 | BM#2 | 1578 | 43 | 1611 | 1547 | 37 | 6300 |  | 1 | 0.35 | 16 |  | -2.19 | 1554 | 1612 | 0 | 22.76 | 0 | 19 | 9 | 53 | Y |  | 2023-01-31 19:33 | 67 | 1093 | 28 | 34 | 36 | 36 | 35 | 35 | 35 | 35 | 33 | 33 | 32 | 31 |  | 31 | 33 | 36 | 31 | 35 | -0.11 |  | 45 | Y | -0.2 |  |  |  | 1.172 |  |  |  | N | N | N | Y | 170 | 0.48 | 62 | 95183 | 96033 | 2417 | 14100 | 09 | 2 |  | 2023-01-31 19:37 | 1554 | 124 |  | 38 | [16 empty] | 99.05 | 100 | 0 | 0 | 0 |  | 650 | 700 | Y | N | 0 | 0 | 0 |  | 650 | 700 | Y | N | N | Y | [6 empty] | C
A75673 | 2023-01-31 | 1 | D |  | 5 | A | SCR420H1V | 소입성보증강 | C | BM#1 | 1634 | 45 | 1633 | 1546 | 32 | 6800 |  | 3 | 0.2 | 13 |  | -1.95 | 1596 | 1633 | 0 | 0 |  | 15 | 41 | 55 | Y |  | 2023-01-31 19:42 | 87 | 1088 | 12 | 12 | 21 | 30 | 35 | 37 | 38 | 38 | 38 | 37 | 36 | 35 | 34 | 31 | 32 | 38 | 31 | 38 | -0.16 | Y | 45 | Y | -0.2 | [7 empty] | N | N | N | N | 170 | 0.4 | 73 | 84610 | 93262 | 4988 | 15700 | 02 | 2 |  | 2023-01-31 19:50 | 1596 | 88 |  | 22 |  | *전공정 작업지연, 감속주입(20%이상) | [14 empty] | 8461000 | 100 | 0 | 0 | 0 |  | 410 |  | Y | Y | 0 | 0 | 0 |  | 411 |  | Y | Y | N |  | Y |  |  |  |  | BT180180 | H
B74966 | 2023-01-31 | 2 | A |  | 8 | B | AE1548M | 합금강 | AE4130M6 | BM#2 | 1613 | 49 | 1600 | 1543 | 34 | 6000 |  | 1 | 0.3 | 15 |  | -1.85 | 1550 | 1603 | 0 | 14.35 | 0 | 29 | 43 | 47 | Y |  | 2023-01-31 20:43 | 63 | 1097 | 29 | 28 | 33 | 35 | 36 | 37 | 36 | 34 | 33 | 33 | 31 | 30 | 28 | 28 | 33 | 37 | 28 | 33 | -0.22 | Y | 40 | Y | 0 |  |  |  | 1.381 |  |  |  | N | N | N | Y | 170 | 0.48 | 62 | 85056 | 94934 | 3016 | 15200 | 09 | 2 |  | 2023-01-31 20:50 | 1550 | 124 |  | 30 | [16 empty] | 90.92 | 100 | 0 | 0 | 0 |  | 650 | 700 | Y | N | 0 | 0 | 0 |  | 650 | 700 | Y | N | N | Y | [5 empty] | SB120120 | C
A75674 | 2023-01-31 | 1 | A |  | 6 | A | SCR420H1V | 소입성보증강 | C | BM#1 | 1648 | 46 | 1642 | 1546 | 38 | 7400 |  | 3 | 0.2 | 18 |  | -2.06 | 1594 | 1642 | 0 | 173.76 |  | 10 | 51 | 79 | Y |  | 2023-01-31 20:57 | 85 | 1090 | 30 | 31 | 35 | 37 | 38 | 39 | 38 | 37 | 37 | 36 | 34 | 34 | 33 | 31 | 35 | 39 | 31 | 37 | -0.16 | Y | 50 | Y | 0 | [7 empty] | N | N | N | N | 210 | 0.4 | 73 | 135376 | 94252 | 2048 | 15600 | 02 | 2 |  | 2023-01-31 21:06 | 1594 | 97 |  | 21 |  | *전공정 작업지연, 감속주입(20%이상) - 전기로 전극교체 *유사강종 연연주 혼탕부 성분확인 ID: 106~108.206~208 | [14 empty] | 136.4 | 100 | 0 | 0 | 0 |  | 410 |  | Y | Y | 0 | 0 | 0 |  | 411 |  | Y | Y | N |  | Y |  |  |  |  | BT180180 | H
B74967 | 2023-01-31 | 2 | A |  | 9 | A | AE1548 | 합금강 | AE4130M6 | BM#2 | 1644 | 40 | 1608 | 1560 | 28 | 5100 |  | 1 | 0.32 | 15 |  | -2.51 | 1542 | 1603 | 0 | 25.73 | 0 | 31 | 65 | 50 | Y |  | 2023-01-31 21:53 | 54 | 1095 | 25 | 25 | 25 | 26 | 27 | 26 | 26 | 25 | 25 | 23 | 23 | 22 | 22 | 22 | 25 | 27 | 22 | 26 | -0.12 | Y | 40 | Y | 0 |  |  |  | 0.951 |  |  |  | N | N | N | Y | 220 | 0.48 | 63 | 96900 | 95707 | 3043 | 13500 | 09 | 2 |  | 2023-01-31 21:53 | 1542 | 103 |  | 24 | [16 empty] | 101.1 | 100 | 0 | 0 | 0 |  | 650 | 700 | Y | N | 0 | 0 | 0 |  | 651 | 700 | Y | N | N | Y | [5 empty] | SB135135 | C
A75675 | 2023-01-31 | 1 | A | 유사강종연연주 | 7 | A | BP-SCR420HC | 소입성보증강 | C | BM#1 | 1587 | 40 | 1631 | 1528 | 35 | 7300 |  | 3 | 0.19 | 16 |  | -2.22 | 1582 | 1631 | 0 | 142.63 |  | 6 | 60 | 96 | Y |  | 2023-01-31 22:07 | 71 | 1091 | 28 | 26 | 25 | 25 | 24 | 24 | 23 | 22 | 21 | 20 | 19 | 18 | 18 | 17 | 22 | 25 | 17 | 0 | -0.12 |  | 65 | Y | 0 | [7 empty] | N | N | N | N | 200 | 0.4 | 73 | 50766 | 91809 | 6741 | 15800 | 02 | 2 |  | 2023-01-31 22:15 | 1582 | 97 |  | 26 |  | *전공정 작업지연, 감속주입(20%이상) - 전기로 전극교체 *유사강종 연연주 혼탕부 성분확인 ID: 101.201 | [14 empty] | 51.38 | 100 | 0 | 0 | 0 |  | 650 |  | Y | Y | 0 | 0 | 0 |  | 651 |  | Y | Y | N |  |  | Y |  |  |  | BT180180 | H
B74968 | 2023-01-31 | 2 | A |  | 10 | A | AE1548 | 합금강 | AE4130M6 | BM#2 | 1639 | 40 | 1629 | 1582 | 28 | 4900 |  | 1 | 0.36 | 15 |  | -2.26 | 1556 | 1619 | 0 | 52.9 | 0 | 38 | 78 | 51 | Y |  | 2023-01-31 23:05 | 68 | 1096 | 17 | 28 | 38 | 43 | 45 | 44 | 43 | 42 | 41 | 40 | 39 | 37 | 37 | 36 | 38 | 45 | 36 | 0 | -0.2 | Y | 45 | Y | -0.2 |  |  |  | 0.58 |  |  |  | N | N | N | Y | 210 | 0.43 | 66 | 96900 | 91873 | 627 | 16400 | 09 | 2 |  | 2023-01-31 23:04 | 1556 | 102 |  | 17 |  | 전공정 요청 11%이상감속주입 302~6 403~6 이상공정등록 및 생관통보 *전공정 요청 L/D잔강이월 미실시 이상공정등록 및 생관통보 | [14 empty] | 109.31 | 100 | 0 | 0 | 0 |  | 649 | 700 | Y | N | 0 | 0 | 0 |  | 651 | 700 | Y | N | N | Y | [5 empty] | SB135135 | C
A75676 | 2023-01-31 | 1 | A |  | 8 | A | BP-SCR420HC | 소입성보증강 | C | BM#1 | 1638 | 40 | 1614 | 1559 | 31 | 5900 |  | 3 | 0.19 | 16 |  | -1.63 | 1578 | 1614 | 0 | 130.67 |  | 1 | 49 | 93 | Y |  | 2023-01-31 23:15 | 67 | 1090 | 16 | 15 | 13 | 12 | 13 | 13 | 12 | 11 | 11 | 10 | 10 | 10 | 10 | 10 | 12 | 13 | 10 | 13 | -0.06 | Y | 50 | Y | 0 | [7 empty] | N | N | N | N | 190 | 0.47 | 62 | 84610 | 94662 | 6188 | 15000 | 02 | 2 |  | 2023-01-31 23:22 | 1578 | 100 |  | 32 |  | *자동:1523℃ 수동:1524℃ | [6 empty] | 345B1FE2CC8D44599EE7F8336F607B4E | B811181D5C8046168D7CDC608AC1E698 | 83729B7DF8374232997C43515BF03065 |  | 1A1A6CD3AE274D7F8BE7E39C984549FF | F622DCADB68543D4A9AB0719D05B0F4B | D6229C8A3445426684011BF7270C1B86 |  | 83.28 | 100 | 0 | 0 | 0 |  | 650 |  | Y | Y | 0 | 0 | 0 |  | 651 |  | Y | Y | N |  |  | Y |  |  |  | BT180180 | H
B74969 | 2023-01-31 | 2 | A |  | 11 | A | AE1548 | 합금강 | AE4130M6 | BM#2 | 1672 | 44 | 1623 | 1597 | 33 | 4800 |  | 1 | 0.38 | 15 |  | -2.46 | 1552 | 1608 | 0 | 17.32 | 0 | 19 | 10 | 58 | Y |  | 2023-02-01 00:09 | 64 | 1095 | 34 | 34 | 35 | 37 | 37 | 36 | 34 | 33 | 32 | 31 | 30 | 28 | 27 | 22 | 31 | 37 | 22 | 34 | -0.23 | Y | 65 | Y | -0.6 |  |  |  | 1.173 |  |  |  | N | N | N | Y | 200 | 0.4 | 76 | 96900 | 96326 | 2124 | 15900 | 09 | 2 |  | 2023-02-01 00:11 | 1552 | 103 |  | 20 |  | 전공정 요청 11%이상감속주입 이상공정등록 및 생관통보 *전공정 요청 L/D잔강이월 미실시 이상공정등록 및 생관통보 | [14 empty] | 102 | 100 | 0 | 0 | 0 |  | 650 | 700 | Y | N | 0 | 0 | 0 |  | 651 | 700 | Y | N | N | [6 empty] | SB135135 | C
A75677 | 2023-01-31 | 1 | A |  | 9 | A | BP-SCR420HC | 소입성보증강 | C | BM#1 | 1638 | 41 | 1625 | 1584 | 29 | 4900 |  | 3 | 0.19 | 16 |  | -2.34 | 1573 | 1625 | 0 | 128.35 |  | 15 | 42 | 83 | Y |  | 2023-02-01 00:38 | 62 | 1093 | 10 | 16 | 19 | 22 | 23 | 22 | 22 | 21 | 19 | 18 | 17 | 17 |  | 17 | 19 | 23 | 17 | 22 | -0.15 | Y | 40 | Y | 0 | [7 empty] | N | N | N | N | 180 | 0.46 | 63 | 84610 | 91986 | 5064 | 15700 | 02 | 2 |  | 2023-02-01 00:47 | 1573 | 83 |  | 14 |  | *전기로 작업지연 감속주입 | [14 empty] | 8461000 | 100 | 0 | 0 | 0 |  | 650 |  | Y | Y | 0 | 0 | 0 |  | 651 |  | Y | Y | N |  |  | Y |  |  |  | BT180180 | H
B74970 | 2023-01-31 | 2 | A |  | 12 | A | AE1548 | 합금강 | AE4130M6 | BM#2 | 1624 | 41 | 1618 | 1571 | 33 | 5900 |  | 1 | 0.39 | 15 |  | -1.88 | 1555 | 1604 | 11.21 | 39.05 | 0 | 29 | 44 | 65 | Y |  | 2023-02-01 01:26 | 67 | 1093 | 21 | 25 | 29 | 33 | 35 | 36 | 38 | 36 | 36 | 35 | 34 | 33 | 32 | 32 | 33 | 38 | 31 | 36 | -0.2 | Y | 35 | Y | 0.2 |  |  |  | 1.138 |  |  |  | N | N | N | Y | 190 | 0.46 | 70 | 96900 | 102022 | 228 | 15900 | 09 | 2 |  | 2023-02-01 01:27 | 1555 | 105 |  | 20 |  | *전공정 요청 L/D잔강이월 미실시 이상공정등록 및 생관통보 *클로깅 | [14 empty] | 98.33 | 100 | 0 | 0 | 0 |  | 650 | 700 | Y | N | 0 | 0 | 0 |  | 650 | 700 | Y | N | N | [6 empty] | SB135135 | C
A75678 | 2023-01-31 | 1 | A |  | 10 | A | BP-SCR420HC | 소입성보증강 | C | BM#1 | 1636 | 40 | 1631 | 1559 | 33 | 6000 |  | 3 | 0.2 | 16 |  | -2.12 | 1583 | 1631 | 0 | 137.74 |  | 10 | 52 | 89 | Y |  | 2023-02-01 01:35 | 72 | 1095 | 17 | 22 | 25 | 29 | 30 | 30 | 29 | 29 | 27 | 26 | 25 | 25 | 25 | 24 | 26 | 30 | 24 | 29 | -0.13 | Y | 45 | Y | -0.2 | [7 empty] | N | N | N | N | 170 | 0.45 | 65 | 101532 | 93776 | 6074 | 15000 | 02 | 2 |  | 2023-02-01 01:43 | 1583 | 89 |  | 21 |  | *전기로 작업지연 감속주입 | [14 empty] | 100.78 | 100 | 0 | 0 | 0 |  | 650 |  | Y | Y | 0 | 0 | 0 |  | 651 |  | Y | Y | N |  |  | Y |  |  |  | BT180180 | H
B74971 | 2023-01-31 | 2 | A | TUNDISH교체전 | 13 | A | AE1548 | 합금강 | AE4130M6 | BM#2 | 1622 | 41 | 1617 | 1544 | 36 | 6800 |  | 1 | 0.78 | 15 |  | -2.46 | 1551 | 1616 | 0 | 25.06 | 0 | 31 | 66 | 76 | Y |  | 2023-02-01 02:30 | 63 | 1090 | 29 | 31 | 35 | 36 | 35 | 36 | 36 | 34 | 34 | 33 | 31 | 30 | 31 | 29 | 33 | 36 | 29 | 36 | -0.14 | Y | 50 | Y | -0.4 |  |  |  | 1.237 |  |  |  | N | N | N | M | 180 | 0.48 | 65 | 96837 | 97519 | 631 | 2200 | 09 | 2 |  | 2023-02-01 02:35 | 1551 | 113 |  | 28 |  | *전공정 요청 L/D잔강이월 미실시 이상공정등록 및 생관통보 *첫HEAT L/D 온도 75개로 램핑다운 정상적으로 하지않아 테일부 500MM추가절단 요청. | C42C776C699D4E83A918A1E9D21DAA79 | FFF7F10B4A514D07A84809E6F50B4841 | 39ABE34363D94FA7869F86F96273D1C0 | [11 empty] | 100.87 | 100 | 0 | 3127 | 0 |  | 649 | 700 | Y | N | 0 | 3000 | 0 |  | 651 | 700 | Y | N | N | [6 empty] | SB135135 | C
A75679 | 2023-01-31 | 1 | A |  | 11 | A | BP-SCR420HC | 소입성보증강 | C | BM#1 | 1600 | 41 | 1626 | 1533 | 34 | 6600 |  | 3 | 0.2 | 16 |  | -2.06 | 1580 | 1626 | 0 | 150.61 |  | 6 | 61 | 74 | Y |  | 2023-02-01 02:39 | 69 | 1094 | 24 | 24 | 26 | 28 | 28 | 29 | 28 | 27 | 26 | 26 | 25 | 25 | 25 | 25 | 26 | 29 | 25 | 28 | -0.1 | Y | 40 | Y | 0 | [7 empty] | N | N | N | N | 210 | 0.47 | 64 | 101532 | 96744 | 6106 | 14500 | 02 | 2 |  | 2023-02-01 02:47 | 1580 | 95 |  | 23 |  | *전기로 작업지연 감속주입 | [14 empty] | 97.86 | 100 | 0 | 0 | 0 |  | 650 |  | Y | Y | 0 | 0 | 0 |  | 651 |  | Y | Y | N |  |  | Y |  |  |  | BT180180 | H
A75680 | 2023-01-31 | 1 | A |  | 12 | A | BP-SCR420HC | 소입성보증강 | C | BM#1 | 1621 | 41 | 1622 | 1556 | 34 | 6300 |  | 3 | 0.2 | 16 |  | -1.39 | 1590 | 1622 | 0 | 144.83 |  | 1 | 50 | 72 | Y |  | 2023-02-01 03:40 | 79 | 1088 | 24 | 23 | 27 | 30 | 31 | 30 | 30 | 29 | 28 | 27 | 27 | 27 | 27 | 27 | 28 | 31 | 27 | 30 | -0.1 | Y | 40 | Y | 0 | [7 empty] | N | N | N | N | 200 | 0.49 | 61 | 101532 | 96285 | 5665 | 15500 | 02 | 2 |  | 2023-02-01 03:47 | 1590 | 100 |  | 28 |  | *전기로 작업지연 감속주입 | [14 empty] | 98.34 | 100 | 0 | 0 | 0 |  | 650 |  | Y | Y | 0 | 0 | 0 |  | 651 |  | Y | Y | N |  |  | Y |  |  |  | BT180180 | H
B74972 | 2023-01-31 | 2 | A | TUNDISH교체 | 1 | A | 25MOCRS4HM3 | 소입성보증강 | C | BM#2 | 1656 | 49 | 1652 | 1591 | 45 | 9100 |  | 1 | 0.37 | 18 |  | -2.59 | 1583 | 1665 | 0.25 | 31.93 | 0 | 38 | 79 | 74 | Y |  | 2023-02-01 03:56 | 75 | 1095 | -286 | -287 | 15 | 19 | 20 | 24 | 26 | 28 | 29 | 30 | 31 | 31 | 31 | 31 | 26 | 31 | 31 | 31 | 0 |  | 10 | Y | 0 |  | 2.31 | 2.25 |  |  |  |  | N | N | N | N | 220 | 0.5 | 58 | 91192 | 96455 | 1445 | 14300 | 11 | 1 |  | 2023-02-01 03:57 | 1583 | 132 |  | 29 |  | * T/D FLUX 용탕부: 120 KG / 유탕부: 10KG 투입. * 전공정 요청 L/D 잔강이월 미실시, 이상공정등록 및 생관통보 * L/D 온도 낮아 램핑업 .20 스타트헤드부 500MM추가절단 요청 | 63C6C0554E9D407C99C9592A7FFF75FB | [13 empty] | 94.45 | 100 | 1200 | 0 | 0 |  | 410 | 300 | Y | Y | 1200 | 0 | 0 |  | 410 | 300 | Y | Y | N | [6 empty] | RB085.00 | C
A75681 | 2023-01-31 | 1 | B |  | 13 | A | BP-SCR420HC | 소입성보증강 | C | BM#1 | 1596 | 42 | 1625 | 1550 | 32 | 7000 |  | 3 | 0.2 | 16 |  | -1.63 | 1588 | 1625 | 0 | 308.03 |  | 15 | 43 | 78 | Y |  | 2023-02-01 04:54 | 77 | 1072 | 26 | 28 | 32 | 32 | 32 | 33 | 32 | 32 | 30 | 29 | 29 | 29 |  | 29 | 30 | 33 | 29 | 32 | -0.06 | Y | 30 | Y | 0 | [7 empty] | N | N | N | N | 190 | 0.52 | 58 | 101532 | 96343 | 5757 | 15000 | 02 | 2 |  | 2023-02-01 04:51 | 1588 | 102 |  | 16 | [16 empty] | 98.34 | 100 | 0 | 0 | 0 |  | 650 |  | Y | Y | 0 | 0 | 0 |  | 651 |  | Y | Y | N |  |  | Y |  |  |  | BT180180 | H
B74973 | 2023-01-31 | 2 | B |  | 2 | A | 25MOCRS4HM3 | 소입성보증강 | C | BM#2 | 1623 | 42 | 1652 | 1570 | 38 | 7800 |  | 1 | 0.45 | 18 |  | -2.48 | 1588 | 1642 | 1.76 | 17.53 | 0 | 19 | 11 | 67 | Y |  | 2023-02-01 04:50 | 80 | 1095 | 29 | 27 | 29 | 30 | 31 | 30 | 30 | 29 | 28 | 28 | 27 | 26 |  | 26 | 29 | 31 | 26 | 30 | -0.14 | Y | 35 | Y | -0.2 | [7 empty] | N | N | N | N | 220 | 0.55 | 54 | 99009 | 95206 | 1294 | 14300 | 11 | 1 |  | 2023-02-01 04:55 | 1588 | 129 |  | 33 |  | * 전공정 요청 L/D 잔강이월 미실시, 이상공정등록 및 생관통보 | [14 empty] | 108.03 | 100 | 0 | 0 | 0 |  | 411 | 300 | Y | Y | 0 | 0 | 0 |  | 411 | 300 | Y | Y | N | [6 empty] | RB100.00 | C
A75682 | 2023-01-31 | 1 | B |  | 14 | A | BP-SCR420HC | 소입성보증강 | C | BM#1 | 1590 | 42 | 1631 | 1531 | 35 | 7000 |  | 3 | 0.2 | 16 |  | -1.94 | 1589 | 1631 | 0 | 146.8 |  | 10 | 53 | 70 | Y |  | 2023-02-01 05:40 | 78 | 1094 | 29 | 28 | 31 | 31 | 32 | 32 | 32 | 31 | 31 | 30 | 30 | 29 | 29 | 29 | 31 | 32 | 29 | 32 | -0.07 | Y | 40 | Y | 0 | [7 empty] | N | N | N | N | 180 | 0.52 | 58 | 101532 | 97083 | 5817 | 15600 | 02 | 2 |  | 2023-02-01 05:48 | 1589 | 102 |  | 29 | [8 empty] | 9FB612B48025444C837FBA51322E8714 | 06DAF2A9067E44F0B448B7475314A4A6 | E5F2C3FF0B3E466E8E47CEC526B27D34 |  | 747C0B9F125840AA8312366A1BFD13C7 | BE848EB9FF884821B3C624F899970B28 | 3E283188AF714356BBDCB630D2778E25 |  | 97.53 | 100 | 0 | 0 | 0 |  | 650 |  | Y | Y | 0 | 0 | 0 |  | 651 |  | Y | Y | N |  |  | Y |  |  |  | BT180180 | H
B74974 | 2023-01-31 | 2 | B |  | 3 | A | 25MOCRS4HM3 | 소입성보증강 | C | BM#2 | 1576 | 42 | 1652 | 1537 | 39 | 8100 |  | 1 | 0.83 | 18 |  | -2.23 | 1562 | 1645 | 6.49 | 5.44 | 0 | 29 | 45 | 56 | Y |  | 2023-02-01 06:01 | 54 | 1075 | 23 | 22 | 22 | 22 | 23 | 21 | 20 | 20 | 19 | 18 | 17 | 16 | 14 | 14 | 20 | 23 | 14 | 22 | -0.22 | Y | 40 | Y | -0.4 | [7 empty] | N | N | N | N | 210 | 0.53 | 58 | 97567 | 96083 | 67 | 15000 | 11 | 1 |  | 2023-02-01 06:03 | 1562 | 126 |  | 17 |  | * 전공정 요청 L/D 잔강이월 미실시, 이상공정등록 및 생관통보 *주입말 전공정 지연 20%이상감속주입 306 307 406 407 이상공정등록 및 생관통보 | [14 empty] | 101 | 100 | 0 | 0 | 0 |  | 410 | 300 | Y | Y | 0 | 0 | 0 |  | 410 | 300 | Y | Y | N | [6 empty] | RB100.00 | C
A75683 | 2023-01-31 | 1 | B | TUNDISH교체전 | 15 | A | BP-SCR420HC | 소입성보증강 | C | BM#1 | 1642 | 41 | 1615 | 1579 | 31 | 5500 |  | 3 | 0.2 | 16 |  | -1.45 | 1583 | 1615 | 0 | 180.86 |  | 6 | 62 | 58 | Y |  | 2023-02-01 06:48 | 72 | 1091 | 28 | 28 | 32 | 33 | 34 | 35 | 35 | 34 | 33 | 32 | 32 | 32 |  | 32 | 33 | 35 | 32 | 32 | 0 | Y | 30 | Y | 0 | [7 empty] | N | N | N | N | 170 | 0.54 | 59 | 88589 | 101809 | 2391 | 2000 | 02 | 2 |  | 2023-02-01 06:56 | 1583 | 96 |  | 20 |  | *전공정요청 L/D잔강 이월 안함-이상재등록 |  | 43E3F2CB2EA14A13A8053AB3987B5AF2 | C4532EBA7209475997D95B35ACC273A3 | 51A9AAB58DAF433A9AE93A78634A0246 | [10 empty] | 84.33 | 100 | 0 | 3000 | 0 |  | 650 |  | Y | Y | 0 | 3000 | 0 |  | 651 |  | Y | Y | N |  |  | N |  |  |  | BT180180 | H
B74975 | 2023-01-31 | 2 | B | 연주종료 | 4 | A | 25MOCRS4HM3 | 소입성보증강 | C | BM#2 | 1653 | 47 | 1682 | 1609 | 43 | 7700 |  | 1 | 0.6 | 18 |  | -2.54 | 1587 | 1664 | 5.11 | 20.82 | 0 | 31 | 67 | 49 | Y |  | 2023-02-01 07:06 | 79 | 1093 | 12 | 22 | 36 | 41 | 44 | 44 | 43 | 43 | 42 | 41 | 40 | 40 |  | 40 | 38 | 44 | 40 | 0 | -0.11 | Y | 35 | Y | 0 | [7 empty] | N | N | Y | N | 200 | 0.55 | 56 | 85485 | 96298 | 2 | 2300 | 11 | 1 |  | 2023-02-01 07:06 | 1587 | 117 |  | 11 |  | * 전공정 요청 L/D 잔강이월 미실시, 이상공정등록 및 생관통보 *08시26분 종료 | 39B527353B2B45BF9DD06763B94611BE | 145CAF60C9BB4BF5825AEA0FD9E785EF | C8BE185D218C4619A17F8440B5D67457 |  |  |  | E0D90E8F6BC247788CD709586A9DE74A | C62F651E2D3D4A1F9BF22DA569A7ADF9 |  |  | 0ABE416F08B14196B21F649C82362D3E | B594D28BFB4F4201B285FEF3D8F42C50 |  |  | 92.72 | 100 | 0 | 2500 | 0 |  | 410 | 300 | Y | Y | 0 | 3070 | 0 |  | 411 | 300 | Y | Y | N | [6 empty] | RB100.00 | C
A75684 | 2023-02-01 | 1 | B | TUNDISH교체 | 1 | B | STB2 | 베어링강 | STB (SF) | BM#1 | 1636 | 42 | 1593 | 1557 | 32 | 5700 |  | 3 | 0.22 | 25 |  | -1.21 | 1556 | 1593 | 124.58 | 39.74 |  | 1 | 51 | 72 | Y |  | 2023-02-01 07:53 | 100 | 1093 | -422 | 1 | 40 | 35 | 40 | 44 | 46 | 48 | 49 | 50 | 50 | 51 | 52 | 52 | 46 | 52 | 52 | 0 | 0 |  |  | Y | 0.2 |  | 1.84 | 1.62 | [5 empty] | N | Y | M | 210 | 0.47 | 65 | 152298 | 94991 | 8059 | 13900 | 06 | 1 |  | 2023-02-01 08:00 | 1556 | 117 |  | 36 |  | *T/D FLUX 유:10KG용:270KG *유사강종 연연주 혼탕부 성분 확인 ID:107~109.207~209 *STR#1 LOOP6번 과냉발생 비수량 50%줄임 | [14 empty] | 148.51 | 100 | 1500 | 0 | 0 |  | 650 |  | N | N | 1500 | 0 | 0 |  | 651 |  | N | N | Y |  |  | Y |  |  |  | BT180180 | H
A75685 | 2023-02-01 | 1 | B | 유사강종연연주 | 2 | A | P-STB2 | 베어링강 | STB (SF) | BM#1 | 1603 | 42 | 1558 | 1536 | 37 | 5200 |  | 3 | 0.21 | 25 |  | -1.24 | 1521 | 1558 | 121.09 | 65.02 |  | 19 | 12 | 58 | Y |  | 2023-02-01 09:18 | 65 | 1093 | 51 | 38 | 36 | 34 | 31 | 30 | 29 | 30 | 28 | 28 | 28 |  |  | 28 | 34 | 36 | 28 | 28 | -0.18 |  | 45 | Y | 0 |  |  |  | 1.05 |  |  |  |  | N | Y | Y | 200 | 0.48 | 63 | 50766 | 96189 | 4061 | 14700 | 06 | 1 |  | 2023-02-01 09:27 | 1521 | 103 |  | 18 |  | *유사강종 연연주 혼탕부 성분 확인 ID:101.201 *STR#1 LOOP6번 과냉발생 비수량 50%줄임 | [14 empty] | 49.19 | 100 | 0 | 0 | 0 |  | 650 |  | N | N | 0 | 0 | 0 |  | 651 |  | N | N | Y |  |  | Y |  |  |  | BT180180 | H
A75686 | 2023-02-01 | 1 | B |  | 3 | A | P-STB2 | 베어링강 | STB (SF) | BM#1 | 1608 | 42 | 1564 | 1534 | 30 | 5100 |  | 3 | 0.24 | 25 |  | -1.55 | 1517 | 1564 | 122.5 | 38.9 |  | 10 | 54 | 83 | Y |  | 2023-02-01 10:17 | 61 | 1094 | 28 | 28 | 28 | 29 | 28 | 28 | 28 | 27 | 26 | 26 | 25 | 25 | 24 | 25 | 27 | 29 | 24 | 28 | -0.11 | Y | 45 | Y | 0.2 |  |  |  | 0.91 |  |  |  |  | N | Y | Y | 190 | 0.48 | 65 | 84610 | 99370 | 6880 | 15100 | 06 | 1 |  | 2023-02-01 10:24 | 1517 | 104 |  | 23 |  | *STR#1 LOOP6번 과냉발생 비수량 50%줄임 | [14 empty] | 8461000 | 100 | 0 | 0 | 0 |  | 650 |  | N | N | 0 | 0 | 0 |  | 651 |  | N | N | Y |  |  | Y |  |  |  | BT180180 | H
A75687 | 2023-02-01 | 1 | B |  | 4 | A | P-STB2 | 베어링강 | STB (SF) | BM#1 | 1600 | 42 | 1567 | 1532 | 30 | 5400 |  | 3 | 0.21 | 26 |  | -1.23 | 1529 | 1567 | 125.42 | 16.44 |  | 6 | 63 | 87 | Y |  | 2023-02-01 11:10 | 73 | 1097 | 25 | 25 | 28 | 31 | 32 | 33 | 33 | 32 | 32 | 32 | 31 | 31 | 31 | 32 | 31 | 33 | 31 | 32 | 0 | Y | 35 | Y | 0.2 |  |  |  | 0.761 |  |  |  |  | Y | Y | Y | 180 | 0.48 | 63 | 84610 | 96448 | 7002 | 15100 | 06 | 1 |  | 2023-02-01 11:17 | 1529 | 113 |  | 37 |  | *STR#1 LOOP6번 과냉발생 비수량 50%줄임 | [14 empty] | 8461000 | 100 | 0 | 0 | 0 |  | 650 |  | N | N | 0 | 0 | 0 |  | 651 |  | N | N | Y |  |  | Y |  |  |  | BT180180 | H
A75688 | 2023-02-01 | 1 | B |  | 5 | A | P-STB2 | 베어링강 | STB (SF) | BM#1 | 1582 | 46 | 1557 | 1534 | 37 | 5700 |  | 3 | 0.21 | 27 |  | -1.32 | 1514 | 1557 | 134.4 | 58.2 |  | 1 | 52 | 46 | Y |  | 2023-02-01 12:33 | 58 | 1098 | 31 | 31 | 31 | 32 | 32 | 31 | 30 | 30 | 29 | 28 | 27 | 27 | 27 | 26 | 30 | 32 | 26 | 31 | -0.12 | Y | 50 | Y | -0.2 |  |  |  | 0.924 |  |  |  |  | Y | Y | Y | 170 | 0.47 | 65 | 101532 | 97771 | 4379 | 16400 | 06 | 1 |  | 2023-02-01 12:41 | 1514 | 108 |  | 18 |  | *STR#1 LOOP6번 과냉발생 비수량 50%줄임 | [14 empty] | 96.93 | 100 | 0 | 0 | 0 |  | 650 |  | N | N | 0 | 0 | 0 |  | 651 |  | N | N | Y |  |  | Y |  |  |  | BT180180 | H
A75689 | 2023-02-01 | 1 | D |  | 6 | A | P-STB2 | 베어링강 | STB (SF) | BM#1 | 1616 | 45 | 1560 | 1548 | 31 | 4900 |  | 3 | 0.23 | 25 |  | -1.4 | 1518 | 1560 | 121.01 | 57.82 |  | 19 | 13 | 67 | Y |  | 2023-02-01 13:31 | 62 | 1096 | 25 | 24 | 26 | 28 | 29 | 28 | 28 | 28 | 27 | 27 | 26 | 26 | 26 | 25 | 27 | 29 | 25 | 28 | -0.07 | Y | 60 | Y | 0 |  |  |  | 1.244 |  |  |  | Y | Y | Y | Y | 210 | 0.4 | 77 | 101532 | 96116 | 4034 | 15900 | 06 | 1 |  | 2023-02-01 13:38 | 1518 | 114 |  | 28 |  | *전기로 작업지연,감속주입(정속주입강종) | [14 empty] | 98.48 | 100 | 0 | 0 | 0 |  | 650 |  | N | N | 0 | 0 | 0 |  | 651 |  | N | N | Y |  |  | Y |  |  |  | BT180180 | H
A75690 | 2023-02-01 | 1 | D |  | 7 | A | P-STB2 | 베어링강 | STB (SF) | BM#1 | 1642 | 43 | 1564 | 1557 | 29 | 4600 |  | 3 | 0.2 | 25 |  | -1.2 | 1528 | 1564 | 122.63 | 37.93 |  | 10 | 55 | 65 | Y |  | 2023-02-01 14:46 | 72 | 1099 | 25 | 21 | 23 | 21 | 21 | 21 | 21 | 21 | 21 | 25 | 25 | 24 | 24 | 24 | 23 | 25 | 24 | 25 | -0.01 | Y | 25 | Y | 0 |  |  |  | 1.232 |  |  |  | Y | Y | Y | Y | 200 | 0.4 | 73 | 84610 | 92511 | 4389 | 15700 | 06 | 1 |  | 2023-02-01 14:58 | 1528 | 111 |  | 30 |  | *전기로 작업지연,감속주입(정속주입강종) | [5 empty] | D3B977A3C02343EC83CB01732EB4102A | 7BA6A803A1B34F2881ECBF3AB10929D0 | 2E5EB004A29A4B01A2C30A3D312ADBB2 |  | D6B5AF23C06D40CFA179EF3286781A4F | C3FFE29D1EE44C6B81029928358ABDB6 | E5969C59C6B24596AABD37A12E3E7611 |  |  | 85.04 | 100 | 0 | 0 | 0 |  | 650 |  | N | N | 0 | 0 | 0 |  | 651 |  | N | N | Y |  |  | Y |  |  |  | BT180180 | H
A75691 | 2023-02-01 | 1 | D |  | 8 | A | P-STB2 | 베어링강 | STB (SF) | BM#1 | 1643 | 40 | 1561 | 1553 | 28 | 4600 |  | 3 | 0.2 | 25 |  | -1.33 | 1521 | 1561 | 132.65 | 42.66 |  | 6 | 64 | 74 | Y |  | 2023-02-01 15:54 | 65 | 1088 | 28 | 27 | 25 | 25 | 26 | 25 | 25 | 24 | 24 | 24 | 23 | 23 | 22 | 22 | 24 | 26 | 22 | 25 | -0.08 | Y | 50 | Y | -0.2 |  |  |  | 0.897 |  |  |  | Y | Y | Y | Y | 190 | 0.4 | 73 | 101532 | 92530 | 4570 | 15500 | 06 | 1 |  | 2023-02-01 16:03 | 1521 | 119 |  | 37 |  | *전기로 작업지연,감속주입(정속주입강종) | [14 empty] | 102.04 | 100 | 0 | 0 | 0 |  | 650 |  | N | N | 0 | 0 | 0 |  | 651 |  | N | N | Y |  |  | Y |  |  |  | BT180180 | H
A75692 | 2023-02-01 | 1 | D |  | 9 | A | P-STB2 | 베어링강 | STB (SF) | BM#1 | 1593 | 44 | 1563 | 1533 | 35 | 5600 |  | 3 | 0.23 | 25 |  | -1.48 | 1518 | 1563 | 123.04 | 43.57 |  | 1 | 53 | 71 | Y |  | 2023-02-01 17:06 | 62 | 1094 | 22 | 21 | 21 | 23 | 23 | 24 | 24 | 23 | 23 | 23 | 22 | 24 |  | 24 | 23 | 24 | 22 | 24 | 0 | Y | 30 | Y | 0.4 |  |  |  | 0.812 |  |  |  | Y | N | Y | Y | 180 | 0.48 | 61 | 84610 | 92227 | 4423 | 15400 | 06 | 1 |  | 2023-02-01 17:16 | 1518 | 124 |  | 39 | [16 empty] | 85.29 | 100 | 0 | 0 | 0 |  | 650 |  | N | N | 0 | 0 | 0 |  | 651 |  | N | N | Y |  |  | Y |  |  |  | BT180180 | H
A75693 | 2023-02-01 | 1 | D |  | 10 | A | P-STB2 | 베어링강 | STB (SF) | BM#1 | 1609 | 41 | 1569 | 1536 | 33 | 5500 |  | 3 | 0.23 | 25 |  | -1.85 | 1514 | 1569 | 120.25 | 67.45 |  | 19 | 14 | 65 | Y |  | 2023-02-01 18:19 | 58 | 1097 | 24 | 24 | 25 | 27 | 27 | 27 | 27 | 26 | 25 | 25 | 25 | 24 | 24 | 24 | 25 | 27 | 24 | 27 | -0.06 | Y | 45 | Y | 0 |  |  |  | 1.245 |  |  |  | Y | Y | Y | Y | 170 | 0.48 | 63 | 101532 | 92669 | 6981 | 15400 | 06 | 1 |  | 2023-02-01 18:26 | 1514 | 112 |  | 27 | [16 empty] | 10153200 | 100 | 0 | 0 | 0 |  | 650 |  | N | N | 0 | 0 | 0 |  | 651 |  | N | N | Y |  |  | Y |  |  |  | BT180180 | H
A75694 | 2023-02-01 | 1 | D |  | 11 | A | P-STB2 | 베어링강 | STB (SF) | BM#1 | 1661 | 47 | 1566 | 1584 | 24 | 4100 |  | 3 | 0.23 | 25 |  | -1.23 | 1529 | 1566 | 123.24 | 29.6 |  | 10 | 56 | 64 | Y |  | 2023-02-01 19:17 | 73 | 1090 | 24 | 23 | 23 | 21 | 24 | 25 | 24 | 25 | 24 | 23 | 24 | 24 | 22 | 23 | 23 | 25 | 22 | 24 | -0.09 | Y | 35 | Y | 0.2 |  |  |  | 1.176 |  |  |  | Y | Y | Y | Y | 210 | 0.48 | 61 | 84610 | 93923 | 4027 | 15900 | 06 | 1 |  | 2023-02-01 19:30 | 1529 | 116 |  | 32 | [16 empty] | 83.86 | 100 | 0 | 0 | 0 |  | 650 |  | N | N | 0 | 0 | 0 |  | 651 |  | N | N | Y |  |  | Y |  |  |  | BT180180 | H
A75695 | 2023-02-01 | 1 | D |  | 12 | A | P-STB2 | 베어링강 | STB (SF) | BM#1 | 1655 | 40 | 1562 | 1565 | 25 | 4200 |  | 3 | 0.23 | 25 |  | -1.35 | 1522 | 1562 | 120.53 | 17.97 |  | 6 | 65 | 51 | Y |  | 2023-02-01 20:26 | 66 | 1087 | 33 | 32 | 31 | 31 | 31 | 31 | 30 | 29 | 29 | 29 | 29 | 28 | 28 | 29 | 30 | 31 | 28 | 31 | -0.04 | Y | 50 | Y | 0.2 |  |  |  | 0.758 |  |  |  | Y | N | Y | Y | 200 | 0.48 | 64 | 101532 | 95540 | 7010 | 14800 | 06 | 1 |  | 2023-02-01 20:34 | 1522 | 101 |  | 26 | [16 empty] | 10153200 | 100 | 0 | 0 | 0 |  | 650 |  | N | N | 0 | 0 | 0 |  | 651 |  | N | N | Y |  |  | Y |  |  |  | BT180180 | H
A75696 | 2023-02-01 | 1 | A | 유사강종연연주 | 13 | A | STB2 | 베어링강 | STB (SF) | BM#1 | 1627 | 42 | 1565 | 1556 | 29 | 4800 |  | 3 | 0.23 | 26 |  | -1.33 | 1524 | 1565 | 124.32 | 52.57 |  | 1 | 54 | 61 | Y |  | 2023-02-01 21:35 | 68 | 1094 | 28 | 30 | 33 | 35 | 35 | 35 | 34 | 35 | 34 | 34 | 34 | 33 | 33 | 33 | 33 | 35 | 33 | 35 | -0.04 | Y | 50 | Y | 0 |  |  |  | 1.195 |  |  |  | Y | N | Y | Y | 190 | 0.48 | 66 | 100885 | 101067 | 5083 | 14400 | 06 | 1 |  | 2023-02-01 21:41 | 1524 | 107 |  | 23 | [16 empty] | 93.37 | 100 | 0 | 0 | 0 |  | 650 |  | N | N | 0 | 0 | 0 |  | 651 |  | N | N | Y |  |  | Y |  |  |  | BT180180 | H
A75697 | 2023-02-01 | 1 | A |  | 14 | A | STB2 | 베어링강 | STB (SF) | BM#1 | 1636 | 41 | 1558 | 1569 | 26 | 4500 |  | 3 | 0.23 | 25 |  | -1.23 | 1521 | 1558 | 122.3 | 18.47 |  | 19 | 15 | 63 | Y |  | 2023-02-01 22:26 | 65 | 1088 | 33 | 32 | 29 | 29 | 28 | 28 | 28 | 27 | 28 | 28 | 28 | 27 | 28 | 28 | 28 | 29 | 27 | 28 | 0 | Y | 45 | Y | 0 |  |  |  | 1.217 |  |  |  | Y | Y | Y | Y | 180 | 0.48 | 64 | 101532 | 94731 | 5519 | 15200 | 06 | 1 |  | 2023-02-01 22:34 | 1521 | 115 |  | 39 | [16 empty] | 99.79 | 100 | 0 | 0 | 0 |  | 650 |  | N | N | 0 | 0 | 0 |  | 651 |  | N | N | Y |  |  | Y |  |  |  | BT180180 | H
A75698 | 2023-02-01 | 1 | A |  | 15 | A | STB2 | 베어링강 | STB (SF) | BM#1 | 1653 | 40 | 1569 | 1578 | 24 | 4000 |  | 3 | 0.23 | 25 |  | -1.32 | 1529 | 1569 | 122.55 | 25.72 |  | 10 | 57 | 56 | Y |  | 2023-02-01 23:34 | 73 | 1095 | 22 | 21 | 21 | 24 | 21 | 22 | 21 | 21 | 21 | 21 | 25 | 25 | 25 | 25 | 22 | 25 | 25 | 25 | 0 |  | 10 | Y | 0 |  |  |  | 1.111 |  |  |  | Y | N | Y | Y | 170 | 0.48 | 60 | 84610 | 91690 | 7560 | 15400 | 06 | 1 |  | 2023-02-01 23:50 | 1529 | 112 |  | 35 | [16 empty] | 84.02 | 100 | 0 | 0 | 0 |  | 650 |  | N | N | 0 | 0 | 0 |  | 651 |  | N | N | Y |  |  | Y |  |  |  | BT180180 | H
A75699 | 2023-02-01 | 1 | A |  | 16 | A | STB2 | 베어링강 | STB (SF) | BM#1 | 1620 | 41 | 1567 | 1584 | 24 | 4000 |  | 3 | 0.2 | 26 |  | -1.31 | 1527 | 1567 | 124 | 22.38 |  | 6 | 66 | 57 | Y |  | 2023-02-02 00:36 | 71 | 1095 | 34 | 33 | 31 | 32 | 32 | 32 | 31 | 31 | 31 | 30 | 30 | 29 | 29 | 29 | 31 | 32 | 29 | 32 | -0.06 | Y | 45 | Y | 0 |  |  |  | 1.112 |  |  |  | Y | Y | Y | Y | 210 | 0.48 | 61 | 84610 | 92063 | 5037 | 14800 | 06 | 1 |  | 2023-02-02 00:52 | 1527 | 112 |  | 36 | [16 empty] | 8461000 | 100 | 0 | 0 | 0 |  | 650 |  | N | N | 0 | 0 | 0 |  | 651 |  | N | N | Y |  |  | Y |  |  |  | BT180180 | H
A75700 | 2023-02-01 | 1 | A |  | 17 | A | STB2 | 베어링강 | STB (SF) | BM#1 | 1622 | 45 | 1556 | 1553 | 30 | 5000 |  | 3 | 0.19 | 25 |  | 0 | 1556 | 1556 | 123.04 | 32.68 |  | 1 | 55 | 52 | Y |  | 2023-02-02 01:45 | 100 | 1095 | 28 | 28 | 31 | 33 | 34 | 35 | 34 | 34 | 34 | 34 | 33 | 33 | 33 | 33 | 33 | 35 | 33 | 34 | -0.02 | Y | 40 | Y | 0 |  |  |  | 0.815 |  |  |  | Y | N | Y | Y | 200 | 0.48 | 62 | 101532 | 95706 | 5344 | 15000 | 06 | 1 |  | 2023-02-02 01:52 | 1556 | 112 |  | 29 | [16 empty] | 98.86 | 100 | 0 | 0 | 0 |  | 650 |  | N | N | 0 | 0 | 0 |  | 651 |  | N | N | Y |  |  | Y |  |  |  | BT180180 | H
A75701 | 2023-02-01 | 1 | A |  | 18 | A | STB2 | 베어링강 | STB (SF) | BM#1 | 1680 | 43 | 1565 | 1624 | 19 | 3200 |  | 3 | 0.19 | 25 |  | -1.39 | 1523 | 1565 | 122.5 | 46.19 |  | 19 | 16 | 54 | Y |  | 2023-02-02 02:47 | 67 | 1092 | 32 | 31 | 31 | 32 | 32 | 32 | 31 | 31 | 30 | 29 | 29 | 29 | 29 | 29 | 30 | 32 | 29 | 32 | -0.05 | Y | 50 | Y | 0 |  |  |  | 0.755 |  |  |  | Y | N | Y | Y | 190 | 0.48 | 63 | 101532 | 95796 | 5154 | 15000 | 06 | 1 |  | 2023-02-02 02:53 | 1523 | 116 |  | 32 | [16 empty] | 98.77 | 100 | 0 | 0 | 0 |  | 650 |  | N | N | 0 | 0 | 0 |  | 651 |  | N | N | Y |  |  | Y |  |  |  | BT180180 | H
A75702 | 2023-02-01 | 1 | A |  | 19 | A | STB2 | 베어링강 | STB (SF) | BM#1 | 1615 | 41 | 1556 | 1556 | 33 | 5500 |  | 3 | 0.19 | 25 |  | -1.32 | 1516 | 1556 | 122.56 | 52.85 |  | 10 | 58 | 57 | Y |  | 2023-02-02 03:57 | 60 | 1095 | 28 | 27 | 30 | 30 | 30 | 28 | 28 | 28 | 27 | 27 | 27 | 26 |  | 26 | 28 | 30 | 26 | 30 | -0.08 |  | 45 | Y | -0.2 |  |  |  | 1.073 |  |  |  | Y | Y | Y | Y | 180 | 0.48 | 62 | 101532 | 95415 | 5785 | 14700 | 06 | 1 |  | 2023-02-02 04:05 | 1516 | 108 |  | 25 | 14 | *산소랜싱 | [14 empty] | 99.15 | 100 | 0 | 0 | 0 |  | 650 |  | N | N | 0 | 0 | 0 |  | 651 |  | N | N | Y |  |  | Y |  |  |  | BT180180 | H
A75703 | 2023-02-01 | 1 | C | TUNDISH교체전 | 20 | A | STB2 | 베어링강 | STB (SF) | BM#1 | 1624 | 41 | 1556 | 1573 | 26 | 4300 |  | 3 | 0.19 | 26 |  | -0.84 | 1530 | 1556 | 125.58 | 40.09 |  | 6 | 67 | 62 | Y |  | 2023-02-02 04:57 | 74 | 1093 | 25 | 28 | 33 | 35 | 36 | 36 | 36 | 36 | 35 | 35 | 35 | 35 |  | 35 | 34 | 36 | 35 | 36 | -0.03 | Y | 35 | Y | 0 |  |  |  | 1.253 |  |  |  |  | N | N | M | 170 | 0.48 | 61 | 85896 | 91543 | 5007 | 2000 | 06 | 1 |  | 2023-02-02 05:03 | 1530 | 111 |  | 30 |  |  |  | 02F87EB784764B749FD1D0405B56591D | CFB9BF88162241E2B71A23949D378074 | [11 empty] | 87.16 | 100 | 0 | 3500 | 0 |  | 650 |  | N | N | 0 | 3500 | 0 |  | 651 |  | N | N | Y |  |  | Y |  |  |  | BT180180 | H
A75704 | 2023-02-01 | 1 | C | TUNDISH교체 | 1 | A | SNCM439P | 합금강 | SNCM439계 | BM#1 | 1612 | 43 | 1633 | 1559 | 38 | 7200 |  | 3 | 0.22 | 20 |  | -1.45 | 1573 | 1633 | 136.77 | 52.51 |  | 1 | 56 | 57 | Y |  | 2023-02-02 06:14 | 86 | 1076 | -285 | -265 | 26 | 26 | 29 | 33 | 37 | 39 | 40 | 41 | 41 | 42 | 43 | 43 | 37 | 43 | 43 | 0 | 0 |  |  | Y | 0.2 |  | 1.73 | 1.73 |  |  |  |  | N | N | N | N | 210 | 0.47 | 59 | 84610 | 95755 | 2395 | 14900 | 01 | 2 |  | 2023-02-02 06:21 | 1573 | 132 |  | 36 |  | *T/D FLUX 유:10,용:120kg | [14 empty] | 84.57 | 100 | 700 | 0 | 0 |  | 650 |  | Y | N | 700 | 0 | 0 |  | 651 |  | Y | N | Y | [6 empty] | BT180180 | H
A75705 | 2023-02-01 | 1 | C |  | 2 | A | SNCM439P | 합금강 | SNCM439계 | BM#1 | 1607 | 44 | 1605 | 1540 | 38 | 7700 |  | 3 | 0.25 | 16 |  | -1.53 | 1570 | 1603 | 85.57 | 97.95 |  | 19 | 17 | 63 | Y |  | 2023-02-02 07:21 | 83 | 1091 | 41 | 41 | 39 | 40 | 41 | 41 | 41 | 41 | 40 | 40 | 40 | 40 | 39 | 38 | 40 | 41 | 38 | 41 | -0.04 | Y | 50 | Y | -0.2 | [7 empty] | N | N | N | N | 200 | 0.49 | 67 | 101532 | 103623 | -1023 | 14000 | 01 | 2 |  | 2023-02-02 07:29 | 1570 | 114 |  | 29 | [8 empty] | FB150F484136496698B7F11F96C2DF94 | 1124B895B53B47F18F1C61FDB897D2FC | 0BF5A57A667A42918BA54A20AB96CEFE |  | 1145E5071E1140DFBF123FF196F6B20C | 69F240CC41AD4A46B3E6056CF00B6E72 | D0E5F43C59804A9EAF3310F009292CC2 |  | 95.97 | 100 | 0 | 0 | 0 |  | 650 |  | Y | N | 0 | 0 | 0 |  | 651 |  | Y | N | Y | [6 empty] | BT180180 | H
A75706 | 2023-02-02 | 1 | C |  | 3 | A | SNCM439P | 합금강 | SNCM439계 | BM#1 | 1629 | 43 | 1620 | 1595 | 34 | 6300 |  | 1 | 0.38 | 18 |  | -2.53 | 1551 | 1617 | 13.73 | 0 | 0 | 10 | 59 | 71 | Y |  | 2023-02-02 08:38 | 64 | 1097 | 36 | 34 | 33 | 33 | 32 | 31 | 30 | 30 | 29 | 29 | 27 | 26 | 25 | 23 | 30 | 33 | 23 | 0 | -0.18 |  | 55 | Y | -0.4 | [7 empty] | N | N | N | N | 190 | 0.48 | 66 | 101532 | 100756 | 894 | 15300 | 01 | 2 |  | 2023-02-02 08:42 | 1551 | 116 |  | 20 |  | *전공정 작업지연 감속주입 | [14 empty] | 101.63 | 100 | 0 | 0 | 0 |  | 650 |  | Y | N | 0 | 0 | 0 |  | 651 |  | Y | N | Y | [6 empty] | BT180180 | H
A75707 | 2023-02-02 | 1 | C |  | 4 | A | SNCM439P | 합금강 | SNCM439계 | BM#1 | 1679 | 48 | 1612 | 1598 | 41 | 6600 |  | 3 | 0.27 | 16 |  | -2.24 | 1564 | 1612 | 112.07 | 67.06 |  | 29 | 46 | 1464 | Y |  | 2023-02-02 09:32 | 77 | 1080 | 22 | 21 | 20 | 23 | 25 | 26 | 26 | 26 | 26 | 25 | 25 | 24 | 23 | 21 | 23 | 26 | 21 | 26 | -0.09 | Y | 55 | Y | 0 | [7 empty] | N | N | N | N | 180 | 0.42 | 80 | 101532 | 103740 | -1090 | 15400 | 01 | 2 |  | 2023-02-02 09:50 | 1564 | 114 |  | 32 |  | *전공정 작업지연 감속주입 *전공정 요청으로 감속주입-감속주입 20%이상으로 이상재및 생관통보 (전기로 전극절손)104~106.204~206 | [14 empty] | 96.42 | 100 | 0 | 0 | 0 |  | 650 |  | Y | N | 0 | 0 | 0 |  | 651 |  | Y | N | Y | [6 empty] | BT180180 | H
B74976 | 2023-02-02 | 2 | C | 잔강최소화전 | 5 | A | SNCM439P | 합금강 | SNCM439계 | BM#1 | 1641 | 296 | 1635 | 1589 | 44 | 8100 |  | 1 | 0.35 | 16 |  | -2.64 | 1566 | 1622 | 27.61 | 0 | 0 | 31 | 68 | 1493 | Y |  | 2023-02-02 10:59 | 79 | 1080 | 19 | 18 | 22 | 25 | 28 | 30 | 31 | 31 | 31 | 30 | 29 | 28 | 28 | 25 | 27 | 31 | 25 | 31 | -0.13 | Y | 45 | Y | -0.2 | [7 empty] | N | N | N | N | 170 | 0.42 | 74 | 101367 | 98264 | 136 | 3000 | 01 | 2 |  | 2023-02-02 11:05 | 1566 | 120 |  | 25 |  | *전공정 요청으로 감속주입-감속주입 20%이상으로 이상재및 생관통보 (전기로 전극절손)101~104.201~204 *T/D잔강 실측 2TON *램핑다운 시간 16:20 | [14 empty] | 102.18 | 100 | 0 | 3100 | 0 |  | 650 |  | Y | N | 0 | 3100 | 0 |  | 651 |  | Y | N | Y | [6 empty] | BT180180 | H
A75708 | 2023-02-02 | 1 | C | 연주시작 | 1 | A | AE1043M | 탄소강 | D1 | BM#2 | 1623 | 43 | 1638 | 1555 | 35 | 6000 |  | 3 | 0.22 | 20 |  | -1.86 | 1577 | 1625 | 0 | 229.53 |  | 1 | 57 | 57 | Y |  | 2023-02-02 10:56 | 86 | 1091 | -331 | -310 | 44 | 43 | 43 | 48 | 53 | 55 | 56 | 56 | 58 | 57 | 58 | 57 | 53 | 58 | 57 | 0 | -0.07 |  | 15 | Y | -0.2 |  | 1.65 | 1.65 |  |  |  |  | N | N | N | N | 220 | 0.44 | 66 | 96576 | 96298 | 702 | 15600 | 03 | 2 |  | 2023-02-02 11:36 | 1577 | 150 |  | 53 |  | *START 11:51 * T/D FLUX 용탕부: 120 KG / 유탕부: 10KG 투입. * 전공정 요청 감속주입 * EDGE HEATER 코일 건조로 미적용,생관통보 |  | 300479D230EB4CDA866DC1F1889BB148 | 48DDE52A00254167AC40E55177E0E435 | [11 empty] | 97.7 | 100 | 700 | 0 | 0 |  | 650 | 400 | N | N | 700 | 0 | 0 |  | 650 | 400 | N | N | N |  |  |  | Y |  |  | RB100.00 | C
B74977 | 2023-02-02 | 2 | C | 잔강최소화 | 6 | A | SNCM8 | 합금강 | SNCM439계 | BM#1 | 1598 | 46 | 1646 | 1563 | 41 | 7500 |  | 1 | 0.35 | 16 |  | -2.74 | 1561 | 1626 | 0 | 13.26 | 0 | 6 | 68 | 227 | N | 3 | 2023-02-02 12:10 | 72 | 1098 | -219 | -196 | 11 | 15 | 16 | 18 | 19 | 19 | 19 | 19 | 19 | 18 | 19 | 19 | 8 | 19 | 18 | 19 | -0.04 | Y | 25 | Y | 0.2 |  |  |  | 1.78 |  |  |  | N | N | N | N | 210 | 0.44 | 58 | 84610 | 76001 | 14149 | 15700 | 01 | 2 |  | 2023-02-02 12:20 | 1561 | 142 |  | 48 |  | *잔강최소화 롱노즐교체 *L/D강제개공으로 나탕주입ID:101.201 *전공정 요청 감속주입 - 전기로 전극교체 *전공정 요청으로 감속주입-감속주입 20%이상으로 이상재및 생관통보 101.201 *전공정 요청으로 감속주입 | [14 empty] | 94.85 | 100 | 2500 | 0 | 0 |  | 650 |  | Y | Y | 2500 | 0 | 0 |  | 651 |  | Y | Y | Y | [6 empty] | BT180180 | H
A75709 | 2023-02-02 | 1 | D |  | 2 | A | AE1043M | 탄소강 | D1 | BM#2 | 1617 | 59 | 1617 | 1546 | 43 | 7600 |  | 3 | 0.2 | 15 |  | -2.09 | 1569 | 1613 | 0 | 224.4 |  | 19 | 18 | 63 | Y |  | 2023-02-02 12:23 | 78 | 1095 | 54 | 50 | 47 | 45 | 45 | 44 | 44 | 43 | 42 | 42 | 42 | 42 | 41 | 40 | 45 | 47 | 40 | 42 | -0.13 |  | 55 | Y | -0.2 | [7 empty] | N | N | N | N | 220 | 0.47 | 65 | 94842 | 96829 | 1971 | 1400 | 03 | 2 |  | 2023-02-02 12:31 | 1569 | 136 |  | 32 |  | * 전공정 요청 감속주입 * EDGE HEATER 코일 건조로 미적용. | [14 empty] | 95.7 | 100 | 0 | 0 | 0 |  | 650 | 400 | N | N | 0 | 0 | 0 |  | 650 | 400 | N | N | N | [6 empty] | RB100.00 | C
A75710 | 2023-02-02 | 1 | D |  | 3 | A | AE1043M | 탄소강 | D1 | BM#2 | 1628 | 42 | 1628 | 1571 | 33 | 4500 |  | 3 | 0.21 | 16 |  | -1.9 | 1575 | 1614 | 0 | 243.92 |  | 35 | 1 | 29685 | Y |  | 2023-02-02 13:22 | 84 | 1100 | 38 | 36 | 36 | 36 | 37 | 36 | 36 | 36 | 36 | 35 | 34 | 34 | 34 | 34 | 36 | 37 | 34 | 36 | -0.03 | Y | 40 | Y | 0 | [7 empty] | N | N | N | N | 210 | 0.47 | 61 | 98652 | 91506 | 2444 | 15000 | 03 | 2 |  | 2023-02-02 13:34 | 1575 | 120 |  | 39 |  | * EDGE HEATER 코일 건조로 미적용. * 전공정 요청으로 감속주입 | [14 empty] | 104.62 | 100 | 0 | 0 | 0 |  | 649 | 400 | N | N | 0 | 0 | 0 |  | 650 | 400 | N | N | N | [6 empty] | BT180180 | C
B74978 | 2023-02-02 | 2 | D |  | 7 | A | SNCM8 | 합금강 | SNCM439계 | BM#1 | 1585 | 46 | 1619 | 1542 | 39 | 7600 |  | 1 | 0.33 | 18 |  | -2.83 | 1543 | 1612 | 0 | 10.86 | 0 | 10 | 60 | 71 | Y | 0 | 2023-02-02 13:43 | 54 | 1101 | 17 | 19 | 22 | 24 | 25 | 24 | 23 | 23 | 22 | 21 | 20 | 19 | 18 | 17 | 21 | 25 | 17 | 0 | -0.18 | Y | 45 | Y | -0.2 |  |  |  | 1.28 |  |  |  | Y | Y | Y | Y | 200 | 0.45 | 66 | 93479 | 94907 | -147557 | 12100 | 01 | 2 |  | 2023-02-02 13:50 | 1543 | 111 |  | 15 |  | 래들강제개공함 이상공정등록ID106.206. | [14 empty] | 103.46 | 100 | 0 | 0 | 0 |  | 650 |  | Y | Y | 0 | 0 | 0 |  | 651 |  | Y | Y | Y | [6 empty] | RB210.00 | C
A75711 | 2023-02-02 | 1 | D | 잔강최소화전 | 4 | A | AE1043M | 탄소강 | D1 | BM#2 | 1618 | 41 | 1610 | 1547 | 24 | 4800 |  | 3 | 0.19 | 15 |  | -2.33 | 1564 | 1610 | 0 | 99.2 |  | 29 | 47 | 72 | Y |  | 2023-02-02 14:19 | 73 | 1092 | 32 | 29 | 24 | 27 | 28 | 27 | 26 | 26 | 26 | 26 | 25 | 24 | 25 | 25 | 27 | 28 | 24 | 26 | -0.11 | Y | 35 | Y | 0.2 | [7 empty] | N | N | N | N | 200 | 0.47 | 62 | 77486 | 93792 | 4308 | 3000 | 03 | 2 |  | 2023-02-02 14:24 | 1564 | 108 |  | 44 |  | * EDGE HEATER 코일 건조로 미적용. * 전공정 요청으로 감속주입 | 975E98B6EAC746AD9FB52DE06E564581 | [13 empty] | 7748600 | 100 | 0 | 3310 | 0 |  | 650 | 400 | N | N | 0 | 3100 | 0 |  | 650 | 400 | N | N | N | [6 empty] | RB100.00 | C
B74979 | 2023-02-02 | 2 | D |  | 8 | A | SNCM8 | 합금강 | SNCM439계 | BM#1 | 1599 | 46 | 1623 | 1541 | 41 | 8000 |  | 1 | 0.35 | 19 |  | -2.53 | 1552 | 1619 | 0 | 60.6 | 0 | 15 | 44 | 1847 | N | 4 | 2023-02-02 14:47 | 63 | 1080 | 16 | 15 | 9 | 20 | 20 | 20 | 19 | 18 | 17 | 16 | 15 | 14 | 13 | 10 | 16 | 20 | 10 | 20 | -0.18 | Y | 55 | Y | -0.4 |  |  |  | 1.01 |  |  |  | N | N | N | N | 190 | 0.45 | 67 | 149835 | 91475 | -75 | 14100 | 01 | 2 |  | 2023-02-02 14:56 | 1552 | 109 |  | 17 |  | *빅사이즈 후속히트 주속 적용 *래들강제개공함 이상공정등록ID101.201 | [14 empty] | 164.47 | 100 | 0 | 0 | 0 |  | 650 |  | Y | Y | 0 | 0 | 0 |  | 651 |  | Y | Y | Y | [6 empty] | BT180180 | C
A75712 | 2023-02-02 | 1 | D |  | 9 | A | SNCM8M3 | 합금강 | SNCM439계 | BM#1 | 1624 | 43 | 1604 | 1554 | 32 | 6000 |  | 3 | 0.19 | 16 |  | -2.14 | 1560 | 1604 | 84.36 | 61.82 |  | 1 | 58 | 50 | Y |  | 2023-02-02 15:47 | 71 | 1087 | 9 | 21 | 30 | 35 | 36 | 37 | 38 | 37 | 37 | 36 | 36 | 35 |  | 35 | 33 | 38 | 35 | 37 | -0.05 | Y | 25 | Y | -0.2 | [7 empty] | N | N | N | N | 180 | 0.5 | 61 | 50766 | 98992 | -1242 | 15200 | 01 | 2 |  | 2023-02-02 15:54 | 1560 | 101 |  | 24 |  | *이전히트 강제개공, 롱노즐 지금융착으로 교체. | [14 empty] | 50.87 | 100 | 0 | 0 | 0 |  | 650 |  | Y | Y | 0 | 0 | 0 |  | 651 |  | Y | Y | Y |  |  |  | Y |  |  | BT180180 | H
B74980 | 2023-02-02 | 2 | D | 잔강최소화 | 5 | A | SM53CM | 탄소강 | B | BM#2 | 1566 | 36 | 1622 | 1562 | 32 | 5800 |  | 1 | 0.29 | 13 |  | -2.67 | 1555 | 1613 | 6.21 | 0 | 0 | 31 | 69 | 84 | Y |  | 2023-02-02 15:42 | 67 | 1098 | -163 | -117 | 27 | 27 | 27 | 26 | 25 | 24 | [5 empty] | 24 | 0 | 27 | 24 | 27 | -0.1 |  | 25 | Y | -0.2 | [7 empty] | N | N | N | N | 190 | 0.4 | 58 | 93071 | 92881 | 3419 | 14900 | 03 | 2 |  | 2023-02-02 15:43 | 1555 | 118 |  | 40 |  | * EDGE HEATER 코일 건조로100KW적용 * 전공정 요청으로 감속주입 * 롱노즐 재사용 | [14 empty] | 100.4 | 100 | 2500 | 0 | 0 |  | 649 | 400 | N | N | 2500 | 0 | 0 |  | 650 | 400 | N | N | N | [5 empty] | Y | BT180180 | C
A75713 | 2023-02-02 | 1 | D | TUNDISH교체전 | 10 | A | SNCM8M3 | 합금강 | SNCM439계 | BM#1 | 1620 | 41 | 1610 | 1562 | 30 | 5800 |  | 3 | 0.21 | 16 |  | -1.87 | 1572 | 1610 | 83.9 | 35.64 |  | 19 | 19 | 71 | Y |  | 2023-02-02 16:55 | 83 | 1090 | 32 | 33 | 42 | 45 | 48 | 48 | 47 | 47 | 46 | 45 | 43 |  |  | 43 | 44 | 48 | 43 | 0 | -0.14 | Y | 35 | Y | -0.4 | [7 empty] | N | N | N | N | 170 | 0.5 | 64 | 77778 | 92707 | 43 | 1500 | 01 | 2 |  | 2023-02-02 17:02 | 1572 | 88 |  | 18 |  |  | C2723E105E0B496B843D1778BEF782FE | FF0DCB74236F47118C680A2AD1DC5983 | CCC5480F97E54ADC9FD82AD8D4ECBF48 | [11 empty] | 81.53 | 100 | 0 | 3000 | 0 |  | 650 |  | Y | Y | 0 | 2500 | 0 |  | 651 |  | Y | Y | Y | [6 empty] | BT180180 | H
B74981 | 2023-02-02 | 2 | D |  | 6 | A | SM53CM | 탄소강 | B | BM#2 | 1597 | 37 | 1616 | 1558 | 33 | 5700 |  | 1 | 0.29 | 13 |  | -2.59 | 1557 | 1610 | 6.71 | 0 | 0 | 6 | 69 | 61 | Y |  | 2023-02-02 16:47 | 69 | 1088 | 22 | 25 | 29 | 32 | 32 | 32 | 31 | 30 | 30 | 29 | 28 | 26 |  | 26 | 29 | 32 | 26 | 32 | -0.15 | Y | 40 | Y | -0.4 | [7 empty] | N | N | N | N | 180 | 0.47 | 60 | 93071 | 89821 | 4529 | 13300 | 03 | 2 |  | 2023-02-02 17:04 | 1557 | 114 |  | 34 |  | * 전공정 요청으로 감속주입 | [14 empty] | 108.29 | 100 | 0 | 0 | 0 |  | 650 | 400 | Y | N | 0 | 0 | 0 |  | 650 | 400 | Y | N | N | [6 empty] | BT180180 | C
B74982 | 2023-02-02 | 2 | D |  | 7 | A | SM53CM | 탄소강 | B | BM#2 | 1625 | 37 | 1605 | 1567 | 33 | 5300 |  | 1 | 0.28 | 13 |  | -2.28 | 1551 | 1600 | 6.53 | 0 | 0 | 10 | 61 | 62 | Y |  | 2023-02-02 17:55 | 63 | 1099 | 23 | 26 | 30 | 32 | 32 | 32 | 31 | 31 | 30 | 29 | 28 | 28 | 27 | 27 | 29 | 32 | 27 | 32 | -0.11 | Y | 45 | Y | -0.2 | [7 empty] | N | N | N | N | 170 | 0.47 | 61 | 84610 | 90935 | 4165 | 15300 | 03 | 2 |  | 2023-02-02 18:03 | 1551 | 105 |  | 28 |  | * 전공정 요청으로 감속주입 | [14 empty] | 93.23 | 100 | 0 | 0 | 0 |  | 651 | 400 | Y | N | 0 | 0 | 0 |  | 650 | 400 | Y | N | N | [6 empty] | BT180180 | C
A75714 | 2023-02-02 | 1 | D | TUNDISH교체 | 1 | A | AE1055MS | 탄소강 | AE1055LS계 | BM#1 | 1620 | 45 | 1629 | 1549 | 32 | 6500 |  | 3 | 0.2 | 20 |  | -2.04 | 1577 | 1629 | 0 | 175.59 |  | 35 | 2 | 78 | Y |  | 2023-02-02 18:08 | 91 | 1081 | -534 | -349 | 29 | 34 | 27 | 32 | 33 | 35 | 37 | 36 | 37 | 40 | 41 | 41 | 36 | 41 | 41 | 41 | 0 |  | 10 | Y | 0 |  | 2.34 | 2.27 |  |  |  |  | N | N | N | N | 210 | 0.38 | 67 | 84610 | 89194 | 7206 | 14500 | 15 | 1 |  | 2023-02-02 18:16 | 1577 | 106 |  | 26 |  | *T/D FLUX 유:15KG 용:220KG *전기로 전극봉 절손, 감속주입(정속주입강종) | [14 empty] | 8461000 | 100 | 1500 | 0 | 0 |  | 650 |  | N | N | 1500 | 0 | 0 |  | 651 |  | N | N | N |  |  | Y |  |  |  | BT180180 | H
B74983 | 2023-02-02 | 2 | D | TUNDISH교체전 | 8 | A | SM53CM | 탄소강 | B | BM#2 | 1608 | 39 | 1607 | 1548 | 36 | 6100 |  | 1 | 0.3 | 13 |  | -2.68 | 1554 | 1606 | 20.09 | 0 | 0 | 15 | 45 | 61 | Y |  | 2023-02-02 19:01 | 66 | 1096 | 24 | 26 | 28 | 30 | 30 | 31 | 29 | 27 | 26 | 25 | 25 | 23 | 22 | 20 | 26 | 31 | 20 | 0 | -0.24 | Y | 45 | Y | -0.2 | [7 empty] | N | N | N | N | 170 | 0.42 | 72 | 87987 | 97401 | -1051 | 2000 | 03 | 2 |  | 2023-02-02 19:05 | 1554 | 105 |  | 24 |  | * 전공정 요청으로 감속주입 0.40 이상공정 등록 및 생관통보 | 3B172DBC92E444DA955F0A52D656A544 | E7EDC2014DD649189A8DB07E1B230172 | 34F17C3FFA0F4CD39125777282CC2A03 | [11 empty] | 93.65 | 100 | 0 | 2580 | 0 |  | 650 | 400 | Y | N | 0 | 2500 | 0 |  | 650 | 400 | Y | N | N | [6 empty] | BT180180 | C
A75715 | 2023-02-02 | 1 | D | 잔강최소화전 | 2 | A | AE1055MS | 탄소강 | AE1055LS계 | BM#1 | 1651 | 61 | 1584 | 1586 | 30 | 4800 |  | 3 | 0.22 | 20 |  | -1.64 | 1542 | 1584 | 0 | 177.38 |  | 29 | 48 | 84 | Y |  | 2023-02-02 19:32 | 56 | 1090 | 41 | 35 | 34 | 32 | 33 | 29 | 27 | 26 | 24 | 23 | 21 | 20 | 19 | 17 | 25 | 34 | 17 | 0 | -0.24 | Y | 70 | Y | 0 | [7 empty] | N | N | N | N | 200 | 0.4 | 79 | 90227 | 99017 | 3683 | 3000 | 15 | 1 |  | 2023-02-02 19:41 | 1542 | 106 |  | 11 |  | *전기로 전극봉 절손, 감속주입(정속주입강종) |  | AFBE1309A8A34D72B9C246DB30D043F0 | [12 empty] | 85.08 | 100 | 0 | 3100 | 0 |  | 650 |  | N | N | 0 | 3100 | 0 |  | 651 |  | N | N | N |  |  | Y |  |  |  | BT180180 | H
B74984 | 2023-02-02 | 2 | A | TUNDISH교체 | 1 | A | 16MNCRS5HAM | 소입성보증강 | C1 | BM#2 | 1642 | 51 | 1686 | 1591 | 48 | 9400 |  | 1 | 0.58 | 18 |  | -2.84 | 1599 | 1678 | 0 | 38.5 | 0 | 31 | 70 | 55 | Y |  | 2023-02-02 20:34 | 88 | 1096 | -318 | -149 | 18 | 28 | 29 | 33 | 39 | 40 | 39 | 40 | 38 | 37 |  | 37 | 35 | 40 | 37 | 0 | -0.15 |  | 20 | Y | -0.2 |  | 1.43 | 1.43 |  |  |  |  | N | N | N | N | 220 | 0.46 | 58 | 85460 | 87643 | 6357 | 14900 | 16 | 1 |  | 2023-02-02 20:35 | 1599 | 139 |  | 29 |  | * T/D FLUX 용탕부: 120 KG / 유탕부: 10KG 투입. * 전공정 요청으로 감속주입 | [14 empty] | 96.35 | 100 | 700 | 0 | 0 |  | 450 | 300 | Y | Y | 700 | 0 | 0 |  | 450 | 300 | Y | Y | N |  | Y |  |  |  |  | RB080.00 | C
A75716 | 2023-02-02 | 1 | A | 잔강최소화 | 3 | A | AE1055M1 | 탄소강 | AE1055LS계 | BM#1 | 1603 | 43 | 1600 | 1533 | 35 | 6200 |  | 3 | 0.22 | 20 |  | -1.76 | 1554 | 1600 | 0 | 151.59 |  | 1 | 59 | 98 | Y |  | 2023-02-02 20:37 | 68 | 1090 | 15 | 15 | 15 | 16 | 19 | 20 | 21 | 21 | 21 | 21 | 21 |  |  | 21 | 19 | 21 | 21 | 21 | 0 |  | 20 | Y | 0 | [7 empty] | N | N | N | N | 190 | 0.47 | 51 | 84610 | 91011 | 6889 | 15000 | 15 | 1 |  | 2023-02-02 20:45 | 1554 | 117 |  | 42 | [16 empty] | 8461000 | 100 | 2500 | 0 | 0 |  | 650 |  | N | N | 2500 | 0 | 0 |  | 651 |  | N | N | N |  |  | Y |  |  |  | BT180180 | H
B74985 | 2023-02-02 | 2 | A |  | 2 | A | 16MNCRS5HAM | 소입성보증강 | C1 | BM#2 | 1587 | 46 | 1665 | 1559 | 43 | 8700 |  | 1 | 0.6 | 18 |  | -2.47 | 1573 | 1648 | 0 | 23.53 | 0 | 6 | 70 | 69 | Y |  | 2023-02-02 21:39 | 62 | 1099 | 36 | 34 | 34 | 32 | 31 | 31 | 30 | 31 | 29 | 28 | 26 | 26 |  | 26 | 30 | 34 | 26 | 31 | -0.18 |  | 45 | Y | 0 | [7 empty] | N | N | N | N | 220 | 0.47 | 60 | 85405 | 89195 | 5105 | 15000 | 16 | 1 |  | 2023-02-02 21:40 | 1573 | 128 |  | 22 |  | *전공정 요청 감속주입 | [14 empty] | 95 | 100 | 0 | 0 | 0 |  | 449 | 300 | Y | Y | 0 | 0 | 0 |  | 450 | 300 | Y | Y | N |  | Y |  |  |  |  | RB085.00 | C
A75717 | 2023-02-02 | 1 | A |  | 4 | A | AE1055M1 | 탄소강 | AE1055LS계 | BM#1 | 1597 | 42 | 1603 | 1524 | 32 | 6200 |  | 3 | 0.21 | 20 |  | -1.65 | 1561 | 1603 | 0 | 157.19 |  | 19 | 20 | 100 | Y |  | 2023-02-02 21:38 | 75 | 1088 | 21 | 21 | 24 | 26 | 26 | 26 | 26 | 25 | 25 | 24 | 24 | 24 |  | 24 | 25 | 26 | 24 | 26 | -0.04 | Y | 45 | Y | 0 | [7 empty] | N | N | N | N | 180 | 0.5 | 61 | 84610 | 97605 | 5295 | 15400 | 15 | 1 |  | 2023-02-02 22:04 | 1561 | 107 |  | 34 | [16 empty] | 80.89 | 100 | 0 | 0 | 0 |  | 650 |  | N | N | 0 | 0 | 0 |  | 651 |  | N | N | N |  |  | Y |  |  |  | BT180180 | H
A75718 | 2023-02-02 | 1 | A |  | 5 | A | AE1055M1 | 탄소강 | AE1055LS계 | BM#1 | 1613 | 40 | 1597 | 994 | 29 | 5600 |  | 3 | 0.22 | 20 |  | -1.96 | 1548 | 1597 | 0 | 152.62 |  | 35 | 3 | 78 | Y |  | 2023-02-02 22:45 | 62 | 1090 | 24 | 24 | 24 | 25 | 25 | 24 | 24 | 23 | 23 | 22 | 21 | 21 | 21 | 21 | 23 | 25 | 21 | 24 | -0.09 | Y | 45 | Y | 0 | [7 empty] | N | N | N | N | 170 | 0.5 | 59 | 84610 | 94659 | 6341 | 15300 | 15 | 1 |  | 2023-02-02 22:52 | 1548 | 100 |  | 29 | [16 empty] | 83.24 | 100 | 0 | 0 | 0 |  | 650 |  | N | N | 0 | 0 | 0 |  | 651 |  | N | N | N |  |  | Y |  |  |  | BT180180 | H
B74986 | 2023-02-02 | 2 | A |  | 3 | A | 16MNCRS5HAM | 소입성보증강 | C1 | BM#2 | 1658 | 45 | 1650 | 1579 | 40 | 8100 |  | 1 | 0.49 | 18 |  | -2.62 | 1573 | 1642 | 8.91 | 12.44 | 0 | 10 | 62 | 75 | Y |  | 2023-02-02 22:45 | 62 | 1111 | 23 | 23 | 26 | 28 | 28 | 27 | 27 | 26 | 25 | 23 | 22 | 21 | 19 | 14 | 24 | 28 | 14 | 23 | -0.25 | Y | 55 | Y | -0.4 | [7 empty] | N | N | N | N | 210 | 0.43 | 72 | 98760 | 97114 | 86 | 14200 | 16 | 1 |  | 2023-02-02 22:44 | 1573 | 117 |  | 18 |  | *전공정 요청 20%이상 감속주입 304~6 404~6 이상공정등록 및 생관통보 *전공정 요청 L/D잔강이월 미실시 이상공정등록 및 생관통보 | [14 empty] | 104.95 | 100 | 0 | 0 | 0 |  | 449 | 300 | Y | Y | 0 | 0 | 0 |  | 450 | 300 | Y | Y | N |  | N |  |  |  |  | RB140.00 | C
A75719 | 2023-02-02 | 1 | A |  | 6 | A | AE1055M1 | 탄소강 | AE1055LS계 | BM#1 | 1596 | 42 | 1595 | 1517 | 33 | 6000 |  | 3 | 0.2 | 20 |  | -1.62 | 1553 | 1595 | 0 | 183.99 |  | 29 | 49 | 68 | Y |  | 2023-02-02 23:52 | 67 | 1094 | 21 | 20 | 25 | 29 | 31 | 32 | 32 | 31 | 31 | 30 | 29 | 29 | 29 | 28 | 29 | 32 | 28 | 31 | -0.1 | Y | 40 | Y | -0.2 | [7 empty] | N | N | N | N | 210 | 0.5 | 63 | 101532 | 99707 | 6093 | 14900 | 15 | 1 |  | 2023-02-03 | 1553 | 100 |  | 22 | [16 empty] | 95.16 | 100 | 0 | 0 | 0 |  | 650 |  | N | N | 0 | 0 | 0 |  | 651 |  | N | N | N |  |  | Y |  |  |  | BT180180 | H
B74987 | 2023-02-02 | 2 | A |  | 4 | A | 16MNCRS5HAM | 소입성보증강 | C1 | BM#2 | 1596 | 50 | 1623 | 1550 | 45 | 9100 |  | 1 | 0.25 | 18 |  | -2.6 | 1560 | 1623 | 11.47 | 0 | 0 | 15 | 46 | 69 | Y |  | 2023-02-03 00:04 | 49 | 1097 | 10 | 15 | 17 | 19 | 18 | 16 | 15 | 14 | 12 | 10 | 9 | 7 | 5 | 5 | 14 | 19 | 5 | 0 | -0.28 | Y | 50 | Y | -0.4 | [7 empty] | N | N | N | N | 200 | 0.47 | 66 | 106680 | 96899 | 2001 | 16700 | 16 | 1 |  | 2023-02-03 00:04 | 1560 | 114 |  | 12 |  | 전공정 요청 L/'D 잔강이월 미실시 이상공정등록 및 생관통보 *전공정 지연 감속주입 305~7 405~407 이상공정등록 및 생관통보 | [14 empty] | 111.94 | 100 | 0 | 0 | 0 |  | 449 | 300 | Y | Y | 0 | 0 | 0 |  | 450 | 300 | Y | Y | N | [6 empty] | RB140.00 | C
A75720 | 2023-02-02 | 1 | A |  | 7 | B | AE1055M1 | 탄소강 | AE1055LS계 | BM#1 | 1611 | 40 | 1598 | 1527 | 28 | 5200 |  | 3 | 0.18 | 20 |  | -1.77 | 1552 | 1598 | 0 | 161.26 |  | 1 | 60 | 75 | Y |  | 2023-02-03 00:53 | 66 | 1096 | 28 | 27 | 28 | 29 | 29 | 28 | 28 | 27 | 27 | 26 | 26 | 26 |  | 26 | 27 | 29 | 26 | 28 | -0.04 | Y | 40 | Y | 0 | [7 empty] | N | N | N | N | 200 | 0.5 | 56 | 101532 | 91141 | 6509 | 15200 | 15 | 1 |  | 2023-02-03 00:59 | 1552 | 95 |  | 25 | [16 empty] | 103.5 | 100 | 0 | 0 | 0 |  | 650 |  | N | N | 0 | 0 | 0 |  | 651 |  | N | N | N |  |  | Y |  |  |  | BT180180 | H
B74988 | 2023-02-02 | 2 | A |  | 5 | A | 16MNCRS5HAM | 소입성보증강 | C1 | BM#2 | 1595 | 52 | 1630 | 1542 | 48 | 9700 |  | 1 | 0.28 | 18 |  | -2.6 | 1571 | 1637 | 5 | 0 | 0 | 31 | 71 | 70 | Y |  | 2023-02-03 01:15 | 60 | 1098 | 4 | 10 | 25 | 32 | 37 | 37 | 37 | 37 | 36 | 36 | 35 | 34 | 33 | 31 | 31 | 37 | 31 | 37 | -0.12 | Y | 50 | Y | -0.2 | [7 empty] | N | N | N | N | 190 | 0.48 | 70 | 94368 | 104307 | 343 | 15900 | 16 | 1 |  | 2023-02-03 01:17 | 1571 | 106 |  | 7 |  | * 전공정 요청 L/D 잔강이월 미실시, 이상공정등록 및 생관통보 *전기로 지연 감속주입 | [14 empty] | 92.52 | 100 | 0 | 0 | 0 |  | 449 | 300 | Y | Y | 0 | 0 | 0 |  | 451 | 300 | Y | Y | N | [6 empty] | RB120.00 | C
A75721 | 2023-02-02 | 1 | A |  | 8 | A | AE1055M1 | 탄소강 | AE1055LS계 | BM#1 | 1636 | 40 | 1606 | 1567 | 28 | 4600 |  | 3 | 0.18 | 20 |  | -1.96 | 1556 | 1606 | 0 | 154.94 |  | 19 | 21 | 63 | Y |  | 2023-02-03 01:55 | 70 | 1098 | 25 | 29 | 33 | 35 | 36 | 36 | 35 | 34 | 34 | 33 | 33 | 32 | 31 | 31 | 33 | 36 | 31 | 33 | -0.12 | Y | 40 | Y | -0.2 | [7 empty] | N | N | N | N | 190 | 0.5 | 61 | 101532 | 97311 | 7039 | 15000 | 15 | 1 |  | 2023-02-03 02:04 | 1556 | 92 |  | 21 | [16 empty] | 10153200 | 100 | 0 | 0 | 0 |  | 650 |  | N | N | 0 | 0 | 0 |  | 651 |  | N | N | N |  |  | Y |  |  |  | BT180180 | H
B74989 | 2023-02-02 | 2 | A |  | 6 | A | 16MNCRS5HAM | 소입성보증강 | C1 | BM#2 | 1615 | 41 | 1655 | 1584 | 38 | 7400 |  | 1 | 0.47 | 18 |  | -2.82 | 1571 | 1647 | 13.39 | 0 | 0 | 6 | 71 | 92 | Y |  | 2023-02-03 02:13 | 60 | 1094 | 30 | 30 | 31 | 34 | 34 | 34 | 33 | 32 | 31 | 30 | 29 | 27 | 26 | 25 | 30 | 34 | 25 | 34 | -0.16 | Y | 55 | Y | -0.2 | [7 empty] | N | N | N | N | 180 | 0.43 | 71 | 94368 | 96630 | -780 | 14900 | 16 | 1 |  | 2023-02-03 02:15 | 1571 | 111 |  | 20 |  | *전공정 요청 20%이상 302~ 402 ~감속주입 이상공정등록 및 생관통보 * 전공정 요청 L/D 잔강이월 미실시, 이상공정등록 및 생관통보 | [14 empty] | 102.46 | 100 | 0 | 0 | 0 |  | 450 | 300 | Y | Y | 0 | 0 | 0 |  | 450 | 300 | Y | Y | N |  | N |  |  |  |  | RB120.00 | C
A75722 | 2023-02-02 | 1 | A |  | 9 | A | AE1055M1 | 탄소강 | AE1055LS계 | BM#1 | 1611 | 40 | 1590 | 1542 | 30 | 4900 |  | 3 | 0.19 | 20 |  | -1.56 | 1550 | 1590 | 0 | 179.82 |  | 35 | 4 | 66 | Y |  | 2023-02-03 03:03 | 64 | 1097 | 31 | 29 | 30 | 30 | 29 | 28 | 27 | 26 | 25 | 24 | 24 | 23 | 22 | 22 | 27 | 30 | 22 | 0 | -0.16 |  | 50 | Y | -0.2 | [7 empty] | N | N | N | N | 180 | 0.5 | 59 | 101532 | 96213 | 5737 | 15000 | 15 | 1 |  | 2023-02-03 03:11 | 1550 | 89 |  | 15 | [16 empty] | 98.38 | 100 | 0 | 0 | 0 |  | 650 |  | N | N | 0 | 0 | 0 |  | 651 |  | N | N | N |  |  | Y |  |  |  | BT180180 | H
B74990 | 2023-02-02 | 2 | A |  | 7 | A | 16MNCRS5HAM | 소입성보증강 | C1 | BM#2 | 1592 | 49 | 1660 | 1537 | 46 | 9200 |  | 1 | 0.26 | 18 |  | -2.36 | 1569 | 1632 | 8.57 | 0 | 0 | 10 | 63 | 73 | Y |  | 2023-02-03 03:26 | 58 | 1096 | 21 | 24 | 29 | 31 | 32 | 31 | 30 | 30 | 29 | 28 | 27 | 27 | 27 | 27 | 28 | 32 | 27 | 27 | -0.12 | Y | 40 | Y | 0 | [7 empty] | N | N | N | N | 170 | 0.47 | 62 | 93918 | 92489 | 5061 | 15700 | 16 | 1 |  | 2023-02-03 03:28 | 1569 | 125 |  | 21 | [16 empty] | 100.99 | 0 | 0 | 0 | 0 |  | 449 | 300 | Y | Y | 0 | 0 | 0 |  | 450 | 300 | Y | Y | N |  | Y |  |  |  |  | RB085.00 | C
A75723 | 2023-02-02 | 1 | A |  | 10 | A | AE1055M1 | 탄소강 | AE1055LS계 | BM#1 | 1600 | 40 | 1605 | 1544 | 26 | 5000 |  | 3 | 0.19 | 20 |  | -1.79 | 1559 | 1605 | 0 | 183.36 |  | 33 | 21 | 12792 | Y |  | 2023-02-03 04:01 | 73 | 1221 | 22 | 22 | 25 | 28 | 30 | 31 | 31 | 30 | 30 | 29 | 29 | 29 | 28 | 28 | 28 | 31 | 28 | 30 | -0.05 | Y | 35 | Y | -0.2 | [7 empty] | N | N | N | N | 170 | 0.5 | 59 | 101532 | 93576 | 5624 | 14900 | 15 | 1 |  | 2023-02-03 04:10 | 1559 | 92 |  | 19 | [16 empty] | 100.98 | 100 | 0 | 0 | 0 |  | 650 |  | N | N | 0 | 0 | 0 |  | 651 |  | N | N | N |  |  | Y |  |  |  | BT180180 | H
B74991 | 2023-02-02 | 2 | A |  | 8 | A | 16MNCRS5HAM | 소입성보증강 | C1 | BM#2 | 1630 | 44 | 1655 | 1585 | 38 | 7700 |  | 1 | 0.5 | 18 |  | -2.55 | 1573 | 1636 | 9.55 | 0 | 0 | 15 | 47 | 80 | Y |  | 2023-02-03 04:31 | 62 | 1095 | 25 | 24 | 28 | 30 | 30 | 31 | 30 | 29 | 28 | 27 | 26 | 26 | 25 | 25 | 28 | 31 | 25 | 30 | -0.17 | Y | 35 | Y | -0.2 | [7 empty] | N | N | N | N | 170 | 0.47 | 62 | 93885 | 92016 | 5084 | 15800 | 16 | 1 |  | 2023-02-03 04:31 | 1573 | 111 |  | 19 | [16 empty] | 101.33 | 54.55 | 0 | 0 | 0 |  | 450 | 300 | Y | Y | 0 | 0 | 0 |  | 450 | 300 | Y | Y | N |  | Y |  |  |  |  | RB085.00 | C
A75724 | 2023-02-02 | 1 | C |  | 11 | A | AE1055M1 | 탄소강 | AE1055LS계 | BM#1 | 1593 | 40 | 1588 | 1536 | 28 | 5300 |  | 3 | 0.2 | 20 |  | -1.26 | 1556 | 1588 | 0 | 151.57 |  | 1 | 61 | 72 | Y |  | 2023-02-03 05:03 | 70 | 1097 | 23 | 22 | 22 | 24 | 25 | 24 | 24 | 23 | 22 | 22 | 21 | 25 | 25 | 25 | 23 | 25 | 21 | 25 | -0.13 | Y | 30 | Y | 0 | [7 empty] | N | N | N | N | 210 | 0.5 | 63 | 101532 | 101672 | 6028 | 15300 | 15 | 1 |  | 2023-02-03 05:11 | 1556 | 86 |  | 16 | [16 empty] | 93.45 | 100 | 0 | 0 | 0 |  | 650 |  | N | N | 0 | 0 | 0 |  | 651 |  | N | N | N |  |  | Y |  |  |  | BT180180 | H
B74992 | 2023-02-02 | 2 | C |  | 9 | A | 16MNCRS5HAM | 소입성보증강 | C1 | BM#2 | 1619 | 43 | 1648 | 1559 | 40 | 8100 |  | 1 | 0.3 | 18 |  | -2.28 | 1563 | 1635 | 6.13 | 0 | 0 | 31 | 72 | 71 | Y |  | 2023-02-03 05:40 | 52 | 1095 | 23 | 23 | 27 | 27 | 28 | 27 | 26 | 24 | 22 | 21 | 20 | 19 | 18 | 15 | 22 | 28 | 15 | 27 | -0.26 | Y | 50 | Y | -0.4 | [7 empty] | N | N | N | N | 220 | 0.4 | 73 | 93885 | 93493 | 5057 | 16100 | 16 | 1 |  | 2023-02-03 05:40 | 1563 | 107 |  | 12 |  | * 전공정지연 감속주입(20%이상).이상공정등록,생관통보 | [14 empty] | 92.63 | 45.45 | 0 | 0 | 0 |  | 450 | 300 | Y | Y | 0 | 0 | 0 |  | 450 | 300 | Y | Y | N |  | Y |  |  |  |  | RB085.00 | C
A75725 | 2023-02-02 | 1 | C | TUNDISH교체전 | 12 | A | AE1055M1 | 탄소강 | AE1055LS계 | BM#1 | 1637 | 40 | 1600 | 1568 | 26 | 4500 |  | 3 | 0.2 | 20 |  | -1.88 | 1551 | 1600 | 0 | 0 |  | 19 | 22 | 72 | Y |  | 2023-02-03 06:01 | 65 | 1098 | 24 | 24 | 21 | 21 | 22 | 21 | 21 | 25 | 23 | 23 | 22 | 21 | 25 | 24 | 23 | 25 | 21 | 25 | -0.2 | Y | 20 | Y | -0.2 | [7 empty] | N | N | N | N | 200 | 0.43 | 73 | 81648 | 99074 | 3926 | 2000 | 15 | 1 |  | 2023-02-03 06:09 | 1551 | 90 |  | 22 |  | *전공정 요청으로 감속주입-정속주입 강종 감속으로 이상재 등록ID: (전기로 전극교체) |  | 50CC4CDF494445C880EE7A55C1A6230A | 288EBA7AB5D84A5E843D78C46110E020 | [11 empty] | 76.99 | 100 | 0 | 3500 | 0 |  | 650 |  | N | N | 0 | 3500 | 0 |  | 651 |  | N | N | N |  |  | Y |  |  |  | BT180180 | H
B74993 | 2023-02-02 | 2 | C |  | 10 | A | 16MNCRS5HAM | 소입성보증강 | C1 | BM#2 | 1645 | 43 | 1651 | 1586 | 39 | 7600 |  | 1 | 0.36 | 18 |  | -2.96 | 1567 | 1647 | 0 | 8.69 | 0 | 6 | 72 | 61 | Y |  | 2023-02-03 06:51 | 56 | 1098 | 12 | 17 | 22 | 23 | 25 | 24 | 24 | 23 | 22 | 21 | 20 | 19 | 18 | 14 | 20 | 25 | 14 | 0 | -0.2 | Y | 55 | Y | -0.4 | [7 empty] | N | N | N | N | 210 | 0.4 | 79 | 93968 | 99462 | 5138 | 15600 | 16 | 1 |  | 2023-02-03 06:55 | 1567 | 115 |  | 15 |  | * 전공정지연 감속주입(20%이상).이상공정등록,생관통보 | [14 empty] | 93.5 | 50 | 0 | 0 | 0 |  | 450 | 300 | Y | Y | 0 | 0 | 0 |  | 450 | 300 | Y | Y | N |  | Y |  |  |  |  | RB100.00 | C
A75726 | 2023-02-02 | 1 | C | TUNDISH교체 | 1 | A | AE40B53M | 합금강 | AE1055M계 | BM#1 | 1676 | 40 | 1629 | 1588 | 28 | 4800 |  | 3 | 0.22 | 25 |  | -1.47 | 1578 | 1622 | 162.81 | 35.62 |  | 35 | 5 | 66 | Y |  | 2023-02-03 07:14 | 92 | 1092 | -609 | -10 | 23 | 17 | 22 | 25 | 29 | 32 | 32 | 33 | 34 | 35 | 35 | 35 | 28 | 35 | 35 | 0 | 0 |  | 5 | Y | 0 |  | 1.65 | 1.47 | [5 empty] | N | Y | M | 210 | 0.46 | 64 | 84610 | 96202 | 1448 | 14600 | 05 | 2 |  | 2023-02-03 07:23 | 1578 | 122 |  | 45 |  | *T/D FLUX 유:10,용:120kg *L/D잔강 5.3 TON 슬라그 이월됨. | [14 empty] | 83.61 | 100 | 1500 | 0 | 0 |  | 400 |  | Y | Y | 1500 | 0 | 0 |  | 401 |  | Y | Y |  |  | N |  |  |  |  | BT180180 | H
B74994 | 2023-02-03 | 2 | C |  | 11 | A | 16MNCRS5HAM | 소입성보증강 | C1 | BM#2 | 1634 | 47 | 1670 | 1566 | 42 | 8600 |  | 1 | 0.35 | 18 |  | -2.75 | 1576 | 1652 | 0 | 7.71 | 0 | 10 | 64 | 61 | Y |  | 2023-02-03 08:04 | 65 | 1097 | 11 | 21 | 27 | 31 | 33 | 34 | 34 | 33 | 33 | 33 | 31 | 30 | 29 | 26 | 29 | 34 | 26 | 33 | -0.16 | Y | 50 | Y | -0.2 | [7 empty] | N | N | N | N | 200 | 0.4 | 77 | 99841 | 97670 | 4930 | 14600 | 16 | 1 |  | 2023-02-03 08:10 | 1576 | 120 |  | 21 |  | * 전공정지연 감속주입(20%이상).이상공정등록,생관통보 | [14 empty] | 101.21 | 52.94 | 0 | 0 | 0 |  | 450 | 300 | Y | Y | 0 | 0 | 0 |  | 450 | 300 | Y | Y | N |  | Y |  |  |  |  | RB100.00 | C
A75727 | 2023-02-03 | 1 | C |  | 2 | A | AE40B53M | 합금강 | AE1055M계 | BM#1 | 1654 | 40 | 1603 | 1562 | 29 | 4900 |  | 3 | 0.2 | 25 |  | -1.59 | 1555 | 1603 | 122.34 | 22.14 |  | 33 | 22 | 72 | Y |  | 2023-02-03 08:24 | 69 | 1100 | 34 | 33 | 21 | 20 | 19 | 18 | 18 | 18 | 17 | 17 | 17 | 16 | 16 | 16 | 20 | 21 | 16 | 18 | -0.1 |  | 50 | Y | 0 | [7 empty] | Y | Y | Y | Y | 200 | 0.48 | 64 | 101532 | 96999 | 2101 | 14400 | 05 | 2 |  | 2023-02-03 08:46 | 1555 | 116 |  | 41 | [16 empty] | 98.05 | 100 | 0 | 0 | 0 |  | 400 |  | Y | Y | 0 | 0 | 0 |  | 401 |  | Y | Y |  |  | Y |  |  |  |  | BT180180 | H
B74995 | 2023-02-03 | 2 | C |  | 12 | B | 16MNCRS5HAM | 소입성보증강 | C1 | BM#2 | 1624 | 44 | 1661 | 1573 | 40 | 8100 |  | 1 | 0.36 | 18 |  | -2.56 | 1572 | 1645 | 0 | 9.87 | 0 | 15 | 48 | 74 | Y |  | 2023-02-03 09:18 | 61 | 1090 | 23 | 24 | 30 | 31 | 31 | 31 | 29 | 28 | 27 | 26 | 25 | 23 |  | 23 | 27 | 31 | 23 | 31 | -0.18 | Y | 45 | Y | -0.2 | [7 empty] | N | N | N | N | 190 | 0.45 | 68 | 99841 | 96499 | 5001 | 15300 | 16 | 1 |  | 2023-02-03 09:31 | 1572 | 124 |  | 25 |  | *전공정 요청 감속주입 | [14 empty] | 100.6 | 52.94 | 0 | 0 | 0 |  | 450 | 300 | Y | Y | 0 | 0 | 0 |  | 450 | 300 | Y | Y | N |  | Y |  |  |  |  | RB100.00 | C
A75728 | 2023-02-03 | 1 | C |  | 3 | A | AE40B53M | 합금강 | AE1055M계 | BM#1 | 1620 | 42 | 1611 | 1581 | 27 | 4500 |  | 3 | 0.21 | 25 |  | -1.81 | 1556 | 1611 | 113.03 | 26.44 |  | 1 | 62 | 80 | Y |  | 2023-02-03 09:47 | 70 | 1098 | 15 | 15 | 24 | 30 | 33 | 34 | 34 | 34 | 33 | 32 | 32 | 31 | 31 | 31 | 30 | 34 | 31 | 34 | -0.07 | Y | 45 | Y | 0 | [7 empty] | Y | N | Y | Y | 190 | 0.48 | 66 | 101532 | 100682 | 3318 | 14400 | 05 | 2 |  | 2023-02-03 09:56 | 1556 | 99 |  | 22 |  | *산소랜싱 | [14 empty] | 96.1 | 100 | 0 | 0 | 0 |  | 400 |  | Y | Y | 0 | 0 | 0 |  | 401 |  | Y | Y |  |  | Y | N |  |  |  | BT180180 | H
B74996 | 2023-02-03 | 2 | C |  | 13 | A | 16MNCRS5HAM | 소입성보증강 | C1 | BM#2 | 1693 | 60 | 1640 | 1600 | 36 | 6700 |  | 1 | 0.2 | 18 |  | -2.35 | 1577 | 1640 | 0 | 0 | 0 | 31 | 73 | 75 | Y |  | 2023-02-03 10:26 | 66 | 1091 | 20 | 23 | 30 | 34 | 37 | 37 | 38 | 37 | 37 | 36 | 35 | 34 | 34 | 33 | 34 | 38 | 33 | 37 | -0.14 | Y | 35 | Y | -0.2 | [7 empty] | N | N | N | N | 180 | 0.47 | 67 | 99841 | 99260 | 4990 | 14700 | 16 | 1 |  | 2023-02-03 10:29 | 1577 | 124 |  | 26 |  | *전공정 요청 감속주입 | [14 empty] | 9984100 | 100 | 0 | 0 | 0 |  | 449 | 300 | Y | Y | 0 | 0 | 0 |  | 450 | 300 | Y | Y | N |  | Y |  |  |  |  | RB100.00 | H
A75729 | 2023-02-03 | 1 | C |  | 4 | A | AE40B53M | 합금강 | AE1055M계 | BM#1 | 1620 | 41 | 1614 | 1572 | 28 | 4700 |  | 3 | 0.21 | 25 |  | -1.83 | 1560 | 1614 | 119.8 | 33.23 |  | 19 | 23 | 89 | Y |  | 2023-02-03 10:53 | 74 | 1093 | 31 | 31 | 32 | 33 | 34 | 33 | 33 | 32 | 31 | 31 | 30 | 30 | 30 | 29 | 32 | 34 | 29 | 33 | -0.11 | Y | 45 | Y | -0.2 | [7 empty] | Y | Y | Y | Y | 180 | 0.48 | 65 | 84610 | 95723 | 2777 | 14600 | 05 | 2 |  | 2023-02-03 11:00 | 1560 | 100 |  | 22 |  | *산소랜싱 *L/D잔강 5.2 TON 슬라그 이월됨. | [14 empty] | 83.77 | 100 | 0 | 0 | 0 |  | 400 |  | Y | Y | 0 | 0 | 0 |  | 401 |  | Y | Y |  |  | N |  |  |  |  | BT180180 | C
B74997 | 2023-02-03 | 2 | C | TUNDISH교체전 | 14 | A | 16MNCRS5HAM | 소입성보증강 | C1 | BM#2 | 1628 | 47 | 1648 | 1572 | 38 | 7700 |  | 1 | 0.36 | 18 |  | -2.4 | 1564 | 1648 | 0 | 9.8 | 0 | 6 | 73 | 56 | Y |  | 2023-02-03 11:44 | 53 | 1098 | 31 | 30 | 31 | 31 | 31 | 30 | 29 | 27 | 26 | 24 | 23 | 22 | 19 | 19 | 27 | 31 | 19 | 31 | -0.22 |  | 55 | Y | -0.3 | [7 empty] | N | N | N | N | 190 | 0.49 | 64 | 101226 | 99142 | 5058 | 2000 | 16 | 1 |  | 2023-02-03 11:48 | 1564 | 125 |  | 15 |  | *주입 후기 트랜스퍼카 쾐칭장입으로 BLOOM 정체, 감속주입 | D38F3F73308D4D7AB35B6B06D63E8B77 | 8355BC1599DB4D878909B2C85FB374FD | 449F873AADAE47B4B3ECF2E1C7733A47 | [11 empty] | 100.52 | 100 | 0 | 2610 | 0 |  | 450 | 300 | Y | Y | 0 | 2660 | 0 |  | 450 | 300 | Y | Y | N |  | Y |  |  |  |  | RB100.00 | H
A75730 | 2023-02-03 | 1 | C |  | 5 | A | AE40B53M | 합금강 | AE1055M계 | BM#1 | 1590 | 40 | 1613 | 1556 | 30 | 4700 |  | 3 | 0.21 | 26 |  | -1.89 | 1555 | 1613 | 123.85 | 52.19 |  | 35 | 6 | 68 | Y |  | 2023-02-03 12:00 | 69 | 1094 | 28 | 29 | 31 | 32 | 32 | 32 | 31 | 31 | 30 | 29 | 28 | 28 | 27 | 25 | 29 | 32 | 25 | 32 | -0.12 | Y | 60 | Y | -0.2 | [7 empty] | Y | N | Y | Y | 170 | 0.4 | 76 | 101532 | 97465 | 2835 | 15400 | 05 | 2 |  | 2023-02-03 12:07 | 1555 | 103 |  | 21 |  | *전공정 요청으로 감속주입-정속주입 강종 감속으로 이상재 등록ID: (전기로 전극교체) *L/D잔강 5.5 TON 슬라그 이월됨. | [6 empty] | 4FB86E6B110B49459B5EAAFA560B3E2C | 4EE86940DA6B4538A0B59C7B0E5CB086 | 8DE3554D16064EB6811F1F8BD140EABC |  | 1639BA0BBF4B44949944AF9115768868 | FDC35728C50A497DAB374C3AD27637A7 | CE23816CEB14498EB9BE3ECBA79FB276 |  | 98.77 | 100 | 0 | 0 | 0 |  | 400 |  | Y | Y | 0 | 0 | 0 |  | 401 |  | Y | Y |  |  | N |  |  |  |  | BT180180 | C
B74998 | 2023-02-03 | 2 | D | TUNDISH교체 | 1 | B | SMNB440HK | 합금강 | 보론강 | BM#2 | 1650 | 46 | 1659 | 1573 | 37 | 7600 |  | 1 | 0.28 | 21 |  | -2.83 | 1572 | 1662 | 8.95 | 0 | 0 | 10 | 65 | 54 | Y |  | 2023-02-03 12:46 | 79 | 1099 | -360 | -27 | 23 | 20 | 24 | 29 | 33 | 33 | 34 | 35 | 35 | 35 | 34 | 33 | 30 | 35 | 33 | 35 | -0.09 |  | 20 | Y | -0.2 |  | 1.98 | 1.98 |  |  |  |  | N | N | N | N | 220 | 0.47 | 66 | 89602 | 101890 | 510 | 14100 | 17 | 2 |  | 2023-02-03 12:48 | 1572 | 138 |  | 41 |  | * T/D FLUX 용탕부: 120 KG / 유탕부: 10KG 투입 | [14 empty] | 91.06 | 100 | 700 | 0 | 0 |  | 650 | 400 | Y | Y | 700 | 0 | 0 |  | 650 | 400 | Y | Y | N |  |  | N |  |  |  | RB140.00 | C
A75731 | 2023-02-03 | 1 | D |  | 6 | B | AE40B53M | 합금강 | AE1055M계 | BM#1 | 1620 | 43 | 1610 | 1539 | 34 | 5900 |  | 3 | 0.22 | 25 |  | -1.35 | 1570 | 1610 | 163.99 | 29.93 |  | 33 | 23 | 61 | Y |  | 2023-02-03 13:00 | 84 | 1104 | 25 | 24 | 26 | 28 | 31 | 33 | 34 | 34 | 34 | 34 | 33 | 33 | 32 | 30 | 31 | 34 | 30 | 34 | -0.07 | Y | 55 | Y | 0 | [7 empty] | Y | Y | Y | Y | 210 | 0.38 | 85 | 101532 | 96556 | 5244 | 12800 | 05 | 2 |  | 2023-02-03 13:12 | 1570 | 118 |  | 40 |  | *전기로 작업지연 및 RH 설비이상 감속주입(20%이상) *전공정요청 L/D잔강 미이월 | [14 empty] | 99.74 | 100 | 0 | 0 | 0 |  | 400 |  | Y | Y | 0 | 0 | 0 |  | 401 |  | Y | Y |  |  | N |  |  |  |  | BT180180 | C
B74999 | 2023-02-03 | 2 | D |  | 2 | A | SMNB440HK | 합금강 | 보론강 | BM#2 | 1676 | 47 | 1641 | 1566 | 36 | 6000 |  | 1 | 0.41 | 18 |  | -2.33 | 1565 | 1629 | 12.51 | 0 | 0 | 15 | 49 | 53 | Y |  | 2023-02-03 13:53 | 72 | 1092 | 30 | 30 | 31 | 34 | 35 | 35 | 36 | 35 | 34 | 34 | 33 | 33 | 32 | 31 | 33 | 36 | 31 | 35 | -0.14 | Y | 35 | Y | -0.2 |  | 1.27 | 1.27 |  |  |  |  | N | N | N | N | 220 | 0.49 | 64 | 93942 | 99982 | 1318 | 14600 | 17 | 2 |  | 2023-02-03 14:02 | 1565 | 137 |  | 40 | [16 empty] | 95.47 | 100 | 0 | 0 | 0 |  | 651 | 400 | N | Y | 0 | 0 | 0 |  | 650 | 400 | Y | Y | N | [6 empty] | BT180180 | C
A75732 | 2023-02-03 | 1 | D |  | 7 | A | AE40B53M | 합금강 | AE1055M계 | BM#1 | 1617 | 46 | 1594 | 1552 | 33 | 5900 |  | 3 | 0.22 | 25 |  | -1.19 | 1533 | 1594 | 173.56 | 32.31 |  | 1 | 63 | 70 | Y |  | 2023-02-03 14:58 | 47 | 1090 | 27 | 25 | 22 | 21 | 20 | 18 | 17 | 16 | 16 | 15 | 15 | 14 | 12 | 13 | 18 | 22 | 12 | 0 | -0.2 | Y | 50 | Y | 0.2 | [7 empty] | Y | N | Y | Y | 200 | 0.47 | 65 | 84610 | 100933 | 2067 | 14800 | 05 | 2 |  | 2023-02-03 15:04 | 1533 | 114 |  | 8 |  | *전공정요청 L/D잔강 미이월 | [5 empty] | 61D857CAC44E4042A556ED87211E2BF0 | 7F92ADAFBE214F6187CC0C30146A8A9E | B38B67FDB15B4740B4359F44FE1412D4 |  | 8D8658B0367443889C18C4D3ACD411B0 | 3CD6E132EC014198ACA950FE8007D93B | 2511D3DE34FC4F69BCA47AF72E0E30ED |  |  | 80.43 | 100 | 0 | 0 | 0 |  | 400 |  | Y | Y | 0 | 0 | 0 |  | 401 |  | Y | Y | [7 empty] | BT180180 | C
B75000 | 2023-02-03 | 2 | D |  | 3 | A | SMNB440HK | 합금강 | 보론강 | BM#2 | 1653 | 38 | 1622 | 1587 | 34 | 5800 |  | 1 | 0.31 | 18 |  | -2.3 | 1554 | 1617 | 7.09 | 0 | 0 | 31 | 74 | 61 | Y |  | 2023-02-03 15:06 | 61 | 1098 | 29 | 28 | 27 | 28 | 27 | 26 | 27 | 26 | 23 | 24 | 23 | 23 | 22 | 21 | 25 | 28 | 21 | 27 | -0.14 | Y | 50 | Y | -0.2 |  | 0.85 | 0.85 |  |  |  |  | N | N | N | N | 210 | 0.49 | 63 | 99736 | 98255 | 1695 | 12700 | 17 | 2 |  | 2023-02-03 15:09 | 1554 | 125 |  | 33 | [16 empty] | 101.36 | 100 | 0 | 0 | 0 |  | 649 | 400 | Y | Y | 0 | 0 | 0 |  | 650 | 400 | Y | Y | N | [6 empty] | BT180180 | C
A75733 | 2023-02-03 | 1 | D | TUNDISH교체전 | 8 | A | AE40B53M | 합금강 | AE1055M계 | BM#1 | 1595 | 45 | 1591 | 1537 | 33 | 6100 |  | 3 | 0.23 | 25 |  | -1.09 | 1558 | 1591 | 97.66 | 55.6 |  | 19 | 24 | 91 | Y |  | 2023-02-03 15:42 | 72 | 1098 | 11 | 12 | 23 | 27 | 30 | 31 | 32 | 31 | 31 | 30 | 30 | 30 | 29 | 29 | 27 | 32 | 29 | 31 | -0.05 | Y | 30 | Y | -0.2 | [7 empty] | Y | N | N | M | 190 | 0.48 | 63 | 108303 | 94872 | 3128 | 1500 | 05 | 2 |  | 2023-02-03 15:52 | 1558 | 119 |  | 31 |  | *전공정요청 L/D잔강 미이월 | FF710EC7E76B4E17980D7E98918E85E1 | FA795FFB03FC45AD9B733EEEB83D4690 | 741AF548664D490388D4C7E347E0D5DF | [11 empty] | 107.71 | 100 | 0 | 3700 | 0 |  | 400 |  | Y | Y | 0 | 3500 | 0 |  | 401 |  | Y | Y | [7 empty] | BT180180 | C
B75021 | 2023-02-03 | 2 | D | 잔강최소화전 | 4 | A | SMNB440HK | 합금강 | 보론강 | BM#2 | 1602 | 43 | 1637 | 1546 | 39 | 7000 |  | 1 | 0.31 | 19 |  | -2.68 | 1560 | 1629 | 9.5 | 0 | 0 | 6 | 74 | 66 | Y |  | 2023-02-03 16:04 | 67 | 1094 | 18 | 21 | 26 | 30 | 32 | 33 | 33 | 32 | 32 | 32 | 31 | 30 | 28 | 28 | 30 | 33 | 28 | 32 | -0.14 | Y | 35 | Y | -0.4 | [7 empty] | N | N | N | N | 200 | 0.49 | 59 | 100346 | 93778 | 1322 | 3000 | 17 | 2 |  | 2023-02-03 16:05 | 1560 | 129 |  | 39 |  |  | 4C54295404BD4C7688984C33A6A6EF99 | [13 empty] | 106.07 | 100 | 0 | 3380 | 0 |  | 649 | 400 | Y | Y | 0 | 3110 | 0 |  | 650 | 400 | Y | Y | N | [6 empty] | RB150.00 | C
A75734 | 2023-02-03 | 1 | D | TUNDISH교체 | 1 | A | AE1055LS | 탄소강 | G-AE1055LS | BM#1 | 1620 | 43 | 1630 | 1557 | 39 | 6800 |  | 3 | 0.22 | 25 |  | -1.51 | 1589 | 1635 | 0 | 196.63 |  | 35 | 7 | 76 | Y |  | 2023-02-03 16:43 | 105 | 1090 | -439 | 21 | 31 | 27 | 34 | 38 | 40 | 42 | 43 | 44 | 45 | 46 |  | 46 | 39 | 46 | 46 | 0 | 0 |  |  | Y | 0.2 |  | 1.63 | 1.63 |  |  |  |  | N | N | N | N | 210 | 0.5 | 57 | 101520 | 96184 | 6866 | 15100 | 13 | 1 |  | 2023-02-03 16:53 | 1589 | 144 |  | 57 |  | *T/D FLUX 유:15KG 용:220KG | [14 empty] | 98.13 | 100 | 1500 | 0 | 0 |  | 0 |  | N | N | 1500 | 0 | 0 |  | 0 |  | N | N | N |  |  | Y |  |  |  | BT180180 | C
B75022 | 2023-02-03 | 2 | D | 잔강최소화, 연주종료 | 5 | A | 46MNVS6 | 합금강 | KFMN445V계 | BM#2 | 1540 | 42 | 1644 | 1560 | 36 | 6800 |  | 1 | 0.28 | 15 |  | -2.89 | 1570 | 1643 | 0 | 37.14 | 0 | 10 | 66 | 38 | Y |  | 2023-02-03 17:23 | 76 | 1087 | -175 | -176 | 19 | 30 | 33 | 36 | 37 | 37 | 37 | 37 | 36 | 36 | 35 | 35 | 26 | 37 | 35 | 37 | -0.06 | Y | 30 | Y | -0.2 | [7 empty] | N | N | N | N | 190 | 0.49 | 57 | 78204 | 97671 | 2479 | 2000 | 17 | 2 |  | 2023-02-03 17:42 | 1570 | 141 |  | 36 |  | * 롱노즐 재사용 * 연주종료 : 19:13 | CB813E50F1FA4EFDA80008BA9BA88979 | [5 empty] | 32B4E64EDDA844FBA93771A8710EDAA8 | 3A8A3FA52EB64BA9BE4725C3264170FC |  |  | 64B9FE599EB645679C4D865D82D93B6B | 9AA82CB1488F43B7A3C876856DFB1981 |  |  | 81.17 | 100 | 3500 | 3130 | 0 |  | 648 | 400 | Y | N | 3500 | 3160 | 0 |  | 650 | 400 | Y | N | N | Y |  |  |  |  | Y | RB100.00 | H
A75735 | 2023-02-03 | 1 | D |  | 2 | A | AE1055LS | 탄소강 | G-AE1055LS | BM#1 | 1608 | 41 | 1590 | 1543 | 28 | 5400 |  | 3 | 0.22 | 25 |  | -1.41 | 1548 | 1590 | 0 | 183.62 |  | 33 | 24 | 55 | Y |  | 2023-02-03 17:57 | 64 | 1111 | 46 | 44 | 31 | 26 | 23 | 21 | 20 | 20 | 19 | 19 | 18 | 17 | 17 | 17 | 24 | 31 | 17 | 0 | -0.28 |  | 50 | Y | 0 | [8 empty] | N | N | Y | 200 | 0.52 | 60 | 84600 | 97173 | 6977 | 15100 | 13 | 1 |  | 2023-02-03 18:05 | 1548 | 121 |  | 41 | [16 empty] | 8460000 | 100 | 0 | 0 | 0 |  | 500 |  | N | N | 0 | 0 | 0 |  | 501 |  | N | N | N |  |  | Y |  |  |  | BT180180 | C
B75023 | 2023-02-03 | 2 | D |  | 3 | B | AE1055LS | 탄소강 | G-AE1055LS | BM#1 | 1579 | 78 | 1600 | 1552 | 67 | 6500 |  | 3 | 0.21 | 25 |  | -51.22 | 1544 | 1599 | 0 | 237.92 |  | 15 | 50 | 38 | Y |  | 2023-02-03 18:05 | 60 | 1088 | 17 | 16 | 27 | 30 | 34 | 34 | 35 | 34 | 33 | 34 | 34 | 33 |  | 33 | 31 | 35 | 33 | 34 | -0.03 | Y | 25 | Y | -0.2 | [8 empty] | N | N | Y | 190 | 0.52 | 55 | 101520 | 90528 | 4922 | 14800 | 13 | 1 |  | 2023-02-03 19:11 | 0 | 171 |  | 94 | [16 empty] | 104.12 | 100 | 0 | 0 | 0 |  | 0 |  | N | N | 0 | 0 | 0 |  | 0 |  | N | N | N |  |  | Y |  |  |  | BT180180 | C
A75736 | 2023-02-03 | 1 | D |  | 4 | A | AE1055LS | 탄소강 | G-AE1055LS | BM#1 | 1633 | 91 | 1600 | 1572 | 36 | 6400 |  | 3 | 0.18 | 25 |  | -1.34 | 1559 | 1600 | 0 | 182.51 |  | 1 | 64 | 61 | Y |  | 2023-02-03 19:55 | 75 | 1090 | 33 | 34 | 37 | 39 | 40 | 40 | 40 | 40 | 39 | 39 | 38 |  |  | 38 | 38 | 40 | 38 | 40 | -0.07 | Y | 30 | Y | -0.2 | [8 empty] | N | N | Y | 180 | 0.52 | 59 | 152280 | 95376 | 5824 | 14100 | 13 | 1 |  | 2023-02-03 20:03 | 1559 | 177 |  | 41 |  | *유사강종 연연주 혼탕부 성분확인 ID: 107~109.207~209. | [14 empty] | 148.78 | 100 | 0 | 0 | 0 |  | 500 |  | N | N | 0 | 0 | 0 |  | 501 |  | N | N | N |  |  | Y |  |  |  | BT180180 | C
A75737 | 2023-02-03 | 1 | B |  | 5 | A | SEAH-BQ2 | 탄소강 | P-AE1055LS | BM#1 | 1650 | 42 | 1594 | 1560 | 27 | 4500 |  | 3 | 0.21 | 31 |  | -1.41 | 1542 | 1594 | 0 | 200.06 |  | 19 | 25 | 116 | Y |  | 2023-02-03 21:09 | 57 | 1099 | 35 | 30 | 28 | 27 | 26 | 24 | 24 | 22 | 22 | 21 | 21 | 21 | 21 | 21 | 25 | 28 | 21 | 21 | -0.14 |  | 50 | Y | 0 | [7 empty] | Y | N | Y | Y | 170 | 0.48 | 62 | 50766 | 95115 | 6885 | 15400 | 13 | 1 |  | 2023-02-03 21:17 | 1542 | 109 |  | 26 |  | *유사강종 연연주 혼탕부 성분확인 ID:101.201. | [14 empty] | 5076600 | 100 | 0 | 0 | 0 |  | 400 |  | N | N | 0 | 0 | 0 |  | 401 |  | N | N |  |  |  | Y |  |  |  | BT180180 | C
B75024 | 2023-02-03 | 2 | B | 연주시작 | 1 | A | AE15B36C2 | 합금강 | 보론강 | BM#2 | 1641 | 48 | 1677 | 1566 | 45 | 9000 |  | 1 | 0.39 | 15 |  | -2.4 | 1585 | 1663 | 15.55 | 0 | 0 | 10 | 67 | 48 | Y |  | 2023-02-03 22:14 | 87 | 1097 | -292 | -26 | 28 | 25 | 34 | 39 | 41 | 43 | 43 | 43 | 43 | 42 | 42 | 41 | 37 | 43 | 41 | 43 | -0.06 |  | 30 | Y | -0.2 |  | 2.22 | 2.22 |  |  |  |  | N | N | N | N | 220 | 0.47 | 66 | 96163 | 97671 | 5579 | 15600 | 12 | 1 |  | 2023-02-03 22:17 | 1585 | 130 |  | 12 |  | * T/D FLUX 용탕부: 220 KG / 유탕부: 10KG 투입. * EDGE HEATER 코일 건조로 미적용. 이상공정등록 및 생관통보 * 연주시작 : 22시 29분 | 792DA44957494D2782691347FEAC9A15 |  | A50F636A79734D9AA829B35F036E273A | [11 empty] | 94.23 | 100 | 700 | 0 | 0 |  | 301 | 400 | N | Y | 700 | 0 | 0 |  | 301 | 400 | N | Y | N | [6 empty] | RB100.00 | H
A75738 | 2023-02-03 | 1 | B |  | 6 | A | SEAH-BQ2 | 탄소강 | P-AE1055LS | BM#1 | 1630 | 43 | 1601 | 1556 | 28 | 4900 |  | 3 | 0.22 | 30 |  | -1.48 | 1549 | 1601 | 0 | 231.33 |  | 35 | 8 | 102 | Y |  | 2023-02-03 22:18 | 64 | 1093 | 19 | 19 | 25 | 27 | 29 | 28 | 27 | 26 | 25 | 25 | 24 | 23 | 22 | 22 | 25 | 29 | 22 | 25 | -0.16 | Y | 45 | Y | 0 | [8 empty] | Y | Y | Y | 210 | 0.48 | 62 | 84610 | 93787 | 5863 | 15400 | 13 | 1 |  | 2023-02-03 22:26 | 1549 | 110 |  | 21 | [16 empty] | 83.94 | 100 | 0 | 0 | 0 |  | 400 |  | N | N | 0 | 0 | 0 |  | 401 |  | N | N |  |  |  | Y |  |  |  | BT180180 | C
B75025 | 2023-02-03 | 2 | B |  | 2 | A | AE15B36C2 | 합금강 | 보론강 | BM#2 | 1570 | 42 | 1658 | 1570 | 38 | 7100 |  | 1 | 0.28 | 15 |  | -2.85 | 1567 | 1644 | 11.95 | 0 | 0 | 6 | 75 | 198 | Y |  | 2023-02-03 23:05 | 69 | 1099 | 40 | 38 | 36 | 37 | 36 | 36 | 36 | 35 | 34 | 33 | 32 | 30 |  | 30 | 35 | 37 | 30 | 36 | -0.16 | Y | 45 | Y | -0.4 | [7 empty] | N | N | N | N | 220 | 0.49 | 63 | 89552 | 96696 | 154 | 12700 | 12 | 1 |  | 2023-02-03 23:07 | 1567 | 131 |  | 28 |  | * EDGE HEATER 코일 건조로 미적용. 이상공정등록 및 생관통보 * 샘플채취 ID: 303,403 (300) * 후 HEAT L/D 강제개공 ID : 309, 408 * 303ID 길이 짧아 폐기 (3,280mm) | [14 empty] | 95.17 | 100 | 0 | 0 | 3580 | 매뉴얼작업 | 301 | 400 | N | Y | 0 | 0 | 300 |  | 301 | 400 | N | Y | N | [6 empty] | RB100.00 | H
A75739 | 2023-02-03 | 1 | B |  | 7 | A | SEAH-BQ2 | 탄소강 | P-AE1055LS | BM#1 | 1603 | 43 | 1583 | 1533 | 38 | 6000 |  | 3 | 0.21 | 30 |  | 43.64 | 1547 | 0 | 0 | 213.91 |  | 33 | 25 | 122 | Y |  | 2023-02-03 23:26 | 62 | 1093 | 21 | 22 | 26 | 27 | 27 | 27 | 26 | 25 | 24 | 23 | 22 | 22 | 22 | 22 | 24 | 27 | 22 | 27 | -0.11 | Y | 45 | Y | 0 | [8 empty] | Y | Y | Y | 200 | 0.48 | 63 | 84610 | 95769 | 4581 | 15100 | 13 | 1 |  | 2023-02-03 23:32 | 1547 | 103 |  | 16 | [8 empty] | 7D47567878034E9D9057BFEF222705CC | AA581DEB74C548E59F60E620E72DA82C | 27AAB0D9326743F98DED786B36B3DA1B |  | 3FAD09DC1EF948699888F9F66C2F79A1 | 4A050214A42F485DBFD3882CE8A652B4 | A64D5DAAFF8C41548E51EBC07F5FB448 |  | 82.31 | 100 | 0 | 0 | 0 |  | 400 |  | N | N | 0 | 0 | 0 |  | 401 |  | N | N |  |  |  | Y |  |  |  | BT180180 | C
B75026 | 2023-02-03 | 2 | B |  | 3 | A | AE15B36C2 | 합금강 | 보론강 | BM#2 | 1617 | 53 | 1659 | 1569 | 45 | 8200 |  | 1 | 0.28 | 16 |  | -2.64 | 1569 | 1637 | 10.75 | 0 | 0 | 31 | 75 | 324 | N | 1 | 2023-02-04 00:14 | 71 | 1097 | 21 | 21 | 28 | 30 | 31 | 31 | 30 | 30 | 29 | 29 | 28 | 27 | 25 | 23 | 28 | 31 | 23 | 30 | -0.18 | Y | 45 | Y | -0.4 | [7 empty] | Y | Y | Y | Y | 210 | 0.45 | 65 | 93465 | 96186 | 1714 | 15600 | 12 | 1 |  | 2023-02-04 00:17 | 1569 | 126 |  | 24 |  | * EDGE HEATER 코일 건조로 미적용. 이상공정등록 및 생관통보 | [14 empty] | 99.27 | 100 | 0 | 0 | 0 |  | 450 | 400 | N | Y | 0 | 0 | 0 |  | 451 | 400 | N | Y | N | [6 empty] | RB130.00 | C
A75740 | 2023-02-03 | 1 | B |  | 8 | A | SEAH-BQ2 | 탄소강 | P-AE1055LS | BM#1 | 1628 | 42 | 1596 | 1545 | 35 | 4500 |  | 3 | 0.22 | 31 |  | -1.09 | 1557 | 1596 | 0 | 223.85 |  | 15 | 51 | 126 | Y |  | 2023-02-04 00:26 | 72 | 1099 | 20 | 27 | 35 | 38 | 38 | 38 | 38 | 38 | 38 | 37 | 37 | 36 | 36 | 35 | 35 | 38 | 35 | 38 | -0.06 | Y | 50 | Y | -0.2 | [8 empty] | Y | Y | Y | 190 | 0.48 | 64 | 101532 | 98179 | 4171 | 15400 | 13 | 1 |  | 2023-02-04 00:33 | 1557 | 107 |  | 21 | [16 empty] | 96.51 | 100 | 0 | 0 | 0 |  | 400 |  | N | N | 0 | 0 | 0 |  | 401 |  | N | N |  |  |  | Y |  |  |  | BT180180 | H
B75027 | 2023-02-03 | 2 | B | 잔강최소화전 | 4 | A | AE15B36C2 | 합금강 | 보론강 | BM#2 | 1637 | 38 | 1649 | 1574 | 33 | 6100 |  | 1 | 0.28 | 16 |  | -2.53 | 1564 | 1628 | 9.4 | 0 | 0 | 1 | 65 | 106 | Y |  | 2023-02-04 01:34 | 66 | 1098 | 20 | 28 | 33 | 34 | 34 | 32 | 32 | 31 | 30 | 29 | 28 | 27 |  | 27 | 30 | 34 | 27 | 0 | -0.17 | Y | 40 | Y | -0.2 | [7 empty] | N | N | N | N | 200 | 0.45 | 66 | 92095 | 94500 | 350 | 3000 | 12 | 1 |  | 2023-02-04 01:36 | 1564 | 100 |  | 12 |  |  | C185451C91CB420B85F40B20B76657FF | [13 empty] | 100.32 | 100 | 0 | 3230 | 0 |  | 450 | 400 | Y | Y | 0 | 3100 | 0 |  | 451 | 400 | Y | Y | N | [6 empty] | RB105.00 | C
A75741 | 2023-02-03 | 1 | B |  | 9 | A | SEAH-BQ2 | 탄소강 | P-AE1055LS | BM#1 | 1615 | 41 | 1590 | 1555 | 26 | 4400 |  | 3 | 0.22 | 30 |  | -1.18 | 1549 | 1590 | 0 | 178.68 |  | 19 | 26 | 58 | Y |  | 2023-02-04 01:16 | 64 | 1094 | 35 | 31 | 29 | 28 | 27 | 26 | 25 | 25 | 23 | 23 | 23 | 22 | 22 | 22 | 26 | 29 | 22 | 23 | -0.13 |  | 55 | Y | 0 | [8 empty] | Y | Y | Y | 180 | 0.48 | 65 | 101532 | 98872 | 4978 | 15900 | 13 | 1 |  | 2023-02-04 01:24 | 1549 | 113 |  | 35 | [16 empty] | 95.88 | 100 | 0 | 0 | 0 |  | 400 |  | N | N | 0 | 0 | 0 |  | 401 |  | N | N |  |  |  | Y |  |  |  | BT180180 | H
A75742 | 2023-02-03 | 1 | B |  | 10 | A | SEAH-BQ2 | 탄소강 | P-AE1055LS | BM#1 | 1600 | 42 | 1600 | 1544 | 29 | 5100 |  | 3 | 0.22 | 30 |  | -1.36 | 1552 | 1600 | 0 | 204.2 |  | 35 | 9 | 54 | Y |  | 2023-02-04 02:25 | 67 | 1094 | 21 | 21 | 24 | 25 | 26 | 27 | 27 | 27 | 26 | 25 | 25 | 24 | 24 | 24 | 25 | 27 | 24 | 27 | -0.07 | Y | 40 | Y | 0 | [8 empty] | N | Y | Y | 170 | 0.48 | 64 | 101532 | 96414 | 5786 | 15500 | 13 | 1 |  | 2023-02-04 02:34 | 1552 | 117 |  | 34 | [16 empty] | 98.19 | 100 | 0 | 0 | 0 |  | 400 |  | N | N | 0 | 0 | 0 |  | 401 |  | N | N |  |  |  | Y |  |  |  | BT180180 | H
B75028 | 2023-02-03 | 2 | B | 잔강최소화 | 5 | A | 46MNVS6 | 합금강 | KFMN445V계 | BM#2 | 1649 | 47 | 1655 | 1566 | 42 | 7400 |  | 1 | 0.31 | 15 |  | -2.2 | 1580 | 1637 | 0 | 18.54 | 0 | 10 | 68 | 73 | Y |  | 2023-02-04 02:46 | 86 | 1097 | -150 | 12 | 45 | 49 | 52 | 53 | 52 | 51 | 51 | 50 | 49 | 48 |  | 48 | 44 | 53 | 48 | 0 | -0.17 | Y | 30 | Y | -0.2 | [7 empty] | N | N | N | Y | 190 | 0.44 | 60 | 94962 | 90970 |  | 16100 | 12 | 1 |  | 2023-02-04 02:45 | 1580 | 113 |  | 20 |  | * 최소화 롱노즐 재사용 * 전공정 요청으로 감속주입 | [14 empty] | 65.49 | 100 | 3000 | 0 | 0 |  | 649 | 400 | Y | N | 3000 | 0 | 0 |  | 650 | 400 | Y | N | N | Y |  |  |  |  | Y | RB100.00 | H
A75743 | 2023-02-03 | 1 | B |  | 11 | A | SEAH-BQ2 | 탄소강 | P-AE1055LS | BM#1 | 1626 | 42 | 1597 | 1543 | 26 | 4400 |  | 3 | 0.21 | 30 |  | -1.46 | 1546 | 1597 | 0 | 209.42 |  | 33 | 26 | 51 | Y |  | 2023-02-04 03:39 | 61 | 1095 | 23 | 22 | 26 | 28 | 28 | 28 | 28 | 27 | 26 | 26 | 25 | 24 | 24 | 24 | 26 | 28 | 24 | 28 | -0.09 | Y | 45 | Y | 0 | [8 empty] | Y | Y | Y | 210 | 0.48 | 61 | 84610 | 93875 | 4825 | 15700 | 13 | 1 |  | 2023-02-04 03:48 | 1546 | 108 |  | 24 | [16 empty] | 83.86 | 100 | 0 | 0 | 0 |  | 400 |  | N | N | 0 | 0 | 0 |  | 401 |  | N | N |  |  |  | Y |  |  |  | BT180180 | H
B75029 | 2023-02-03 | 2 | B |  | 6 | A | 46MNVS6 | 합금강 | KFMN445V계 | BM#2 | 1669 | 33 | 1652 | 1610 | 28 | 4400 |  | 1 | 0.28 | 16 |  | -2.94 | 1558 | 1629 | 0 | 18.41 | 0 | 6 | 76 | 84 | Y |  | 2023-02-04 03:42 | 64 | 1099 | 44 | 39 | 36 | 33 | 31 | 30 | 29 | 28 | 27 | 26 | 24 | 23 | 21 | 21 | 30 | 36 | 21 | 0 | -0.3 |  | 50 | Y | -0.4 | [7 empty] | N | N | N | Y | 180 | 0.43 | 63 | 97835 | 85847 | 3053 | 15700 | 12 | 1 |  | 2023-02-04 03:50 | 1558 | 110 |  | 23 |  | * 전공정 요청으로 감속주입 0.40 이상공정 등록 및 생관통보 ID: 306,405 | [14 empty] | 114.29 | 100 | 0 | 0 | 0 |  | 650 | 400 | Y | N | 0 | 0 | 0 |  | 650 | 400 | Y | N | N | Y | [5 empty] | RB100.00 | H
A75744 | 2023-02-03 | 1 | C |  | 12 | A | SEAH-BQ2 | 탄소강 | P-AE1055LS | BM#1 | 1620 | 42 | 1592 | 1546 | 30 | 4900 |  | 3 | 0.22 | 30 |  | -1.25 | 1548 | 1592 | 0 | 190.39 |  | 15 | 52 | 69 | Y |  | 2023-02-04 04:46 | 63 | 1091 | 23 | 25 | 28 | 29 | 28 | 29 | 28 | 28 | 26 | 26 | 25 | 25 | 25 | 25 | 27 | 29 | 25 | 28 | -0.08 | Y | 50 | Y | 0 | [8 empty] | N | Y | Y | 200 | 0.48 | 66 | 101532 | 98588 | 6962 | 15600 | 13 | 1 |  | 2023-02-04 05:02 | 1548 | 101 |  | 21 | [16 empty] | 10153200 | 100 | 0 | 0 | 0 |  | 400 |  | N | N | 0 | 0 | 0 |  | 401 |  | N | N |  |  |  | Y |  |  |  | BT180180 | H
B75030 | 2023-02-03 | 2 | C |  | 7 | A | 46MNVS6 | 합금강 | KFMN445V계 | BM#2 | 1666 | 37 | 1646 | 1593 | 32 | 5400 |  | 1 | 0.28 | 15 |  | -2.42 | 1562 | 1621 | 0 | 14.89 | 0 | 31 | 76 | 66 | Y |  | 2023-02-04 04:57 | 68 | 1097 | 19 | 19 | 31 | 37 | 39 | 39 | 38 | 37 | 36 | 32 | 30 | 29 | 27 | 25 | 33 | 39 | 25 | 0 | -0.28 | Y | 50 | Y | -0.4 | [7 empty] | N | N | N | Y | 170 | 0.4 | 75 | 97835 | 94239 | -1539 | 16500 | 12 | 1 |  | 2023-02-04 04:57 | 1562 | 99 |  | 13 |  | * 전공정 요청으로 감속주입 0.35 이상공정 등록 및 생관통보 * 전공정 요청 L/D 잔강이월 미실시, 이상공정등록 및 생관통보 | [14 empty] | 107.22 | 100 | 0 | 0 | 0 |  | 651 | 400 | Y | N | 0 | 0 | 0 |  | 650 | 400 | Y | N | N | N | [5 empty] | RB100.00 | H
A75745 | 2023-02-03 | 1 | C |  | 13 | A | SEAH-BQ2 | 탄소강 | P-AE1055LS | BM#1 | 1651 | 41 | 1594 | 1567 | 28 | 4600 |  | 3 | 0.22 | 30 |  | 0 | 1594 | 1594 | 0 | 188.67 |  | 19 | 27 | 63 | Y |  | 2023-02-04 05:47 | 109 | 1099 | 25 | 25 | 27 | 28 | 28 | 28 | 27 | 26 | 25 | 25 | 24 | 24 | 23 | 23 | 26 | 28 | 23 | 28 | -0.1 | Y | 50 | Y | 0 | [8 empty] | Y | Y | Y | 190 | 0.48 | 65 | 101532 | 98707 | 4993 | 15400 | 13 | 1 |  | 2023-02-04 05:58 | 1594 | 107 |  | 26 | [16 empty] | 96.06 | 100 | 0 | 0 | 0 |  | 400 |  | N | N | 0 | 0 | 0 |  | 401 |  | N | N |  |  |  | Y |  |  |  | BT180180 | H
B75031 | 2023-02-03 | 2 | C | TUNDISH교체전 | 8 | B | 46MNVS6 | 합금강 | KFMN445V계 | BM#2 | 1671 | 48 | 1620 | 1517 | 43 | 8000 |  | 1 | 0.28 | 15 |  | -2.66 | 1552 | 1617 | 0 | 10.47 | 0 | 1 | 66 | 79 | Y |  | 2023-02-04 06:16 | 58 | 1093 | 22 | 22 | 27 | 29 | 32 | 34 | 33 | 32 | 31 | 31 | 30 | 29 | 28 | 20 | 28 | 34 | 20 | 22 | -0.23 | Y | 60 | Y | -0.4 | [7 empty] | N | N | N | M | 170 | 0.38 | 82 | 62722 | 0 | 98450 | 2000 | 12 | 1 |  | 2023-02-04 06:20 | 1552 | 100 |  | 8 |  | * 전공정 요청으로 감속주입 0.35 ,이상공정 등록 및 생관통보 * 전공정 요청 L/D 잔강이월 미실시, 이상공정등록 및 생관통보 | C1FF043C27DD412E94559E394DAF7BD5 | 625D0818BE544750AA538F8608425526 | D9C8446AADC74DD49B8E8E910DB998F6 | [11 empty] | 64 | 100 | 0 | 2900 | 0 |  | 650 | 400 | Y | N | 0 | 3410 | 0 |  | 650 | 400 | Y | N | N | [6 empty] | RB090.00 | C
A75746 | 2023-02-03 | 1 | C |  | 14 | A | SEAH-BQ2 | 탄소강 | P-AE1055LS | BM#1 | 1620 | 41 | 1602 | 1547 | 31 | 5300 |  | 3 | 0.22 | 30 |  | -1.39 | 1552 | 1602 | 0 | 214.3 |  | 35 | 10 | 58 | Y |  | 2023-02-04 07:00 | 67 | 1099 | 22 | 22 | 26 | 29 | 30 | 29 | 29 | 29 | 28 | 28 | 27 | 26 | 26 | 26 | 27 | 30 | 26 | 29 | -0.09 | Y | 45 | Y | 0 | [8 empty] | N | Y | Y | 180 | 0.48 | 62 | 101532 | 93145 | 3555 | 15400 | 13 | 1 |  | 2023-02-04 07:07 | 1552 | 105 |  | 19 | [16 empty] | 101.38 | 100 | 0 | 0 | 0 |  | 400 |  | N | N | 0 | 0 | 0 |  | 401 |  | N | N |  |  |  | Y |  |  |  | BT180180 | H
B75032 | 2023-02-04 | 2 | C | TUNDISH교체 | 1 | B | 20MNCRS5HM7 | 소입성보증강 | C1 | BM#2 | 1622 | 50 | 1661 | 1570 | 48 | 10100 |  | 1 | 0.29 | 18 |  | -2.76 | 1583 | 1663 | 0 | 22.35 | 0 | 10 | 69 | 85 | Y |  | 2023-02-04 07:55 | 76 | 1095 | -397 | -188 | 25 | 21 | 22 | 32 | 34 | 35 | 34 | 33 | 32 | 30 | 28 | 26 | 30 | 35 | 26 | 0 | -0.3 |  | 30 | N | -0.4 |  | 1.56 | 1.49 |  |  |  |  | N | N | N | N | 220 | 0.46 | 68 | 97733 | 103698 | 152 | 15800 | 14 | 2 |  | 2023-02-04 08:00 | 1583 | 121 |  | 17 |  | * T/D FLUX 용탕부: 120 KG / 유탕부: 10KG 투입 * 전공정 요청 감속주입 | 80FAC64DD7AF4EFDA61F2085C77F608B | [13 empty] | 95.26 | 100 | 700 | 0 | 0 |  | 450 | 300 | Y | Y | 700 | 0 | 0 |  | 450 | 300 | Y | Y |  |  |  |  | Y |  |  | RB100.00 | H
A75747 | 2023-02-04 | 1 | C |  | 15 | A | SEAH-BQ2 | 탄소강 | P-AE1055LS | BM#1 | 1685 | 47 | 1591 | 1592 | 22 | 3600 |  | 3 | 0.21 | 30 |  | -1.12 | 1551 | 1591 | 0 | 216.05 |  | 33 | 27 | 70 | Y |  | 2023-02-04 08:06 | 66 | 1100 | 25 | 28 | 30 | 32 | 32 | 31 | 31 | 30 | 29 | 28 | 28 | 27 | 26 | 25 | 29 | 32 | 25 | 28 | -0.14 | Y | 50 | Y | -0.2 | [8 empty] | N | Y | Y | 170 | 0.46 | 67 | 101532 | 96000 | 4900 | 15400 | 13 | 1 |  | 2023-02-04 08:14 | 1551 | 106 |  | 16 |  | *전공정 요청으로 감속주입-정속주입 강종 감속으로 이상재 등록ID: (전기로 전극교체) 105.106.204~206 | [6 empty] | 0FB157F0EDEB4CCDA0153A67CE4D1210 | 45C8BA92BAAA47A2AB60D78C216603EC | BB7C84A0A17149A9B1BCA53CB20D731D |  | B4D23C6B7831468D995EB7EF4EC8E295 | F48ED8C70FCA4962950F96889ADFFB97 | 62D2345177F741BDAD48D3784F135144 |  | 100.53 | 100 | 0 | 0 | 0 |  | 400 |  | N | N | 0 | 0 | 0 |  | 401 |  | N | N |  |  |  | Y |  |  |  | BT180180 | H
B75033 | 2023-02-04 | 2 | C |  | 2 | A | 20MNCRS5HM7 | 소입성보증강 | C1 | BM#2 | 1612 | 50 | 1651 | 1539 | 46 | 9100 |  | 1 | 0.25 | 18 |  | -3.23 | 1560 | 1644 | 0 | 19.75 | 0 | 6 | 77 | 107 | Y |  | 2023-02-04 09:00 | 53 | 1090 | 19 | 18 | 19 | 20 | 19 | 19 | 19 | 17 | 16 | 16 | 15 | 14 | 12 | 12 | 17 | 20 | 12 | 19 | -0.18 | Y | 45 | Y | -0.4 | [7 empty] | N | N | N | N | 220 | 0.47 | 64 | 97080 | 95637 | -1687 | 15700 | 14 | 2 |  | 2023-02-04 09:07 | 1560 | 124 |  | 22 |  | *전공정 요청 감속주입 | [14 empty] | 103.83 | 100 | 0 | 0 | 0 |  | 451 | 300 | Y | Y | 0 | 0 | 0 |  | 451 | 300 | Y | Y | [7 empty] | RB110.00 | C
A75748 | 2023-02-04 | 1 | C |  | 16 | A | SEAH-BQ2 | 탄소강 | P-AE1055LS | BM#1 | 1640 | 40 | 1594 | 1562 | 28 | 4400 |  | 3 | 0.22 | 30 |  | -1.15 | 1555 | 1596 | 0 | 217.17 |  | 15 | 53 | 58 | Y |  | 2023-02-04 09:04 | 70 | 1093 | 24 | 28 | 30 | 32 | 33 | 32 | 32 | 31 | 31 | 31 | 30 | 29 | 29 | 28 | 30 | 33 | 28 | 32 | -0.09 | Y | 55 | Y | 0 | [8 empty] | N | Y | Y | 210 | 0.4 | 78 | 84610 | 97135 | 5665 | 15900 | 13 | 1 |  | 2023-02-04 09:14 | 1555 | 111 |  | 26 |  | *산소랜싱 *전공정 요청으로 감속주입-정속주입 강종 감속으로 이상재 등록ID: (전기로 전극교체) | [14 empty] | 81.24 | 100 | 0 | 0 | 0 |  | 400 |  | N | N | 0 | 0 | 0 |  | 401 |  | N | N |  |  |  | Y |  |  |  | BT180180 | H
B75034 | 2023-02-04 | 2 | C | 연주종료 | 3 | A | 20MNCRS5HM7 | 소입성보증강 | C1 | BM#2 | 1618 | 43 | 1663 | 1593 | 39 | 7600 |  | 1 | 0.33 | 18 |  |  | 1567 |  | 0 | 0 | 0 | 31 | 77 | 100 | Y |  | 2023-02-04 10:05 | 60 | 1097 | 8 | 15 | 21 | 26 | 28 | 28 | 28 | 27 | 27 | 26 | 25 | 23 | 22 | 21 | 23 | 28 | 21 | 28 | -0.14 | Y | 50 | Y | 0 | [7 empty] | N | N | N | N | 210 | 0.45 | 72 | 96785 | 101440 | 160 | 2000 | 14 | 2 |  | 2023-02-04 10:10 | 1567 | 120 |  | 22 |  | * 전공정 요청 20%이상 감속주입,이상재 등록 및 생관통보 ID:304~309,403~408 * 연주 종료 11:55 ( VD 탈가스 작업 중 오버플로 발생) | [5 empty] | A6D1667ACBF7492E8F54AE317016052F | B688B1A4D80B409388E55271AE2C3D2E |  |  | 37340008376A457CB8089F5B03C40C7E | B956806FB5DB4B22AFFC7250BB093C63 |  |  |  | 96.06 | 100 | 0 | 2645 | 0 |  | 451 | 300 | Y | Y | 0 | 2921 | 0 |  | 451 | 300 | Y | Y | [7 empty] | RB100.00 | H
A75749 | 2023-02-04 | 1 | C |  | 17 | A | SEAH-BQ2 | 탄소강 | P-AE1055LS | BM#1 | 1630 | 41 | 1602 | 1550 | 34 | 5700 |  | 3 | 0.22 | 30 |  | -1.23 | 1561 | 1605 | 0 | 230.85 |  | 19 | 28 | 68 | Y |  | 2023-02-04 10:10 | 76 | 1095 | 28 | 27 | 29 | 30 | 31 | 31 | 31 | 30 | 30 | 30 | 29 | 29 | 28 | 27 | 29 | 31 | 27 | 31 | -0.08 | Y | 50 | Y | -0.2 | [8 empty] | Y | Y | Y | 200 | 0.44 | 72 | 101532 | 99430 | 5570 | 15000 | 13 | 1 |  | 2023-02-04 10:17 | 1561 | 125 |  | 38 |  | *전공정 요청으로 감속주입-정속주입 강종 감속으로 이상재 등록ID: (전기로 전극교체) 101.102.201.202 | [14 empty] | 95.42 | 100 | 0 | 0 | 0 |  | 400 |  | N | N | 0 | 0 | 0 |  | 401 |  | N | N |  |  |  | Y |  |  |  | BT180180 | H
A75750 | 2023-02-04 | 1 | C |  | 18 | B | SEAH-BQ2 | 탄소강 | P-AE1055LS | BM#1 | 1620 | 42 | 1594 | 1558 | 32 | 5300 |  | 3 | 0.21 | 30 |  | -1.19 | 1551 | 1594 | 0 | 243.69 |  | 35 | 11 | 74 | Y |  | 2023-02-04 11:36 | 66 | 1098 | 26 | 27 | 29 | 30 | 30 | 30 | 28 | 28 | 27 | 26 | 26 | 25 |  | 25 | 28 | 30 | 25 | 30 | -0.11 | Y | 45 | Y | -0.2 | [8 empty] | Y | Y | Y | 190 | 0.48 | 64 | 101532 | 95281 | 6269 | 15500 | 13 | 1 |  | 2023-02-04 11:46 | 1551 | 114 |  | 24 | [16 empty] | 99.3 | 100 | 0 | 0 | 0 |  | 400 |  | N | N | 0 | 0 | 0 |  | 401 |  | N | N |  |  |  | Y |  |  |  | BT180180 | H
A75751 | 2023-02-04 | 1 | D |  | 19 | A | SEAH-BQ2 | 탄소강 | P-AE1055LS | BM#1 | 1654 | 43 | 1597 | 1573 | 26 | 4400 |  | 3 | 0.21 | 30 |  | -1.39 | 1548 | 1597 | 0 | 184.76 |  | 33 | 28 | 82 | Y |  | 2023-02-04 12:46 | 63 | 1093 | 25 | 27 | 29 | 30 | 30 | 29 | 28 | 27 | 26 | 26 | 25 | 25 |  | 25 | 28 | 30 | 25 | 25 | -0.11 | Y | 45 | Y | 0 | [8 empty] | Y | Y | Y | 180 | 0.48 | 61 | 84610 | 93417 | 6983 | 15400 | 13 | 1 |  | 2023-02-04 12:53 | 1548 | 100 |  | 20 | [16 empty] | 8461000 | 100 | 0 | 0 | 0 |  | 400 |  | N | N | 0 | 0 | 0 |  | 401 |  | N | N |  |  |  | Y |  |  |  | BT180180 | H
B75036 | 2023-02-04 | 2 | D | TUNDISH교체전 | 20 | A | AE1055LS | 탄소강 | G-AE1055LS | BM#1 | 1627 | 95 | 1624 | 1577 | 59 | 8600 |  | 3 | 0.24 | 25 |  | -1.28 | 1573 | 1614 | 0 | 303.38 |  | 10 | 70 | 54 | Y |  | 2023-02-04 13:31 | 89 | 1101 | 25 | 26 | 40 | 47 | 51 | 53 | 53 | 52 | 52 | 52 | 52 |  |  | 52 | 48 | 53 | 52 | 52 | -0.04 | Y | 25 | Y | 0 | [8 empty] | N | N | M | 170 | 0.48 | 66 | 93973 | 99835 | 6965 | 1500 | 13 | 1 |  | 2023-02-04 13:40 | 1573 | 177 |  | 38 |  |  | 1E531C7F62204D70B37423CAC1B7E1AB | 393E095BE9064933B8C48195709E233A | 3DD23489F2AF4522B90771953BB4772E | [11 empty] | 87.99 | 100 | 0 | 3500 | 0 |  | 500 |  | N | N | 0 | 3500 | 0 |  | 501 |  | N | N | N |  |  | Y |  |  |  | BT180180 | H
A75752 | 2023-02-04 | 1 | D | TUNDISH교체 | 1 | A | P-AE1055LS | 탄소강 | G-AE1055LS | BM#1 | 1603 | 48 | 1619 | 1562 | 43 | 6800 |  | 3 | 0.23 | 25 |  | -1.59 | 1576 | 1623 | 0 | 219.83 |  | 15 | 54 | 122 | Y |  | 2023-02-04 14:52 | 91 | 1098 | -312 | -39 | 28 | 20 | 24 | 29 | 31 | 33 | 34 | 35 | 36 | 37 |  | 37 | 30 | 37 | 37 | 0 | 0 |  |  | Y | 0.2 |  | 1.71 | 1.71 |  |  |  |  | N | N | N | N | 210 | 0.5 | 57 | 84610 | 92668 | 8082 | 14800 | 07 | 2 |  | 2023-02-04 15:01 | 1576 | 131 |  | 45 |  | *T/D FLUX 유:15KG 용:220KG | [5 empty] | EC8344B52F0244E38EC87FD4C3386D44 | 14E3AFC552824F3194DE1E7D361FA129 | 64DC496970904B2596CEFFD5295E0D43 |  | 1719F886698B4BE385FB3C5BC6C70E71 | 96F4E1E611F94AF8BBDCAEC2B0C267D6 | B0716D6DAD654A08B2021FFBF3C58B8D |  |  | 82.39 | 100 | 1500 | 0 | 0 |  | 500 |  | N | N | 1500 | 0 | 0 |  | 501 |  | N | N | N |  |  | Y |  |  |  | BT180180 | H
B75037 | 2023-02-04 | 2 | D | 연주시작 | 1 | A | SCM440 | 합금강 | D | BM#2 | 1624 | 60 | 1656 | 1558 | 40 | 8000 |  | 1 | 0.6 | 18 |  | -2.68 | 1580 | 1658 | 29.52 | 21.41 | 0 | 31 | 78 | 101 | Y |  | 2023-02-04 15:39 | 84 | 1093 | -340 | -23 | 46 | 42 | 46 | 49 | 51 | 52 | 52 | 52 | 51 | 51 | 50 | 51 | 48 | 52 | 50 | 52 | -0.03 |  | 25 | Y | 0.2 |  | 1.79 | 1.79 |  |  |  |  | N | N | N | N | 220 | 0.45 | 68 | 92190 | 101440 | 2210 | 14700 | 04 | 1 |  | 2023-02-04 15:42 | 1580 | 127 |  | 18 |  | * 연주시작 : 15 : 59 * T/D FLUX 용탕부: 120 KG / 유탕부: 10KG 투입. * EDGE HEATER 코일 건조로 미적용. |  | 1C2A3FC18CF048F8A0C70BF4C6CCAECB | 9C0036E2ABB445F3AD4832B5A1B56E81 | [11 empty] | 9219000 | 100 | 1006 | 0 | 0 |  | 651 | 400 | N | N | 1018 | 0 | 0 |  | 650 | 400 | N | N | N | [6 empty] | RB120.00 | C
A75753 | 2023-02-04 | 1 | D |  | 2 | A | P-AE1055LS | 탄소강 | G-AE1055LS | BM#1 | 1637 | 40 | 1611 | 1560 | 28 | 4700 |  | 3 | 0.29 | 25 |  | -1.49 | 1559 | 1611 | 0 | 276.21 |  | 35 | 12 | 71 | Y |  | 2023-02-04 16:03 | 74 | 1090 | 38 | 36 | 38 | 38 | 38 | 38 | 38 | 38 | 38 | 38 | 38 | 37 |  | 37 | 38 | 38 | 37 | 38 | -0.02 | Y | 45 | Y | -0.2 | [8 empty] | N | N | Y | 200 | 0.51 | 58 | 101532 | 93921 | 5729 | 15100 | 07 | 2 |  | 2023-02-04 16:10 | 1559 | 120 |  | 33 | [16 empty] | 100.63 | 100 | 0 | 0 | 0 |  | 500 |  | N | N | 0 | 0 | 0 |  | 501 |  | N | N | N |  |  | Y |  |  |  | BT180180 | H
B75035 | 2023-02-04 | 2 | D |  | 2 | B | SCM440 | 합금강 | D | BM#2 | 1654 | 45 | 1626 | 1532 | 34 | 18500 |  | 1 | 0.66 | 16 |  | -2.39 | 1563 | 1628 | 0 | 16.86 | 0 | 1 | 67 |  | Y |  | 2023-02-04 16:27 | 67 | 1091 | 47 | 42 | 39 | 37 | 35 | 34 | 32 | 30 | 29 | 27 | 25 | 22 |  | 22 | 33 | 39 | 22 | 0 | -0.38 |  | 45 | Y | -0.6 |  |  |  | 0.93 |  |  |  | N | N | N | N | 220 | 0.49 | 57 | 148006 | 89158 | -858 | 14300 | 04 | 1 |  | 2023-02-04 16:29 | 1563 | 446 |  | 38 |  | * EDGE HEATER 코일 건조로 미적용. * 연연주 혼탕부 성분확인 ID : 308, 309, 310, 407, 408, 409 | [14 empty] | 173.11 | 100 | 0 | 0 | 0 |  | 651 | 400 | N | N | 0 | 0 | 0 |  | 650 | 400 | N | N | N | [6 empty] | RB140.00 | C
A75754 | 2023-02-04 | 1 | D |  | 3 | A | P-AE1055LS | 탄소강 | G-AE1055LS | BM#1 | 1652 | 43 | 1599 | 1575 | 33 | 3700 |  | 3 | 0.27 | 25 |  | -1.62 | 1550 | 1599 | 0 | 287.49 |  | 33 | 29 | 69 | Y |  | 2023-02-04 17:11 | 65 | 1099 | 37 | 37 | 33 | 32 | 29 | 29 | 28 | 27 | 25 | 25 | 25 | 24 | 23 | 22 | 27 | 33 | 22 | 25 | -0.18 |  | 60 | Y | -0.2 | [8 empty] | N | N | Y | 190 | 0.4 | 69 | 84610 | 88510 | 6990 | 15600 | 07 | 2 |  | 2023-02-04 17:18 | 1550 | 115 |  | 24 |  | *전기로 작업지연, 감속주입(20%이상) | [14 empty] | 8461000 | 100 | 0 | 0 | 0 |  | 500 |  | N | N | 0 | 0 | 0 |  | 501 |  | N | N | N |  |  | Y |  |  |  | BT180180 | H
B75038 | 2023-02-04 | 2 | D |  | 3 | A | AE4140Q | 합금강 | D4 | BM#2 | 1576 | 35 | 1638 | 1557 | 32 | 6500 |  | 1 | 0.63 | 18 |  | -2.07 | 1562 | 1618 | 10.79 | 0 | 0 | 10 | 71 | 26 | Y |  | 2023-02-04 17:32 | 68 | 1098 | 19 | 20 | 31 | 35 | 38 | 39 | 41 | 40 | 40 | 38 | 37 | 36 | 35 | 33 | 35 | 41 | 33 | 0 | -0.23 | Y | 35 | Y | -0.4 |  |  |  | 1.2 |  |  |  | N | N | N | N | 210 | 0.47 | 63 | 43115 | 94885 | 1415 | 14800 | 04 | 1 |  | 2023-02-04 17:32 | 1562 | 129 |  | 32 |  | * 연연주 혼탕부 성분확인 ID : 301, 401 * EDGE HEATER 코일 건조로 미적용. 이상공정등록 및 생관통보 * 빅사이즈 편성 HEAT 였으나 △T 조건 1 오버되어 다음 HEAT로 빅사이즈 편성 | [14 empty] | 46.36 | 100 | 0 | 0 | 0 |  | 651 | 1100 | N | Y | 0 | 0 | 0 |  | 650 | 1100 | N | Y | Y | [6 empty] | RB190.00 | C
A75755 | 2023-02-04 | 1 | D |  | 4 | A | P-AE1055LS | 탄소강 | G-AE1055LS | BM#1 | 1651 | 48 | 1598 | 1565 | 39 | 5100 |  | 3 | 0.26 | 25 |  | -1.45 | 1553 | 1598 | 0 | 213.49 |  | 19 | 29 | 250 | Y |  | 2023-02-04 18:22 | 68 | 1097 | 21 | 22 | 25 | 27 | 27 | 26 | 26 | 25 | 25 | 23 | 23 | 22 | 22 | 20 | 24 | 27 | 20 | 25 | -0.12 | Y | 60 | Y | -0.2 | [8 empty] | N | N | Y | 180 | 0.4 | 79 | 101532 | 98967 | 3883 | 15600 | 07 | 2 |  | 2023-02-04 18:31 | 1553 | 114 |  | 23 |  | *전기로 작업지연, 감속주입(20%이상) | [14 empty] | 95.83 | 100 | 0 | 0 | 0 |  | 500 |  | N | N | 0 | 0 | 0 |  | 501 |  | N | N | N |  |  | Y |  |  |  | BT180180 | H
B75039 | 2023-02-04 | 2 | D |  | 4 | A | AE4140Q | 합금강 | D4 | BM#2 | 1574 | 45 | 1623 | 1556 | 41 | 7800 |  | 1 | 0.71 | 19 |  | -2.66 | 1553 | 1623 | 28.04 | 0 | 0 | 1 | 68 | -97 | Y |  | 2023-02-04 18:35 | 59 | 1090 | 31 | 28 | 26 | 24 | 24 | 24 | 23 | 22 | 21 | 20 | 20 | 19 | 18 | 18 | 22 | 26 | 18 | 24 | -0.15 |  | 55 | Y | 0 |  |  |  | 0.86 |  |  |  | N | N | N | Y | 200 | 0.48 | 67 | 89779 | 101554 | 1346 | 13700 | 04 | 1 |  | 2023-02-04 18:39 | 1553 | 125 |  | 32 | [16 empty] | 90.18 | 100 | 0 | 0 | 0 |  | 650 | 1100 | Y | Y | 0 | 0 | 0 |  | 650 | 1100 | Y | Y | Y | [6 empty] | RB150.00 | C
A75756 | 2023-02-04 | 1 | D |  | 5 | A | P-AE1055LS | 탄소강 | G-AE1055LS | BM#1 | 1580 | 41 | 1595 | 1533 | 34 | 5700 |  | 3 | 0.26 | 25 |  | -1.44 | 1552 | 1595 | 0 | 200.36 |  | 15 | 55 | 61 | Y |  | 2023-02-04 19:25 | 67 | 1099 | 20 | 20 | 21 | 22 | 23 | 23 | 24 | 23 | 24 | 24 | 24 | 24 | 24 | 24 | 23 | 24 | 23 | 24 | -0.1 | Y | 10 | Y | 0 | [8 empty] | N | N | Y | 170 | 0.46 | 69 | 101532 | 99334 | 5166 | 14900 | 07 | 2 |  | 2023-02-04 19:36 | 1552 | 121 |  | 40 |  | *전기로 작업지연, 감속주입(20%이상) ID:101.102.201.202. | [14 empty] | 95.51 | 100 | 0 | 0 | 0 |  | 500 |  | N | N | 0 | 0 | 0 |  | 501 |  | N | N | N |  |  | Y |  |  |  | BT180180 | H
B75040 | 2023-02-04 | 2 | D |  | 5 | A | AE4140Q | 합금강 | D4 | BM#2 | 1599 | 38 | 1617 | 1545 | 35 | 6600 |  | 1 | 0.71 | 21 |  | -2.2 | 1555 | 1617 | 85.09 | 0 | 0 | 31 | 79 | 44 | Y |  | 2023-02-04 19:42 | 61 | 1087 | 14 | 21 | 25 | 28 | 29 | 30 | 29 | 29 | 29 | 28 | 27 | 26 | 25 | 25 | 26 | 30 | 25 | 29 | -0.14 | Y | 35 | Y | -0.2 |  |  |  | 0.97 |  |  |  | N | N | N | N | 190 | 0.47 | 63 | 99232 | 95892 | 1658 | 14300 | 04 | 1 |  | 2023-02-04 19:54 | 1555 | 126 |  | 34 | [16 empty] | 105.68 | 100 | 0 | 0 | 0 |  | 650 | 1100 | Y | Y | 0 | 0 | 0 |  | 650 | 1100 | Y | Y | Y | [6 empty] | RB180.00 | C
A75757 | 2023-02-04 | 1 | B |  | 6 | A | P-AE1055LS | 탄소강 | G-AE1055LS | BM#1 | 1631 | 42 | 1602 | 1550 | 28 | 4800 |  | 3 | 0.26 | 25 |  | -1.83 | 1545 | 1602 | 0 | 205.6 |  | 35 | 13 | 66 | Y |  | 2023-02-04 20:45 | 60 | 1087 | 24 | 23 | 26 | 26 | 27 | 26 | 26 | 26 | 25 | 25 | 25 | 25 |  | 25 | 25 | 27 | 25 | 26 | -0.02 | Y | 35 | Y | 0 | [8 empty] | N | N | Y | 210 | 0.52 | 59 | 84610 | 95027 | 5473 | 13700 | 07 | 2 |  | 2023-02-04 20:54 | 1545 | 111 |  | 31 | [16 empty] | 82.95 | 100 | 0 | 0 | 0 |  | 500 |  | N | N | 0 | 0 | 0 |  | 501 |  | N | N | N |  |  | Y |  |  |  | BT180180 | H
B75041 | 2023-02-04 | 2 | B |  | 6 | A | AE4140Q | 합금강 | D4 | BM#2 | 1647 | 43 | 1629 | 1597 | 39 | 6200 |  | 1 | 0.3 | 21 |  | -2.23 | 1559 | 1624 | 26.11 | 0 | 0 | 6 | 79 | 48 | Y |  | 2023-02-04 20:43 | 65 | 1090 | 22 | 27 | 31 | 33 | 34 | 34 | 33 | 32 | 32 | 31 | 30 | 30 | 29 | 29 | 31 | 34 | 29 | 0 | -0.12 | Y | 40 | Y | -0.2 |  |  |  | 0.77 |  |  |  | N | N | N | N | 180 | 0.49 | 64 | 98202 | 100066 | 1634 | 14200 | 04 | 1 |  | 2023-02-04 21:13 | 1559 | 129 |  | 38 | [16 empty] | 100.46 | 100 | 0 | 0 | 0 |  | 651 | 1100 | Y | Y | 0 | 0 | 0 |  | 650 | 1100 | Y | Y | Y | [6 empty] | RB145.00 | C
A75758 | 2023-02-04 | 1 | B |  | 7 | A | P-AE1055LS | 탄소강 | G-AE1055LS | BM#1 | 1644 | 41 | 1590 | 1575 | 22 | 3700 |  | 3 | 0.26 | 25 |  | -1.52 | 1544 | 1590 | 0 | 150.69 |  | 33 | 30 | 81 | Y |  | 2023-02-04 21:45 | 59 | 1090 | 24 | 24 | 25 | 26 | 26 | 26 | 25 | 25 | 24 | 24 | 23 | 22 |  | 22 | 25 | 26 | 22 | 26 | -0.1 | Y | 40 | Y | -0.2 | [8 empty] | N | N | Y | 200 | 0.52 | 57 | 101532 | 95700 | 6950 | 15300 | 07 | 2 |  | 2023-02-04 21:56 | 1544 | 107 |  | 30 | [16 empty] | 10153200 | 100 | 0 | 0 | 0 |  | 500 |  | N | N | 0 | 0 | 0 |  | 501 |  | N | N | N |  |  | Y |  |  |  | BT180180 | H
B75042 | 2023-02-04 | 2 | B |  | 7 | A | AE4140Q | 합금강 | D4 | BM#2 | 1582 | 42 | 1616 | 1538 | 38 | 7400 |  | 1 | 0.26 | 19 |  | -2.16 | 1558 | 1614 | 7.67 | 0 | 0 | 10 | 72 | 46 | Y |  | 2023-02-04 22:02 | 64 | 1097 | 26 | 30 | 32 | 34 | 34 | 35 | 34 | 33 | 32 | 31 | 30 | 29 | 28 | 28 | 32 | 35 | 28 | 34 | -0.2 | Y | 35 | Y | -0.2 |  |  |  | 0.96 |  |  |  | N | N | N | N | 170 | 0.49 | 63 | 106462 | 97965 |  | 15500 | 04 | 1 |  | 2023-02-04 22:08 | 1558 | 120 |  | 24 | [16 empty] | 71.93 | 100 | 0 | 0 | 0 |  | 651 | 1100 | Y | Y | 0 | 0 | 0 |  | 650 | 1100 | Y | Y | Y | [6 empty] | RB080.00 | C
A75759 | 2023-02-04 | 1 | B | 유사강종연연주 | 8 | A | AE1055LS | 탄소강 | G-AE1055LS | BM#1 | 1580 | 40 | 1604 | 1533 | 28 | 5500 |  | 3 | 0.27 | 25 |  | -1.63 | 1554 | 1604 | 0 | 184.3 |  | 19 | 30 | 55 | Y |  | 2023-02-04 22:44 | 70 | 1110 | 22 | 22 | 26 | 29 | 31 | 32 | 33 | 32 | 32 | 32 | 31 | 31 | 31 | 31 | 30 | 33 | 31 | 32 | -0.03 | Y | 30 | Y | 0 | [8 empty] | N | N | Y | 190 | 0.52 | 58 | 101520 | 95321 | 6979 | 14500 | 07 | 2 |  | 2023-02-04 22:51 | 1554 | 105 |  | 31 | [16 empty] | 10152000 | 100 | 0 | 0 | 0 |  | 500 |  | N | N | 0 | 0 | 0 |  | 501 |  | N | N | N |  |  | Y |  |  |  | BT180180 | H
B75043 | 2023-02-04 | 2 | B | TUNDISH교체전 | 8 | A | AE4140Q | 합금강 | D4 | BM#2 | 1592 | 41 | 1633 | 1539 | 36 | 7100 |  | 1 | 0.24 | 19 |  | -1.82 | 1560 | 1613 | 15.24 | 0 | 0 | 1 | 69 | 55 | Y |  | 2023-02-04 22:56 | 66 | 1098 | 25 | 24 | 31 | 33 | 35 | 35 | 35 | 35 | 35 | 33 | 33 | 32 | 31 | 31 | 33 | 35 | 31 | 35 | -0.08 | Y | 45 | Y | 0 |  |  |  | 0.9 |  |  |  | N | N | N | N | 170 | 0.49 | 63 | 96382 | 98381 | -149481 | 2000 | 04 | 1 |  | 2023-02-04 23:22 | 1560 | 122 |  | 34 |  |  | 02FE474C08B94301BE633393E7E95D75 | AD4D33F0764544D4A711F6D9076E508C | B000893C6425462DA1E43229A0EAB7A4 | [11 empty] | 100.09 | 100 | 0 | 3000 | 0 |  | 650 | 1100 | Y | Y | 0 | 2940 | 0 |  | 650 | 1100 | Y | Y | Y | [6 empty] | RB080.00 | C
A75760 | 2023-02-04 | 1 | B |  | 9 | A | AE1055LS | 탄소강 | G-AE1055LS | BM#1 | 1632 | 39 | 1593 | 1530 | 26 | 4900 |  | 3 | 0.28 | 25 |  | -1.31 | 1553 | 1593 | 0 | 175.12 |  | 15 | 56 | 46 | Y |  | 2023-02-04 23:46 | 69 | 1093 | 30 | 29 | 31 | 32 | 33 | 33 | 32 | 32 | 32 | 31 | 31 | 31 | 31 | 31 | 31 | 33 | 31 | 32 | -0.05 | Y | 40 | Y | 0 | [8 empty] | N | N | Y | 180 | 0.52 | 57 | 101520 | 94734 | 7016 | 15100 | 07 | 2 |  | 2023-02-04 23:53 | 1553 | 100 |  | 28 | [8 empty] | 8AEDFE93DF184F9092807BC8DB967BBB | 9706DEFF2670427A8356D3E35D039DF1 | 4405654DD786445C99C78FE6710AE41F |  | 6EFD5F93AD3444898CC7319C87151DC5 | 60E3546E8E3B4659A8009EE590B28C97 | 5A3BD99D6EEE4548B35B79407B1F97F1 |  | 10152000 | 100 | 0 | 0 | 0 |  | 500 |  | N | N | 0 | 0 | 0 |  | 501 |  | N | N | N |  |  | Y |  |  |  | BT180180 | H
B75044 | 2023-02-04 | 2 | B | TUNDISH교체 | 1 | A | AE1022M1 | 합금강 | C1 | BM#2 | 1593 | 55 | 1687 | 1543 | 44 | 8600 |  | 1 | 0.35 | 17 |  | -2.49 | 1600 | 1672 | 0 | 28.45 | 0 | 31 | 80 | 56 | Y |  | 2023-02-05 00:12 | 88 | 1094 | -265 | -250 | 30 | 24 | 29 | 37 | 43 | 44 | 46 | 46 | 46 | 45 | 46 | 46 | 41 | 46 | 45 | 46 | 0 |  | 15 | Y | 0.2 |  | 1.92 | 1.92 |  |  |  |  | N | N | N | N | 220 | 0.49 | 61 | 91388 | 97377 | 1223 | 14400 | 10 | 2 |  | 2023-02-05 00:14 | 1600 | 147 |  | 47 |  | * T/D FLUX 용탕부: 120 KG / 유탕부: 10KG 투입. | DCE6BDFDDC834DB29563A3C61D1798CE | [13 empty] | 95.84 | 100 | 700 | 0 | 0 |  | 450 | 300 | Y | Y | 700 | 0 | 0 |  | 450 | 300 | Y | Y | N | [6 empty] | RB120.00 | C
A75761 | 2023-02-04 | 1 | B |  | 10 | A | AE1055LS | 탄소강 | G-AE1055LS | BM#1 | 1596 | 35 | 1595 | 1536 | 25 | 4900 |  | 3 | 0.28 | 25 |  | -1.53 | 1548 | 1595 | 0 | 227.19 |  | 35 | 14 | 56 | Y |  | 2023-02-05 00:52 | 64 | 1096 | 31 | 30 | 32 | 32 | 32 | 31 | 30 | 29 | 28 | 28 | 27 | 27 | 26 | 26 | 29 | 32 | 26 | 32 | -0.12 |  | 50 | Y | -0.2 | [8 empty] | N | N | Y | 170 | 0.48 | 64 | 84600 | 94783 | 5167 | 13800 | 07 | 2 |  | 2023-02-05 00:59 | 1548 | 95 |  | 18 | [16 empty] | 83.23 | 100 | 0 | 0 | 0 |  | 500 |  | N | N | 0 | 0 | 0 |  | 501 |  | N | N | N |  |  | Y |  |  |  | BT180180 | H
B75045 | 2023-02-04 | 2 | B |  | 2 | A | AE1022M1 | 합금강 | C1 | BM#2 | 1641 | 41 | 1673 | 1579 | 36 | 6700 |  | 1 | 0.33 | 19 |  | -2.52 | 1583 | 1658 | 0 | 21.17 | 0 | 6 | 80 | 55 | Y |  | 2023-02-05 01:10 | 71 | 1092 | 43 | 37 | 36 | 36 | 35 | 35 | 35 | 34 | 33 | 32 | 32 | 30 |  | 30 | 35 | 36 | 30 | 35 | -0.12 |  | 50 | Y | -0.2 | [7 empty] | N | N | N | Y | 220 | 0.47 | 64 | 92904 | 96520 | 1280 | 15600 | 10 | 2 |  | 2023-02-05 01:12 | 1583 | 145 |  | 50 | [16 empty] | 98.1 | 100 | 0 | 0 | 0 |  | 489 | 600 | Y | Y | 0 | 0 | 0 |  | 491 | 600 | Y | Y | N | [6 empty] | SB180180 | C
A75762 | 2023-02-04 | 1 | B |  | 11 | A | AE1055LS | 탄소강 | G-AE1055LS | BM#1 | 1626 | 39 | 1591 | 1527 | 31 | 5500 |  | 3 | 0.28 | 25 |  | -1.24 | 1553 | 1591 | 0 | 193.64 |  | 33 | 31 | 58 | Y |  | 2023-02-05 01:50 | 69 | 1095 | 25 | 27 | 29 | 30 | 30 | 30 | 30 | 29 | 29 | 28 | 28 | 28 | 29 | 29 | 29 | 30 | 28 | 30 | -0.05 | Y | 40 | Y | 0.2 | [8 empty] | N | N | Y | 210 | 0.48 | 62 | 101520 | 96413 | 5487 | 14500 | 07 | 2 |  | 2023-02-05 02:00 | 1553 | 101 |  | 25 | [16 empty] | 98.18 | 100 | 0 | 0 | 0 |  | 500 |  | N | N | 0 | 0 | 0 |  | 501 |  | N | N | N |  |  | Y |  |  |  | BT180180 | H
B75046 | 2023-02-04 | 2 | B |  | 3 | A | AE1022M1 | 합금강 | C1 | BM#2 | 1584 | 38 | 1655 | 1566 | 33 | 6200 |  | 1 | 0.34 | 16 |  | -2.38 | 1584 | 1640 | 0 | 18.93 | 0 | 10 | 73 | 52 | Y |  | 2023-02-05 02:09 | 72 | 1099 | 27 | 28 | 29 | 30 | 30 | 29 | 29 | 28 | 27 | 28 | 27 | 26 |  | 26 | 28 | 30 | 26 | 29 | -0.1 | Y | 40 | Y | -0.2 | [7 empty] | N | N | N | N | 210 | 0.47 | 65 | 101820 | 97252 | -102 | 11100 | 10 | 2 |  | 2023-02-05 02:24 | 1584 | 142 |  | 56 |  | * 후 HEAT L/D 강제개공 ID : 306, 406 | [14 empty] | 107.86 | 100 | 0 | 0 | 0 |  | 451 | 300 | Y | Y | 0 | 0 | 0 |  | 450 | 300 | Y | Y | N | [6 empty] | SB180180 | C
A75763 | 2023-02-04 | 1 | B |  | 12 | A | AE1055LS | 탄소강 | G-AE1055LS | BM#1 | 1571 | 36 | 1589 | 1533 | 24 | 5600 |  | 3 | 0.28 | 25 |  | -1.21 | 1552 | 1589 | 0 | 211.74 |  | 19 | 31 | 57 | Y |  | 2023-02-05 02:54 | 68 | 1097 | 27 | 27 | 31 | 34 | 35 | 34 | 34 | 32 | 32 | 31 | 30 | 29 | 29 | 29 | 31 | 35 | 29 | 34 | -0.11 | Y | 55 | Y | 0 | [8 empty] | N | N | Y | 200 | 0.42 | 76 | 101520 | 100249 | 5401 | 15400 | 07 | 2 |  | 2023-02-05 03:04 | 1552 | 101 |  | 26 |  | *전기로 전극교체 작업지연 20%이상 감속주입 | [14 empty] | 94.66 | 100 | 0 | 0 | 0 |  | 500 |  | N | N | 0 | 0 | 0 |  | 501 |  | N | N | N |  |  | Y |  |  |  | BT180180 | H
B75047 | 2023-02-04 | 2 | B | 잔강최소화전 | 4 | A | AE1022M1 | 합금강 | C1 | BM#2 | 1632 | 43 | 1689 | 1603 | 36 | 6800 |  | 1 | 0.36 | 16 |  | -3.01 | 1590 | 1668 | 0 | 16.53 | 0 | 37 | 1 | 27811 | N | 2 | 2023-02-05 03:16 | 78 | 1110 | 14 | 0 | 17 | 18 | 19 | 18 | 18 | 17 | 17 | 16 | 15 | 17 |  | 17 | 16 | 19 | 15 | 18 | -0.13 | Y | 30 | Y | 0.4 | [7 empty] | N | N | N | N | 200 | 0.52 | 55 | 90867 | 96901 | 1899 | 3000 | 10 | 2 |  | 2023-02-05 03:17 | 1590 | 151 |  | 58 | [16 empty] | 95 | 100 | 0 | 3100 | 0 |  | 450 | 300 | Y | Y | 0 | 3100 | 0 |  | 451 | 300 | Y | Y | N | [6 empty] | SB180180 | C
A75764 | 2023-02-04 | 1 | B |  | 13 | A | AE1055LS | 탄소강 | G-AE1055LS | BM#1 | 1633 | 36 | 1603 | 1566 | 28 | 4800 |  | 3 | 0.25 | 26 |  | -1.37 | 1560 | 1603 | 0 | 205.23 |  | 15 | 57 | 65 | Y |  | 2023-02-05 04:08 | 76 | 1098 | 29 | 29 | 32 | 34 | 35 | 35 | 34 | 33 | 33 | 32 | 31 | 30 | 29 | 28 | 31 | 35 | 28 | 29 | -0.12 | Y | 60 | Y | 0 | [8 empty] | N | N | Y | 190 | 0.4 | 79 | 101520 | 101119 | 4631 | 15100 | 07 | 2 |  | 2023-02-05 04:21 | 1560 | 102 |  | 29 |  | *전기로 전극교체 작업지연 20%이상 감속주입 | [14 empty] | 93.91 | 100 | 0 | 0 | 0 |  | 500 |  | N | N | 0 | 0 | 0 |  | 501 |  | N | N | N |  |  | Y |  |  |  | BT180180 | H
B75048 | 2023-02-04 | 2 | C | 잔강최소화 | 5 | A | KST523 | 합금강 | C1 | BM#2 | 1634 | 38 | 1662 | 1559 | 33 | 6300 |  | 1 | 0.3 | 15 |  | -2.72 | 1587 | 1650 | 10.68 | 0 | 0 | 31 | 81 | 36 | Y |  | 2023-02-05 04:14 | 78 | 1093 | -181 | -182 | 25 | 28 | 32 | 34 | 37 | 37 | 34 | 36 | 34 | 36 |  | 36 | 25 | 37 | 34 | 34 | 0.06 | Y | 20 | Y | 0.4 | [7 empty] | N | N | N | N | 190 | 0.49 | 54 | 97780 | 92717 | 383 | 15400 | 10 | 2 |  | 2023-02-05 04:24 | 1587 | 158 |  | 71 |  | * 최소화 롱노즐 재사용 | 65197F4E48CA4D39B9EF102915F14578 | [13 empty] | 108.04 | 100 | 2500 | 0 | 0 |  | 451 | 300 | Y | Y | 2500 | 0 | 0 |  | 451 | 300 | Y | Y | N | [5 empty] | Y | RB090.00 | C
A75765 | 2023-02-04 | 1 | C |  | 14 | A | AE1055LS | 탄소강 | G-AE1055LS | BM#1 | 1620 | 36 | 1589 | 1552 | 29 | 5300 |  | 3 | 0.3 | 25 |  | -1.27 | 1550 | 1589 | 0 | 203.32 |  | 35 | 15 | 85 | Y |  | 2023-02-05 05:43 | 66 | 1093 | 26 | 26 | 30 | 30 | 31 | 30 | 29 | 29 | 28 | 27 | 26 | 25 | 23 | 23 | 27 | 31 | 23 | 30 | -0.16 | Y | 50 | Y | 0 | [8 empty] | N | N | Y | 180 | 0.4 | 75 | 101520 | 95075 | 4875 | 15400 | 07 | 2 |  | 2023-02-05 05:51 | 1550 | 89 |  | 15 |  | *전공정 요청으로 감속주입-감속주입 20%이상으로 이상재및 생관통보 (전기로 전극교체) | [14 empty] | 99.43 | 100 | 0 | 0 | 0 |  | 500 |  | N | N | 0 | 0 | 0 |  | 501 |  | N | N | N |  |  | Y |  |  |  | BT180180 | H
B75049 | 2023-02-04 | 2 | C |  | 6 | A | KST523 | 합금강 | C1 | BM#2 | 1632 | 41 | 1673 | 1588 | 37 | 6800 |  | 1 | 0.34 | 16 |  | -2.15 | 1596 | 1659 | 7.29 | 0 | 0 | 6 | 81 | 16 | Y |  | 2023-02-05 05:34 | 87 | 1094 | 34 | 6 | 43 | 47 | 49 | 49 | 49 | 47 | 46 | 44 | 42 | 39 | 36 | 32 | 41 | 49 | 32 | 49 | -0.38 | Y | 45 | Y | -0.8 | [7 empty] | N | N | N | N | 180 | 0.51 | 64 | 94312 | 102832 | -132 | 15000 | 10 | 2 |  | 2023-02-05 05:36 | 1596 | 146 |  | 46 | [16 empty] | 94.22 | 100 | 0 | 0 | 0 |  | 451 | 300 | Y | Y | 0 | 0 | 0 |  | 451 | 300 | Y | Y | N | [6 empty] | RB230.00 | C
B75050 | 2023-02-04 | 2 | C |  | 7 | A | KST523 | 합금강 | C1 | BM#2 | 1646 | 51 | 1665 | 1576 | 42 | 7400 |  | 1 | 0.31 | 20 |  | -2.17 | 1564 | 1651 | 7.55 | 0 | 0 | 10 | 74 | 35 | Y |  | 2023-02-05 06:59 | 55 | 1099 | 28 | 27 | 30 | 31 | 31 | 32 | 32 | 31 | 30 | 30 | 30 | 29 | 28 | 27 | 30 | 32 | 27 | 31 | -0.12 | Y | 40 | Y | -0.2 | [7 empty] | Y | Y | Y | Y | 170 | 0.47 | 66 | 92448 | 97892 | 2858 | 15100 | 10 | 2 |  | 2023-02-05 07:06 | 1564 | 146 |  | 25 | [16 empty] | 94.43 | 100 | 0 | 0 | 0 |  | 490 | 600 | Y | Y | 0 | 0 | 0 |  | 491 | 600 | Y | Y | N | [6 empty] | RB280.00 | C
A75766 | 2023-02-04 | 1 | C |  | 15 | A | AE1055LS | 탄소강 | G-AE1055LS | BM#1 | 1622 | 40 | 1598 | 1548 | 29 | 4900 |  | 3 | 0.28 | 25 |  | 0 | 1589 | 1589 | 0 | 217.52 |  | 33 | 32 | 102 | Y |  | 2023-02-05 06:49 | 105 | 1098 | 21 | 21 | 22 | 23 | 23 | 23 | 22 | 21 | 21 | 20 | 19 | 18 | 18 | 16 | 20 | 23 | 16 | 23 | -0.12 | Y | 60 | Y | -0.1 | [8 empty] | N | N | Y | 170 | 0.4 | 75 | 84600 | 95276 | 4724 | 15200 | 07 | 2 |  | 2023-02-05 07:01 | 1589 | 105 |  | 26 |  | *전공정 요청으로 감속주입-감속주입 20%이상으로 이상재및 생관통보 (전기로 전극교체) *산소랜싱 | [14 empty] | 82.7 | 100 | 0 | 0 | 0 |  | 500 |  | N | N | 0 | 0 | 0 |  | 501 |  | N | N | N |  |  | Y |  |  |  | BT180180 | H
B75051 | 2023-02-05 | 2 | C |  | 8 | A | KST523 | 합금강 | C1 | BM#2 | 1616 | 38 | 1651 | 1574 | 33 | 6600 |  | 1 | 0.35 | 19 |  | -2.68 | 1564 | 1648 | 15.34 | 0 | 0 | 37 | 2 | 36 | Y |  | 2023-02-05 07:58 | 55 | 1101 | 25 | 25 | 24 | 23 | 23 | 23 | 23 | 23 | 21 | 19 | 18 | 17 | 16 | 14 | 20 | 24 | 14 | 23 | -0.17 |  | 60 | Y | -0.2 | [7 empty] | Y | Y | Y | Y | 170 | 0.47 | 70 | 100309 | 103815 | 2235 | 15300 | 10 | 2 |  | 2023-02-05 08:05 | 1564 | 127 |  | 32 | [16 empty] | 95.99 | 100 | 0 | 0 | 0 |  | 490 | 600 | Y | Y | 0 | 0 | 0 |  | 492 | 600 | Y | Y | N | [6 empty] | RB260.00 | C
A75767 | 2023-02-05 | 1 | C |  | 16 | A | AE1055LS | 탄소강 | G-AE1055LS | BM#1 | 1593 | 41 | 1585 | 1535 | 37 | 6700 |  | 3 | 0.28 | 25 |  | -1.57 | 1545 | 1594 | 0 | 257.65 |  | 19 | 32 | 94 | Y |  | 2023-02-05 08:07 | 61 | 1093 | 16 | 17 | 20 | 23 | 24 | 24 | 24 | 24 | 23 | 23 | 22 | 21 | 20 | 18 | 21 | 24 | 18 | 24 | -0.1 | Y | 60 | Y | 0 | [8 empty] | N | N | Y | 210 | 0.4 | 83 | 101520 | 102906 | 4994 | 14900 | 07 | 2 |  | 2023-02-05 08:14 | 1545 | 112 |  | 23 |  | *전공정 요청으로 감속주입-감속주입 20%이상으로 이상재및 생관통보 (전기로 전극교체) *롱노즐 교체 15회사용 - 사용횟수 | [14 empty] | 92.37 | 100 | 0 | 0 | 0 |  | 500 |  | N | N | 0 | 0 | 0 |  | 501 |  | N | N | N |  |  | Y | Y |  |  | BT180180 | H
B75052 | 2023-02-05 | 2 | C |  | 9 | A | KST523 | 합금강 | C1 | BM#2 | 1626 | 39 | 1632 | 1590 | 34 | 5800 |  | 1 | 0.35 | 15 |  | -2.73 | 1569 | 1631 | 6.39 | 0 | 0 | 31 | 82 | 36 | Y |  | 2023-02-05 09:05 | 60 | 1095 | 11 | 19 | 25 | 28 | 30 | 31 | 32 | 31 | 31 | 30 | 30 | 29 | 27 | 25 | 27 | 32 | 25 | 31 | -0.2 | Y | 35 | Y | -0.4 | [7 empty] | Y | Y | Y | Y | 220 | 0.47 | 68 | 99195 | 99632 | 2068 | 15400 | 10 | 2 |  | 2023-02-05 09:15 | 1569 | 128 |  | 36 | [16 empty] | 98.7 | 100 | 0 | 0 | 0 |  | 491 | 600 | Y | Y | 0 | 0 | 0 |  | 491 | 600 | Y | Y | N | [6 empty] | RB120.00 | C
A75768 | 2023-02-05 | 1 | C |  | 17 | A | AE1055LS | 탄소강 | G-AE1055LS | BM#1 | 1651 | 41 | 1595 | 1581 | 27 | 4200 |  | 3 | 0.28 | 25 |  | -1.71 | 1547 | 1599 | 0 | 198.11 |  | 15 | 58 | 79 | Y |  | 2023-02-05 09:05 | 63 | 1096 | 16 | 16 | 17 | 19 | 20 | 21 | 21 | 21 | 21 | 21 | 20 | 20 | 20 | 20 | 20 | 21 | 20 | 21 | -0.03 | Y | 40 | Y | 0 | [8 empty] | N | N | Y | 200 | 0.48 | 62 | 101520 | 94890 | 5210 | 15300 | 07 | 2 |  | 2023-02-05 09:12 | 1547 | 126 |  | 49 |  | *전공정 요청으로 감속주입-감속주입 20%이상으로 이상재및 생관통보 (전기로 작업지연) 106.206 | [14 empty] | 99.63 | 100 | 0 | 0 | 0 |  | 500 |  | N | N | 0 | 0 | 0 |  | 501 |  | N | N | N |  |  | Y |  |  |  | BT180180 | H
B75053 | 2023-02-05 | 2 | C |  | 10 | A | KST523 | 합금강 | C1 | BM#2 | 1629 | 40 | 1631 | 1608 | 29 | 5000 |  | 1 | 0.29 | 15 |  | -2.72 | 1571 | 1631 | 4.29 | 0 | 0 | 6 | 82 | 41 | Y |  | 2023-02-05 10:13 | 62 | 1101 | 23 | 22 | 30 | 33 | 34 | 35 | 35 | 35 | 34 | 33 | 32 | 31 | 29 | 29 | 32 | 35 | 29 | 35 | -0.15 | Y | 40 | Y | -0.2 | [7 empty] | N | N | N | N | 210 | 0.47 | 66 | 108813 | 99419 | 981 | 14500 | 10 | 2 |  | 2023-02-05 10:20 | 1571 | 116 |  | 36 | [16 empty] | 111.32 | 100 | 0 | 0 | 0 |  | 451 | 300 | Y | Y | 0 | 0 | 0 |  | 451 | 300 | Y | Y | N | [6 empty] | BT180180 | C
A75769 | 2023-02-05 | 1 | C |  | 18 | A | AE1055LS | 탄소강 | G-AE1055LS | BM#1 | 1628 | 40 | 1596 | 1556 | 29 | 5000 |  | 3 | 0.27 | 25 |  | -1.63 | 1552 | 1602 | 0 | 197.9 |  | 35 | 16 | 66 | Y |  | 2023-02-05 10:11 | 68 | 1092 | 19 | 19 | 19 | 19 | 20 | 20 | 20 | 19 | 19 | 18 | 17 | 17 | 16 | 16 | 18 | 20 | 16 | 20 | -0.08 | Y | 50 | Y | 0 | [8 empty] | N | N | Y | 190 | 0.4 | 71 | 101520 | 90690 | 6410 | 15700 | 07 | 2 |  | 2023-02-05 10:27 | 1552 | 124 |  | 46 |  | *전공정 요청으로 감속주입-감속주입 20%이상으로 이상재및 생관통보 (전기로 작업지연) | [14 empty] | 103.91 | 100 | 0 | 0 | 0 |  | 500 |  | N | N | 0 | 0 | 0 |  | 501 |  | N | N | N |  |  | Y |  |  |  | BT180180 | H
B75054 | 2023-02-05 | 2 | C |  | 11 | A | KST523 | 합금강 | C1 | BM#2 | 1587 | 39 | 1643 | 1563 | 34 | 6700 |  | 1 | 0.27 | 15 |  | -2.56 | 1571 | 1629 | 4.52 | 0 | 0 | 10 | 75 | 51 | Y |  | 2023-02-05 11:33 | 62 | 1097 | 24 | 27 | 30 | 32 | 32 | 32 | 32 | 31 | 31 | 30 | 29 | 29 | 28 | 27 | 30 | 32 | 27 | 32 | -0.1 | Y | 50 | Y | -0.2 | [7 empty] | N | N | N | N | 200 | 0.47 | 67 | 101532 | 102193 | 207 | 16100 | 10 | 2 |  | 2023-02-05 11:35 | 1571 | 112 |  | 24 |  | *전공정 요청 감속주입 | [14 empty] | 100.83 | 100 | 0 | 0 | 0 |  | 451 | 300 | N | Y | 0 | 0 | 0 |  | 451 | 300 | N | Y | N | [6 empty] | BT180180 | C
A75770 | 2023-02-05 | 1 | C |  | 19 | A | AE1055LS | 탄소강 | G-AE1055LS | BM#1 | 1664 | 41 | 1597 | 1581 | 27 | 4600 |  | 3 | 0.26 | 25 |  | -1.53 | 1549 | 1597 | 0 | 190.45 |  | 33 | 33 | 66 | Y |  | 2023-02-05 11:37 | 65 | 1103 | 15 | 15 | 18 | 21 | 23 | 23 | 23 | 23 | 22 | 21 | 20 | 20 | 19 | 17 | 20 | 23 | 17 | 23 | -0.1 | Y | 60 | Y | -0.2 | [8 empty] | N | N | Y | 180 | 0.4 | 79 | 101520 | 99850 | 7100 | 15300 | 07 | 2 |  | 2023-02-05 11:58 | 1549 | 116 |  | 32 |  | *전공정 요청으로 감속주입-감속주입 20%이상으로 이상재및 생관통보 (전기로 전극교체) | [6 empty] | E404A61631754219B25B346377090536 | D2BC9783E266418A924898F9AD4ED941 | E21AECFA720D4CCD894FDBD4D22ACF56 |  | 7703A02D07F64F428C5D7F68FC9549C7 | A197D797427B4191B6EB822DD8B63C81 | 5B5D8A911DA24C72964F7B337C19F57E |  | 94.48 | 100 | 0 | 0 | 0 |  | 500 |  | N | N | 0 | 0 | 0 |  | 501 |  | N | N | N |  |  | Y |  |  |  | BT180180 | H
B75055 | 2023-02-05 | 2 | A | TUNDISH교체전 | 12 | A | KST523 | 합금강 | C1 | BM#2 | 1605 | 45 | 1658 | 1526 | 41 | 8400 |  | 1 | 0.29 | 16 |  | -2.71 | 1576 | 1646 | 8.24 | 0 | 0 | 37 | 3 | 60 | Y |  | 2023-02-05 12:47 | 67 | 1094 | 24 | 35 | 38 | 40 | 42 | 42 | 41 | 40 | 39 | 38 | 37 |  |  | 37 | 38 | 42 | 37 | 0 | -0.17 | Y | 30 | Y | -0.2 | [7 empty] | N | N | N | N | 190 | 0.47 | 55 | 76802 | 81248 | 15252 | 2300 | 10 | 2 |  | 2023-02-05 12:51 | 1576 | 114 |  | 19 |  | *전공정 요청 감속주입 *후HEAT 첫 온도가 너무낮아(73개) 15T 내림. *후.HEAT LD 상태 안좋아 램핑다운 정상적으로 불가해 테일부 500MM추가절단 요청 | A6A68DFAB1EC447DA7830565382F4AAA | 5C31DF59967A46CCBF1FC7C335713A77 | B4DDDE88231F4C8EB0871F05E3C9AD27 | [11 empty] | 81.62 | 100 | 0 | 3000 | 0 |  | 451 | 300 | Y | Y | 0 | 3000 | 0 |  | 451 | 300 | Y | Y | N | [6 empty] | BT180180 | C
A75771 | 2023-02-05 | 1 | A | TUNDISH교체전 | 20 | A | AE1055LS | 탄소강 | G-AE1055LS | BM#1 | 1618 | 40 | 1599 | 1555 | 33 | 5400 |  | 3 | 0.26 | 25 |  | -1.47 | 1553 | 1599 | 0 | 196.28 |  | 19 | 33 | 62 | Y |  | 2023-02-05 12:49 | 69 | 1100 | 17 | 19 | 22 | 24 | 25 | 25 | 25 | 24 | 24 | 23 | 23 | 22 | 21 | 21 | 22 | 25 | 21 | 25 | -0.09 | Y | 45 | Y | 0 | [8 empty] | N | N | M | 170 | 0.41 | 77 | 80733 | 95502 | 5698 | 2000 | 07 | 2 |  | 2023-02-05 12:58 | 1553 | 123 |  | 42 |  | *전공정 요청으로 감속주입-감속주입 20%이상으로 이상재및 생관통보 (전기로 전극교체) | 586DC59C157742EB8E83B2C71136B6D6 | 36353FBC136C464EB061F87CDF08F5C3 | [12 empty] | 78.76 | 100 | 0 | 3500 | 0 |  | 500 |  | N | N | 0 | 3500 | 0 |  | 501 |  | N | N | N |  |  | Y |  |  |  | BT180180 | H
B75056 | 2023-02-05 | 2 | A | TUNDISH교체 | 1 | A | SNCM439P | 합금강 | SNCM439계 | BM#2 | 1628 | 46 | 1651 | 1527 | 43 | 8900 |  | 1 | 0.25 | 24 |  | 0 | 1564 | 1648 | 11.86 | 0 | 0 | 31 | 83 | 67 | Y |  | 2023-02-05 13:56 | 77 | 1093 | -223 | -1 | 33 | 33 | 40 | 43 | 46 | 46 | 46 | 46 | 46 | 46 | 45 | 45 | 41 | 46 | 45 | 46 | -0.03 |  | 30 | Y | -0.2 |  | 2.08 | 2.08 |  |  |  |  | N | N | N | N | 220 | 0.47 | 60 | 96672 | 94411 | 4739 | 15600 | 01 | 1 |  | 2023-02-05 14:01 | 1564 | 125 |  | 25 |  | * T/D FLUX 용탕부: 120 KG / 유탕부: 10KG 투입. *첫 HEAT 온도 낮아 램핑업 .20으로 스타트 해 헤드부 500MM추가절단 요청 | [14 empty] | 100.6 | 100 | 1200 | 0 | 0 |  | 652 | 400 | Y | N | 1200 | 0 | 0 |  | 650 | 400 | Y | N | Y | [6 empty] | RB120.00 | C
A75772 | 2023-02-05 | 1 | A | TUNDISH교체 | 1 | B | SCR420HCS | 소입성보증강 | C | BM#1 | 1643 | 48 | 1633 | 1566 | 40 | 8100 |  | 3 | 0.28 | 20 |  | -1.56 | 1608 | 1648 | 0 | 182.84 |  | 15 | 59 | 79 | Y |  | 2023-02-05 14:22 | 97 | 1098 | -688 | -29 | 22 | 15 | 17 | 22 | 25 | 28 | 29 | 30 | 31 | 32 | 32 | 32 | 25 | 32 | 32 | 32 | 0 |  | 15 | Y | 0 |  | 1.94 | 1.94 |  |  |  |  | N | N | N | N | 210 | 0.39 | 74 | 101532 | 98370 | 4430 | 15000 | 02 | 1 |  | 2023-02-05 14:32 | 1608 | 132 |  | 47 |  | *T/D FLUX 유:10,용:120kg *전공정 요청으로 감속주입-감속주입 20%이상으로 이상재및 생관통보 (전기로 해체기이용 로각정리) | [14 empty] | 98.19 | 100 | 700 | 0 | 0 |  | 0 |  | Y | Y | 700 | 0 | 0 |  | 0 |  | Y | Y | N |  | Y |  |  |  |  | BT180180 | H
B75057 | 2023-02-05 | 2 | A |  | 2 | A | SNCM439P | 합금강 | SNCM439계 | BM#2 | 1610 | 46 | 1637 | 1551 | 42 | 7900 |  | 1 | 0.27 | 19 |  | -2.5 | 1556 | 1628 | 9.63 | 0 | 0 | 6 | 83 | 63 | Y |  | 2023-02-05 15:00 | 69 | 1092 | 44 | 45 | 45 | 46 | 47 | 46 | 45 | 45 | 44 | 43 | 43 | 41 | 40 | 40 | 44 | 47 | 40 | 45 | -0.16 | Y | 45 | Y | 0 | [7 empty] | Y | Y | Y | N | 220 | 0.45 | 67 | 87053 | 94123 | 2227 | 15100 | 01 | 1 |  | 2023-02-05 15:01 | 1556 | 116 |  | 22 |  | *온도초과로 사이즈 변경요청 . (생관요청으로 준빅 작업함.) | [14 empty] | 92.96 | 100 | 0 | 0 | 0 |  | 651 | 400 | Y | N | 0 | 0 | 0 |  | 650 | 400 | Y | N | Y | [6 empty] | RB115.00 | C
B75058 | 2023-02-05 | 2 | A | 잔강최소화전 | 3 | A | SNCM439P | 합금강 | SNCM439계 | BM#2 | 1614 | 47 | 1626 | 1532 | 40 | 8000 |  | 1 | 0.25 | 19 |  | -2.18 | 1555 | 1615 | 7.02 | 0 | 0 | 10 | 76 | 65 | Y |  | 2023-02-05 16:11 | 68 | 1095 | 37 | 36 | 42 | 44 | 46 | 46 | 45 | 44 | 43 | 41 | 41 | 40 | 38 | 35 | 41 | 46 | 35 | 0 | -0.22 | Y | 50 | Y | -0.4 | [7 empty] | N | Y | Y | N | 210 | 0.44 | 72 | 93418 | 99098 | 902 | 3000 | 01 | 1 |  | 2023-02-05 16:18 | 1555 | 108 |  | 18 |  | *주입말 전공정 지연 304~6 404~6 20%이상감속주입 이상공정등록 및 생관통보 | 6A1DEE5519FE48BE9584CCFCC95877E2 | [13 empty] | 96.26 | 100 | 0 | 3239 | 0 |  | 651 | 400 | Y | N | 0 | 3393 | 0 |  | 650 | 400 | Y | N | Y | [6 empty] | RB115.00 | C
A75773 | 2023-02-05 | 1 | A |  | 2 | A | SCR420HCS | 소입성보증강 | C | BM#1 | 1637 | 48 | 1635 | 1574 | 38 | 6800 |  | 3 | 0.29 | 17 |  | -1.41 | 1603 | 1635 | 0 | 147.56 |  | 35 | 17 | 92 | Y |  | 2023-02-05 15:18 | 92 | 1101 | 32 | 32 | 26 | 24 | 24 | 25 | 24 | 24 | 24 | 23 | 23 | 23 | 22 | 20 | 24 | 26 | 20 | 24 | -0.08 | Y | 75 | Y | 0 | [7 empty] | N | N | N | N | 200 | 0.4 | 84 | 135376 | 103491 | 2459 | 14700 | 02 | 1 |  | 2023-02-05 15:28 | 1603 | 144 |  | 66 |  | *전공정 요청으로 감속주입-감속주입 20%이상으로 이상재및 생관통보 (전기로 해체기이용 로각정리) *유사강종 연연주 혼탕부 성분 확인 ID:106~108.206~208 *L/D 도착지연으로 L/D 잔강 4ton 이월 | [14 empty] | 125.99 | 100 | 0 | 0 | 0 |  | 410 |  | Y | Y | 0 | 0 | 0 |  | 411 |  | Y | Y | N |  | N |  |  |  |  | BT180180 | H
A75774 | 2023-02-05 | 1 | A |  | 3 | A | SCR420HON | 소입성보증강 | C | BM#1 | 1621 | 43 | 1600 | 1543 | 38 | 7200 |  | 3 | 0.32 | 20 |  | -1.21 | 1570 | 1600 | 0 | 198.16 |  | 33 | 34 | 134 | Y |  | 2023-02-05 17:35 | 60 | 1097 | 18 | 17 | 18 | 20 | 19 | 19 | 17 | 16 | 15 | 15 | 15 | 14 | 14 | 14 | 16 | 20 | 14 | 15 | -0.12 | Y | 50 | Y | 0 | [7 empty] | N | N | N | N | 190 | 0.48 | 65 | 50766 | 103033 | 3367 | 14400 | 02 | 1 |  | 2023-02-05 17:47 | 1570 | 90 |  | 14 |  | *유사강종 연연주 혼탕부 성분 확인 ID:101.201 *전공정 요청으로 감속주입-감속주입 (전기로 해체기이용 로각정리) | [14 empty] | 47.01 | 100 | 0 | 0 | 0 |  | 410 |  | Y | Y | 0 | 0 | 0 |  | 411 |  | Y | Y | N |  | Y | N |  |  |  | BT180180 | H
B75059 | 2023-02-05 | 2 | A | 잔강최소화 | 4 | B | AE4330VM2 | 합금강 | SNCM439계 | BM#2 | 1584 | 49 | 1624 | 1539 | 46 | 9400 |  | 1 | 0.26 | 22 |  | -2.08 | 1563 | 1630 | 8.9 | 0 | 0 | 37 | 4 | 83 | Y |  | 2023-02-05 17:35 | 70 | 1097 | -159 | 14 | 36 | 39 | 39 | 39 | 38 | 37 | 37 | 36 | 35 | 34 | 32 | 32 | 30 | 39 | 32 | 39 | -0.14 | Y | 50 | Y | 0 |  |  |  | 1.4 |  |  |  | N | N | N | N | 200 | 0.43 | 67 | 95836 | 102812 | 888 | 16300 | 01 | 1 |  | 2023-02-05 17:35 | 1563 | 123 |  | 21 | [16 empty] | 93.86 | 100 | 3192 | 0 | 0 |  | 650 | 400 | Y | Y | 3038 | 0 | 0 |  | 650 | 400 | Y | Y | Y | [6 empty] | RB190.50 | C
A75775 | 2023-02-05 | 1 | A |  | 4 | A | SCR420HON | 소입성보증강 | C | BM#1 | 1634 | 40 | 1623 | 1573 | 29 | 5600 |  | 3 | 0.3 | 20 |  | -1.76 | 1578 | 1623 | 0 | 189.67 |  | 19 | 34 | 132 | Y |  | 2023-02-05 18:33 | 68 | 1098 | 14 | 17 | 20 | 23 | 23 | 22 | 22 | 21 | 21 | 21 | 20 | 19 | 20 | 20 | 20 | 23 | 19 | 21 | -0.1 | Y | 40 | Y | 0.2 | [7 empty] | N | N | N | N | 180 | 0.49 | 63 | 101532 | 96175 | 3375 | 15600 | 02 | 1 |  | 2023-02-05 18:44 | 1578 | 93 |  | 23 |  | *전공정 요청으로 감속주입-감속주입 (전기로 해체기이용 로각정리) | [14 empty] | 100.38 | 100 | 0 | 0 | 0 |  | 410 |  | Y | Y | 0 | 0 | 0 |  | 411 |  | Y | Y | N |  | Y | N |  |  |  | BT180180 | H
B75060 | 2023-02-05 | 2 | A |  | 5 | A | AE4330VM2 | 합금강 | SNCM439계 | BM#2 | 1620 | 49 | 1638 | 1546 | 46 | 9400 |  | 1 | 0.31 | 18 |  | -2.71 | 1571 | 1635 | 8.35 | 0 | 0 | 18 | 46 | 22373 | Y |  | 2023-02-05 18:30 | 78 | 1223 | 30 | 28 | 29 | 30 | 33 | 34 | 34 | 33 | 32 | 31 | 30 | 29 | 28 | 25 | 30 | 34 | 25 | 30 | -0.2 | Y | 45 | Y | -0.4 |  |  |  | 1.38 |  |  |  | N | N | N | N | 190 | 0.45 | 69 | 92819 | 98829 | 1071 | 15700 | 01 | 1 |  | 2023-02-05 18:31 | 1571 | 131 |  | 34 | [16 empty] | 93.43 | 100 | 0 | 0 | 0 |  | 650 | 400 | Y | Y | 0 | 0 | 0 |  | 650 | 400 | Y | Y | Y | [6 empty] | RB184.15 | C
A75776 | 2023-02-05 | 1 | A |  | 5 | A | SCR420HON | 소입성보증강 | C | BM#1 | 1624 | 42 | 1616 | 1561 | 36 | 6900 |  | 3 | 0.31 | 20 |  | -1.25 | 1584 | 1616 | 0 | 182.02 |  | 15 | 60 | 92 | Y |  | 2023-02-05 19:39 | 74 | 1095 | 19 | 24 | 28 | 30 | 31 | 30 | 29 | 28 | 27 | 27 | 26 | 26 | 25 | 25 | 27 | 31 | 25 | 0 | -0.13 | Y | 45 | Y | 0 | [7 empty] | N | N | N | N | 170 | 0.48 | 67 | 101532 | 105548 | 5002 | 14700 | 02 | 1 |  | 2023-02-05 19:56 | 1584 | 95 |  | 21 |  | *전공정 요청으로 감속주입-감속주입 (전기로 해체기이용 로각정리) | [14 empty] | 10153200 | 100 | 0 | 0 | 0 |  | 410 |  | Y | Y | 0 | 0 | 0 |  | 411 |  | Y | Y | N |  | Y |  |  |  |  | BT180180 | H
B75061 | 2023-02-05 | 2 | A |  | 6 | A | AE4330VM2 | 합금강 | SNCM439계 | BM#2 | 1603 | 44 | 1643 | 1548 | 42 | 8300 |  | 1 | 0.29 | 22 |  | -2.33 | 1562 | 1632 | 17.36 | 0 | 0 | 6 | 84 | 72 | Y |  | 2023-02-05 19:27 | 69 | 1094 | 21 | 21 | 27 | 28 | 31 | 32 | 31 | 30 | 29 | 27 | 26 | 23 | 22 | 16 | 26 | 32 | 16 | 0 | -0.36 | Y | 45 | Y | -0.6 |  |  |  | 0.88 |  |  |  | Y | Y | Y | N | 180 | 0.45 | 68 | 94087 | 97616 | 1484 | 15900 | 01 | 1 |  | 2023-02-05 19:28 | 1562 | 141 |  | 48 | [16 empty] | 96.01 | 100 | 0 | 0 | 0 |  | 651 | 600 | Y | Y | 0 | 0 | 0 |  | 650 | 600 | Y | Y | Y | [6 empty] | RB215.90 | C
A75777 | 2023-02-05 | 1 | B |  | 6 | A | SCR420HON | 소입성보증강 | C | BM#1 | 1593 | 41 | 1632 | 1544 | 34 | 6300 |  | 3 | 0.31 | 20 |  | -1.57 | 1592 | 1632 | 0 | 214.59 |  | 35 | 18 | 73 | Y |  | 2023-02-05 20:38 | 82 | 1095 | 24 | 23 | 28 | 32 | 34 | 34 | 34 | 34 | 32 | 33 | 32 | 31 | 30 | 30 | 31 | 34 | 30 | 34 | -0.09 | Y | 45 | Y | 0 | [7 empty] | N | N | N | N | 210 | 0.5 | 62 | 101532 | 100009 | 3941 | 14800 | 02 | 1 |  | 2023-02-05 20:53 | 1592 | 107 |  | 32 |  | *전공정 요청으로 감속주입-감속주입 (전기로 해체기이용 로각정리) | [14 empty] | 96.7 | 100 | 0 | 0 | 0 |  | 410 |  | Y | Y | 0 | 0 | 0 |  | 411 |  | Y | Y | N |  | Y |  |  |  |  | BT180180 | H
B75062 | 2023-02-05 | 2 | B |  | 7 | A | AE4330VM2 | 합금강 | SNCM439계 | BM#2 | 1647 | 45 | 1637 | 1577 | 40 | 7600 |  | 1 | 0.58 | 18 |  | -2.07 | 1569 | 1629 | 9.31 | 0 | 0 | 10 | 77 | 52 | Y |  | 2023-02-05 20:31 | 76 | 1096 | 12 | 12 | 21 | 26 | 28 | 29 | 28 | 27 | 26 | 25 | 24 | 23 | 21 | 17 | 23 | 29 | 17 | 0 | -0.27 | Y | 45 | Y | -0.4 |  |  |  | 0.95 |  |  |  | Y | Y | Y | N | 170 | 0.45 | 71 | 97346 | 102110 | -210 | 15700 | 01 | 1 |  | 2023-02-05 20:31 | 1569 | 152 |  | 53 | [16 empty] | 97.64 | 100 | 0 | 0 | 0 |  | 650 | 400 | Y | Y | 0 | 0 | 0 |  | 650 | 400 | Y | Y | Y | [6 empty] | RB114.30 | C
A75778 | 2023-02-05 | 1 | B |  | 7 | A | SCR420HON | 소입성보증강 | C | BM#1 | 1600 | 42 | 1626 | 1531 | 36 | 6900 |  | 3 | 0.31 | 20 |  | -1.46 | 1588 | 1626 | 0 | 231.14 |  | 33 | 35 | 65 | Y |  | 2023-02-05 21:39 | 78 | 1097 | 29 | 27 | 30 | 29 | 31 | 32 | 30 | 30 | 30 | 30 | 29 | 28 | 28 | 28 | 30 | 32 | 28 | 30 | -0.1 | Y | 40 | Y | 0 | [7 empty] | N | N | N | N | 200 | 0.48 | 63 | 101532 | 95725 | 3475 | 15600 | 02 | 1 |  | 2023-02-05 21:54 | 1588 | 113 |  | 34 |  | *전기로2기 작업지연 밸런스위해 감속주입 20%이상 감속주입 ID:105.106.205.206 | [14 empty] | 100.78 | 100 | 0 | 0 | 0 |  | 410 |  | Y | Y | 0 | 0 | 0 |  | 411 |  | Y | Y | N |  | Y |  |  |  |  | BT180180 | H
B75063 | 2023-02-05 | 2 | B | TUNDISH교체전 | 8 | B | AE4330VM2 | 합금강 | SNCM439계 | BM#2 | 1575 | 45 | 1639 | 1545 | 40 | 8300 |  | 1 | 0.25 | 18 |  | 0 | 1569 | 1629 | 8.66 | 0 | 0 | 37 | 5 | 32 | Y |  | 2023-02-05 21:36 | 76 | 1096 | 12 | 20 | 28 | 32 | 33 | 33 | 32 | 30 | 29 | 28 | 26 | 24 | 22 | 17 | 26 | 33 | 17 | 0 | -0.32 | Y | 50 | Y | -0.6 |  |  |  | 1.46 |  |  |  | N | N | N | N | 170 | 0.45 | 71 | 107356 | 100816 | 984 | 2000 | 01 | 1 |  | 2023-02-05 21:48 | 1569 | 149 |  | 60 |  |  | A651305650844BCA9EA0AB6CD60242D7 | 81E59756059845909BD475D8BC09B186 | 049DEA0857F746788B91C22C4AC8D946 | [11 empty] | 108.33 | 100 | 0 | 2500 | 0 |  | 651 | 400 | Y | Y | 0 | 3000 | 0 |  | 650 | 400 | Y | Y | Y | [6 empty] | RB127.00 | C
A75779 | 2023-02-05 | 1 | B |  | 8 | A | SCR420HON | 소입성보증강 | C | BM#1 | 1635 | 42 | 1627 | 1578 | 34 | 5800 |  | 3 | 0.31 | 20 |  | -1.89 | 1576 | 1627 | 0 | 230.6 |  | 19 | 35 | 63 | Y |  | 2023-02-05 22:47 | 66 | 1095 | 26 | 26 | 26 | 26 | 26 | 26 | 25 | 24 | 24 | 23 | 22 | 22 | 22 | 21 | 24 | 26 | 21 | 26 | -0.08 | Y | 60 | Y | 0 | [7 empty] | N | N | N | N | 190 | 0.47 | 68 | 101532 | 101632 | 2468 | 13100 | 02 | 1 |  | 2023-02-05 22:57 | 1576 | 110 |  | 31 | [16 empty] | 95.47 | 100 | 0 | 0 | 0 |  | 410 |  | Y | Y | 0 | 0 | 0 |  | 411 |  | Y | Y | N |  | Y |  |  |  |  | BT180180 | H
B75064 | 2023-02-05 | 2 | B | TUNDISH교체 | 1 | A | SM45CM3 | 탄소강 | SM45C | BM#2 | 1584 | 56 | 1666 | 1543 | 53 | 9400 |  | 1 | 0.39 | 18 |  | -3.22 | 1579 | 1666 | 0 | 48.26 | 0 | 18 | 47 | 37 | Y |  | 2023-02-05 23:08 | 88 | 1091 | 21 | 24 | 24 | 24 | 24 | 24 | 22 | [6 empty] | 22 | 23 | 24 | 22 | 24 | -0.1 |  | 20 | Y | -0.4 |  | 1.62 | 1.62 |  |  |  |  | Y | Y | Y | Y | 220 | 0.47 | 59 | 96270 | 87967 | 7383 | 14900 | 11 | 2 |  | 2023-02-05 23:11 | 1579 | 182 |  | 64 |  | * T/D FLUX 용탕부: 120 KG / 유탕부: 10KG 투입. | ADC130094D9E4E39A860417C8F32BCAF | [13 empty] | 102.41 | 100 | 1000 | 0 | 0 |  | 651 | 700 | Y | Y | 1000 | 0 | 0 |  | 650 | 700 | Y | Y | N |  | Y |  |  |  |  | RB114.30 | C
A75780 | 2023-02-05 | 1 | B |  | 9 | A | SCR420HON | 소입성보증강 | C | BM#1 | 1612 | 41 | 1645 | 1561 | 34 | 6500 |  | 3 | 0.32 | 20 |  | -1.83 | 1597 | 1645 | 0 | 227.51 |  | 15 | 61 | 73 | Y |  | 2023-02-05 23:51 | 87 | 1093 | 20 | 22 | 30 | 35 | 37 | 39 | 39 | 40 | 40 | 39 | 39 | 38 |  | 38 | 35 | 40 | 38 | 39 | -0.03 | Y | 20 | Y | -0.2 | [7 empty] | N | N | N | N | 180 | 0.52 | 58 | 152298 | 97349 | -399 | 14500 | 02 | 1 |  | 2023-02-05 23:59 | 1597 | 113 |  | 36 |  | *전공정요청 L/D잔강 이월 안함-이상재등록 *유사강종 연연주 혼탕부 성분 확인 ID:107~109.207~209 | [6 empty] | 3E84899DA3E946B8A5A0CA2A6C073F5A | 4AF68F59E0CB4E109FE812A9DC2BD6C0 | E1E55D82EA8244A5A2A2DD07C292673F |  | BB6DCE98E4B2462FB65931EBD07C6604 | 2BCE4369D7614088A2B89F5B6F41D8C2 | A9F4EE8F974A4843A8D327A224001B23 |  | 154.3 | 100 | 0 | 0 | 0 |  | 410 |  | Y | Y | 0 | 0 | 0 |  | 411 |  | Y | Y | N |  | N |  |  |  |  | BT180180 | H
B75065 | 2023-02-05 | 2 | B |  | 2 | A | SM45CM3 | 탄소강 | SM45C | BM#2 | 1587 | 44 | 1641 | 1574 | 35 | 6100 |  | 1 | 0.31 | 16 |  | -2.38 | 1567 | 1635 | 0 | 22.66 | 0 | 6 | 85 | 47 | Y |  | 2023-02-06 00:25 | 76 | 1099 | 17 | 20 | 26 | 32 | 33 | 33 | 33 | 32 | 31 | 29 | 28 | 26 | 23 | 23 | 28 | 33 | 23 | 33 | -0.25 | Y | 40 | Y | -0.6 | [7 empty] | Y | Y | Y | Y | 220 | 0.47 | 61 | 96334 | 92112 | 4988 | 15700 | 11 | 2 |  | 2023-02-06 00:27 | 1567 | 150 |  | 48 | 29 | [15 empty] | 98.05 | 100 | 0 | 0 | 0 |  | 651 | 700 | Y | Y | 0 | 0 | 0 |  | 650 | 700 | Y | Y | N |  | Y |  |  |  |  | RB120.00 | C
A75781 | 2023-02-05 | 1 | B |  | 10 | A | SCR420HON4 | 소입성보증강 | C | BM#1 | 1605 | 42 | 1627 | 1551 | 35 | 6800 |  | 3 | 0.31 | 20 |  | -1.38 | 1591 | 1627 | 0 | 221.16 |  | 35 | 19 | 58 | Y |  | 2023-02-06 00:55 | 81 | 1093 | 36 | 36 | 36 | 38 | 39 | 39 | 38 | 38 | 37 | 37 | 36 | 36 |  | 36 | 37 | 39 | 36 | 38 | -0.04 | Y | 40 | Y | 0 | [7 empty] | N | N | N | N | 170 | 0.53 | 59 | 50766 | 99897 | 1003 | 15100 | 02 | 1 |  | 2023-02-06 01:09 | 1591 | 108 |  | 32 |  | *전공정요청 L/D잔강 이월 안함-이상재등록 *유사강종 연연주 혼탕부 성분 확인 ID:101.201 | [14 empty] | 50.04 | 100 | 0 | 0 | 0 |  | 410 |  | Y | Y | 0 | 0 | 0 |  | 411 |  | Y | Y | N | [6 empty] | BT180180 | H
B75066 | 2023-02-05 | 2 | B |  | 3 | A | SM45CM3 | 탄소강 | SM45C | BM#2 | 1590 | 41 | 1639 | 1556 | 38 | 6600 |  | 1 | 0.25 | 18 |  | -2.14 | 1572 | 1634 | 0 | 15.3 | 0 | 10 | 78 | 49 | Y |  | 2023-02-06 01:32 | 81 | 1098 | 21 | 31 | 40 | 44 | 46 | 46 | 45 | 44 | 43 | 42 | 40 | 38 | 36 | 36 | 40 | 46 | 36 | 0 | -0.25 | Y | 40 | Y | -0.4 | [7 empty] | Y | Y | Y | Y | 210 | 0.46 | 64 | 98608 | 93374 | 4676 | 15900 | 11 | 2 |  | 2023-02-06 01:42 | 1572 | 136 |  | 43 | [16 empty] | 101.97 | 100 | 0 | 0 | 0 |  | 651 | 700 | Y | Y | 0 | 0 | 0 |  | 650 | 700 | Y | Y | N |  | Y |  |  |  |  | RB140.00 | C
A75782 | 2023-02-05 | 1 | B | 연주종료 | 11 | A | SCR420HON4 | 소입성보증강 | C | BM#1 | 1608 | 42 | 1620 | 1549 | 35 | 6800 |  | 3 | 0.32 | 20 |  | -1.48 | 1581 | 1620 | 0 | 271.29 |  | 33 | 36 | 54 | Y |  | 2023-02-06 02:06 | 71 | 1095 | 35 | 35 | 35 | 35 | 34 | 34 | 33 | 32 | 32 | 31 | 30 | 29 |  | 29 | 33 | 35 | 29 | 35 | -0.13 |  | 45 | Y | -0.2 | [7 empty] | N | N | N | N | 210 | 0.55 | 60 | 103307 | 107451 | -1201 | 2000 | 02 | 1 |  | 2023-02-06 02:16 | 1581 | 106 |  | 21 |  | *전공정요청 L/D잔강 이월 안함-이상재등록 |  | A44E60F05B37426F98D200E31DF18CA9 | F9208E3576B74FF28B4D49E3EF847C23 | 7275C2EBFF0C43B0A62D14616730141B |  | E1EC190AB5014C62B2C4D594EEEB9874 |  |  |  | 7E98B4654348484195FE94935C2F8327 |  |  |  |  | 95.39 | 100 | 0 | 3200 | 0 |  | 410 |  | Y | Y | 0 | 3000 | 0 |  | 411 |  | Y | Y | N | [6 empty] | BT180180 | H
B75067 | 2023-02-05 | 2 | B |  | 4 | A | SM45CM3 | 탄소강 | SM45C | BM#2 | 1647 | 43 | 1648 | 1611 | 34 | 5800 |  | 1 | 0.28 | 22 |  | -2.06 | 1570 | 1639 | 0 | 23.24 | 0 | 37 | 6 | 58 | Y |  | 2023-02-06 02:47 | 79 | 1099 | 32 | 38 | 46 | 50 | 50 | 49 | 49 | 47 | 46 | 44 | 42 | 39 | 38 | 36 | 43 | 50 | 36 | 0 | -0.28 | Y | 50 | Y | -0.4 | [7 empty] | Y | Y | Y | Y | 200 | 0.46 | 70 | 93764 | 99910 | 5040 | 15900 | 11 | 2 |  | 2023-02-06 03:15 | 1570 | 133 |  | 34 | [16 empty] | 90.46 | 100 | 0 | 0 | 0 |  | 651 | 700 | Y | Y | 0 | 0 | 0 |  | 650 | 700 | Y | Y | N |  | Y |  |  |  |  | RB135.00 | C
A75783 | 2023-02-05 | 1 | B |  | 5 | A | SM45CM3 | 탄소강 | SM45C | BM#2 | 1617 | 50 | 1618 | 1548 | 35 | 6900 |  | 1 | 0.27 | 19 |  | -2.23 | 1558 | 1627 | 0 | 26.46 | 0 | 19 | 36 | 59 | Y |  | 2023-02-06 03:55 | 67 | 1097 | 31 | 35 | 39 | 42 | 42 | 41 | 40 | 39 | 38 | 37 | 36 | 34 | 32 | 32 | 37 | 42 | 32 | 0 | -0.22 | Y | 45 | Y | -0.4 | [7 empty] | Y | Y | Y | Y | 190 | 0.47 | 64 | 95985 | 93864 | 5036 | 14700 | 11 | 2 |  | 2023-02-06 03:58 | 1558 | 145 |  | 36 | 21 | [15 empty] | 99.57 | 100 | 0 | 0 | 0 |  | 651 | 700 | Y | Y | 0 | 0 | 0 |  | 651 | 700 | Y | Y | N |  | Y |  |  |  |  | RB160.00 | C
A75784 | 2023-02-05 | 1 | C |  | 6 | C | SM45CM3 | 탄소강 | SM45C | BM#2 | 1587 | 44 | 1599 | 1520 | 33 | 6400 |  | 3 | 0.32 | 15 |  | -1.74 | 1561 | 1599 | 0 | 191.63 |  | 15 | 62 | 95 | Y |  | 2023-02-06 04:48 | 70 | 1093 | 28 | 29 | 32 | 35 | 37 | 38 | 38 | 38 | 38 | 37 | 36 | 36 | 36 | 36 | 35 | 38 | 36 | 38 | -0.05 | Y | 35 | Y | 0 | [7 empty] | Y | Y | Y | Y | 180 | 0.47 | 62 | 95184 | 93064 | 6986 | 12800 | 11 | 2 |  | 2023-02-06 04:52 | 1561 | 126 |  | 48 | 25 | [15 empty] | 95.85 | 100 | 0 | 0 | 0 |  | 651 | 700 | Y | Y | 0 | 0 | 0 |  | 650 | 700 | Y | Y | N |  |  | Y |  |  |  | RB240.00 | C
A75785 | 2023-02-05 | 1 | C |  | 7 | A | SM45CB | 탄소강 | SM45C | BM#2 | 1652 | 41 | 1605 | 1539 | 29 | 5300 |  | 3 | 0.31 | 14 |  | -1.94 | 1566 | 1605 | 0 | 168.81 |  | 35 | 20 | 109 | Y |  | 2023-02-06 05:53 | 73 | 1092 | 31 | 32 | 33 | 33 | 34 | 34 | 35 | 34 | 34 | 34 | 33 | 33 | 32 | 32 | 33 | 35 | 32 | 34 | -0.04 | Y | 35 | Y | 0 | [7 empty] | Y | Y | Y | Y | 170 | 0.47 | 67 | 93002 | 100493 | 2357 | 13000 | 11 | 2 |  | 2023-02-06 06:06 | 1566 | 119 |  | 47 | 11 | [15 empty] | 89.38 | 100 | 0 | 0 | 0 |  | 651 | 600 | N | N | 0 | 0 | 0 |  | 650 | 600 | N | N | N | [6 empty] | RB200.00 | C
A75786 | 2023-02-05 | 1 | C |  | 8 | A | SM45CB | 탄소강 | SM45C | BM#2 | 1620 | 41 | 1599 | 1577 | 22 | 3700 |  | 3 | 0.31 | 15 |  | -1.83 | 1562 | 1599 | 0 | 151.19 |  | 37 | 7 | 50 | Y |  | 2023-02-06 07:02 | 69 | 1094 | 29 | 32 | 36 | 38 | 40 | 41 | 41 | 40 | 39 | 39 | 37 | 37 | 36 | 35 | 38 | 41 | 35 | 36 | -0.13 | Y | 45 | Y | -0.2 | [7 empty] | N | N | N | N | 170 | 0.47 | 69 | 100373 | 103616 | 3434 | 14500 | 11 | 2 |  | 2023-02-06 07:07 | 1562 | 115 |  | 46 |  | *준빅사이즈 후속 | [14 empty] | 94.34 | 100 | 0 | 0 | 0 |  | 651 | 400 | N | N | 0 | 0 | 0 |  | 650 | 400 | N | N | N | [6 empty] | RB110.00 | C
A75787 | 2023-02-06 | 1 | C |  | 9 | A | SM45CB | 탄소강 | SM45C | BM#2 | 1611 | 40 | 1609 | 1539 | 24 | 4900 |  | 3 | 0.3 | 14 |  | -2.37 | 1562 | 1609 | 0 | 134.71 |  | 19 | 37 | 55 | Y |  | 2023-02-06 08:09 | 69 | 1098 | 33 | 34 | 33 | 36 | 38 | 38 | 39 | 39 | 38 | 39 | 38 | 38 | 38 | 38 | 37 | 39 | 38 | 39 | -0.03 | Y | 35 | Y | 0 | [7 empty] | N | N | N | N | 220 | 0.5 | 65 | 106540 | 102757 | 3043 | 15700 | 11 | 2 |  | 2023-02-06 08:13 | 1562 | 114 |  | 49 | [16 empty] | 101.52 | 100 | 0 | 0 | 0 |  | 650 | 400 | N | N | 0 | 0 | 0 |  | 650 | 400 | N | N | N | [6 empty] | RB114.30 | C
B75068 | 2023-02-05 | 2 | C | 연주시작 | 1 | A | 38MNSIVS5 | 합금강 | KFMN438V | BM#1 | 1599 | 55 | 1683 | 1542 | 51 | 10200 |  | 1 | 0.54 | 25 |  | -1.27 | 1581 | 1686 | 0 | 37.04 | 0 | 33 | 37 | 63 | Y |  | 2023-02-06 09:05 | 90 | 1093 | -254 | -39 | 43 | 38 | 39 | 41 | 43 | 42 | 42 | 41 | 39 | 34 |  | 34 | 39 | 43 | 34 | 0 | -0.18 |  | 50 | Y | -0.5 |  | 1.98 | 1.98 | [5 empty] | N | N | M | 210 | 0.45 | 62 | 83276 | 98534 | 5016 | 15200 | 09 | 2 |  | 2023-02-06 09:18 | 1581 | 242 |  | 21 |  | *T/D FLUX 유:10,용:120kg *엣지히터 코일부 가열로 미적용 *LOOP#6 STR#1-50%, #2-40% 원형 과냉으로 비수량 줄임 *연주시작 09:29 | [14 empty] | 80.42 | 100 | 1000 | 0 | 0 |  | 650 |  | N | Y | 1000 | 0 | 0 |  | 651 |  | N | Y |  |  | Y |  |  |  |  | BT180180 | H
A75788 | 2023-02-06 | 1 | C | 연주종료 | 10 | A | SM45CB | 탄소강 | SM45C | BM#2 | 1662 | 47 | 1590 | 1611 | 23 | 3600 |  | 3 | 0.29 | 15 |  | -1.81 | 1554 | 1590 | 0 | 184.79 |  | 15 | 63 | 52 | Y |  | 2023-02-06 09:25 | 61 | 1096 | 35 | 34 | 34 | 35 | 37 | 37 | 36 | 36 | 35 | 34 | 33 | 33 | 33 | 32 | 35 | 37 | 32 | 35 | -0.11 | Y | 45 | Y | -0.2 | [7 empty] | N | N | N | N | 210 | 0.5 | 66 | 95577 | 104441 | 1909 | 2000 | 11 | 2 |  | 2023-02-06 09:29 | 1554 | 118 |  | 39 |  | *연주 종료 11:25( 전기로 벳셀 교체) | C44B7D67CD7B4599A5D079F363135216 | 46C3AC64BADC4FF1B2912851A00E88CD | 02F382D5764F4169920BFACE5F051914 |  |  | 5C115B4031C34441B132526F571CE145 | CF91F60E510E43D7BD050507124BDC11 |  |  | ADA2DAB71CB9478BAAD37DAAF0E1C567 | 79213CACFB0248E8839DE647C04A072C |  |  |  | 9557700 | 83.33 | 0 | 2600 | 0 |  | 651 | 400 | N | N | 0 | 2950 | 0 |  | 650 | 400 | N | N | N | [6 empty] | RB150.00 | C
B75069 | 2023-02-06 | 2 | C |  | 2 | B | 38MNSIVS5 | 합금강 | KFMN438V | BM#1 | 1590 | 123 | 1669 | 1524 | 98 | 17000 |  | 1 | 0.84 | 25 |  | -1.56 | 1566 | 1660 | 0 | 26.77 | 0 | 18 | 48 | 309 | Y |  | 2023-02-06 09:54 | 75 | 1091 | 29 | 27 | 26 | 25 | 23 | 22 | 20 | 19 | 16 | 14 | 12 | 9 |  | 9 | 20 | 26 | 9 | 0 | -0.38 |  | 45 | Y | -0.6 | [8 empty] | N | N | Y | 200 | 0.48 | 59 | 86420 | 90732 | 4968 | 15000 | 09 | 2 |  | 2023-02-06 10:07 | 1566 | 233 |  | 37 |  | *엣지히터 코일부 가열로 미적용 *LOOP#6 STR#1-50%, #2-40% 원형 과냉으로 비수량 줄임 | [6 empty] | F40B496E8DD94172B2867F3FDE08FD2B | 1129F0DD5A2F436883002751BE087AD4 | 0C797C88BB6A4998B2BF8225464257FD |  | DAD31AE845F84228B3FFEDA8BA8866A3 | 98BAA4168DF246EDA712BD0EDAA24D1E | FDE7E1C751BB47AD846B705711B4FB6C |  | 92.43 | 100 | 0 | 0 | 0 |  | 650 |  | N | Y | 0 | 0 | 0 |  | 651 |  | N | Y |  |  | Y |  |  |  |  | BT180180 | H
B75070 | 2023-02-06 | 2 | C |  | 3 | A | 38MNSIVS5 | 합금강 | KFMN438V | BM#1 | 1583 | 51 | 1671 | 1568 | 45 | 9300 |  | 3 | 1000 |  |  | 0 | 1575 | 1649 | 0 | 330.06 | 0 | 6 | 86 | 381 | Y |  | 2023-02-06 11:16 | 84 | 1090 | 6 | 17 | 29 | 36 | 39 | 41 | 41 | 41 | 41 | 40 | 39 | 38 | 36 | 36 | 34 | 41 | 36 | 41 | -0.12 | Y | 40 | Y | 0 | [8 empty] | N | N | Y | 190 | 0.47 | 68 | 103704 | 103645 | 5005 | 15400 | 09 | 2 |  | 2023-02-06 11:18 | 1575 | 143 |  | 15 |  | *엣지히터 코일부 가열로 100KW적용 *LOOP#6 STR#1-50%, #2-40% 원형 과냉으로 비수량 줄임 | [14 empty] | 96.65 | 100 | 0 | 0 | 0 |  | 650 |  | N | Y | 0 | 0 | 0 |  | 651 |  | N | Y |  |  | Y |  |  |  |  | BT180180 | H
B75071 | 2023-02-06 | 2 | C |  | 4 | A | 38MNSIVS5 | 합금강 | KFMN438V | BM#1 | 1600 | 53 | 1648 | 1566 | 46 | 9400 |  | 1 | 0.24 | 25 |  | -2.59 | 1564 | 1663 | 0 | 17.8 | 0 | 10 | 79 | 390 | Y |  | 2023-02-06 12:31 | 73 | 1098 | 35 | 34 | 34 | 35 | 37 | 36 | 34 | 32 | 31 | 29 | 27 | 25 | 22 | 11 | 28 | 37 | 11 | 34 | -0.43 | Y | 60 | Y | -0.6 | [8 empty] | N | N | Y | 180 | 0.41 | 77 | 103704 | 98112 | 4988 | 15800 | 09 | 2 |  | 2023-02-06 12:35 | 1564 | 129 |  | 7 |  | *전공정 요청으로 감속주입-정속주입 강종 감속으로 이상재 등록ID: (전기로 작업지연) *LOOP#6 STR#1-50%, #2-40% 원형 과냉으로 비수량 줄임 | [14 empty] | 101.27 | 100 | 0 | 0 | 0 |  | 650 |  | Y | Y | 0 | 0 | 0 |  | 651 |  | Y | Y |  |  | Y | N |  |  |  | BT180180 | H
B75072 | 2023-02-06 | 2 | A |  | 5 | A | 38MNSIVS5 | 합금강 | KFMN438V | BM#1 | 1630 | 48 | 1656 | 1546 | 43 | 9100 |  | 1 | 0.2 | 25 |  | -1.91 | 1576 | 1659 | 0 | 16.8 | 0 | 33 | 38 | 46 | Y |  | 2023-02-06 13:49 | 85 | 1101 | 10 | 19 | 34 | 43 | 47 | 50 | 50 | 50 | 49 | 48 | 46 | 44 | 42 | 37 | 41 | 50 | 37 | 50 | -0.29 | Y | 45 | Y | -0.6 | [8 empty] | N | N | Y | 170 | 0.43 | 73 | 86420 | 100724 | 3776 | 14100 | 09 | 2 |  | 2023-02-06 13:52 | 1576 | 123 |  | 8 |  | *LOOP#6 STR#1-50%, #2-40% 원형 과냉으로 비수량 줄임 *전공정 요청으로 감속주입-정속주입 강종 감속으로 이상재 등록ID: (전기로 전극교체)101~104.201~204 | [14 empty] | 81.72 | 100 | 0 | 0 | 0 |  | 650 |  | Y | Y | 0 | 0 | 0 |  | 651 |  | Y | Y |  |  | Y |  |  |  |  | BT180180 | H
B75073 | 2023-02-06 | 2 | A |  | 6 | B | 38MNSIVS5 | 합금강 | KFMN438V | BM#1 | 1605 | 47 | 1645 | 1556 | 42 | 8200 |  | 1 | 0.22 | 26 |  | -2.2 | 1570 | 1652 | 7.3 | 5.82 | 0 | 18 | 49 | 65 | Y |  | 2023-02-06 14:54 | 79 | 1097 | 32 | 35 | 39 | 41 | 41 | 40 | 39 | 36 | 34 | 32 | 30 | 28 | 25 | 17 | 33 | 41 | 17 | 0 | -0.44 | Y | 55 | Y | -1 | [8 empty] | N | N | Y | 210 | 0.47 | 71 | 103704 | 107750 | -2000 | 15100 | 09 | 2 |  | 2023-02-06 14:56 | 1570 | 128 |  | 17 |  | *LOOP#6 STR#1-50%, #2-40% 원형 과냉으로 비수량 줄임 *전공정요청 L/D잔강 이월 안함-이상재등록 | [14 empty] | 97.65 | 100 | 0 | 0 | 0 |  | 650 |  | Y | Y | 0 | 0 | 0 |  | 651 |  | Y | Y |  |  | N |  |  |  |  | BT180180 | H
B75074 | 2023-02-06 | 2 | A |  | 7 | B | 38MNSIVS5 | 합금강 | KFMN438V | BM#1 | 1601 | 55 | 1651 | 1539 | 49 | 9600 |  | 1 | 0.26 | 25 |  | -2.39 | 1563 | 1651 | 0.25 | 24.74 | 0 | 6 | 87 | 71 | Y |  | 2023-02-06 16:05 | 72 | 1097 | 15 | 14 | 21 | 25 | 26 | 26 | 26 | 24 | 22 | 21 | 19 | 17 | 14 | 7 | 20 | 26 | 7 | 26 | -0.38 | Y | 50 | Y | -0.8 | [8 empty] | N | N | Y | 200 | 0.48 | 68 | 120988 | 105834 | -2134 | 15600 | 09 | 2 |  | 2023-02-06 16:08 | 1563 | 136 |  | 18 |  | *LOOP#6 STR#1-50%, #2-40% 원형 과냉으로 비수량 줄임 *전공정요청 L/D잔강 이월 안함-이상재등록 | [14 empty] | 117.24 | 100 | 0 | 0 | 0 |  | 650 |  | Y | Y | 0 | 0 | 0 |  | 651 |  | Y | Y | [7 empty] | BT180180 | H
B75075 | 2023-02-06 | 2 | A | 연주종료 | 8 | A | 38MNSIVS5 | 합금강 | KFMN438V | BM#1 | 1609 | 60 | 1655 | 1520 | 52 | 10300 |  | 1 | 0.23 | 25 |  | -2.41 | 1566 | 1650 | 0 | 57.51 | 0 | 10 | 80 | 62 | Y |  | 2023-02-06 17:17 | 75 | 1094 | 5 | 5 | 19 | 27 | 29 | 29 | 29 | 28 | 27 | 24 | 23 | 19 | 17 | 10 | 21 | 29 | 10 | 29 | -0.38 | Y | 50 | Y | -0.6 | [7 empty] | N | N | N | N | 190 | 0.48 | 71 | 109311 | 106202 | -3802 | 1500 | 09 | 2 |  | 2023-02-06 17:18 | 1566 | 137 |  | 17 |  | *LOOP#6 STR#1-50%, #2-40% 원형 과냉으로 비수량 줄임 *전공정요청 L/D잔강 이월 안함-이상재등록 *교체후 첫HEAT 램핑업중 프리징 발생 연주종료 19:19 *T/D잔강 18TON 남음 | 40B5F95F944F400CA4D8A9871EFA802F | 8B85CE7C7A3E4B2A8B5C0C42410E19F7 |  |  |  | 4F72DCE5AC74426095E5E260A308527E |  |  |  | A2AC3CDD2C3A4B92B22C57269693AA80 |  |  |  |  | 104.9 | 100 | 0 | 3100 | 1600 | 매뉴얼작업 | 650 |  | Y | Y | 0 | 3100 | 1370 | 매뉴얼작업 | 651 |  | Y | Y | [7 empty] | BT180180 | H
B75076 | 2023-02-06 | 2 | A | 연주시작 | 1 | A | 20MNCRS5HM7 | 소입성보증강 | C1 | BM#2 | 1608 | 60 | 1670 | 1557 | 55 | 11000 |  | 1 | 0.27 | 18 |  | -2.59 | 1590 | 1667 | 0 | 27.24 | 0 | 33 | 39 | 61 | Y |  | 2023-02-06 18:52 | 83 | 1094 | -295 | -77 | 35 | 35 | 39 | 43 | 46 | 47 | 47 | 45 | 44 | 38 |  | 38 | 41 | 47 | 38 | 0 | -0.36 |  | 25 | Y | -0.6 |  | 1.64 | 1.58 |  |  |  |  | N | N | N | N | 220 | 0.46 | 63 | 94265 | 99528 | -2278 | 15500 | 05 | 2 |  | 2023-02-06 18:51 | 1590 | 134 |  | 10 |  | * T/D FLUX 용탕부: 120 KG / 유탕부: 10KG 투입. *시작 19시05분 *전공정 요청 감속주입 | 4F467AEE3622485392072ABB354A072F |  | 498967157EAD4118B3879403A4A0BE5F | [11 empty] | 97.94 | 100 | 700 | 0 | 0 |  | 450 | 300 | N | Y | 700 | 0 | 0 |  | 451 | 300 | N | Y | [7 empty] | RB100.00 | C
B75077 | 2023-02-06 | 2 | A |  | 2 | A | 20MNCRS5HM7 | 소입성보증강 | C1 | BM#2 | 1605 | 52 | 1643 | 1567 | 49 | 9800 |  | 1 | 0.22 | 18 |  | -3.03 | 1576 | 1654 | 0 | 15.5 | 0 | 15 | 64 | 403 | Y |  | 2023-02-06 19:55 | 69 | 1091 | 32 | 34 | 39 | 41 | 42 | 42 | 40 | 39 | 38 | 37 | 36 | 36 | 35 | 35 | 38 | 42 | 35 | 0 | -0.16 | Y | 45 | Y | 0 | [7 empty] | N | N | N | N | 220 | 0.48 | 67 | 94265 | 102748 | -2848 | 14400 | 05 | 2 |  | 2023-02-06 19:57 | 1576 | 116 |  | 11 |  | *전공정 요청 감속주입 | [14 empty] | 96.43 | 100 | 0 | 0 | 0 |  | 451 | 300 | N | Y | 0 | 0 | 0 |  | 451 | 300 | N | Y | [7 empty] | RB100.00 | C
B75078 | 2023-02-06 | 2 | B |  | 3 | A | 20MNCRS5HM7 | 소입성보증강 | C1 | BM#2 | 1628 | 44 | 1640 | 1579 | 39 | 7800 |  | 1 | 0.23 | 18 |  | -2.81 | 1562 | 1640 | 0 | 25.14 | 0 | 18 | 50 | 156 | Y |  | 2023-02-06 20:50 | 55 | 1094 | 32 | 31 | 31 | 30 | 29 | 29 | 28 | 27 | 26 | 25 | 24 | 22 | 21 | 21 | 27 | 31 | 21 | 0 | -0.18 |  | 55 | Y | 0 | [7 empty] | N | N | N | N | 210 | 0.48 | 65 | 94668 | 98100 | 2900 | 14900 | 05 | 2 |  | 2023-02-06 20:47 | 1562 | 118 |  | 24 |  | *전공정 요청 감속주입 *코너히터기 100KW 적용 | [14 empty] | 95.67 | 100 | 0 | 0 | 0 |  | 450 | 300 | N | Y | 0 | 0 | 0 |  | 451 | 300 | N | Y | [7 empty] | RB110.00 | H
B75079 | 2023-02-06 | 2 | B |  | 4 | A | 20MNCRS5HM7 | 소입성보증강 | C1 | BM#2 | 1605 | 45 | 1643 | 1559 | 41 | 8500 |  | 1 | 0.29 | 18 |  | -2.87 | 1571 | 1648 | 0 | 24.01 | 0 | 10 | 81 | 70 | Y |  | 2023-02-06 22:00 | 64 | 1097 | 19 | 19 | 30 | 35 | 37 | 38 | 38 | 38 | 37 | 36 | 35 | 33 | 32 | 31 | 34 | 38 | 31 | 38 | -0.17 | Y | 40 | Y | -0.2 | [7 empty] | N | N | N | N | 200 | 0.47 | 63 | 94668 | 95597 | 4303 | 14700 | 05 | 2 |  | 2023-02-06 22:03 | 1571 | 118 |  | 19 |  | * 전공정 요청으로 감속주입 | [14 empty] | 99.55 | 100 | 0 | 0 | 0 |  | 450 | 300 | Y | Y | 0 | 0 | 0 |  | 451 | 300 | Y | Y | [7 empty] | RB110.00 | H
B75080 | 2023-02-06 | 2 | B |  | 5 | A | 20MNCRS5HM7 | 소입성보증강 | C1 | BM#2 | 1574 | 56 | 1656 | 1572 | 52 | 10700 |  | 1 | 0.29 | 18 |  | -2.9 | 1580 | 1662 | 0 | 16.06 | 0 | 37 | 8 | 728 | Y |  | 2023-02-06 23:12 | 73 | 1097 | 27 | 27 | 40 | 43 | 46 | 46 | 45 | 42 | 40 | 39 | 36 | 35 | 34 | 33 | 39 | 46 | 33 | 0 | -0.29 | Y | 45 | Y | -0.2 | [7 empty] | N | N | N | N | 190 | 0.47 | 66 | 97080 | 98916 | 1534 | 15900 | 05 | 2 |  | 2023-02-06 23:14 | 1580 | 116 |  | 12 |  | * 전공정 요청으로 감속주입 | [14 empty] | 98.16 | 100 | 0 | 0 | 0 |  | 450 | 300 | Y | Y | 0 | 0 | 0 |  | 450 | 300 | Y | Y | [7 empty] | RB110.00 | H
A75790 | 2023-02-06 | 1 | B | 연주시작 | 1 | B | SCM435W | 합금강 | D | BM#1 | 1595 | 54 | 1652 | 1521 | 48 | 16400 |  | 3 | 0.41 | 20 |  | -2.32 | 1599 | 1658 | 90.05 | 220.2 |  | 32 | 25 |  | Y |  | 2023-02-06 23:08 | 99 | 1223 | -338 | -289 | 54 | 49 | 44 | 52 | 56 | 59 | 60 | 59 | 60 | 60 | 60 | 59 | 57 | 60 | 59 | 60 | -0.03 |  | 35 | Y | 0 |  | 1.39 | 1.17 | [5 empty] | N | N | M | 210 | 0.41 | 71 | 103474 | 100920 | -155520 | 14000 | 03 | 2 |  | 2023-02-06 23:22 | 1599 | 332 |  | 21 |  | *T/D FLUX 유:10KG용:120KG *전공정요청 L/D잔강 이월 안함-이상재등록 *STR#1,#2 EDGE HEATER 코일부 건조작업으로 적용不-이상재등록 *연주시작 23:32 | [6 empty] | 51654D6276E2419FBBBDF1D08FC7D6C3 |  |  |  | 695AEB720A56426C90BD29D44BDE6E1A |  |  |  | 104.1 | 100 | 700 | 0 | 0 |  | 650 |  | N | N | 700 | 0 | 0 |  | 651 |  | N | N | N |  | N |  |  |  |  | BT180180 | H
B75081 | 2023-02-06 | 2 | B |  | 6 | A | 20MNCRS5HM7 | 소입성보증강 | C1 | BM#2 | 1670 | 45 | 1665 | 1605 | 38 | 7600 |  | 1 | 0.28 | 18 |  | -2.62 | 1567 | 1647 | 0 | 22.94 | 0 | 15 | 65 | 67 | Y |  | 2023-02-07 00:13 | 60 | 1093 | 31 | 34 | 36 | 38 | 38 | 38 | 38 | 37 | 36 | 36 | 35 | 34 | 33 | 32 | 36 | 38 | 32 | 38 | -0.12 | Y | 50 | Y | -0.2 | [7 empty] | N | N | N | N | 180 | 0.47 | 67 | 97080 | 100008 | 192 | 15600 | 05 | 2 |  | 2023-02-07 00:17 | 1567 | 114 |  | 18 |  | * 전공정 요청으로 감속주입 | [14 empty] | 99.67 | 100 | 0 | 0 | 0 |  | 449 | 300 | Y | Y | 0 | 0 | 0 |  | 451 | 300 | Y | Y | [7 empty] | RB110.00 | H
A75791 | 2023-02-06 | 1 | B |  | 2 | A | SCM435W | 합금강 | D | BM#1 | 1642 | 46 | 1648 | 1560 | 29 | 14500 |  | 3 | 0.42 | 18 |  | 69.41 | 1593 | 0 | 81.85 | 14.65 |  | 35 | 21 |  | Y |  | 2023-02-06 23:45 | 93 | 1094 | 56 | 51 | 43 | 40 | 38 | 37 | 38 | 36 | 36 | 34 | 33 | 33 | 31 | 28 | 38 | 43 | 28 | 0 | -0.27 |  | 55 | Y | -0.6 | [8 empty] | Y | Y | Y | 200 | 0.47 | 64 | 88692 | 94690 | -148990 | 13900 | 03 | 2 |  | 2023-02-07 00:12 | 1593 | 340 |  | 58 |  | *전공정요청 L/D잔강 이월 안함-이상재등록 *STR#1,#2 EDGE HEATER 코일부 건조작업으로 적용不-이상재등록 | [14 empty] | 8869200 | 100 | 0 | 0 | 0 |  | 650 |  | N | N | 0 | 0 | 0 |  | 651 |  | N | N | N |  | Y |  |  |  |  | BT180180 | H
A75789 | 2023-02-06 | 1 | B |  | 3 | A | SCM435W | 합금강 | D | BM#1 | 1629 | 65 | 1643 | 1506 | 39 | 15700 |  | 1 | 0.24 | 19 |  | -3.01 | 1579 | 1660 | 10.33 | 0 | 0 | 19 | 38 |  | Y |  | 2023-02-07 00:52 | 79 | 1095 | -341 | -108 | 6 | 25 | 25 | 29 | 33 | 34 | 35 | 36 | 36 | 36 | 34 | 34 | 33 | 36 | 34 | 36 | -0.1 | Y | 20 | Y | 0 | [8 empty] | Y | Y | Y | 190 | 0.47 | 49 | 73910 | 76361 | -811 | 14800 | 03 | 2 |  | 2023-02-07 01:13 | 1579 | 563 |  | 56 |  | *전공정요청 L/D잔강 이월 안함-이상재등록 *STR#1,#2 EDGE HEATER 코일부 건조작업으로 적용不-이상재등록 | [14 empty] | 76.39 | 100 | 0 | 0 | 0 |  | 650 |  | N | N | 0 | 0 | 0 |  | 650 |  | N | N | N |  | N |  |  |  |  | BT180180 | H
B75082 | 2023-02-06 | 2 | B |  | 7 | A | 20MNCRS5HM7 | 소입성보증강 | C1 | BM#2 | 1625 | 50 | 1659 | 1584 | 44 | 8700 |  | 1 | 0.31 | 18 |  | -2.41 | 1575 | 1644 | 0 | 25.97 | 0 | 18 | 51 | 72 | Y |  | 2023-02-07 01:25 | 68 | 1099 | 29 | 29 | 39 | 44 | 46 | 46 | 45 | 44 | 43 | 42 | 41 | 40 | 39 | 38 | 41 | 46 | 38 | 0 | -0.16 | Y | 50 | Y | -0.2 | [7 empty] | N | N | N | N | 170 | 0.47 | 70 | 113260 | 104338 | 812 | 15100 | 05 | 2 |  | 2023-02-07 01:27 | 1575 | 117 |  | 14 |  | * 전공정 요청으로 감속주입 | [14 empty] | 109.22 | 100 | 0 | 0 | 0 |  | 450 | 300 | Y | Y | 0 | 0 | 0 |  | 451 | 300 | Y | Y | [7 empty] | RB110.00 | C
A75792 | 2023-02-06 | 1 | B | 잔강최소화전 | 4 | A | SCM435W | 합금강 | D | BM#1 | 1574 | 65 | 1617 | 1517 | 43 | 8100 |  | 3 | 0.41 | 18 |  | -1.94 | 1572 | 1617 | 82.79 | 90.7 |  | 19 | 39 | -167 | Y |  | 2023-02-07 01:57 | 72 | 1099 | 31 | 30 | 30 | 30 | 32 | 32 | 31 | 31 | 31 | 30 | 30 | 29 |  | 29 | 31 | 32 | 29 | 31 | -0.03 | Y | 45 | Y | -0.2 | [8 empty] | Y | Y | Y | 180 | 0.47 | 64 | 88692 | 95142 | -2542 | 3000 | 03 | 2 |  | 2023-02-07 02:05 | 1572 | 146 |  | 41 |  | *전공정요청 L/D잔강 이월 안함-이상재등록 *T/D잔강 실측 2TON *램핑다운 시간 16:58 |  | 81FB46ADF15D48B0A86F4ED7933244D6 | CE1A1FC2A1724E75B2E31630EB7AC89C | [11 empty] | 93.66 | 100 | 0 | 3200 | 0 |  | 650 |  | Y | N | 0 | 3200 | 0 |  | 651 |  | Y | N | N | [6 empty] | BT180180 | H
B75083 | 2023-02-06 | 2 | B | TUNDISH교체전 | 8 | A | 20MNCRS5HM7 | 소입성보증강 | C1 | BM#2 | 1645 | 46 | 1655 | 1598 | 40 | 8100 |  | 1 | 0.33 | 18 |  | -2.84 | 1574 | 1651 | 0 | 25.4 | 0 | 10 | 82 | 62 | Y |  | 2023-02-07 02:26 | 67 | 1096 | 36 | 38 | 41 | 42 | 42 | 41 | 40 | 39 | 38 | 38 | 35 | 35 | 33 | 33 | 38 | 42 | 33 | 38 | -0.2 | Y | 45 | Y | -0.4 | [7 empty] | N | N | N | N | 170 | 0.48 | 66 | 104550 | 101395 | 305 | 2000 | 05 | 2 |  | 2023-02-07 02:28 | 1574 | 120 |  | 24 |  | * 전공정 요청으로 감속주입 | F5BA95FB840641F9A5C86AE6DCF6924C | EAB421DE989D4F60AEECF2AA67BD3BE6 | BF9600A816784933A5CFF7181594B414 | [11 empty] | 104.29 | 100 | 0 | 3030 | 0 |  | 450 | 300 | Y | Y | 0 | 2750 | 0 |  | 451 | 300 | Y | Y | [7 empty] | RB110.00 | C
A75793 | 2023-02-06 | 1 | B | 잔강최소화 | 5 | A | SP-AE1541M | 합금강 | D1 | BM#1 | 1594 | 41 | 1623 | 1524 | 36 | 6900 |  | 3 | 0.37 | 18 |  | -2.11 | 1575 | 1623 | 0 | 163.78 |  | 33 | 41 | 40 | Y |  | 2023-02-07 03:04 | 82 | 1086 | -200 | -200 | 5 | 28 | 30 | 33 | 34 | 34 | 34 | 35 | 35 | 34 |  | 34 | 21 | 35 | 34 | 34 | -0.1 | Y | 10 | Y | -0.2 | [7 empty] | N | N | N | N | 170 | 0.45 | 55 | 84610 | 92043 | 2957 | 14400 | 03 | 2 |  | 2023-02-07 03:13 | 1575 | 134 |  | 56 | 34 | *OPEN 후 롱노즐 절손 발생 *후HEAT 주속및 S/R유지로 감속주입 *L/D강제개공으로 나탕주입ID:101.201 | [14 empty] | 87.18 | 100 | 3600 | 0 | 0 |  | 650 |  | Y | N | 3600 | 0 | 0 |  | 650 |  | Y | N |  |  | Y |  | Y |  |  | BT180180 | H
B75084 | 2023-02-06 | 2 | B | TUNDISH교체 | 1 | A | SCM420HM6 | 소입성보증강 | C | BM#2 | 1652 | 49 | 1688 | 1586 | 44 | 8400 |  | 1 | 0.27 | 20 |  | -2.6 | 1593 | 1674 | 0 | 18.21 | 0 | 37 | 9 | 65 | Y |  | 2023-02-07 03:36 | 84 | 1098 | -245 | -246 | 31 | 29 | 23 | 31 | 36 | 40 | 41 | 42 | 43 | 42 |  | 42 | 37 | 43 | 42 | 0 | -0.2 |  | 5 | Y | -0.2 |  | 2.17 | 2.17 |  |  |  |  | N | N | N | N | 220 | 0.52 | 55 | 102720 | 93849 | 3801 | 15000 | 18 | 1 |  | 2023-02-07 03:39 | 1593 | 150 |  | 44 |  | * T/D FLUX 용탕부: 120 KG / 유탕부: 10KG 투입. | [14 empty] | 106.17 | 100 | 700 | 0 | 0 |  | 411 | 300 | Y | Y | 700 | 0 | 0 |  | 411 | 300 | Y | Y | N | [6 empty] | LT180180 | H
A75794 | 2023-02-06 | 1 | B |  | 6 | A | SP-AE1541M | 합금강 | D1 | BM#1 | 1650 | 42 | 1616 | 1584 | 27 | 4600 |  | 3 | 0.37 | 18 |  | -1.91 | 1571 | 1616 | 0 | 147.61 |  | 32 | 27 | 33 | Y |  | 2023-02-07 04:04 | 78 | 1096 | 34 | 29 | 30 | 33 | 34 | 34 | 35 | 34 | 34 | 34 | 34 | 33 | 32 | 32 | 33 | 35 | 32 | 34 | -0.03 | Y | 30 | Y | -0.2 | [7 empty] | N | N | N | N | 210 | 0.49 | 62 | 84610 | 92725 | 3375 | 13600 | 03 | 2 |  | 2023-02-07 04:12 | 1571 | 126 |  | 50 | [16 empty] | 86.6 | 100 | 0 | 0 | 0 |  | 650 |  | Y | N | 0 | 0 | 0 |  | 651 |  | Y | N |  |  | Y |  |  |  |  | BT180180 | H
B75085 | 2023-02-06 | 2 | D |  | 2 | A | SCM420HM6 | 소입성보증강 | C | BM#2 | 1604 | 49 | 1666 | 1556 | 41 | 8200 |  | 1 | 0.24 | 19 |  | -2.43 | 1569 | 1640 | 0 | 62.66 | 0 | 15 | 66 | 62 | Y |  | 2023-02-07 04:40 | 60 | 1093 | 40 | 36 | 33 | 32 | 31 | 31 | 30 | 29 | 29 | 27 | 25 | 23 |  | 23 | 30 | 33 | 23 | 0 | -0.22 |  | 45 | Y | -0.4 | [7 empty] | N | N | N | N | 220 | 0.53 | 59 | 102720 | 98689 | -389 | 14600 | 18 | 1 |  | 2023-02-07 04:43 | 1569 | 140 |  | 36 | [16 empty] | 105.3 | 100 | 0 | 0 | 0 |  | 411 | 300 | Y | Y | 0 | 0 | 0 |  | 411 | 300 | Y | Y | N | [6 empty] | LT180180 | H
A75795 | 2023-02-06 | 1 | D |  | 7 | A | SP-AE1541M | 합금강 | D1 | BM#1 | 1617 | 36 | 1595 | 1546 | 32 | 6000 |  | 3 | 0.38 | 18 |  | -1.58 | 1559 | 1595 | 0 | 171.48 |  | 35 | 23 | 48 | Y |  | 2023-02-07 05:20 | 66 | 1097 | 30 | 28 | 27 | 26 | 24 | 26 | 24 | 24 | 23 | 22 | 21 | 21 | 21 | 21 | 24 | 27 | 21 | 24 | -0.12 | Y | 50 | Y | 0 | [7 empty] | N | N | N | N | 200 | 0.51 | 59 | 101532 | 98773 | 3777 | 14600 | 03 | 2 |  | 2023-02-07 05:27 | 1559 | 110 |  | 38 | [16 empty] | 97.86 | 100 | 0 | 0 | 0 |  | 650 |  | Y | N | 0 | 0 | 0 |  | 651 |  | Y | N |  |  | Y |  |  |  |  | BT180180 | H
B75086 | 2023-02-06 | 2 | D |  | 3 | A | SCM420HM6 | 소입성보증강 | C | BM#2 | 1627 | 56 | 1658 | 1561 | 50 | 9300 |  | 1 | 0.35 | 18 |  | -2.26 | 1575 | 1645 | 0 | 15.06 | 0 | 18 | 52 | 56 | Y |  | 2023-02-07 05:56 | 66 | 1093 | 20 | 30 | 37 | 41 | 43 | 43 | 43 | 42 | 42 | 42 | 41 | 40 | 38 | 38 | 39 | 43 | 38 | 43 | -0.12 | Y | 40 | Y | -0.4 | [7 empty] | N | N | N | N | 210 | 0.52 | 62 | 94160 | 101618 | -918 | 12900 | 18 | 1 |  | 2023-02-07 05:57 | 1575 | 138 |  | 20 | [16 empty] | 94.35 | 100 | 0 | 0 | 0 |  | 411 | 300 | Y | Y | 0 | 0 | 0 |  | 411 | 300 | Y | Y | N | [6 empty] | LT180180 | C
A75796 | 2023-02-06 | 1 | D | TUNDISH교체전 | 8 | A | SP-AE1541M | 합금강 | D1 | BM#1 | 1614 | 44 | 1602 | 1530 | 32 | 6000 |  | 3 | 0.37 | 18 |  | 0 | 1602 | 1602 | 0 | 161.43 |  | 19 | 40 | 62 | Y |  | 2023-02-07 06:29 | 109 | 1098 | 20 | 19 | 23 | 27 | 28 | 30 | 29 | 27 | 27 | 27 | 27 | 27 | 26 | 26 | 26 | 30 | 26 | 27 | -0.02 | Y | 35 | Y | -0.2 | [7 empty] | N | N | N | N | 190 | 0.51 | 62 | 95230 | 100676 | 4574 | 1500 | 03 | 2 |  | 2023-02-07 06:36 | 1602 | 109 |  | 30 |  |  | 27E75AB11FD24FC193DF507EF3E1AAEE | C80455732C5F4ABC8356AC6621DDF4AA | C0D6E36C258E42A2B9E3FF81C5EDB876 |  |  | 3BEFB0086DBD42DDB6167C97ADF8D441 | B47F3EF22A0F429DB10FE86D22115181 | CE39179012454298BE7619B764F384DF |  | 7EB322F65EAF47169F0164E4F876263D | A8887A3BD0AA4216A936CE1F4CB45070 | 5A458D2598E44B8A8BB53227B70A3A39 |  |  | 90.14 | 100 | 0 | 2500 | 0 |  | 650 |  | Y | N | 0 | 2500 | 0 |  | 651 |  | Y | N |  |  | Y |  |  |  |  | BT180180 | H
B75087 | 2023-02-06 | 2 | D | 잔강최소화전 | 4 | A | SCM420HM6 | 소입성보증강 | C | BM#2 | 1606 | 45 | 1649 | 1563 | 39 | 7900 |  | 1 | 0.43 | 18 |  | -2.27 | 1568 | 1634 | 0 | 23.71 | 0 | 10 | 83 | 64 | Y |  | 2023-02-07 07:04 | 59 | 1093 | 36 | 37 | 37 | 37 | 37 | 36 | 35 | 34 | 33 | 33 | 32 | 28 | 26 | 26 | 34 | 37 | 26 | 37 | -0.2 |  | 55 | Y | -0.4 | [7 empty] | N | N | N | N | 200 | 0.52 | 65 | 85604 | 102796 | 2004 | 3000 | 18 | 1 |  | 2023-02-07 07:05 | 1568 | 111 |  | 14 |  |  |  | 11D6B7380D254440A4AB71489B9AA61E | F599FDD5622847DC9B0695B2541AB514 | [11 empty] | 84.84 | 100 | 0 | 4430 | 0 |  | 411 | 300 | Y | Y | 0 | 3650 | 0 |  | 411 | 300 | Y | Y | N | [6 empty] | LT180180 | C
A75797 | 2023-02-07 | 1 | D | TUNDISH교체 | 1 | A | G-AE1055LST | 탄소강 | G-AE1055LS | BM#1 | 1591 | 42 | 1633 | 1541 | 35 | 6600 |  | 3 | 0.37 | 27 |  | -1.73 | 1572 | 1629 | 0 | 203 |  | 33 | 42 | 56 | Y |  | 2023-02-07 07:42 | 88 | 1098 | -535 | -4 | 30 | 24 | 32 | 34 | 39 | 40 | 42 | 42 | 41 | 41 |  | 41 | 36 | 42 | 41 | 0 | -0.07 |  | 15 | Y | 0 |  | 2.02 | 2.02 |  |  |  |  | N | N | N | N | 210 | 0.5 | 60 | 101520 | 97523 | 6377 | 15100 | 16 | 1 |  | 2023-02-07 07:50 | 1572 | 127 |  | 42 |  | *T/D FLUX 유:15KG 용:220KG | [14 empty] | 97.38 | 100 | 1500 | 0 | 0 |  | 500 |  | N | N | 1500 | 0 | 0 |  | 501 |  | N | N | N |  |  | Y |  |  |  | BT180180 | H
B75088 | 2023-02-07 | 2 | D | 잔강최소화 | 5 | A | SCM440HK | 소입성보증강 | D | BM#2 | 1589 | 42 | 1626 | 1553 | 38 | 7200 |  | 1 | 0.43 | 19 |  | -2.38 | 1568 | 1632 | 16.53 | 0 | 0 | 37 | 10 | 57 | Y |  | 2023-02-07 07:59 | 74 | 1088 | -142 | -142 | 39 | 42 | 41 | 43 | 44 | 45 | 45 | 45 | 45 | 45 | 44 | 44 | 37 | 45 | 44 | 45 | -0.03 | Y | 25 | Y | -0.2 | [7 empty] | N | N | N | N | 190 | 0.47 | 60 | 90678 | 96348 | 5052 | 13800 | 18 | 1 |  | 2023-02-07 08:05 | 1568 | 124 |  | 36 | [16 empty] | 93.97 | 100 | 2500 | 0 | 0 |  | 650 | 400 | Y | N | 2500 | 0 | 0 |  | 651 | 400 | Y | N | N |  |  |  | Y |  |  | SB120120 | C
A75798 | 2023-02-07 | 1 | D |  | 2 | A | G-AE1055LST | 탄소강 | G-AE1055LS | BM#1 | 1620 | 40 | 1598 | 1573 | 34 | 4100 |  | 3 | 0.36 | 25 |  | -1.52 | 1551 | 1598 | 0 | 198.14 |  | 32 | 28 | 58 | Y |  | 2023-02-07 08:44 | 67 | 1090 | 42 | 34 | 31 | 29 | 27 | 26 | 26 | 24 | 25 | 23 | 24 | 24 |  | 24 | 28 | 31 | 23 | 24 | -0.23 | Y | 35 | Y | 0 | [8 empty] | N | N | Y | 200 | 0.52 | 59 | 84600 | 96573 | 4127 | 14800 | 16 | 1 |  | 2023-02-07 08:52 | 1551 | 126 |  | 42 | [16 empty] | 81.7 | 100 | 0 | 0 | 0 |  | 500 |  | N | N | 0 | 0 | 0 |  | 501 |  | N | N | N |  |  | Y |  |  |  | BT180180 | H
B75089 | 2023-02-07 | 2 | D |  | 6 | A | SCM440HK | 소입성보증강 | D | BM#2 | 1604 | 40 | 1623 | 1556 | 35 | 6300 |  | 1 | 0.36 | 16 |  | -2.11 | 1558 | 1615 | 30.11 | 0 | 0 | 15 | 67 | 63 | Y |  | 2023-02-07 08:57 | 64 | 1091 | 41 | 41 | 41 | 42 | 42 | 41 | 41 | 39 | 40 | 38 | 38 | 38 | 37 | 37 | 40 | 42 | 37 | 41 | -0.11 | Y | 45 | Y | -0.2 | [7 empty] | N | N | N | N | 180 | 0.49 | 62 | 93312 | 97343 | 1057 | 14300 | 18 | 1 |  | 2023-02-07 09:07 | 1558 | 122 |  | 39 | [16 empty] | 97.61 | 100 | 0 | 0 | 0 |  | 649 | 400 | Y | N | 0 | 0 | 0 |  | 650 | 400 | Y | N | N | [6 empty] | RB110.00 | C
A75799 | 2023-02-07 | 1 | D |  | 3 | A | G-AE1055LST | 탄소강 | G-AE1055LS | BM#1 | 1620 | 40 | 1589 | 1575 | 23 | 3800 |  | 3 | 0.37 | 25 |  | -1.46 | 1543 | 1589 | 0 | 164.28 |  | 35 | 24 | 58 | Y |  | 2023-02-07 09:52 | 59 | 1088 | 23 | 23 | 23 | 23 | 24 | 24 | 23 | 23 | 21 | 22 | 21 | 21 | 20 | 20 | 22 | 24 | 20 | 23 | -0.1 | Y | 40 | Y | -0.2 | [8 empty] | N | N | Y | 190 | 0.52 | 59 | 101520 | 97824 | 5526 | 14900 | 16 | 1 |  | 2023-02-07 10:05 | 1543 | 109 |  | 33 | [16 empty] | 96.87 | 100 | 0 | 0 | 0 |  | 500 |  | N | N | 0 | 0 | 0 |  | 501 |  | N | N | N |  |  | Y |  |  |  | BT180180 | H
B75090 | 2023-02-07 | 2 | D |  | 7 | B | SCM440HK | 소입성보증강 | D | BM#2 | 1630 | 40 | 1615 | 1584 | 35 | 5400 |  | 1 | 0.35 | 18 |  | -2.21 | 1552 | 1610 | 19.74 | 0 | 0 | 18 | 53 | 51 | Y |  | 2023-02-07 10:05 | 58 | 1089 | 34 | 33 | 37 | 39 | 40 | 41 | 40 | 39 | 38 | 37 | 36 | 35 | 34 | 33 | 37 | 41 | 33 | 0 | -0.2 | Y | 40 | Y | -0.2 | [7 empty] | N | N | N | N | 170 | 0.49 | 63 | 98400 | 98364 | 1136 | 15100 | 18 | 1 |  | 2023-02-07 10:08 | 1552 | 122 |  | 34 | [16 empty] | 101.44 | 100 | 0 | 0 | 0 |  | 650 | 400 | Y | N | 0 | 0 | 0 |  | 650 | 400 | Y | N | N | [6 empty] | RB170.00 | C
A75800 | 2023-02-07 | 1 | D |  | 4 | A | G-AE1055LST | 탄소강 | G-AE1055LS | BM#1 | 1620 | 41 | 1589 | 1576 | 24 | 4000 |  | 3 | 0.36 | 25 |  | -1.19 | 1552 | 1589 | 0 | 157.19 |  | 19 | 41 | 69 | Y |  | 2023-02-07 10:55 | 68 | 1091 | 22 | 23 | 29 | 31 | 32 | 31 | 31 | 31 | 30 | 30 | 30 | 29 |  | 29 | 29 | 32 | 29 | 31 | -0.05 | Y | 35 | Y | -0.2 | [8 empty] | N | N | Y | 180 | 0.52 | 57 | 84600 | 93921 | 6979 | 15100 | 16 | 1 |  | 2023-02-07 11:02 | 1552 | 110 |  | 30 | [16 empty] | 8460000 | 100 | 0 | 0 | 0 |  | 500 |  | N | N | 0 | 0 | 0 |  | 501 |  | N | N | N |  |  | Y |  |  |  | BT180180 | H
B75091 | 2023-02-07 | 2 | D |  | 8 | A | SCM440 | 합금강 | D | BM#2 | 1594 | 43 | 1616 | 1560 | 38 | 6200 |  | 1 | 0.36 | 17 |  | -2.2 | 1556 | 1609 | 0 | 29.64 | 0 | 10 | 84 | 57 | Y |  | 2023-02-07 11:03 | 60 | 1088 | 29 | 29 | 30 | 32 | 33 | 33 | 33 | 32 | 32 | 29 | 29 | 28 |  | 28 | 31 | 33 | 28 | 33 | -0.11 | Y | 40 | Y | -0.2 |  |  |  | 1.05 |  |  |  | N | N | N | N | 170 | 0.49 | 62 | 89933 | 96920 | 1080 | 14000 | 18 | 1 |  | 2023-02-07 11:15 | 1556 | 126 |  | 40 | [16 empty] | 94.37 | 100 | 0 | 0 | 0 |  | 649 | 400 | Y | N | 0 | 0 | 0 |  | 650 | 400 | Y | N | N | [6 empty] | RB190.00 | C
A75801 | 2023-02-07 | 1 | D |  | 5 | A | G-AE1055LST | 탄소강 | G-AE1055LS | BM#1 | 1620 | 48 | 1590 | 1552 | 26 | 4900 |  | 3 | 0.37 | 25 |  | -1.22 | 1553 | 1590 | 0 | 170.1 |  | 33 | 43 | 46 | Y |  | 2023-02-07 12:05 | 69 | 1099 | 29 | 28 | 33 | 36 | 37 | 37 | 37 | 36 | 36 | 35 | 34 | 34 | 33 | 33 | 35 | 37 | 33 | 37 | -0.1 | Y | 40 | Y | -0.2 | [8 empty] | N | N | Y | 170 | 0.52 | 58 | 101520 | 96065 | 6985 | 14700 | 16 | 1 |  | 2023-02-07 12:13 | 1553 | 106 |  | 19 | [16 empty] | 10152000 | 100 | 0 | 0 | 0 |  | 500 |  | N | N | 0 | 0 | 0 |  | 501 |  | N | N | N |  |  | Y |  |  |  | BT180180 | H
B75092 | 2023-02-07 | 2 | D |  | 9 | A | SCM440 | 합금강 | D | BM#2 | 1615 | 45 | 1620 | 1561 | 40 | 6300 |  | 1 | 0.34 | 16 |  | -2.19 | 1557 | 1613 | 0 | 19.26 | 0 | 37 | 11 | 47 | Y |  | 2023-02-07 12:14 | 61 | 1088 | 25 | 30 | 34 | 36 | 36 | 36 | 36 | 35 | 34 | 33 | 31 | 31 | 29 | 29 | 33 | 36 | 29 | 36 | -0.16 | Y | 45 | Y | -0.4 |  |  |  | 1.4 |  |  |  | N | N | N | N | 220 | 0.5 | 62 | 100146 | 98455 | 1045 | 15800 | 18 | 1 |  | 2023-02-07 12:24 | 1557 | 120 |  | 31 | [16 empty] | 103.72 | 100 | 0 | 0 | 0 |  | 650 | 400 | Y | N | 0 | 0 | 0 |  | 650 | 400 | Y | N | N | [6 empty] | SB100100 | C
A75802 | 2023-02-07 | 1 | A |  | 6 | A | G-AE1055LST | 탄소강 | G-AE1055LS | BM#1 | 1620 | 42 | 1597 | 1563 | 26 | 4400 |  | 3 | 0.38 | 25 |  | -1.37 | 1555 | 1597 | 0 | 189.07 |  | 32 | 29 | 51 | Y |  | 2023-02-07 13:03 | 71 | 1084 | 33 | 32 | 35 | 37 | 38 | 38 | 37 | 36 | 36 | 35 | 34 | 33 | 31 | 31 | 35 | 38 | 31 | 0 | -0.16 | Y | 45 | Y | 0 | [8 empty] | N | N | Y | 210 | 0.49 | 64 | 101520 | 96462 | 5838 | 15000 | 16 | 1 |  | 2023-02-07 13:12 | 1555 | 103 |  | 20 |  | *전기로1기 전극봉 절손, 감속주입(20%이상) ID:104~106 .204~206 . | [14 empty] | 98.13 | 100 | 0 | 0 | 0 |  | 500 |  | N | N | 0 | 0 | 0 |  | 501 |  | N | N | N |  |  | Y |  |  |  | BT180180 | H
B75093 | 2023-02-07 | 2 | A |  | 10 | A | SCM440 | 합금강 | D | BM#2 | 1593 | 40 | 1602 | 1548 | 38 | 6500 |  | 1 | 0.34 | 16 |  | -2 | 1556 | 1596 | 0 | 16.34 | 0 | 15 | 68 | 55 | Y |  | 2023-02-07 13:19 | 60 | 1090 | 27 | 26 | 28 | 27 | 27 | 27 | 26 | 25 | 24 | 24 | 23 | 22 | 21 | 20 | 25 | 28 | 20 | 27 | -0.15 |  | 55 | Y | -0.2 |  |  |  | 0.87 |  |  |  | Y | Y | Y | Y | 210 | 0.48 | 64 | 97167 | 93729 | 2921 | 14300 | 18 | 1 |  | 2023-02-07 13:23 | 1556 | 112 |  | 29 | [16 empty] | 101.64 | 100 | 0 | 0 | 0 |  | 650 | 400 | Y | N | 0 | 0 | 0 |  | 650 | 400 | Y | N | N | [6 empty] | RB300.00 | C
A75803 | 2023-02-07 | 1 | A |  | 7 | A | G-AE1055LST | 탄소강 | G-AE1055LS | BM#1 | 1615 | 41 | 1591 | 1556 | 30 | 5100 |  | 3 | 0.36 | 25 |  | -1.26 | 1552 | 1591 | 0 | 173.96 |  | 35 | 25 | 56 | Y |  | 2023-02-07 13:57 | 68 | 1098 | 30 | 29 | 30 | 31 | 32 | 32 | 31 | 30 | 29 | 29 | 28 | 28 | 27 | 24 | 29 | 32 | 24 | 30 | -0.12 | Y | 65 | Y | 0 | [8 empty] | N | N | Y | 200 | 0.38 | 84 | 84600 | 101807 | 6443 | 15700 | 16 | 1 |  | 2023-02-07 14:06 | 1552 | 108 |  | 31 |  | *전기로1기 전극봉 절손, 감속주입(20%이상) | [14 empty] | 77.76 | 100 | 0 | 0 | 0 |  | 500 |  | N | N | 0 | 0 | 0 |  | 501 |  | N | N | N |  |  | Y |  |  |  | BT180180 | H
B75094 | 2023-02-07 | 2 | A |  | 11 | A | SCM440 | 합금강 | D | BM#2 | 1637 | 45 | 1616 | 1587 | 37 | 5300 |  | 1 | 0.31 | 18 |  | -2.19 | 1549 | 1608 | 0 | 40.97 | 0 | 18 | 54 | 56 | Y |  | 2023-02-07 14:36 | 53 | 1088 | 18 | 23 | 28 | 31 | 33 | 33 | 32 | 32 | 31 | 30 | 29 | 28 | 27 | 27 | 29 | 33 | 27 | 0 | -0.15 | Y | 40 | Y | -0.2 | [7 empty] | Y | Y | Y | Y | 200 | 0.47 | 62 | 95724 | 92268 | 3432 | 15100 | 18 | 1 |  | 2023-02-07 14:38 | 1549 | 106 |  | 17 | [16 empty] | 101.46 | 100 | 0 | 0 | 0 |  | 650 | 400 | Y | N | 0 | 0 | 0 |  | 650 | 400 | Y | N | N | [6 empty] | RB210.00 | C
B75095 | 2023-02-07 | 2 | A |  | 12 | A | SCM440 | 합금강 | D | BM#2 | 1604 | 40 | 1618 | 1566 | 29 | 5500 |  | 1 | 0.38 | 20 |  | -2.71 | 1543 | 1610 | 0 | 65.59 | 0 | 10 | 85 | 53 | Y |  | 2023-02-07 15:31 | 47 | 1095 | 24 | 24 | 23 | 23 | 23 | 22 | 20 | 20 | 18 | 18 | 17 | 16 | 15 | 15 | 21 | 23 | 15 | 23 | -0.16 |  | 50 | Y | -0.2 |  |  |  | 0.56 |  |  |  | Y | Y | Y | Y | 190 | 0.48 | 60 | 151032 | 92747 | 2703 | 15100 | 18 | 1 |  | 2023-02-07 15:39 | 1543 | 108 |  | 25 |  | 연연주 혼탕부 308~ 310 408~410 | [14 empty] | 161.19 | 100 | 0 | 0 | 0 |  | 649 | 400 | Y | N | 0 | 0 | 0 |  | 650 | 400 | Y | N | N | [6 empty] | RB240.00 | C
A75804 | 2023-02-07 | 1 | A |  | 8 | A | G-AE1055LST | 탄소강 | G-AE1055LS | BM#1 | 1669 | 40 | 1606 | 1585 | 24 | 4100 |  | 3 | 0.37 | 25 |  | -1.37 | 1563 | 1606 | 0 | 159.98 |  | 19 | 42 | 57 | Y |  | 2023-02-07 15:05 | 79 | 1088 | 22 | 22 | 25 | 25 | 28 | 28 | 29 | 29 | 29 | 29 | 29 | 29 | 29 | 27 | 28 | 29 | 27 | 29 | -0.04 | Y | 50 | Y | 0 | [8 empty] | N | N | Y | 190 | 0.38 | 80 | 101520 | 96469 | 6281 | 15200 | 16 | 1 |  | 2023-02-07 15:12 | 1563 | 124 |  | 49 |  | *전기로1기 전극봉 절손, 감속주입(20%이상) | [14 empty] | 98.13 | 100 | 0 | 0 | 0 |  | 500 |  | N | N | 0 | 0 | 0 |  | 501 |  | N | N | N |  |  | Y |  |  |  | BT180180 | H
B75096 | 2023-02-07 | 2 | A |  | 13 | A | SCM440HM2 | 소입성보증강 | D | BM#2 | 1634 | 42 | 1620 | 1544 | 33 | 6400 |  | 1 | 0.36 | 20 |  | -2.08 | 1551 | 1615 | 0 | 41.14 | 0 | 37 | 12 | 55 | Y |  | 2023-02-07 16:26 | 58 | 1094 | 16 | 23 | 28 | 31 | 34 | 35 | 34 | 34 | 33 | 33 | 31 | 30 | 30 | 30 | 31 | 35 | 30 | 34 | -0.14 | Y | 35 | Y | 0 |  |  |  | 0.83 |  |  |  | Y | Y | Y | Y | 180 | 0.47 | 62 | 40150 | 92114 | 3486 | 14800 | 18 | 1 |  | 2023-02-07 16:35 | 1551 | 112 |  | 31 |  | 연연주 혼탕부 301 401 | [14 empty] | 42.58 | 100 | 0 | 0 | 0 |  | 650 | 400 | Y | N | 0 | 0 | 0 |  | 650 | 400 | Y | N | N | [6 empty] | RB260.00 | C
A75805 | 2023-02-07 | 1 | A |  | 9 | A | G-AE1055LST | 탄소강 | G-AE1055LS | BM#1 | 1613 | 40 | 1601 | 1541 | 32 | 5500 |  | 3 | 0.19 | 25 |  | -1.62 | 1551 | 1601 | 0 | 172.07 |  | 33 | 44 | 94 | Y |  | 2023-02-07 16:57 | 67 | 1096 | 25 | 27 | 29 | 30 | 31 | 30 | 30 | 30 | 28 | 28 | 27 | 26 | 26 | 25 | 28 | 31 | 25 | 30 | -0.11 | Y | 55 | Y | 0 | [8 empty] | N | N | Y | 180 | 0.4 | 77 | 101520 | 98771 | 5579 | 15500 | 16 | 1 |  | 2023-02-07 17:03 | 1551 | 94 |  | 18 |  | *전기로1기 전극봉 절손, 감속주입(20%이상) | [14 empty] | 95.95 | 100 | 0 | 0 | 0 |  | 500 |  | N | N | 0 | 0 | 0 |  | 501 |  | N | N | N |  |  | Y |  |  |  | BT180180 | H
B75097 | 2023-02-07 | 2 | A |  | 14 | B | SCM440HM2 | 소입성보증강 | D | BM#2 | 1577 | 42 | 1623 | 1551 | 37 | 7000 |  | 1 | 0.27 | 19 |  | -2.62 | 1556 | 1622 | 17.79 | 0 | 0 | 15 | 69 | 45 | Y |  | 2023-02-07 17:36 | 63 | 1095 | 27 | 32 | 35 | 37 | 38 | 38 | 38 | 37 | 37 | 36 | 35 | 34 | 33 | 32 | 35 | 38 | 32 | 38 | -0.13 | Y | 45 | Y | -0.2 |  |  |  | 0.98 |  |  |  | N | Y | Y | N | 170 | 0.47 | 68 | 93652 | 101686 | 464 | 16800 | 18 | 1 |  | 2023-02-07 17:39 | 1556 | 109 |  | 24 | [16 empty] | 93.84 | 100 | 0 | 0 | 0 |  | 649 | 400 | Y | N | 0 | 0 | 0 |  | 650 | 400 | Y | N | N | [6 empty] | RB145.00 | C
A75806 | 2023-02-07 | 1 | A |  | 10 | A | G-AE1055LST | 탄소강 | G-AE1055LS | BM#1 | 1630 | 43 | 1598 | 1564 | 28 | 4600 |  | 3 | 0.18 | 25 |  | -1.35 | 1557 | 1598 | 0 | 179.13 |  | 32 | 30 | 108 | Y |  | 2023-02-07 18:03 | 73 | 1092 | 24 | 22 | 26 | 29 | 31 | 32 | 32 | 32 | 31 | 29 | 30 | 29 | 29 | 29 | 29 | 32 | 29 | 32 | -0.07 | Y | 40 | Y | 0 | [8 empty] | N | N | Y | 170 | 0.48 | 63 | 84600 | 95285 | 6215 | 15300 | 16 | 1 |  | 2023-02-07 18:13 | 1557 | 113 |  | 31 | [16 empty] | 82.7 | 100 | 0 | 0 | 0 |  | 500 |  | N | N | 0 | 0 | 0 |  | 501 |  | N | N | N |  |  | Y |  |  |  | BT180180 | H
B75098 | 2023-02-07 | 2 | A | TUNDISH교체전 | 15 | A | SCM440HM2 | 소입성보증강 | D | BM#2 | 1585 | 45 | 1627 | 1516 | 40 | 8100 |  | 1 | 0.29 | 18 |  | -2.26 | 1560 | 1617 | 17.65 | 0 | 0 | 18 | 55 | 58 | Y |  | 2023-02-07 18:40 | 67 | 1093 | 30 | 31 | 35 | 38 | 40 | 41 | 41 | 40 | 39 | 38 | 37 | 36 | 36 | 36 | 37 | 41 | 36 | 0 | -0.14 | Y | 35 | Y | 0 |  |  |  | 0.77 |  |  |  | N | N | N | N | 220 | 0.48 | 63 | 100418 | 95086 | 1614 | 2300 | 18 | 1 |  | 2023-02-07 18:42 | 1560 | 119 |  | 28 |  |  | 6BF4D6704F274286AFB12213A9F18B6E | B9EC395E3A104CDF9017C421D96B1009 | A9743F675ACD4B08BBE961353DE41C8D | [11 empty] | 106.94 | 100 | 0 | 3114 | 0 |  | 649 | 400 | Y | N | 0 | 3034 | 0 |  | 650 | 400 | Y | N | N | [6 empty] | RB165.10 | C
A75807 | 2023-02-07 | 1 | A | 유사강종연연주 | 11 | A | AE1055LS | 탄소강 | G-AE1055LS | BM#1 | 1604 | 44 | 1612 | 1546 | 34 | 6000 |  | 3 | 0.17 | 25 |  | -1.62 | 1563 | 1612 | 0 | 174.47 |  | 35 | 26 | 89 | Y |  | 2023-02-07 19:04 | 79 | 1095 | 28 | 28 | 31 | 35 | 37 | 38 | 38 | 37 | 37 | 37 | 36 | 36 | 36 | 35 | 35 | 38 | 35 | 37 | -0.04 | Y | 40 | Y | -0.2 | [8 empty] | N | N | Y | 210 | 0.48 | 65 | 101520 | 100675 | 8275 | 15300 | 16 | 1 |  | 2023-02-07 19:11 | 1563 | 118 |  | 35 | [16 empty] | 94.31 | 100 | 0 | 0 | 0 |  | 500 |  | N | N | 0 | 0 | 0 |  | 501 |  | N | N | N |  |  | Y |  |  |  | BT180180 | H
B75099 | 2023-02-07 | 2 | A | TUNDISH교체 | 1 | A | AE5120M | 합금강 | C1 | BM#2 | 1596 | 55 | 1676 | 1550 | 49 | 10000 |  | 1 | 0.35 | 20 |  | -2.65 | 1598 | 1674 | 0 | 37.28 | 0 | 10 | 86 | 54 | Y |  | 2023-02-07 20:02 | 90 | 1094 | -297 | -297 | 15 | 29 | 30 | 38 | 42 | 45 | 46 | 47 | 47 | 47 | 48 | 48 | 42 | 48 | 48 | 47 | 0 |  |  | Y | 0.2 |  | 2.12 | 2.05 |  |  |  |  | N | N | N | N | 220 | 0.49 | 60 | 84610 | 96200 | 3800 | 15100 | 14 | 2 |  | 2023-02-07 20:02 | 1598 | 144 |  | 33 |  | * T/D FLUX 용탕부: 120 KG / 유탕부: 10KG 투입. | AED0E14CF4804D469F38EE7F5EE4199B | [13 empty] | 85.81 | 0 | 1000 | 0 | 0 |  | 450 | 300 | Y | Y | 1000 | 0 | 0 |  | 451 | 300 | Y | Y |  | Y | [5 empty] | BT180180 | H
A75808 | 2023-02-07 | 1 | A |  | 12 | A | AE1055LS | 탄소강 | G-AE1055LS | BM#1 | 1601 | 43 | 1599 | 1528 | 35 | 6100 |  | 3 | 0.15 | 25 |  | -1.7 | 1548 | 1599 | 0 | 166 |  | 19 | 43 | 68 | Y |  | 2023-02-07 20:15 | 64 | 1094 | 34 | 32 | 30 | 28 | 27 | 26 | 26 | 25 | 24 | 23 | 23 | 21 | 21 | 21 | 26 | 30 | 21 | 21 | -0.16 |  | 55 | Y | 0 | [8 empty] | N | N | Y | 200 | 0.48 | 67 | 118440 | 100820 | 5430 | 14600 | 16 | 1 |  | 2023-02-07 20:23 | 1548 | 111 |  | 31 | [16 empty] | 109.87 | 100 | 0 | 0 | 0 |  | 500 |  | N | N | 0 | 0 | 0 |  | 501 |  | N | N | N |  |  | Y |  |  |  | BT180180 | H
B75100 | 2023-02-07 | 2 | B |  | 2 | A | AE5120M | 합금강 | C1 | BM#2 | 1601 | 44 | 1664 | 1603 | 40 | 7000 |  | 1 | 0.47 | 16 |  | -2.54 | 1586 | 1652 | 0 | 29.36 | 0 | 37 | 13 | 62 | Y |  | 2023-02-07 20:44 | 78 | 1098 | 46 | 43 | 43 | 43 | 43 | 42 | 41 | 41 | 39 | 39 | 39 |  |  | 39 | 42 | 43 | 39 | 43 | -0.07 |  | 45 | Y | 0 | [7 empty] | N | N | N | N | 220 | 0.51 | 59 | 152298 | 95336 | 3064 | 14700 | 14 | 2 |  | 2023-02-07 20:58 | 1586 | 137 |  | 51 | [16 empty] | 157.58 | 100 | 0 | 0 | 0 |  | 449 | 300 | Y | Y | 0 | 0 | 0 |  | 451 | 300 | Y | Y |  | Y | [5 empty] | BT180180 | H
A75809 | 2023-02-07 | 1 | B |  | 13 | A | AE1055LS | 탄소강 | G-AE1055LS | BM#1 | 1639 | 41 | 1597 | 1572 | 26 | 4500 |  | 3 | 0.15 | 25 |  | -1.34 | 1556 | 1597 | 0 | 168.31 |  | 33 | 45 | 61 | Y |  | 2023-02-07 21:12 | 72 | 1097 | 21 | 20 | 22 | 25 | 26 | 27 | 26 | 26 | 25 | 26 | 26 | 26 | 25 | 25 | 25 | 27 | 25 | 26 | -0.02 | Y | 40 | Y | 0 | [8 empty] | N | N | Y | 190 | 0.48 | 64 | 101520 | 99238 | 5612 | 14200 | 16 | 1 |  | 2023-02-07 21:20 | 1556 | 120 |  | 42 | [16 empty] | 95.55 | 100 | 0 | 0 | 0 |  | 500 |  | N | N | 0 | 0 | 0 |  | 501 |  | N | N | N |  |  | Y |  |  |  | BT180180 | H
B75101 | 2023-02-07 | 2 | B |  | 3 | B | AE5120HM | 소입성보증강 | C1 | BM#2 | 1606 | 45 | 1644 | 1568 | 41 | 8300 |  | 1 | 0.38 | 17 |  | -2.77 | 1570 | 1639 | 0 | 35.27 | 0 | 15 | 70 | 51 | Y |  | 2023-02-07 22:01 | 62 | 1096 | 37 | 35 | 34 | 34 | 33 | 33 | 32 | 31 | 30 | 30 | 29 | 28 |  | 28 | 32 | 34 | 28 | 0 | -0.13 |  | 45 | Y | -0.2 | [7 empty] | N | N | N | N | 210 | 0.52 | 59 | 50766 | 98268 | 2982 | 16300 | 14 | 2 |  | 2023-02-07 22:07 | 1570 | 138 |  | 34 | [16 empty] | 51.02 | 100 | 0 | 0 | 0 |  | 449 | 300 | Y | Y | 0 | 0 | 0 |  | 450 | 300 | Y | Y | N | Y | [5 empty] | BT180180 | H
A75810 | 2023-02-07 | 1 | B |  | 14 | A | AE1055LS | 탄소강 | G-AE1055LS | BM#1 | 1623 | 41 | 1604 | 1552 | 30 | 5100 |  | 3 | 0.14 | 25 |  | -1.47 | 1560 | 1604 | 0 | 181.25 |  | 32 | 31 | 53 | Y |  | 2023-02-07 22:20 | 76 | 1094 | 23 | 27 | 29 | 30 | 32 | 32 | 32 | 31 | 31 | 31 | 31 | 30 | 30 | 30 | 30 | 32 | 30 | 32 | -0.05 | Y | 40 | Y | 0 | [8 empty] | N | N | Y | 180 | 0.48 | 63 | 101520 | 96866 | 4534 | 15300 | 16 | 1 |  | 2023-02-07 22:26 | 1560 | 117 |  | 40 | [16 empty] | 97.76 | 100 | 0 | 0 | 0 |  | 500 |  | N | N | 0 | 0 | 0 |  | 501 |  | N | N | N |  |  | Y |  |  |  | BT180180 | H
B75102 | 2023-02-07 | 2 | B |  | 4 | A | AE5120HM | 소입성보증강 | C1 | BM#2 | 1621 | 48 | 1657 | 1586 | 40 | 7900 |  | 1 | 0.37 | 16 |  | -2.38 | 1582 | 1648 | 0 | 25.08 | 0 | 18 | 56 | 51 | Y |  | 2023-02-07 23:06 | 74 | 1091 | 24 | 24 | 37 | 44 | 46 | 47 | 46 | 46 | 45 | 44 | 43 | 42 | 42 | 41 | 42 | 47 | 41 | 46 | -0.15 | Y | 40 | Y | -0.2 | [7 empty] | N | N | N | N | 200 | 0.51 | 63 | 101532 | 102088 | 3062 | 15200 | 14 | 2 |  | 2023-02-07 23:07 | 1582 | 125 |  | 29 | [16 empty] | 98.24 | 100 | 0 | 0 | 0 |  | 450 | 300 | Y | Y | 0 | 0 | 0 |  | 451 | 300 | Y | Y | N | Y | [5 empty] | BT180180 | H
A75811 | 2023-02-07 | 1 | B |  | 15 | A | AE1055LS | 탄소강 | G-AE1055LS | BM#1 | 1593 | 45 | 1614 | 1523 | 34 | 6000 |  | 3 | 0.14 | 25 |  | -1.48 | 1570 | 1614 | 0 | 148.57 |  | 35 | 27 | 56 | Y |  | 2023-02-07 23:22 | 86 | 1093 | 29 | 29 | 33 | 37 | 39 | 41 | 40 | 41 | 42 | 40 | 40 | 41 | 40 | 40 | 38 | 42 | 40 | 41 | -0.03 | Y | 20 | Y | -0.2 | [8 empty] | N | N | Y | 170 | 0.48 | 60 | 101520 | 92337 | 7013 | 13400 | 16 | 1 |  | 2023-02-07 23:37 | 1570 | 121 |  | 42 | [8 empty] | 4C8C3BF26CF84989B2DFF10FCF012BEF | CC1315A56DDA4C4BB2F98827A216BF1E | 997BB6F1168D41FBA843C698685C50AA |  | 31725048B6F04DBE8AD8031C3B2FFA78 | D2074FE291604BE4A1998F468ACFEEB8 | 34731A7F5CB8472EA28E5472F40D8666 |  | 10152000 | 100 | 0 | 0 | 0 |  | 500 |  | N | N | 0 | 0 | 0 |  | 501 |  | N | N | N |  |  | Y |  |  |  | BT180180 | H
B75103 | 2023-02-07 | 2 | B |  | 5 | A | AE5120HM | 소입성보증강 | C1 | BM#2 | 1634 | 45 | 1656 | 1575 | 37 | 7400 |  | 1 | 0.42 | 20 |  | -2.32 | 1578 | 1651 | 0 | 42.34 | 0 | 10 | 87 | 35 | Y |  | 2023-02-08 00:05 | 70 | 1098 | 38 | 37 | 40 | 43 | 45 | 46 | 45 | 44 | 43 | 42 | 42 | 41 | 40 | 40 | 42 | 46 | 40 | 0 | -0.17 | Y | 35 | Y | -0.2 | [7 empty] | N | N | N | N | 190 | 0.51 | 60 | 101532 | 97153 | 2997 | 15500 | 14 | 2 |  | 2023-02-08 00:08 | 1578 | 128 |  | 34 | [16 empty] | 102.61 | 100 | 0 | 0 | 0 |  | 450 | 300 | Y | Y | 0 | 0 | 0 |  | 450 | 300 | Y | Y | N | Y | [5 empty] | BT180180 | H
A75812 | 2023-02-07 | 1 | B |  | 16 | A | AE1055LS | 탄소강 | G-AE1055LS | BM#1 | 1591 | 47 | 1588 | 1511 | 38 | 7000 |  | 3 | 0.14 | 25 |  | -1.17 | 1553 | 1588 | 0 | 164.97 |  | 19 | 44 | 47 | Y |  | 2023-02-08 00:31 | 69 | 1097 | 40 | 36 | 32 | 31 | 30 | 29 | 29 | 28 | 27 | 26 | 26 | 25 | 25 | 25 | 29 | 32 | 25 | 25 | -0.13 |  | 55 | Y | 0 | [8 empty] | N | N | Y | 210 | 0.48 | 69 | 101520 | 102735 | 5415 | 14300 | 16 | 1 |  | 2023-02-08 00:38 | 1553 | 120 |  | 35 | [16 empty] | 92.54 | 100 | 0 | 0 | 0 |  | 500 |  | N | N | 0 | 0 | 0 |  | 501 |  | N | N | N |  |  | Y |  |  |  | BT180180 | H
B75104 | 2023-02-07 | 2 | B |  | 6 | A | AE5120HM | 소입성보증강 | C1 | BM#2 | 1654 | 45 | 1665 | 1588 | 36 | 7200 |  | 1 | 0.36 | 20 |  | -2.04 | 1582 | 1652 | 0 | 16.12 | 0 | 37 | 14 | 36 | Y |  | 2023-02-08 01:20 | 74 | 1099 | 38 | 37 | 45 | 49 | 50 | 49 | 48 | 46 | 44 | 42 | 40 | 37 | 34 | 34 | 43 | 50 | 34 | 0 | -0.4 | Y | 40 | Y | -0.6 | [7 empty] | N | N | N | N | 180 | 0.5 | 62 | 101532 | 98452 | 1898 | 15100 | 14 | 2 |  | 2023-02-08 01:35 | 1582 | 116 |  | 19 |  | * 전공정 요청 L/D 잔강이월 미실시, 이상공정등록 및 생관통보 | [14 empty] | 103.76 | 100 | 0 | 0 | 0 |  | 449 | 300 | Y | Y | 0 | 0 | 0 |  | 451 | 300 | Y | Y | N | [6 empty] | BT180180 | H
A75813 | 2023-02-07 | 1 | B |  | 17 | A | AE1055LS | 탄소강 | G-AE1055LS | BM#1 | 1573 | 48 | 1596 | 1510 | 33 | 6100 |  | 3 | 0.15 | 25 |  | -1.48 | 1550 | 1596 | 0 | 182.59 |  | 33 | 46 | 52 | Y |  | 2023-02-08 01:37 | 66 | 1093 | 24 | 23 | 25 | 27 | 27 | 28 | 27 | 26 | 25 | 24 | 23 | 23 | 23 | 22 | 25 | 28 | 22 | 27 | -0.13 | Y | 45 | Y | 0 | [8 empty] | N | N | Y | 200 | 0.43 | 71 | 84600 | 96733 | 4267 | 15800 | 16 | 1 |  | 2023-02-08 01:47 | 1550 | 126 |  | 39 |  | *전기로 보수 작업지연 20%이상 감속주입 | [14 empty] | 81.54 | 100 | 0 | 0 | 0 |  | 500 |  | N | N | 0 | 0 | 0 |  | 501 |  | N | N | N |  |  | Y |  |  |  | BT180180 | H
B75105 | 2023-02-07 | 2 | B |  | 7 | B | AE5120HM | 소입성보증강 | C1 | BM#2 | 1645 | 41 | 1648 | 1579 | 32 | 6200 |  | 1 | 0.35 | 20 |  | -2.33 | 1566 | 1637 | 0 | 33.1 | 0 | 15 | 71 | 50 | Y |  | 2023-02-08 02:19 | 58 | 1092 | 27 | 28 | 34 | 37 | 38 | 38 | 37 | 36 | 35 | 35 | 34 | 33 | 31 | 31 | 34 | 38 | 31 | 0 | -0.17 | Y | 40 | Y | -0.4 | [7 empty] | N | N | N | N | 170 | 0.52 | 60 | 101532 | 98860 | -260 | 14900 | 14 | 2 |  | 2023-02-08 02:20 | 1566 | 119 |  | 23 |  | * 전공정 요청 L/D 잔강이월 미실시, 이상공정등록 및 생관통보 | [14 empty] | 69.31 | 100 | 0 | 0 | 0 |  | 450 | 300 | Y | Y | 0 | 0 | 0 |  | 451 | 300 | Y | Y | N | [6 empty] | BT180180 | H
B75106 | 2023-02-07 | 2 | B | TUNDISH교체전 | 8 | A | AE5120HM | 소입성보증강 | C1 | BM#2 | 1652 | 40 | 1651 | 1589 | 31 | 5900 |  | 1 | 0.36 | 17 |  | -2.22 | 1568 | 1627 | 0 | 24.51 | 0 | 18 | 57 | 50 | Y |  | 2023-02-08 03:19 | 60 | 1090 | 29 | 28 | 34 | 34 | 34 | 35 | 34 | 33 | 33 | 32 | 31 | 31 | 30 | 30 | 32 | 35 | 30 | 34 | -0.14 | Y | 35 | Y | -0.2 | [7 empty] | N | N | N | N | 170 | 0.52 | 60 | 84610 | 100318 | 1582 | 2000 | 14 | 2 |  | 2023-02-08 03:22 | 1568 | 118 |  | 24 |  | * 전공정 요청 L/D 잔강이월 미실시, 이상공정등록 및 생관통보 | EC6250BE51334FCEB18B04C515E3074E | 90842EDDC14D4D0793BEB8008300467D | 80652CCC1E7C43748F4D6A2D960C7797 | [11 empty] | 85.55 | 100 | 0 | 2890 | 0 |  | 450 | 300 | Y | Y | 0 | 3670 | 0 |  | 451 | 300 | Y | Y | N | [6 empty] | BT180180 | H
A75814 | 2023-02-07 | 1 | B |  | 18 | A | AE1055LS | 탄소강 | G-AE1055LS | BM#1 | 1579 | 42 | 1597 | 1555 | 33 | 5500 |  | 3 | 0.15 | 25 |  | -1.34 | 1556 | 1597 | 0 | 182.77 |  | 32 | 32 | 52 | Y |  | 2023-02-08 02:44 | 72 | 1094 | 22 | 21 | 23 | 26 | 28 | 28 | 28 | 28 | 27 | 28 | 28 | 27 | 26 | 26 | 26 | 28 | 25 | 28 | -0.07 | Y | 45 | Y | 0 | [8 empty] | N | N | Y | 190 | 0.4 | 79 | 101520 | 97722 | 5778 | 15900 | 16 | 1 |  | 2023-02-08 03:09 | 1556 | 124 |  | 42 |  | *전기로 보수 작업지연 20%이상 감속주입 | [14 empty] | 96.92 | 100 | 0 | 0 | 0 |  | 500 |  | N | N | 0 | 0 | 0 |  | 501 |  | N | N | N |  |  | Y |  |  |  | BT180180 | H
A75815 | 2023-02-07 | 1 | D |  | 19 | A | AE1055LS | 탄소강 | G-AE1055LS | BM#1 | 1614 | 41 | 1615 | 1536 | 34 | 6300 |  | 3 | 0.15 | 25 |  | -1.65 | 1564 | 1615 | 0 | 260.96 |  | 35 | 28 | 55 | Y |  | 2023-02-08 04:04 | 80 | 1098 | 25 | 25 | 30 | 35 | 37 | 38 | 38 | 37 | 37 | 36 | 37 | 36 | 36 | 35 | 35 | 38 | 35 | 37 | -0.05 | Y | 55 | Y | 0 | [8 empty] | N | N | Y | 180 | 0.4 | 79 | 101520 | 100760 | 4590 | 16200 | 16 | 1 |  | 2023-02-08 04:13 | 1564 | 136 |  | 43 |  | *전기로 보수 작업지연 20%이상 감속주입 | [14 empty] | 94.22 | 100 | 0 | 0 | 0 |  | 500 |  | N | N | 0 | 0 | 0 |  | 501 |  | N | N | N |  |  | Y |  |  |  | BT180180 | H
B75107 | 2023-02-07 | 2 | D | TUNDISH교체 | 1 | A | SM20CB | 탄소강 | A | BM#2 | 1692 | 39 | 1681 | 1611 | 36 | 6200 |  | 1 | 0.44 | 14 |  | -2.07 | 1603 | 1661 | 0 | 48.98 | 0 | 10 | 88 | 51 | Y |  | 2023-02-08 04:15 | 89 | 1095 | -286 | -229 | 28 | 23 | 28 | 35 | 38 | 41 | 44 | 45 | 45 | 45 | 44 | 44 | 39 | 45 | 44 | 45 | -0.06 |  | 15 | Y | -0.2 |  | 1.69 | 1.69 |  |  |  |  | N | N | N | N | 220 | 0.49 | 64 | 90724 | 99844 | 2706 | 14400 | 04 | 1 |  | 2023-02-08 04:17 | 1603 | 140 |  | 53 |  | * T/D FLUX 용탕부: 120 KG / 유탕부: 10KG 투입. | [14 empty] | 90.77 | 100 | 700 | 0 | 0 |  | 411 | 300 | Y | Y | 700 | 0 | 0 |  | 411 | 300 | Y | Y | N | [6 empty] | RB160.00 | C
A75816 | 2023-02-07 | 1 | D |  | 20 | A | AE1055LS | 탄소강 | G-AE1055LS | BM#1 | 1615 | 89 | 1613 | 1556 | 31 | 6600 |  | 3 | 0.15 | 25 |  | -1.1 | 1579 | 1613 | 0 | 176.33 |  | 37 | 15 | 29 | Y |  | 2023-02-08 05:42 | 95 | 1097 | 35 | 35 | 45 | 51 | 55 | 59 | 58 | 58 | 59 | 58 | 58 | 58 | 57 | 57 | 54 | 59 | 56 | 58 | -0.07 | Y | 45 | Y | 0.2 | [8 empty] | N | N | M | 170 | 0.4 | 75 | 101520 | 93417 | 5983 | 15800 | 16 | 1 |  | 2023-02-08 05:48 | 1579 | 154 |  | 25 |  | *전공정 작업지연, 감속주입(20%이상) | [5 empty] | 4026E0711FCC4269B728BA22AACA889E | 5C3F2256F5294AEB846ECCFF2C01331C | 5BAF88BA459C4DA289694B762E78D5EE |  | 9CB6CE34E45A4D8C8D6419A46F36899E | DBEF68BD317C48DAB6BE246F0DF24BB5 | DEABC01FC3BA44EDA2E644BB1DAEBEC5 |  |  | 101.12 | 100 | 0 | 0 | 0 |  | 500 |  | N | N | 0 | 0 | 0 |  | 501 |  | N | N | N |  |  | Y |  |  |  | BT180180 | H
B75108 | 2023-02-07 | 2 | D |  | 2 | A | SM20CB | 탄소강 | A | BM#2 | 1685 | 37 | 1661 | 1659 | 27 | 3800 |  | 1 | 0.37 | 14 |  | -3.66 | 1582 | 1641 | 0 | 26.36 | 0 | 19 | 45 | 70 | Y |  | 2023-02-08 05:26 | 68 | 1093 | 42 | 37 | 32 | 29 | 28 | 25 | 24 | 23 | 23 | 21 | 21 | 19 | 19 | 16 | 25 | 32 | 16 | 0 | -0.27 |  | 60 | Y | -0.4 | [7 empty] | N | N | N | N | 220 | 0.43 | 70 | 92147 | 93438 | 2112 | 14600 | 04 | 1 |  | 2023-02-08 05:28 | 1582 | 131 |  | 47 |  | * 전공정 요청으로 감속주입 0.40 이상공정 등록 및 생관통보 ID : 302~, 401~ | [14 empty] | 99.94 | 100 | 0 | 0 | 0 |  | 411 | 300 | Y | Y | 0 | 0 | 0 |  | 411 | 300 | Y | Y | N | [6 empty] | RB190.00 | C
B75109 | 2023-02-07 | 2 | D |  | 3 | A | SM20CB | 탄소강 | A | BM#2 | 1644 | 42 | 1649 | 1580 | 32 | 5500 |  | 1 | 0.46 | 15 |  | -2.34 | 1582 | 1636 | 0 | 57.13 | 0 | 15 | 72 | 52 | Y |  | 2023-02-08 06:28 | 68 | 1096 | 13 | 14 | 15 | 17 | 18 | 18 | 18 | 18 | 18 | 18 | 17 | 17 | 16 | 13 | 17 | 18 | 13 | 18 | -0.1 | Y | 50 | Y | -0.4 | [7 empty] | Y | Y | Y | Y | 210 | 0.44 | 68 | 102105 | 93303 | 2447 | 14900 | 04 | 1 |  | 2023-02-08 06:58 | 1582 | 140 |  | 55 |  | * 전공정 요청으로 감속주입 0.40 이상공정 등록 및 생관통보 ID : 301, 302, 303, 304, 401, 402, 403, 404 | [14 empty] | 109.44 | 100 | 0 | 0 | 0 |  | 490 | 300 | Y | Y | 0 | 0 | 0 |  | 490 | 300 | Y | Y | N | [6 empty] | RB240.00 | C
A75817 | 2023-02-08 | 1 | D |  | 21 | A | AE1055LS | 탄소강 | G-AE1055LS | BM#1 | 1620 | 36 | 1598 | 1560 | 25 | 4400 |  | 3 | 0.15 | 25 |  | -1.73 | 1549 | 1598 | 0 | 151.57 |  | 32 | 33 | 46 | Y |  | 2023-02-08 07:12 | 65 | 1090 | 57 | 55 | 50 | 46 | 43 | 41 | 39 | 37 | 35 | 34 | 33 | 32 | 31 | 28 | 38 | 50 | 28 | 0 | -0.34 |  | 65 | Y | 0 | [8 empty] | N | N | Y | 210 | 0.4 | 76 | 84600 | 96861 | 6989 | 16500 | 16 | 1 |  | 2023-02-08 07:20 | 1549 | 77 |  | 11 |  | *전공정 작업지연, 감속주입(20%이상) | [14 empty] | 8460000 | 100 | 0 | 0 | 0 |  | 500 |  | N | N | 0 | 0 | 0 |  | 501 |  | N | N | N |  |  | Y |  |  |  | BT180180 | H
A75818 | 2023-02-08 | 1 | D |  | 4 | A | SM20CB | 탄소강 | A | BM#2 | 1642 | 37 | 1638 | 1572 | 25 | 5000 |  | 1 | 0.34 | 15 |  | -2.61 | 1576 | 1629 | 0 | 29.49 | 0 | 33 | 47 | 193 | Y |  | 2023-02-08 08:19 | 62 | 1090 | 11 | 17 | 24 | 28 | 28 | 27 | 26 | 24 | 23 | 21 | 19 | 18 | 16 | 15 | 22 | 28 | 15 | 0 | -0.26 | Y | 50 | Y | -0.2 | [7 empty] | Y | Y | Y | Y | 200 | 0.48 | 65 | 138630 | 99382 | 2918 | 14600 | 04 | 1 |  | 2023-02-08 08:21 | 1576 | 83 |  | 13 |  | * 연연주 혼탕부 성분확인 ID : 307, 308, 309, 407, 408, 409 | [14 empty] | 147.48 | 100 | 0 | 0 | 0 |  | 489 | 300 | Y | Y | 0 | 0 | 0 |  | 490 | 300 | Y | Y | N | [6 empty] | RB110.00 | C
B75110 | 2023-02-08 | 2 | D | TUNDISH교체전 | 22 | A | AE1055LS | 탄소강 | G-AE1055LS | BM#1 | 1594 | 57 | 1604 | 1549 | 45 | 7100 |  | 3 | 0.15 | 25 |  | -1.4 | 1562 | 1604 | 0 | 228.17 |  | 18 | 58 | 57 | Y |  | 2023-02-08 07:55 | 78 | 1088 | 27 | 27 | 30 | 33 | 34 | 36 | 36 | 37 | 38 | 38 | 37 | 37 |  | 37 | 35 | 38 | 37 | 37 | -0.07 | Y | 15 | Y | 0 | [8 empty] | N | N | M | 200 | 0.49 | 62 | 90883 | 89263 | 5637 | 1500 | 16 | 1 |  | 2023-02-08 08:03 | 1562 | 144 |  | 45 |  | *전공정 작업지연, 감속주입(20%이상) ID:101.102.201.202. | 31C1B3E4C6274BB9AC8B28072F1D7F6A | 4D582FB90F82434699151A126D886102 | 3C068363E86E4CC1A4871018041ACAC0 | [11 empty] | 94.42 | 100 | 0 | 3500 | 0 |  | 500 |  | N | N | 0 | 3500 | 0 |  | 501 |  | N | N | N |  |  | Y |  |  |  | BT180180 | H
B75111 | 2023-02-08 | 2 | D |  | 5 | A | SM20C | 탄소강 | C2 | BM#2 | 1611 | 62 | 1659 | 1568 | 49 | 7100 |  | 1 | 0.43 | 15 |  | -2.7 | 1577 | 1644 | 0 | 32.2 | 0 | 11 | 1 | 29773 | Y |  | 2023-02-08 09:08 | 63 | 1091 | 13 | 13 | 22 | 25 | 27 | 27 | 27 | 26 | 24 | 22 | 22 | 21 | 20 | 20 | 23 | 27 | 20 | 27 | -0.17 | Y | 40 | Y | -0.2 | [7 empty] | Y | Y | Y | Y | 190 | 0.48 | 61 | 41568 | 91490 | 2810 | 6200 | 04 | 1 |  | 2023-02-08 09:18 | 1577 | 139 |  | 30 |  | * 연연주 혼탕부 성분확인 ID : 301, 401 | [14 empty] | 4156800 | 100 | 0 | 0 | 0 |  | 490 | 300 | Y | Y | 0 | 0 | 0 |  | 490 | 300 | Y | Y | N | [6 empty] | RB260.00 | C
A75819 | 2023-02-08 | 1 | D | TUNDISH교체 | 1 | A | SCR420H1V | 소입성보증강 | C | BM#1 | 1618 | 47 | 1639 | 1553 | 44 | 7800 |  | 3 | 0.17 | 20 |  | -1.57 | 1599 | 1639 | 0 | 222.78 |  | 35 | 29 | 92 | Y |  | 2023-02-08 09:32 | 90 | 1099 | -321 | -286 | 32 | 36 | 31 | 36 | 39 | 43 | 43 | 44 | 45 | 46 |  | 46 | 40 | 46 | 46 | 0 | 0 |  |  | Y | 0.2 |  | 1.61 | 1.61 |  |  |  |  | N | N | N | N | 210 | 0.52 | 53 | 101532 | 93573 | 4477 | 14500 | 17 | 2 |  | 2023-02-08 09:41 | 1599 | 115 |  | 31 |  | *T/D FLUX 유:15KG 용:120KG *RAMPING UP 중 STR#2 스토퍼 컨트롤 불량으로 가속주입, HEAD부 500mm 추가절단. *L/D 잔강 5.5TON 슬래그 이월됨. | [14 empty] | 102.4 | 100 | 1000 | 0 | 0 |  | 410 |  | Y | Y | 1500 | 0 | 0 |  | 411 |  | Y | Y | N |  | Y |  |  |  |  | BT180180 | H
B75112 | 2023-02-08 | 2 | D |  | 6 | A | SM20C | 탄소강 | C2 | BM#2 | 1615 | 46 | 1625 | 1576 | 29 | 5000 |  | 3 | 0.19 | 15 |  | 79.72 | 1589 | 0 | 0 | 155.8 |  | 19 | 46 | 58 | N | 5 | 2023-02-08 10:02 | 75 | 1110 | 21 | 32 | 34 | 37 | 37 | 38 | 38 | 38 | 37 | 37 | 35 |  |  | 35 | 35 | 38 | 35 | 38 | -0.12 | Y | 25 | Y | -0.4 | [7 empty] | Y | Y | Y | Y | 180 | 0.46 | 62 | 91709 | 97441 | 1659 | 13000 | 04 | 1 |  | 2023-02-08 10:08 | 1589 | 127 |  | 45 |  | * L/D 강제개공 ID : 301, 302, 401, 402 * L/D 강제개공 작업지연으로, 이상공정 등록 및 생관통보 ID : 301, 302, 401, 402 * L/D 강제개공 작업지연으로 T/D레벨 12T이하 ID : 301, 302, 401, 402 | [14 empty] | 92.92 | 100 | 0 | 0 | 0 |  | 490 | 300 | Y | Y | 0 | 0 | 0 |  | 490 | 300 | Y | Y | N |  |  |  | Y |  |  | BM510510 | C
A75820 | 2023-02-08 | 1 | D |  | 2 | A | SCR420H1V | 소입성보증강 | C | BM#1 | 1633 | 50 | 1623 | 1581 | 32 | 6300 |  | 3 | 0.18 | 14 |  | -1.73 | 1591 | 1623 | 0 | 167.24 |  | 37 | 16 | 93 | Y |  | 2023-02-08 10:31 | 82 | 1088 | 45 | 44 | 43 | 43 | 42 | 41 | 41 | 41 | 39 | 37 | 37 | 35 | 36 | 33 | 40 | 43 | 33 | 41 | -0.17 | Y | 60 | Y | -0.4 | [7 empty] | N | N | N | N | 200 | 0.46 | 71 | 84610 | 102066 | 4984 | 14900 | 17 | 2 |  | 2023-02-08 10:39 | 1591 | 106 |  | 27 |  | *전기로1기 전극봉 절손, 감속주입(20%이상) | [14 empty] | 8461000 | 100 | 0 | 0 | 0 |  | 410 |  | Y | Y | 0 | 0 | 0 |  | 411 |  | Y | Y | N |  | Y |  |  |  |  | BT180180 | H
B75113 | 2023-02-08 | 2 | D |  | 7 | A | SM20C | 탄소강 | C2 | BM#2 | 1623 | 54 | 1626 | 1576 | 40 | 6100 |  | 1 | 0.77 | 16 |  | -2.33 | 1562 | 1627 | 0 | 36.96 | 0 | 15 | 73 | 35 | Y |  | 2023-02-08 11:27 | 48 | 1096 | 31 | 31 | 31 | 29 | 28 | 27 | 26 | 25 | 23 | 22 | 21 | 20 | 19 | 19 | 25 | 31 | 19 | 31 | -0.24 |  | 50 | Y | -0.2 | [7 empty] | Y | Y | Y | Y | 170 | 0.47 | 63 | 96795 | 94988 | 3162 | 13900 | 04 | 1 |  | 2023-02-08 11:41 | 1562 | 113 |  | 24 | [16 empty] | 101.78 | 100 | 0 | 0 | 0 |  | 490 | 300 | Y | Y | 0 | 0 | 0 |  | 490 | 300 | Y | Y | N | [6 empty] | RB200.00 | C
A75821 | 2023-02-08 | 1 | D |  | 3 | A | SCR420H1V | 소입성보증강 | C | BM#1 | 1606 | 47 | 1606 | 1544 | 35 | 7000 |  | 3 | 0.21 | 13 |  | -1.33 | 1581 | 1606 | 0 | 162.06 |  | 32 | 34 | 79 | Y |  | 2023-02-08 11:28 | 72 | 1090 | 34 | 29 | 27 | 25 | 24 | 24 | 23 | 21 | 20 | 20 | 18 | 18 | 18 | 17 | 22 | 27 | 17 | 18 | -0.15 |  | 65 | Y | -0.2 | [7 empty] | N | N | N | N | 190 | 0.4 | 78 | 101532 | 100517 | 1833 | 14500 | 17 | 2 |  | 2023-02-08 11:39 | 1581 | 118 |  | 43 |  | *전기로1기 전극봉 절손, 감속주입(20%이상) | [14 empty] | 96.24 | 100 | 0 | 0 | 0 |  | 410 |  | Y | Y | 0 | 0 | 0 |  | 411 |  | Y | Y | N |  | Y |  |  |  |  | BT180180 | H
B75114 | 2023-02-08 | 2 | D |  | 8 | A | SM20C | 탄소강 | C2 | BM#2 | 1592 | 43 | 1637 | 1547 | 34 | 6200 |  | 1 | 0.69 | 15 |  | -2.14 | 1575 | 1632 | 0 | 24.66 | 0 | 18 | 59 | 58 | Y |  | 2023-02-08 12:27 | 61 | 1087 | 15 | 24 | 30 | 33 | 33 | 32 | 32 | 31 | 31 | 31 | 30 | 29 | 29 | 29 | 29 | 33 | 29 | 31 | -0.09 | Y | 45 | Y | 0 | [7 empty] | Y | Y | Y | Y | 170 | 0.47 | 62 | 99260 | 93098 | 3052 | 14700 | 04 | 1 |  | 2023-02-08 12:31 | 1575 | 111 |  | 29 | [16 empty] | 105.82 | 100 | 0 | 0 | 0 |  | 489 | 300 | Y | Y | 0 | 0 | 0 |  | 490 | 300 | Y | Y | N | [6 empty] | RB110.00 | C
A75822 | 2023-02-08 | 1 | A |  | 4 | A | SCR420H1V | 소입성보증강 | C | BM#1 | 1642 | 41 | 1628 | 1578 | 30 | 5900 |  | 3 | 0.18 | 14 |  | -2.17 | 1586 | 1628 | 0 | 168.65 |  | 33 | 48 | 80 | Y |  | 2023-02-08 12:25 | 77 | 1099 | 17 | 16 | 14 | 14 | 17 | 20 | 21 | 21 | 22 | 22 | 22 | 22 | 22 | 21 | 20 | 22 | 21 | 22 | -0.04 | Y | 25 | Y | -0.2 | [7 empty] | N | N | N | N | 180 | 0.47 | 65 | 101532 | 94404 | 3846 | 15430 | 17 | 2 |  | 2023-02-08 12:38 | 1586 | 133 |  | 64 |  | *전기로1기 전극봉 절손, 감속주입 *롱노즐 3회 사용, 교체(내부침식) | [14 empty] | 102.14 | 100 | 0 | 0 | 0 |  | 410 |  | Y | Y | 0 | 0 | 0 |  | 411 |  | Y | Y | N |  | Y |  | Y |  |  | BT180180 | H
B75115 | 2023-02-08 | 2 | A | TUNDISH교체전 | 9 | A | SM20C | 탄소강 | C2 | BM#2 | 1571 | 35 | 1642 | 1576 | 27 | 5300 |  | 1 | 0.56 | 18 |  | -2.58 | 1566 | 1641 | 0 | 37.39 | 0 | 11 | 2 | 61 | Y |  | 2023-02-08 13:32 | 52 | 1081 | 27 | 26 | 29 | 29 | 30 | 30 | 29 | 28 | 27 | 27 | 25 | 24 | 23 | 22 | 25 | 25 | 22 | 29 | -0.12 |  | 15 | Y | -0.2 | [7 empty] | N | N | N | N | 220 | 0.48 | 29 | 105673 | 97699 | 5151 | 2300 | 04 | 1 |  | 2023-02-08 13:35 | 1566 | 142 |  | 63 |  | 레벨2 오류로 주입시간이 다를수있음 13시58분 오픈시간이 맞음. *T/D 웨이트 정확하지 않아 램핑다운 시간이 정상적이지 못해 테일부 500MM추가절단 | 50B45E828D3345A29E97BA0F34322E28 | B4946CD28F53497983863E4952591588 | 4EE846E7047D4AF2AA10639E4A076841 | [11 empty] | 105.57 | 100 | 0 | 3460 | 0 |  | 410 | 300 | Y | Y | 0 | 3120 | 0 |  | 411 | 300 | Y | Y | N | [6 empty] | RB105.00 | C
A75823 | 2023-02-08 | 1 | A |  | 5 | A | SCR420H1V | 소입성보증강 | C | BM#1 | 1636 | 41 | 1623 | 1571 | 31 | 6000 |  | 3 | 0.18 | 17 |  | -1.75 | 1584 | 1623 | 0 | 186.35 |  | 35 | 30 | 78 | Y |  | 2023-02-08 14:09 | 75 | 1097 | 21 | 21 | 25 | 28 | 31 | 31 | 31 | 31 | 30 | 29 | 28 | 28 | 28 | 28 | 28 | 31 | 28 | 31 | -0.06 | Y | 45 | Y | 0 | [7 empty] | N | N | N | N | 170 | 0.51 | 61 | 84610 | 100708 | 4992 | 15580 | 17 | 2 |  | 2023-02-08 14:16 | 1584 | 102 |  | 26 |  | *전기로1기 전극봉 절손, 감속주입 | [14 empty] | 8461000 | 100 | 0 | 0 | 0 |  | 410 |  | Y | Y | 0 | 0 | 0 |  | 411 |  | Y | Y | N |  | Y |  |  |  |  | BT180180 | H
B75116 | 2023-02-08 | 2 | A | TUNDISH교체 | 1 | A | SNCM8 | 합금강 | SNCM439계 | BM#2 | 1616 | 48 | 1662 | 1559 | 43 | 8100 |  | 1 | 0.33 | 25 |  | -2.21 | 1573 | 1652 | 37.53 | 3.3 | 0 | 19 | 47 | 55 | Y |  | 2023-02-08 14:59 | 84 | 1093 | -265 | -253 | 33 | 40 | 39 | 43 | 47 | 49 | 50 | 51 | 51 | 51 | 52 | 51 | 47 | 52 | 51 | 51 | 0 |  | 5 | Y | -0.2 |  | 1.98 | 1.92 |  |  |  |  | Y | Y | Y | N | 220 | 0.43 | 63 | 141729 | 87955 | 7695 | 14300 | 04 | 2 |  | 2023-02-08 15:02 | 1573 | 131 |  | 26 |  | * T/D FLUX 용탕부: 120 KG / 유탕부: 10KG 투입. *연연주 혼탕부 307~9 407~9 | [14 empty] | 152.56 | 100 | 700 | 0 | 0 |  | 650 | 400 | Y | Y | 700 | 0 | 0 |  | 650 | 400 | Y | Y | Y | [6 empty] | RB210.00 | C
A75824 | 2023-02-08 | 1 | A |  | 6 | A | SCR420H1V | 소입성보증강 | C | BM#1 | 1595 | 44 | 1626 | 1529 | 38 | 7200 |  | 3 | 0.17 | 15 |  | -2.17 | 1583 | 1626 | 0 | 137.4 |  | 37 | 17 | 80 | Y |  | 2023-02-08 15:07 | 74 | 1090 | 28 | 26 | 30 | 33 | 34 | 34 | 34 | 34 | 34 | 33 | 32 | 32 | 32 | 32 | 32 | 34 | 32 | 34 | -0.05 | Y | 40 | Y | 0 | [7 empty] | N | N | N | N | 210 | 0.55 | 58 | 101532 | 100419 | 4631 | 15122 | 17 | 2 |  | 2023-02-08 15:15 | 1583 | 103 |  | 31 | [16 empty] | 96.51 | 100 | 0 | 0 | 0 |  | 410 |  | Y | Y | 0 | 0 | 0 |  | 411 |  | Y | Y | N |  | Y |  |  |  |  | BT180180 | C
A75825 | 2023-02-08 | 1 | A |  | 7 | A | SCR420H1V | 소입성보증강 | C | BM#1 | 1604 | 41 | 1626 | 1550 | 32 | 6300 |  | 3 | 0.17 | 15 |  | -2.12 | 1582 | 1626 | 0 | 137.04 |  | 32 | 35 | 68 | Y |  | 2023-02-08 16:03 | 73 | 1097 | 31 | 29 | 31 | 32 | 33 | 32 | 31 | 31 | 30 | 30 | 30 | 29 |  | 29 | 31 | 33 | 29 | 31 | -0.11 | Y | 35 | Y | -0.2 | [7 empty] | N | N | N | N | 200 | 0.55 | 56 | 101532 | 100393 | 4957 | 14510 | 17 | 2 |  | 2023-02-08 16:10 | 1582 | 101 |  | 34 | [8 empty] | 52807E6BA94A49DEA70A9953002581A6 | D0AA3EFE4C8847CC88D1FD194954758D | C5F147E9E82D4F8BB383E89075DA3206 |  | 369DA455547D4CAEB6E30A50B986236E | 4E18DB2F380B4321B265FB88F2E3B32C | BD23537ADD284198A55FB3ACF12A72ED |  | 10153200 | 100 | 0 | 0 | 0 |  | 410 |  | Y | Y | 0 | 0 | 0 |  | 411 |  | Y | Y | N |  | Y |  |  |  |  | BT180180 | H
B75117 | 2023-02-08 | 2 | A |  | 2 | A | AE4340 | 합금강 | SNCM439계 | BM#2 | 1580 | 45 | 1624 | 1549 | 37 | 7200 |  | 1 | 0.28 | 18 |  | -2.34 | 1562 | 1614 | 39.53 | 0 | 0 | 15 | 74 | 64 | Y |  | 2023-02-08 15:46 | 73 | 1094 | 48 | 46 | 41 | 38 | 36 | 36 | 36 | 34 | 32 | 32 | 30 | 30 | 29 | 28 | 34 | 41 | 28 | 36 | -0.22 |  | 60 | Y | -0.2 |  |  |  | 1.28 |  |  |  | Y | Y | Y | N | 220 | 0.45 | 70 | 39237 | 99633 | 1417 | 14500 | 04 | 2 |  | 2023-02-08 15:55 | 1562 | 127 |  | 42 |  | *연연주 혼탕부 301 401 *사이즈 온도초과. 생관요청 빅사이즈 작업. | [14 empty] | 39.9 | 100 | 0 | 0 | 0 |  | 649 | 600 | Y | Y | 0 | 0 | 0 |  | 650 | 600 | Y | Y | Y | [6 empty] | RB160.00 | C
A75826 | 2023-02-08 | 1 | A |  | 8 | A | SCR420H1V | 소입성보증강 | C | BM#1 | 1644 | 40 | 1620 | 1583 | 28 | 4800 |  | 3 | 0.17 | 14 |  | -2 | 1581 | 1620 | 0 | 130.13 |  | 33 | 49 | 59 | Y |  | 2023-02-08 17:02 | 72 | 1094 | 27 | 28 | 30 | 30 | 31 | 31 | 31 | 30 | 30 | 29 | 29 | 29 |  | 29 | 30 | 31 | 29 | 31 | -0.05 | Y | 35 | Y | 0 | [7 empty] | N | N | N | N | 190 | 0.55 | 57 | 152298 | 98745 | 6105 | 13840 | 17 | 2 |  | 2023-02-08 17:18 | 1581 | 97 |  | 33 |  | *유사강종 연연주 혼탕부 성분 확인 ID:107~109.207~209 *작업자 실수로 인한 잔강이월 7TON. (조업기준 5TON) | [14 empty] | 144.15 | 100 | 0 | 0 | 0 |  | 410 |  | Y | Y | 0 | 0 | 0 |  | 411 |  | Y | Y | N |  | Y |  |  |  |  | BT180180 | H
B75118 | 2023-02-08 | 2 | A | 잔강최소화전 | 3 | A | AE4340 | 합금강 | SNCM439계 | BM#2 | 1621 | 40 | 1621 | 1583 | 32 | 6000 |  | 1 | 0.28 | 18 |  | -2.24 | 1554 | 1611 | 13.3 | 0 | 0 | 18 | 60 | 62 | Y |  | 2023-02-08 16:52 | 65 | 1096 | 25 | 28 | 29 | 31 | 31 | 31 | 31 | 30 | 30 | 28 | 27 | 27 | 26 | 25 | 29 | 31 | 25 | 31 | -0.12 | Y | 50 | Y | -0.2 |  |  |  | 1.22 |  |  |  | N | N | N | N | 210 | 0.45 | 70 | 101779 | 101053 | 3397 | 3000 | 04 | 2 |  | 2023-02-08 17:06 | 1554 | 131 |  | 48 |  |  | 82440B485E9F430AAD72E1F94DAB1434 | [13 empty] | 99.2 | 100 | 0 | 3255 | 0 |  | 650 | 400 | Y | Y | 0 | 3138 | 0 |  | 650 | 400 | Y | Y | Y | [6 empty] | RB120.00 | C
A75827 | 2023-02-08 | 1 | A | 유사강종연연주 | 9 | A | SCR420HC | 소입성보증강 | C | BM#1 | 1604 | 40 | 1625 | 1544 | 30 | 5700 |  | 3 | 0.17 | 16 |  | -2.08 | 1580 | 1625 | 0 | 141.66 |  | 35 | 31 | 57 | Y |  | 2023-02-08 18:07 | 69 | 1095 | 26 | 25 | 28 | 29 | 30 | 29 | 30 | 29 | 29 | 27 | 27 |  |  | 27 | 28 | 30 | 27 | 29 | -0.05 | Y | 35 | Y | 0 | [7 empty] | N | N | N | N | 180 | 0.55 | 53 | 50766 | 94928 | 6822 | 15790 | 17 | 2 |  | 2023-02-08 18:14 | 1580 | 94 |  | 25 |  | *유사강종 연연주 혼탕부 성분확인 ID101, 201 *롱노즐 산소랜싱 | [14 empty] | 49.82 | 100 | 0 | 0 | 0 |  | 410 |  | Y | Y | 0 | 0 | 0 |  | 411 |  | Y | Y | N |  |  | Y |  |  |  | BT180180 | H
B75120 | 2023-02-08 | 2 | A |  | 10 | A | SCR420HC | 소입성보증강 | C | BM#1 | 1655 | 44 | 1649 | 1559 | 38 | 7500 |  | 1 | 0.38 | 17 |  | -2.7 | 1592 | 1658 | 0 | 52.45 | 0 | 37 | 18 | 39 | Y |  | 2023-02-08 18:59 | 81 | 1094 | 26 | 27 | 37 | 40 | 41 | 42 | 42 | 42 | 41 | 40 | 40 |  |  | 40 | 38 | 42 | 40 | 42 | -0.07 | Y | 25 | Y | 0 | [7 empty] | N | N | N | N | 170 | 0.55 | 50 | 101532 | 88358 | 4992 | 15230 | 17 | 2 |  | 2023-02-08 19:04 | 1592 | 116 |  | 28 | [16 empty] | 109.17 | 100 | 0 | 0 | 0 |  | 410 |  | Y | Y | 0 | 0 | 0 |  | 411 |  | Y | Y | N |  | Y |  |  |  |  | BT180180 | H
B75119 | 2023-02-08 | 2 | A | 잔강최소화 | 4 | A | AE4330VM2 | 합금강 | SNCM439계 | BM#2 | 1602 | 45 | 1644 | 1555 | 41 | 8100 |  | 1 | 0.25 | 18 |  | -2.17 | 1572 | 1631 | 13.27 | 0 | 0 | 11 | 3 | 59 | Y |  | 2023-02-08 18:05 | 79 | 1094 | -174 | 12 | 29 | 29 | 30 | 31 | 31 | 32 | 31 | 31 | 31 | 30 | 29 | 28 | 23 | 32 | 28 | 31 | -0.11 | Y | 35 | Y | 0 |  |  |  | 2.01 |  |  |  | N | N | N | N | 200 | 0.38 | 72 | 89166 | 99436 | 364 | 16700 | 04 | 2 |  | 2023-02-08 18:06 | 1572 | 151 |  | 60 |  | *롱노즐 교체. *전공정 요청 20%이상감속주입 이상공정등록 및 생관통보 *수소값 기준치 초과 이상공정등록 및 생관통보 | CBC6739DBC1D4B589F9BB734DEB73609 | [13 empty] | 90.99 | 100 | 3400 | 0 | 0 |  | 650 | 400 | Y | Y | 3400 | 0 | 0 |  | 650 | 400 | Y | Y | Y |  |  |  | Y |  |  | RB171.45 | C
A75828 | 2023-02-08 | 1 | A |  | 11 | A | SCR420HC | 소입성보증강 | C | BM#1 | 1605 | 48 | 1644 | 1528 | 39 | 8000 |  | 3 | 0.16 | 16 |  | -3.39 | 1570 | 1644 | 0 | 215.27 |  | 29 | 50 | 8201 | Y |  | 2023-02-08 19:48 | 59 | 1194 | 40 | 36 | 29 | 23 | 20 | 17 | 14 | 12 | 9 | 9 | 9 | 8 |  | 8 | 18 | 29 | 8 | 9 | -0.47 |  | 45 | Y | -0.2 | [7 empty] | N | N | N | N | 210 | 0.56 | 54 | 84610 | 96854 | 6446 | 15890 | 17 | 2 |  | 2023-02-08 19:54 | 1570 | 120 |  | 30 | [16 empty] | 81.51 | 100 | 0 | 0 | 0 |  | 410 |  | Y | Y | 0 | 0 | 0 |  | 411 |  | Y | Y | N |  |  | Y |  |  |  | BT180180 | H
B75121 | 2023-02-08 | 2 | A |  | 5 | B | AE4330VM2 | 합금강 | SNCM439계 | BM#2 | 1656 | 43 | 1603 | 1571 | 37 | 6600 |  | 1 | 0.28 | 18 |  | -1.96 | 1545 | 1602 | 11.07 | 0 | 0 | 15 | 75 | 40 | Y |  | 2023-02-08 20:04 | 52 | 1091 | 26 | 27 | 31 | 34 | 35 | 35 | 34 | 33 | 32 | 31 | 30 | 28 | 29 | 27 | 31 | 35 | 27 | 0 | -0.16 | Y | 50 | Y | -0.2 |  |  |  | 1.24 |  |  |  | N | N | N | N | 190 | 0.45 | 70 | 98201 | 98236 | 1764 | 15000 | 04 | 2 |  | 2023-02-08 20:06 | 1545 | 107 |  | 14 | [16 empty] | 101.66 | 100 | 0 | 0 | 0 |  | 650 | 400 | Y | Y | 0 | 0 | 0 |  | 650 | 400 | Y | Y | Y | [6 empty] | RB127.00 | C
A75829 | 2023-02-08 | 1 | C |  | 12 | B | SCR420HC | 소입성보증강 | C | BM#1 | 1608 | 43 | 1633 | 1578 | 34 | 6300 |  | 3 | 0.17 | 16 |  | -1.85 | 1592 | 1633 | 0 | 189.22 |  | 32 | 36 | 93 | Y |  | 2023-02-08 20:42 | 81 | 1094 | 9 | 10 | 22 | 28 | 32 | 35 | 35 | 35 | 35 | 34 | 34 | 33 | 33 | 34 | 30 | 35 | 33 | 35 | -0.02 | Y | 35 | Y | 0.2 | [7 empty] | N | N | N | N | 200 | 0.5 | 62 | 101532 | 99215 | 6385 | 15100 | 17 | 2 |  | 2023-02-08 20:50 | 1592 | 111 |  | 31 |  | *전공정요청 감속주입(전기로 작업지연) | [14 empty] | 95.6 | 100 | 0 | 0 | 0 |  | 410 |  | Y | Y | 0 | 0 | 0 |  | 411 |  | Y | Y | N |  | Y |  |  |  |  | BT180180 | H
B75122 | 2023-02-08 | 2 | C |  | 6 | A | AE4330VM2 | 합금강 | SNCM439계 | BM#2 | 1596 | 45 | 1626 | 1549 | 41 | 8100 |  | 1 | 0.27 | 18 |  | -1.91 | 1565 | 1619 | 14.2 | 0 | 0 | 18 | 61 | 31 | Y |  | 2023-02-08 21:13 | 72 | 1094 | 25 | 25 | 34 | 41 | 44 | 46 | 45 | 45 | 43 | 42 | 41 | 40 | 39 | 35 | 40 | 46 | 35 | 0 | -0.22 | Y | 50 | Y | -0.4 |  |  |  | 1.2 |  |  |  | Y | Y | Y | N | 180 | 0.45 | 74 | 95919 | 106674 | -424 | 13400 | 04 | 2 |  | 2023-02-08 21:14 | 1565 | 114 |  | 17 |  | *T/D온도 빅사이즈 기준온도 초과, 이상공정 등록 및 생관통보(사이즈 변경 안됨) | [14 empty] | 91.44 | 100 | 0 | 0 | 0 |  | 650 | 600 | Y | Y | 0 | 0 | 0 |  | 650 | 600 | Y | Y | Y | [6 empty] | RB228.60 | C
A75830 | 2023-02-08 | 1 | C |  | 13 | A | SCR420HC | 소입성보증강 | C | BM#1 | 1587 | 43 | 1615 | 1540 | 35 | 6700 |  | 3 | 0.16 | 16 |  | -1.43 | 1584 | 1615 | 0 | 149.51 |  | 35 | 32 | 40 | Y |  | 2023-02-08 21:37 | 73 | 1097 | 32 | 33 | 34 | 35 | 35 | 35 | 35 | 35 | 34 | 33 | 32 | 32 |  | 32 | 34 | 35 | 32 | 35 | -0.06 | Y | 45 | Y | 0 | [7 empty] | N | N | N | N | 190 | 0.5 | 62 | 101532 | 100023 | 6277 | 14900 | 17 | 2 |  | 2023-02-08 21:45 | 1584 | 112 |  | 39 |  | *전공정요청 감속주입(전기로 작업지연) | [14 empty] | 94.89 | 100 | 0 | 0 | 0 |  | 410 |  | Y | Y | 0 | 0 | 0 |  | 411 |  | Y | Y | N |  |  | Y |  |  |  | BT180180 | H
B75123 | 2023-02-08 | 2 | C |  | 7 | A | AE4330VM2 | 합금강 | SNCM439계 | BM#2 | 1630 | 46 | 1615 | 1582 | 37 | 6900 |  | 1 | 0.28 | 18 |  | -2.32 | 1544 | 1608 | 14.57 | 0 | 0 | 33 | 50 | 105 | Y |  | 2023-02-08 22:10 | 51 | 1096 | 31 | 27 | 25 | 24 | 22 | 21 | 20 | 19 | 19 | 18 | 16 | 16 | 14 | 14 | 21 | 25 | 14 | 0 | -0.22 |  | 50 | Y | -0.4 |  |  |  | 1.2 |  |  |  | Y | Y | Y | N | 170 | 0.45 | 63 | 91433 | 89961 | 3939 | 13900 | 04 | 2 |  | 2023-02-08 22:27 | 1544 | 131 |  | 36 | [16 empty] | 99.38 | 100 | 0 | 0 | 0 |  | 650 | 600 | Y | Y | 0 | 0 | 0 |  | 650 | 600 | Y | Y | Y | [6 empty] | RB209.55 | C
A75831 | 2023-02-08 | 1 | C |  | 14 | A | SCR420HC | 소입성보증강 | C | BM#1 | 1605 | 46 | 1616 | 1570 | 35 | 5800 |  | 3 | 0.16 | 17 |  | -1.94 | 1573 | 1618 | 0 | 183.19 |  | 37 | 19 | 48 | Y |  | 2023-02-08 22:50 | 62 | 1094 | 30 | 30 | 30 | 31 | 32 | 31 | 31 | 31 | 30 | 29 | 29 | 29 | 28 | 28 | 30 | 32 | 28 | 31 | -0.09 | Y | 45 | Y | 0 | [7 empty] | N | N | N | N | 180 | 0.5 | 60 | 101532 | 95864 | 5836 | 14500 | 17 | 2 |  | 2023-02-08 22:58 | 1573 | 108 |  | 30 |  | *전공정요청 감속주입(전기로 작업지연) | [14 empty] | 98.77 | 100 | 0 | 0 | 0 |  | 410 |  | Y | Y | 0 | 0 | 0 |  | 411 |  | Y | Y | N |  |  | Y |  |  |  | BT180180 | H
B75124 | 2023-02-08 | 2 | C |  | 8 | A | AE4330VM2 | 합금강 | SNCM439계 | BM#2 | 1618 | 46 | 1622 | 1526 | 42 | 8600 |  | 1 | 0.34 | 18 |  | -2.59 | 1560 | 1616 | 11.3 | 0 | 0 | 11 | 4 | 58 | Y |  | 2023-02-08 23:29 | 67 | 1097 | 10 | 10 | 23 | 27 | 30 | 30 | 30 | 29 | 28 | 27 | 25 | 24 | 23 | 21 | 25 | 30 | 21 | 30 | -0.18 | Y | 50 | Y | -0.2 |  |  |  | 1.15 |  |  |  | Y | Y | Y | N | 170 | 0.45 | 68 | 95982 | 96995 | 1405 | 15000 | 04 | 2 |  | 2023-02-08 23:42 | 1560 | 123 |  | 20 | [16 empty] | 94.24 | 100 | 0 | 0 | 0 |  | 650 | 400 | Y | Y | 0 | 0 | 0 |  | 650 | 400 | Y | Y | Y | [6 empty] | RB177.80 | C
A75832 | 2023-02-08 | 1 | C |  | 15 | A | SCR420HC | 소입성보증강 | C | BM#1 | 1673 | 38 | 1614 | 1593 | 26 | 4400 |  | 3 | 0.17 | 16 |  | -1.78 | 1574 | 1614 | 0 | 125.7 |  | 29 | 51 | 63 | Y |  | 2023-02-08 23:51 | 63 | 1100 | 26 | 23 | 22 | 22 | 21 | 20 | 19 | 18 | 17 | 17 | 16 | 15 | 14 | 13 | 19 | 22 | 13 | 0 | -0.16 |  | 55 | Y | -0.2 | [7 empty] | N | N | N | N | 170 | 0.42 | 68 | 84610 | 92228 | 7022 | 15700 | 17 | 2 |  | 2023-02-09 | 1574 | 95 |  | 31 |  | *롱노즐 교체 11회사용 - 내부좁아짐 *전공정 요청으로 감속주입-감속주입 20%이상으로 이상재및 생관통보 (전기로 작업지연) | [6 empty] | E140F808A6EA45A4B6E71EDB72D992D7 | D218C17FE21843478C75ABD4EEE8D4EA | B35A4B324329444EB35F1E686D5674AC |  | 7F3EB7805D834EC5B4EFFED45CEB3DA1 | F6EFCCFD3BC44C6DAA86C7E02A2F53BE | 7AD4FE10D3E747049C7347E2AB0B6A2C |  | 85.25 | 100 | 0 | 0 | 0 |  | 410 |  | Y | Y | 0 | 0 | 0 |  | 411 |  | Y | Y | N |  |  | Y | Y |  |  | BT180180 | H
B75125 | 2023-02-08 | 2 | C |  | 9 | A | AE4330VM2 | 합금강 | SNCM439계 | BM#2 | 1573 | 50 | 1619 | 1518 | 47 | 9600 |  | 1 | 0.28 | 18 |  | -2.1 | 1559 | 1617 | 8.19 | 0 | 0 | 15 | 76 | 62 | Y |  | 2023-02-09 00:33 | 66 | 1093 | 19 | 20 | 29 | 33 | 34 | 35 | 35 | 34 | 33 | 32 | 31 | 30 | 28 | 26 | 30 | 35 | 26 | 0 | -0.18 | Y | 50 | Y | 0 |  |  |  | 1.65 |  |  |  | N | N | N | N | 210 | 0.45 | 76 | 110791 | 108164 | -14 | 14600 | 04 | 2 |  | 2023-02-09 00:45 | 1559 | 126 |  | 25 | [16 empty] | 11079100 | 100 | 0 | 0 | 0 |  | 650 | 400 | Y | Y | 0 | 0 | 0 |  | 650 | 400 | Y | Y | Y | [6 empty] | RB101.60 | C
A75833 | 2023-02-08 | 1 | C |  | 16 | A | SCR420HC | 소입성보증강 | C | BM#1 | 1621 | 42 | 1606 | 1555 | 32 | 6200 |  | 3 | 0.18 | 16 |  | -1.33 | 1576 | 1606 | 0 | 176.14 |  | 32 | 37 | 69 | Y |  | 2023-02-09 01:12 | 65 | 1091 | 13 | 16 | 24 | 29 | 30 | 31 | 31 | 31 | 30 | 29 | 27 | 26 | 25 | 25 | 27 | 31 | 25 | 31 | -0.15 | Y | 40 | Y | -0.2 | [7 empty] | N | N | N | N | 210 | 0.45 | 69 | 101532 | 95157 | 4893 | 15300 | 17 | 2 |  | 2023-02-09 01:19 | 1576 | 97 |  | 19 |  | *전공정요청 감속주입(전기로 작업지연) *전공정 요청으로 감속주입-감속주입 20%이상으로 이상재및 생관통보 103~106.203~206 (전기로 열간보수 및 전극교체) | [14 empty] | 99.4 | 100 | 0 | 0 | 0 |  | 410 |  | Y | Y | 0 | 0 | 0 |  | 411 |  | Y | Y | N |  |  | Y |  |  |  | BT180180 | H
B75126 | 2023-02-08 | 2 | C |  | 10 | A | AE4330VM2 | 합금강 | SNCM439계 | BM#2 | 1657 | 49 | 1629 | 1588 | 40 | 7500 |  | 1 | 0.33 | 20 |  | -2.36 | 1563 | 1618 | 11.57 | 0 | 0 | 18 | 62 | 51 | Y |  | 2023-02-09 01:51 | 70 | 1095 | 23 | 32 | 34 | 36 | 36 | 37 | 37 | 37 | 36 | 35 | 34 | 33 | 32 | 30 | 34 | 37 | 30 | 37 | -0.16 | Y | 45 | Y | -0.2 |  |  |  | 1.03 |  |  |  | N | N | N | N | 200 | 0.45 | 75 | 107723 | 108140 | 1260 | 15900 | 04 | 2 |  | 2023-02-09 01:59 | 1563 | 129 |  | 24 | [16 empty] | 100.53 | 100 | 0 | 0 | 0 |  | 650 | 400 | Y | Y | 0 | 0 | 0 |  | 650 | 400 | Y | Y | Y | [6 empty] | RB146.05 | C
A75834 | 2023-02-08 | 1 | C |  | 17 | A | SCR420HC | 소입성보증강 | C | BM#1 | 1648 | 41 | 1618 | 1576 | 27 | 5400 |  | 3 | 0.21 | 16 |  | -1.63 | 1581 | 1618 | 0 | 199.92 |  | 35 | 33 | 72 | Y |  | 2023-02-09 02:05 | 70 | 1097 | 24 | 23 | 24 | 25 | 26 | 26 | 26 | 25 | 24 | 23 | 22 | 22 | 22 | 19 | 23 | 26 | 19 | 26 | -0.13 | Y | 55 | Y | 0 | [7 empty] | N | N | N | N | 200 | 0.4 | 76 | 101532 | 97979 | 6471 | 15500 | 17 | 2 |  | 2023-02-09 02:20 | 1581 | 104 |  | 35 |  | *전공정 요청으로 감속주입-감속주입 20%이상으로 이상재및 생관통보 (전기로 열간보수 및 전극교체) | [14 empty] | 96.7 | 100 | 0 | 0 | 0 |  | 410 |  | Y | Y | 0 | 0 | 0 |  | 411 |  | Y | Y | N |  |  | Y |  |  |  | BT180180 | H
B75127 | 2023-02-08 | 2 | C | TUNDISH교체전 | 11 | A | AE4330VM2 | 합금강 | SNCM439계 | BM#2 | 1593 | 46 | 1598 | 1547 | 42 | 8700 |  | 1 | 0.31 | 20 |  | -2.35 | 1561 | 1616 | 10.13 | 0 | 0 | 33 | 51 | 62 | Y |  | 2023-02-09 02:55 | 68 | 1098 | 27 | 27 | 29 | 29 | 29 | 29 | 28 | 27 | 26 | 25 | 24 | 22 | 22 | 18 | 25 | 29 | 18 | 29 | -0.17 |  | 65 | Y | -0.4 |  |  |  | 1.22 |  |  |  | N | N | N | N | 190 | 0.45 | 76 | 108841 | 107462 | 1438 | 2000 | 04 | 2 |  | 2023-02-09 03:20 | 1561 | 131 |  | 36 |  |  | 136441652D5F4CD991114481882F5C6C | 2C3781D4945840B9A803AE4D6619E103 | 6558EF7464694F73BC5BB96BD13BBB8F | [11 empty] | 102.78 | 100 | 0 | 2700 | 0 |  | 649 | 400 | Y | Y | 0 | 4150 | 0 |  | 650 | 400 | Y | Y | Y | [6 empty] | RB101.60 | C
A75835 | 2023-02-08 | 1 | C |  | 18 | A | SCR420HC | 소입성보증강 | C | BM#1 | 1604 | 42 | 1616 | 1578 | 37 | 5600 |  | 3 | 0.16 | 16 |  | -1.59 | 1581 | 1616 | 0 | 162.51 |  | 37 | 20 | 75 | Y |  | 2023-02-09 03:19 | 70 | 1101 | 19 | 17 | 23 | 25 | 26 | 27 | 26 | 27 | 27 | 26 | 26 | 25 | 24 | 22 | 24 | 27 | 22 | 27 | -0.1 | Y | 50 | Y | -0.2 | [7 empty] | N | N | N | N | 190 | 0.4 | 75 | 84610 | 93954 | 4996 | 15200 | 17 | 2 |  | 2023-02-09 03:31 | 1581 | 115 |  | 38 |  | *전공정 요청으로 감속주입-감속주입 20%이상으로 이상재및 생관통보 (전기로 열간보수 및 전극교체) *산소랜싱 | [14 empty] | 83.77 | 100 | 0 | 0 | 0 |  | 410 |  | Y | Y | 0 | 0 | 0 |  | 411 |  | Y | Y | N |  |  | Y |  |  |  | BT180180 | H
B75128 | 2023-02-08 | 2 | D | TUNDISH교체 | 1 | A | SCM415 | 합금강 | C | BM#2 | 1638 | 49 | 1690 | 1599 | 33 | 6200 |  | 1 | 0.38 | 19 |  | -2.75 | 1606 | 1682 | 0 | 32.34 | 0 | 11 | 5 | 58 | Y |  | 2023-02-09 04:14 | 90 | 1093 | -359 | -313 | 23 | 23 | 24 | 33 | 37 | 40 | 42 | 42 | 43 | 43 | 43 | 43 | 37 | 43 | 43 | 43 | 0 |  | 10 | Y | 0 |  | 2.2 | 2.13 |  |  |  |  | N | N | N | N | 220 | 0.47 | 61 | 97738 | 93915 | 2135 | 15800 | 01 | 1 |  | 2023-02-09 04:37 | 1606 | 164 |  | 55 |  | * T/D FLUX 용탕부: 120 KG / 유탕부: 10KG 투입. * 전공정 요청 감속주입 | [14 empty] | 104.14 | 100 | 1000 | 0 | 0 |  | 411 | 300 | Y | Y | 1000 | 0 | 0 |  | 410 | 300 | Y | Y | N |  |  |  | Y |  |  | RB140.00 | C
A75836 | 2023-02-08 | 1 | D |  | 19 | A | SCR420HC | 소입성보증강 | C | BM#1 | 1629 | 41 | 1609 | 1547 | 35 | 6200 |  | 3 | 0.2 | 16 |  | -1.36 | 1578 | 1609 | 0 | 138.45 |  | 29 | 52 | 80 | Y |  | 2023-02-09 04:39 | 67 | 1092 | 20 | 19 | 19 | 20 | 20 | 21 | 20 | 19 | 18 | 17 | 16 | 15 | 15 | 15 | 18 | 21 | 15 | 20 | -0.17 | Y | 35 | Y | 0 | [7 empty] | N | N | N | N | 180 | 0.47 | 59 | 84610 | 90527 | 5923 | 14900 | 17 | 2 |  | 2023-02-09 04:47 | 1578 | 104 |  | 33 |  | *전공정 요청으로 감속주입 - 전기로 전극교체 *산소랜싱 | [14 empty] | 86.78 | 100 | 0 | 0 | 0 |  | 410 |  | Y | Y | 0 | 0 | 0 |  | 411 |  | Y | Y | N |  |  | Y |  |  |  | BT180180 | H
A75837 | 2023-02-08 | 1 | D |  | 20 | A | SCR420HC | 소입성보증강 | C | BM#1 | 1631 | 41 | 1617 | 1565 | 31 | 5800 |  | 3 | 0.21 | 17 |  | -1.48 | 1583 | 1617 | 0 | 161.35 |  | 32 | 38 | 81 | Y |  | 2023-02-09 05:43 | 72 | 1105 | 14 | 13 | 19 | 26 | 28 | 30 | 30 | 30 | 29 | 29 | 29 | 28 | 27 | 27 | 26 | 30 | 27 | 30 | -0.08 | Y | 35 | Y | -0.2 | [7 empty] | N | N | N | N | 170 | 0.52 | 58 | 101532 | 95869 | 6981 | 16000 | 17 | 2 |  | 2023-02-09 05:49 | 1583 | 105 |  | 32 | [16 empty] | 10153200 | 100 | 0 | 0 | 0 |  | 410 |  | Y | Y | 0 | 0 | 0 |  | 411 |  | Y | Y | N |  |  | Y |  |  |  | BT180180 | H
B75129 | 2023-02-08 | 2 | D |  | 2 | A | SCM415 | 합금강 | C | BM#2 | 1611 | 50 | 1662 | 1557 | 33 | 6700 |  | 1 | 0.32 | 19 |  | 0 | 1578 | 1653 | 0 | 43.08 | 0 | 15 | 77 | 51 | Y |  | 2023-02-09 05:51 | 62 | 1097 | 42 | 41 | 40 | 40 | 40 | 40 | 38 | 37 | 35 | 34 | 33 | 32 | 32 | 32 | 37 | 40 | 32 | 40 | -0.16 |  | 50 | Y | 0 | [7 empty] | N | N | N | N | 220 | 0.47 | 62 | 90725 | 92020 | 1430 | 14400 | 01 | 1 |  | 2023-02-09 05:53 | 1578 | 121 |  | 20 |  | * 전공정 요청으로 감속주입 | [14 empty] | 100.3 | 100 | 0 | 0 | 0 |  | 411 | 300 | Y | Y | 0 | 0 | 0 |  | 411 | 300 | Y | Y | N | [6 empty] | RB260.00 | C
A75838 | 2023-02-08 | 1 | D |  | 21 | A | SCR420HC | 소입성보증강 | C | BM#1 | 1625 | 40 | 1620 | 1566 | 30 | 5700 |  | 3 | 0.18 | 16 |  | -1.97 | 1578 | 1620 | 0 | 175.52 |  | 35 | 34 | 84 | Y |  | 2023-02-09 06:41 | 67 | 1095 | 27 | 26 | 31 | 33 | 33 | 33 | 33 | 31 | 30 | 31 | 30 | 29 |  | 29 | 30 | 33 | 29 | 33 | -0.1 | Y | 40 | Y | -0.2 | [7 empty] | N | N | N | N | 210 | 0.52 | 61 | 101532 | 102870 | 6030 | 14600 | 17 | 2 |  | 2023-02-09 06:50 | 1578 | 101 |  | 32 | [7 empty] | 2526A26DD3BD4CC087EF7B5577CC0EE5 | 8F69D335B35A46A8B2563F2B94106D20 | 72E923D2939B42D298BD3EF5A5770147 |  | C2FC719A249E4CD8A6188F401B6B49C7 | 09893B51EDC349E3B10567A8B123663F | B65647C2407D49D6B4614FBB66A2AFCD |  |  | 92.43 | 100 | 0 | 0 | 0 |  | 410 |  | Y | Y | 0 | 0 | 0 |  | 411 |  | Y | Y | N |  |  | Y |  |  |  | BT180180 | H
B75130 | 2023-02-08 | 2 | D |  | 3 | A | SCM415C1 | 합금강 | C | BM#2 | 1587 | 42 | 1638 | 1571 | 35 | 6200 |  | 1 | 0.63 | 16 |  | -2.35 | 1566 | 1626 | 0 | 19.9 | 0 | 18 | 63 | 84 | Y |  | 2023-02-09 06:48 | 50 | 1094 | 29 | 29 | 29 | 29 | 29 | 28 | 27 | 26 | 26 | 24 | 24 | 23 | 23 | 21 | 26 | 29 | 21 | 29 | -0.13 |  | 60 | Y | 0 |  |  |  | 0.75 |  |  |  | Y | Y | Y | Y | 210 | 0.45 | 69 | 94468 | 99031 | 1669 | 14000 | 01 | 1 |  | 2023-02-09 06:53 | 1566 | 109 |  | 27 | [16 empty] | 96.59 | 100 | 0 | 0 | 0 |  | 489 | 300 | Y | Y | 0 | 0 | 0 |  | 491 | 300 | Y | Y | N | [6 empty] | SB360360 | C
A75839 | 2023-02-09 | 1 | D | TUNDISH교체전 | 22 | A | SCR420HC | 소입성보증강 | C | BM#1 | 1655 | 36 | 1627 | 1583 | 28 | 5500 |  | 3 | 0.17 | 19 |  | -1.85 | 1582 | 1627 | 0 | 289.12 |  | 37 | 21 | 66 | Y |  | 2023-02-09 08:02 | 71 | 1087 | 26 | 30 | 36 | 38 | 38 | 38 | 38 | 38 | 37 | 36 | 34 | 33 |  | 33 | 35 | 38 | 33 | 38 | -0.12 | Y | 40 | Y | -0.2 | [7 empty] | N | N | N | N | 200 | 0.52 | 66 | 110715 | 107382 | -3132 | 1500 | 17 | 2 |  | 2023-02-09 08:10 | 1582 | 99 |  | 14 |  | *전공정 요청 L/D잔강 미이월 | 82F22F3335884F36AE9E6D1940AB50AF | 50168AD41A0E4180B76C4A26811660AB | 4FEFC75061CC49C0A35C06FD49C5645F | [11 empty] | 103.42 | 100 | 0 | 2500 | 0 |  | 410 |  | Y | Y | 0 | 2500 | 0 |  | 411 |  | Y | Y | N |  |  | N |  |  |  | BT180180 | C
B75131 | 2023-02-09 | 2 | D |  | 4 | A | SCM415C1 | 합금강 | C | BM#2 | 1588 | 45 | 1619 | 1543 | 36 | 7200 |  | 1 | 0.32 | 16 |  | -1.98 | 1570 | 1623 | 0 | 12.02 | 0 | 33 | 52 | 73 | Y |  | 2023-02-09 07:57 | 54 | 1090 | 18 | 21 | 26 | 28 | 28 | 28 | 27 | 26 | 25 | 24 | 23 | 22 | 20 | 20 | 24 | 28 | 20 | 28 | -0.16 | Y | 50 | Y | 0 |  |  |  | 0.88 |  |  |  | Y | Y | Y | Y | 200 | 0.45 | 67 | 93062 | 96350 | 600 | 14300 | 01 | 1 |  | 2023-02-09 07:59 | 1570 | 113 |  | 29 | [16 empty] | 97.09 | 100 | 0 | 0 | 0 |  | 490 | 300 | Y | Y | 0 | 0 | 0 |  | 491 | 300 | Y | Y | N | [6 empty] | SB360360 | C
A75840 | 2023-02-09 | 1 | D | TUNDISH교체 | 1 | A | SM45CS1 | 탄소강 | B | BM#1 | 1620 | 45 | 1628 | 1588 | 14 | 4800 |  | 3 | 0.28 | 20 |  | -2.37 | 1566 | 1628 | 135.63 | 99.21 |  | 29 | 53 | 73 | Y |  | 2023-02-09 09:12 | 75 | 1099 | -374 | -1 | 19 | 14 | 19 | 24 | 25 | 26 | 27 | 26 | 27 | 26 |  | 26 | 23 | 27 | 26 | 26 | 0 |  | 15 | Y | -0.2 |  | 1.55 | 1.43 |  |  |  |  | N | N | N | N | 210 | 0.49 | 60 | 101532 | 96516 | -866 | 14800 | 12 | 1 |  | 2023-02-09 09:20 | 1566 | 123 |  | 31 |  | *T/D FLUX 유:15KG 용:120KG | [14 empty] | 104.14 | 100 | 700 | 0 | 0 |  | 650 |  | Y | Y | 700 | 0 | 0 |  | 651 |  | Y | Y | N | [6 empty] | BT180180 | C
B75132 | 2023-02-09 | 2 | D |  | 5 | A | SCM415C1 | 합금강 | C | BM#2 | 1585 | 41 | 1630 | 1553 | 33 | 6500 |  | 1 | 0.37 | 15 |  | -2 | 1571 | 1625 | 0 | 27.77 | 0 | 11 | 6 | 56 | Y |  | 2023-02-09 09:02 | 55 | 1098 | 18 | 19 | 25 | 28 | 28 | 29 | 29 | 28 | 27 | 27 | 26 | 26 | 25 | 22 | 26 | 29 | 22 | 28 | -0.14 | Y | 50 | Y | -0.4 |  |  |  | 0.84 |  |  |  | Y | Y | Y | Y | 190 | 0.45 | 72 | 100548 | 102374 | 1326 | 12600 | 01 | 1 |  | 2023-02-09 09:13 | 1571 | 116 |  | 31 | [16 empty] | 99.4 | 100 | 0 | 0 | 0 |  | 489 | 300 | Y | Y | 0 | 0 | 0 |  | 491 | 300 | Y | Y | N | [6 empty] | RB270.00 | C
A75841 | 2023-02-09 | 1 | D |  | 2 | A | SM45CS1 | 탄소강 | B | BM#1 | 1620 | 42 | 1606 | 1617 | 22 | 2700 |  | 3 | 0.36 | 14 |  | -2.41 | 1559 | 1606 | 80.31 | 26.64 |  | 32 | 39 | 78 | Y |  | 2023-02-09 10:01 | 68 | 1089 | 24 | 24 | 22 | 23 | 25 | 26 | 25 | 24 | 24 | 23 | 23 | 22 | 21 | 21 | 24 | 26 | 21 | 24 | -0.14 | Y | 35 | Y | -0.2 | [7 empty] | N | N | N | N | 200 | 0.52 | 59 | 84610 | 97974 | -2324 | 13400 | 12 | 1 |  | 2023-02-09 10:16 | 1559 | 111 |  | 44 |  | *래들미개공으로 강제개공함 이상공정등록ID105.205 | [14 empty] | 86.47 | 100 | 0 | 0 | 0 |  | 650 |  | Y | Y | 0 | 0 | 0 |  | 651 |  | Y | Y | N | [6 empty] | BT180180 | C
B75133 | 2023-02-09 | 2 | D | 연주종료 | 6 | A | SCM415 | 합금강 | C | BM#2 | 1670 | 40 | 1637 | 1616 | 30 | 5400 |  | 1 | 0.4 | 16 |  | -2.42 | 1575 | 1634 | 0 | 56.73 | 0 | 15 | 78 | 58 | Y |  | 2023-02-09 10:00 | 59 | 1110 | 20 | 21 | 23 | 24 | 25 | 26 | 24 | 24 | 23 | 22 | 22 | 21 | 20 | 19 | 23 | 26 | 19 | 24 | -0.16 | Y | 45 | Y | -0.2 | [7 empty] | N | Y | Y | N | 180 | 0.45 | 76 | 103650 | 105774 | -774 | 2000 | 01 | 1 |  | 2023-02-09 10:09 | 1575 | 121 |  | 47 |  | * 연주종료 : 12 : 13 * 빅사이즈 후속 | 67908973EA304A91A085BA8A76EBDAB9 | 7140CA3FD73048138FF3818279901B52 | 90A54EC41C55405AB47D151A3829E489 | [11 empty] | 101.67 | 100 | 0 | 3100 | 0 |  | 489 | 300 | Y | Y | 0 | 4290 | 0 |  | 491 | 300 | Y | Y | N | [6 empty] | RB240.00 | C
B75134 | 2023-02-09 | 2 | D |  | 3 | B | SM45CS1 | 탄소강 | B | BM#1 | 1655 | 51 | 1627 | 1611 | 29 | 4800 |  | 1 | 0.31 | 13 |  | -2.35 | 1555 | 1613 | 7.23 | 0 | 0 | 18 | 64 | 56 | N | 1 | 2023-02-09 11:15 | 64 | 1090 | 18 | 21 | 24 | 27 | 27 | 27 | 26 | 26 | 25 | 23 | 20 |  |  | 20 | 25 | 27 | 20 | 27 | -0.17 | Y | 40 | Y | -0.6 | [7 empty] | N | N | N | N | 190 | 0.5 | 55 | 101532 | 91194 | -139594 | 14900 | 12 | 1 |  | 2023-02-09 11:20 | 1555 | 128 |  | 31 |  | *래들미개공으로 강제개공함 이상공정등록ID101.201 | [14 empty] | 114.08 | 100 | 0 | 0 | 0 |  | 0 |  | Y | Y | 0 | 0 | 0 |  | 0 |  | Y | Y | N | [6 empty] | BT180180 | C
A75842 | 2023-02-09 | 1 | D | 잔강최소화전 | 4 | A | SM45CS1 | 탄소강 | B | BM#1 | 1620 | 77 | 1621 | 1582 | 28 | 6000 |  | 3 | 0.19 | 15 |  | -2.51 | 1569 | 1621 | 85.07 | 135.42 |  | 35 | 35 | 76 | Y |  | 2023-02-09 11:56 | 78 | 1087 | 19 | 20 | 29 | 33 | 36 | 39 | 39 | 39 | 39 | 37 | 37 | 36 | 36 | 35 | 34 | 39 | 35 | 39 | -0.1 | Y | 40 | Y | -0.2 | [7 empty] | N | N | N | N | 180 | 0.5 | 64 | 87658 | 100873 | -3523 | 3000 | 12 | 1 |  | 2023-02-09 12:10 | 1569 | 169 |  | 46 |  | *잔강최소화 이상재 등록 ID 106, 206 | F76EB0FB099F4C4CB653AFA2868EB4A5 | 8953337FDC4546308D29532E027283BC | [12 empty] | 86.32 | 100 | 0 | 3100 | 0 |  | 650 |  | Y | Y | 0 | 3100 | 0 |  | 651 |  | Y | Y | N | [6 empty] | BT180180 | C
A75843 | 2023-02-09 | 1 | A | 잔강최소화 | 5 | A | SWRCH45FCR | 탄소강 | B | BM#1 | 1620 | 40 | 1617 | 1559 | 27 | 5300 |  | 3 | 0.17 | 14 |  | -2.79 | 1564 | 1617 | 0 | 149.61 |  | 37 | 22 | 107 | Y |  | 2023-02-09 13:05 | 72 | 1098 | -206 | -192 | 14 | 15 | 18 | 20 | 22 | 22 | 21 | 23 | 23 | 24 |  | 24 | 9 | 24 | 24 | 0 | 0 |  |  | Y | 0.2 | [7 empty] | N | N | N | N | 170 | 0.49 | 55 | 88692 | 80965 | 16785 | 14950 | 12 | 1 |  | 2023-02-09 13:13 | 1564 | 132 |  | 58 |  | *잔강최소화 이상재 등록 ID 101, 201 | [14 empty] | 8869200 | 100 | 3700 | 0 | 0 |  | 650 |  | Y | N | 3700 | 0 | 0 |  | 651 |  | Y | N | N | [6 empty] | BT180180 | C
A75844 | 2023-02-09 | 1 | A |  | 6 | A | SWRCH45FCR | 탄소강 | B | BM#1 | 1638 | 61 | 1594 | 1570 | 27 | 4500 |  | 3 | 0.17 | 14 |  | 82.77 | 1563 | 0 | 0 | 122.93 |  | 29 | 54 | 105 | Y |  | 2023-02-09 14:06 | 71 | 1087 | 22 | 22 | 20 | 22 | 23 | 24 | 24 | 23 | 24 | 24 | 23 | 22 | 21 | 21 | 23 | 24 | 21 | 24 | -0.09 | Y | 35 | Y | -0.2 | [7 empty] | N | N | N | N | 210 | 0.52 | 58 | 88692 | 96172 | -22 | 15010 | 12 | 1 |  | 2023-02-09 14:16 | 1563 | 127 |  | 53 | [16 empty] | 91.81 | 100 | 0 | 0 | 0 |  | 650 |  | Y | N | 0 | 0 | 0 |  | 651 |  | Y | N | N | [6 empty] | BT180180 | C
A75845 | 2023-02-09 | 1 | A |  | 7 | A | SWRCH45FCR | 탄소강 | B | BM#1 | 1607 | 40 | 1609 | 1542 | 33 | 5600 |  | 3 | 0.17 | 14 |  | 0 | 1609 | 1609 | 0 | 143.9 |  | 32 | 40 | 101 | Y |  | 2023-02-09 15:17 | 117 | 1099 | 19 | 18 | 22 | 27 | 27 | 27 | 27 | 27 | 25 | 25 | 24 | 22 |  | 22 | 24 | 27 | 22 | 27 | -0.12 | Y | 40 | Y | -0.4 | [7 empty] | N | N | N | N | 200 | 0.52 | 59 | 103474 | 98752 | 1148 | 14900 | 12 | 1 |  | 2023-02-09 15:24 | 1609 | 112 |  | 41 | [16 empty] | 10347400 | 100 | 0 | 0 | 0 |  | 650 |  | Y | N | 0 | 0 | 0 |  | 651 |  | Y | N | N | [6 empty] | BT180180 | C
A75846 | 2023-02-09 | 1 | A | TUNDISH교체전 | 8 | A | SWRCH45FCR | 탄소강 | B | BM#1 | 1678 | 38 | 1616 | 1583 | 22 | 3700 |  | 3 | 0.17 | 14 |  | -2.07 | 1575 | 1616 | 0 | 118.96 |  | 35 | 36 | 57 | Y |  | 2023-02-09 16:14 | 83 | 1097 | 21 | 20 | 28 | 32 | 37 | 37 | 38 | 37 | 37 | 37 | 35 | 36 | 36 | 36 | 34 | 38 | 35 | 37 | -0.02 | Y | 20 | Y | 0 | [7 empty] | N | N | N | N | 190 | 0.52 | 63 | 96481 | 102353 | 747 | 2000 | 12 | 1 |  | 2023-02-09 16:29 | 1575 | 111 |  | 45 |  |  | 2F30BF74100D4C4AA08A12EDC1731D98 | A6B6AE8AAEEB410A9A230463AE8D10C2 | [12 empty] | 93.26 | 100 | 0 | 2500 | 0 |  | 650 |  | Y | N | 0 | 2500 | 0 |  | 651 |  | Y | N | N | [6 empty] | BT180180 | C
A75847 | 2023-02-09 | 1 | A | TUNDISH교체 | 1 | A | SCR423PRH | 소입성보증강 | C2 | BM#1 | 1643 | 41 | 1646 | 1579 | 35 | 6600 |  | 3 | 0.17 | 20 |  | -2.2 | 1595 | 1652 | 0 | 224.87 |  | 37 | 23 | 42 | Y |  | 2023-02-09 17:35 | 92 | 1094 | -340 | 23 | 29 | 28 | 35 | 39 | 42 | 43 | 43 | 45 | 45 |  |  | 45 | 39 | 45 | 45 | 0 | 0 |  | 5 | Y | 0 |  | 1.84 | 1.66 |  |  |  |  | N | N | N | N | 150 | 0.52 | 54 | 101532 | 95776 | 6674 | 15080 | 13 | 2 |  | 2023-02-09 18:00 | 1595 | 137 |  | 50 |  | *FLUX 120KG/10KG | [6 empty] | E01C624A619048A98FA855C64961DFC3 | 6398E5B34B03438B95FB125A0C4E4DFC | 24E91FE3B84046D4831434749E4ABBF5 |  | 413B2AA44241416A9A3F12DFC1D00F90 | A3D84733041C4053B7011A10D5F313C3 | 8F9F7125A03044A7841C525AC8B33143 |  | 98.67 | 100 | 1000 | 0 | 0 |  | 450 |  | Y | N | 1000 | 0 | 0 |  | 451 |  | Y | Y | N |  |  | Y |  |  |  | BT180180 | C
A75848 | 2023-02-09 | 1 | A |  | 2 | A | SCR423PRH | 소입성보증강 | C2 | BM#1 | 1609 | 44 | 1628 | 1551 | 32 | 6300 |  | 3 | 0.17 | 16 |  | -2.66 | 1570 | 1628 | 0 | 290.18 |  | 29 | 55 | 48 | Y |  | 2023-02-09 18:46 | 67 | 1094 | 44 | 39 | 36 | 33 | 31 | 31 | 30 | 30 | 29 | 28 | 28 |  |  | 28 | 33 | 36 | 28 | 0 | -0.2 |  | 40 | Y | 0 | [7 empty] | N | N | N | N | 200 | 0.55 | 54 | 84610 | 94640 | 6410 | 14550 | 13 | 2 |  | 2023-02-09 18:54 | 1570 | 132 |  | 34 | [16 empty] | 83.28 | 100 | 0 | 0 | 0 |  | 450 |  | Y | N | 0 | 0 | 0 |  | 451 |  | Y | Y | N |  |  | Y |  |  |  | BT180180 | C
A75849 | 2023-02-09 | 1 | A |  | 3 | A | SCR423PRH | 소입성보증강 | C2 | BM#1 | 1630 | 42 | 1634 | 1565 | 37 | 5900 |  | 3 | 0.17 | 16 |  | -2.27 | 1583 | 1634 | 0 | 267.91 |  | 32 | 41 | 51 | Y |  | 2023-02-09 19:44 | 80 | 1092 | 27 | 29 | 33 | 37 | 37 | 38 | 38 | 37 | 37 | 36 | 36 |  |  | 36 | 35 | 38 | 36 | 37 | -0.08 | Y | 25 | Y | 0 | [7 empty] | N | N | N | N | 130 | 0.55 | 53 | 84610 | 94411 | 4989 | 15040 | 13 | 2 |  | 2023-02-09 19:56 | 1583 | 124 |  | 31 | [16 empty] | 83.44 | 100 | 0 | 0 | 0 |  | 450 |  | Y | N | 0 | 0 | 0 |  | 451 |  | Y | Y | N |  |  | Y |  |  |  | BT180180 | C
A75850 | 2023-02-09 | 1 | C |  | 4 | A | SCR423PRH | 소입성보증강 | C2 | BM#1 | 1622 | 42 | 1640 | 1571 | 36 | 5900 |  | 3 | 0.17 | 17 |  | -2.06 | 1592 | 1640 | 0 | 226.85 |  | 35 | 37 | 51 | Y |  | 2023-02-09 20:32 | 89 | 1093 | 34 | 38 | 42 | 45 | 45 | 45 | 45 | 45 | 43 | 42 | 41 | 40 | 39 | 39 | 42 | 45 | 39 | 45 | -0.12 | Y | 50 | Y | 0 | [7 empty] | N | N | N | N | 120 | 0.5 | 66 | 101532 | 102668 | 4132 | 15100 | 13 | 2 |  | 2023-02-09 20:40 | 1592 | 120 |  | 38 |  | *전공정 요청으로 감속주입-감속주입 20%이상으로 이상재및 생관통보 104~106.204~206 (성분OVER) | [14 empty] | 92.6 | 100 | 0 | 0 | 0 |  | 450 |  | Y | N | 0 | 0 | 0 |  | 451 |  | Y | Y | N |  |  | Y |  |  |  | BT180180 | C
A75851 | 2023-02-09 | 1 | C |  | 5 | A | SCR423PRH | 소입성보증강 | C2 | BM#1 | 1659 | 51 | 1619 | 1598 | 28 | 5100 |  | 3 | 0.18 | 16 |  | -1.7 | 1582 | 1619 | 0 | 179.68 |  | 37 | 24 | 31 | Y |  | 2023-02-09 21:33 | 79 | 1098 | 37 | 38 | 37 | 38 | 39 | 39 | 39 | 38 | 39 | 38 | 39 | 37 | 37 | 34 | 38 | 39 | 34 | 39 | -0.08 | Y | 60 | Y | -0.4 | [7 empty] | N | N | N | N | 110 | 0.4 | 80 | 101532 | 102570 | 780 | 15400 | 13 | 2 |  | 2023-02-09 21:41 | 1582 | 127 |  | 44 |  | *전공정 요청으로 감속주입-감속주입 20%이상으로 이상재및 생관통보 (성분OVER) *전공정요청 L/D잔강 이월 안함-이상재등록 | [14 empty] | 97.39 | 100 | 0 | 0 | 0 |  | 450 |  | Y | N | 0 | 0 | 0 |  | 451 |  | Y | Y | N |  |  | N |  |  |  | BT180180 | C
B75137 | 2023-02-09 | 2 | C |  | 6 | B | SCR423PRH | 소입성보증강 | C2 | BM#1 | 1602 | 65 | 1621 | 1531 | 38 | 7100 |  | 3 | 0.17 | 16 |  | -1.82 | 1574 | 1614 | 0 | 189.65 |  | 11 | 7 | 556 | Y |  | 2023-02-09 22:39 | 71 | 1098 | 34 | 30 | 24 | 22 | 20 | 21 | 21 | 21 | 20 | 20 | 20 | 20 | 19 | 19 | 22 | 24 | 19 | 21 | -0.1 |  | 50 | Y | -0.2 | [7 empty] | N | N | N | N | 100 | 0.55 | 58 | 101532 | 101654 | -1004 | 14800 | 13 | 2 |  | 2023-02-09 22:45 | 1574 | 198 |  | 60 |  | *전공정요청 L/D잔강 이월 안함-이상재등록 | [14 empty] | 99.4 | 100 | 0 | 0 | 0 |  | 450 |  | Y | N | 0 | 0 | 0 |  | 451 |  | Y | Y | N |  |  | N |  |  |  | BT180180 | C
B75135 | 2023-02-09 | 2 | C |  | 7 | B | SCR423PRH | 소입성보증강 | C2 | BM#1 | 1584 | 192 | 1623 | 1543 | 75 | 26900 |  | 3 | 0.17 | 16 |  | -2.02 | 1575 | 1621 | 0 | 156.07 | 0 | 18 | 65 |  | Y |  | 2023-02-10 00:06 | 72 | 1096 | 19 | 20 | 27 | 30 | 32 | 34 | 34 | 34 | 33 | 32 | 32 | 31 |  | 31 | 30 | 34 | 31 | 34 | -0.09 | Y | 30 | Y | -0.2 | [7 empty] | N | N | N | N | 150 | 0.55 | 55 | 101532 | 97024 | -2424 | 14600 | 13 | 2 |  | 2023-02-10 00:22 | 1575 | 510 |  | 32 |  | *전공정요청 L/D잔강 이월 안함-이상재등록 | [6 empty] | F2ECFEE421B64F4CBBE8A5CF28E2DABC | BE4CA7EA0333415BAA2C82BE0EFD02ED | 8D8514F4D466458999B5DE3105A8968B |  | 8750034EECB9493EBEBBF38EE24D6A33 | A115F4A528784750AF2B9F47C5AF32B0 | 319317AEEBA64E07BC588993C802A429 |  | 110.12 | 100 | 0 | 0 | 0 |  | 450 |  | Y | N | 0 | 0 | 0 |  | 451 |  | Y | Y | N | [6 empty] | BT180180 | C
A75852 | 2023-02-09 | 1 | C | TUNDISH교체전 | 8 | A | SCR423PRH | 소입성보증강 | C2 | BM#1 | 1643 | 84 | 1622 | 1532 | 52 | 9700 |  | 3 | 0.17 | 16 |  | -1.57 | 1584 | 1621 | 0 | 219.99 |  | 32 | 42 | 66 | Y |  | 2023-02-10 01:06 | 81 | 1104 | 29 | 28 | 38 | 42 | 44 | 44 | 45 | 46 | 45 | 45 | 43 | 44 |  | 44 | 42 | 46 | 43 | 45 | -0.03 | Y | 15 | Y | 0.2 | [7 empty] | N | N | N | N | 140 | 0.55 | 59 | 102585 | 101435 | -685 | 2000 | 13 | 2 |  | 2023-02-10 01:13 | 1584 | 154 |  | 27 |  | *전공정요청 L/D잔강 이월 안함-이상재등록 |  | CF1BE87FF3D44CD8BF69F2534E8E7CEC | 4A635F6F89DF4E3589B1FDB9E9A813D1 | [11 empty] | 100.03 | 100 | 0 | 3000 | 0 |  | 450 |  | Y | N | 0 | 3000 | 0 |  | 451 |  | Y | Y | N | [6 empty] | BT180180 | C
A75853 | 2023-02-09 | 1 | C | TUNDISH교체 | 1 | A | SM48CH | 탄소강 | B | BM#1 | 1664 | 39 | 1630 | 1603 | 24 | 4100 |  | 3 | 0.19 | 20 |  | -1.4 | 1583 | 1620 | 0 | 152.5 |  | 37 | 25 | 43 | Y |  | 2023-02-10 02:05 | 92 | 1095 | -513 | 8 | 31 | 26 | 32 | 37 | 41 | 42 | 42 | 44 | 44 | 44 | 43 | 43 | 38 | 44 | 43 | 44 | -0.07 |  | 15 | Y | -0.2 |  | 2.09 | 2.09 |  |  |  |  | N | N | N | N | 210 | 0.47 | 61 | 84610 | 95469 | 4981 | 15200 | 02 | 1 |  | 2023-02-10 02:13 | 1583 | 120 |  | 49 |  | *T/D FLUX 유:10,용:120kg | [14 empty] | 84.86 | 100 | 1000 | 0 | 0 |  | 650 |  | N | N | 1000 | 0 | 0 |  | 651 |  | N | N | N |  | Y |  |  |  |  | BT180180 | H
B75138 | 2023-02-09 | 2 | C | 연주시작 | 1 | A | SCM440 | 합금강 | D | BM#2 | 1627 | 91 | 1674 | 1624 | 52 | 10700 |  | 1 | 0.6 | 20 |  | -2.81 | 1585 | 1664 | 0 | 39.6 | 0 | 35 | 38 | 84 | Y |  | 2023-02-10 02:43 | 89 | 1090 | -402 | -364 | 28 | 41 | 40 | 50 | 53 | 56 | 57 | 57 | 57 | 57 | 57 | 56 | 52 | 57 | 56 | 57 | -0.03 |  | 30 | Y | -0.2 |  | 2.05 | 1.92 |  |  |  |  | N | N | N | N | 220 | 0.44 | 69 | 98400 | 103500 | -3550 | 16900 | 10 | 2 |  | 2023-02-10 02:52 | 1585 | 167 |  | 20 |  | *START 03:06 *T/D FLUX 용탕부: 120 KG / 유탕부: 10KG 투입. * EDGE HEATER 코일 건조로 미적용 | 93C37A701B1147DD8223627F46D4D204 |  | AC8C5A4F5BBA4333BD1C0F604C4F08F2 | [11 empty] | 98.89 | 83.33 | 1040 | 0 | 0 |  | 650 | 400 | N | N | 1010 | 0 | 0 |  | 650 | 400 | N | N | N |  |  |  | Y |  |  | RB130.00 | C
A75854 | 2023-02-09 | 1 | C |  | 2 | A | SM48CH | 탄소강 | B | BM#1 | 1644 | 42 | 1601 | 1568 | 25 | 5900 |  | 3 | 0.17 | 16 |  | -2.26 | 1551 | 1601 | 0 | 213.88 |  | 11 | 8 | 48 | Y |  | 2023-02-10 03:27 | 60 | 1097 | 43 | 29 | 26 | 25 | 23 | 21 | 22 | 21 | 20 | 19 | 18 | 18 |  | 18 | 25 | 26 | 18 | 0 | -0.18 | Y | 45 | Y | 0 | [7 empty] | N | N | N | N | 200 | 0.51 | 59 | 101532 | 95718 | 2232 | 14400 | 02 | 1 |  | 2023-02-10 03:33 | 1551 | 109 |  | 30 | [16 empty] | 100.88 | 100 | 0 | 0 | 0 |  | 650 |  | N | N | 0 | 0 | 0 |  | 651 |  | N | N | N |  | Y |  |  |  |  | BT180180 | C
B75136 | 2023-02-09 | 2 | C | 잔강최소화전 | 2 | A | SCM440 | 합금강 | D | BM#2 | 1606 | 44 | 1638 | 1538 | 30 | 16500 |  | 1 | 0.47 | 16 |  | -2.71 | 1566 | 1633 | 0 | 25.11 | 0 | 15 | 79 |  | Y |  | 2023-02-10 03:16 | 70 | 1091 | 54 | 50 | 44 | 41 | 39 | 38 | 37 | 36 | 35 | 34 | 34 | 33 | 32 | 30 | 38 | 44 | 30 | 0 | -0.25 |  | 55 | Y | -0.4 |  |  |  | 1.15 |  |  |  | N | N | N | N | 220 | 0.49 | 63 | 83750 | 97302 | -2052 | 3000 | 10 | 2 |  | 2023-02-10 03:26 | 1566 | 636 |  | 56 |  | * EDGE HEATER 코일 건조로 미적용 | EA197FD534694C5B8AF83918E99599FB | [13 empty] | 86.43 | 100 | 0 | 3100 | 0 |  | 649 | 400 | N | N | 0 | 3100 | 0 |  | 650 | 400 | N | N | N | [6 empty] | RB150.00 | C
A75855 | 2023-02-09 | 1 | D |  | 3 | A | SM48CH | 탄소강 | B | BM#1 | 1623 | 40 | 1608 | 1563 | 28 | 4500 |  | 3 | 0.17 | 16 |  | -2 | 1563 | 1608 | 0 | 136.52 |  | 33 | 54 | 68 | Y |  | 2023-02-10 04:29 | 72 | 1091 | 17 | 22 | 27 | 30 | 30 | 31 | 31 | 30 | 30 | 28 | 27 | 26 | 25 | 25 | 27 | 31 | 25 | 30 | -0.15 | Y | 40 | Y | -0.2 | [7 empty] | N | N | N | N | 190 | 0.45 | 65 | 84610 | 93623 | 4677 | 15800 | 02 | 1 |  | 2023-02-10 04:35 | 1563 | 97 |  | 27 |  | *전공정 요청으로 감속주입-감속주입 20%이상으로 이상재및 생관통보 (전기로 전극교체) | [14 empty] | 85.81 | 100 | 0 | 0 | 0 |  | 650 |  | N | N | 0 | 0 | 0 |  | 651 |  | N | N | N |  | Y |  |  |  |  | BT180180 | H
B75139 | 2023-02-09 | 2 | D | 잔강최소화 | 3 | A | 20MNCRS5HM8 | 소입성보증강 | C1 | BM#2 | 1600 | 51 | 1674 | 1533 | 47 | 9700 |  | 1 | 0.46 | 18 |  | -3.03 | 1590 | 1667 | 0 | 9.02 | 0 | 15 | 80 | -170 | Y |  | 2023-02-10 04:38 | 81 | 1095 | -188 | 16 | 33 | 36 | 39 | 41 | 42 | 42 | 42 | 43 | 42 |  |  | 42 | 32 | 43 | 42 | 42 | -0.2 | Y | 5 | Y | -0.2 | [7 empty] | N | N | N | N | 210 | 0.5 | 54 | 95568 | 91000 | 2200 | 14400 | 10 | 2 |  | 2023-02-10 04:43 | 1590 | 159 |  | 52 |  | * EDGE HEATER 코일 건조로 미적용. 이상공정등록 및 생관통보 | 99A8CED3BAB24685870146E897B4F280 | [13 empty] | 98.68 | 100 | 4000 | 0 | 0 |  | 450 | 300 | N | Y | 4000 | 0 | 0 |  | 451 | 300 | N | Y | N | [6 empty] | RB130.00 | C
A75856 | 2023-02-09 | 1 | D |  | 4 | A | SM48CH | 탄소강 | B | BM#1 | 1585 | 39 | 1603 | 1551 | 27 | 4500 |  | 3 | 0.17 | 16 |  | -1.73 | 1565 | 1603 | 0 | 124.64 |  | 32 | 43 | 82 | Y |  | 2023-02-10 05:27 | 74 | 1105 | 24 | 22 | 25 | 28 | 28 | 30 | 29 | 29 | 29 | 29 | 28 | 28 | 27 | 26 | 27 | 30 | 26 | 29 | -0.08 | Y | 50 | Y | 0 | [7 empty] | N | N | N | N | 180 | 0.4 | 73 | 101532 | 92763 | 3887 | 15200 | 02 | 1 |  | 2023-02-10 05:34 | 1565 | 102 |  | 36 |  | *전공정 요청으로 감속주입-감속주입 20%이상으로 이상재및 생관통보 (전기로 전극교체) | [14 empty] | 103.87 | 100 | 0 | 0 | 0 |  | 650 |  | N | N | 0 | 0 | 0 |  | 651 |  | N | N | N |  | Y |  |  |  |  | BT180180 | H
B75140 | 2023-02-09 | 2 | D |  | 4 | A | 20MNCRS5HM8 | 소입성보증강 | C1 | BM#2 | 1621 | 50 | 1664 | 1564 | 47 | 9700 |  | 1 | 0.44 | 18 |  | -3.05 | 1583 | 1664 | 0 | 12.88 | 0 | 18 | 66 | 123 | Y |  | 2023-02-10 05:47 | 74 | 1098 | 39 | 39 | 40 | 40 | 40 | 39 | 38 | 38 | 37 | 36 | 34 | 34 | 32 | 32 | 38 | 40 | 32 | 40 | -0.16 |  | 50 | Y | -0.4 | [7 empty] | N | N | N | N | 200 | 0.52 | 60 | 95568 | 99865 | -215 | 14000 | 10 | 2 |  | 2023-02-10 05:52 | 1583 | 145 |  | 39 | [16 empty] | 95.47 | 100 | 0 | 0 | 0 |  | 450 | 300 | Y | Y | 0 | 0 | 0 |  | 451 | 300 | Y | Y | N | [6 empty] | RB130.00 | C
B75141 | 2023-02-09 | 2 | D |  | 5 | A | 20MNCRS5HM8 | 소입성보증강 | C1 | BM#2 | 1608 | 42 | 1652 | 1573 | 37 | 7600 |  | 1 | 0.5 | 19 |  | -2.42 | 1573 | 1649 | 0 | 42.65 | 0 | 35 | 39 | 33 | Y |  | 2023-02-10 06:50 | 64 | 1093 | 30 | 34 | 36 | 38 | 40 | 39 | 39 | 39 | 38 | 37 | 37 | 36 |  | 36 | 37 | 40 | 36 | 39 | -0.1 | Y | 40 | Y | -0.2 | [7 empty] | N | N | N | N | 190 | 0.52 | 60 | 92796 | 99134 | 816 | 13900 | 10 | 2 |  | 2023-02-10 06:53 | 1573 | 137 |  | 36 | [16 empty] | 9279600 | 100 | 0 | 0 | 0 |  | 451 | 300 | Y | Y | 0 | 0 | 0 |  | 451 | 300 | Y | Y | N | [6 empty] | RB130.00 | C
A75857 | 2023-02-09 | 1 | D |  | 5 | A | SM48CH | 탄소강 | B | BM#1 | 1723 | 41 | 1609 | 1630 | 16 | 2600 |  | 3 | 0.2 | 16 |  | -2.38 | 1559 | 1609 | 0 | 0 |  | 37 | 26 | 70 | Y |  | 2023-02-10 06:39 | 68 | 1099 | 25 | 25 | 28 | 29 | 30 | 29 | 29 | 29 | 28 | 28 | 27 | 26 | 26 | 23 | 27 | 30 | 23 | 29 | -0.14 | Y | 50 | Y | -0.2 | [7 empty] | N | N | N | N | 170 | 0.4 | 72 | 84610 | 93008 | 4892 | 15500 | 02 | 1 |  | 2023-02-10 06:46 | 1559 | 110 |  | 38 |  | *전공정 요청으로 감속주입-감속주입 20%이상으로 이상재및 생관통보 (전기로 전극교체) | [14 empty] | 8461000 | 100 | 0 | 0 | 0 |  | 650 |  | N | N | 0 | 0 | 0 |  | 651 |  | N | N | N |  | Y |  |  |  |  | BT180180 | H
A75858 | 2023-02-10 | 1 | D |  | 6 | A | SM48CH | 탄소강 | B | BM#1 | 1638 | 49 | 1605 | 1568 | 28 | 4700 |  | 3 | 0.17 | 16 |  | -1.99 | 1563 | 1605 | 0 | 109.11 |  | 11 | 9 | 72 | Y |  | 2023-02-10 07:54 | 72 | 1098 | 22 | 22 | 26 | 27 | 29 | 29 | 29 | 29 | 28 | 28 | 27 | 27 |  | 27 | 27 | 29 | 27 | 29 | -0.06 | Y | 35 | Y | 0 | [7 empty] | N | N | N | N | 210 | 0.5 | 57 | 101532 | 89021 | 4879 | 15000 | 02 | 1 |  | 2023-02-10 08:03 | 1563 | 109 |  | 36 | [16 empty] | 10153200 | 100 | 0 | 0 | 0 |  | 650 |  | N | N | 0 | 0 | 0 |  | 651 |  | N | N | N |  | Y |  |  |  |  | BT180180 | H
B75142 | 2023-02-10 | 2 | D |  | 6 | A | 20MNCRS5HM8 | 소입성보증강 | C1 | BM#2 | 1617 | 50 | 1652 | 1560 | 46 | 9500 |  | 1 | 0.57 | 19 |  | -2.42 | 1583 | 1660 | 0 | 37.96 | 0 | 29 | 57 | 32 | Y |  | 2023-02-10 08:07 | 74 | 1097 | 32 | 39 | 47 | 51 | 52 | 52 | 51 | 51 | 50 | 49 | 49 | 48 | 48 | 48 | 48 | 52 | 48 | 51 | -0.1 | Y | 40 | Y | 0 | [7 empty] | N | N | N | N | 180 | 0.49 | 61 | 92796 | 95868 | 2882 | 14800 | 10 | 2 |  | 2023-02-10 08:10 | 1583 | 128 |  | 20 | [16 empty] | 98.93 | 100 | 0 | 0 | 0 |  | 451 | 300 | Y | Y | 0 | 0 | 0 |  | 451 | 300 | Y | Y | N | [6 empty] | RB130.00 | H
B75143 | 2023-02-10 | 2 | D |  | 7 | A | 20MNCRS5HM8 | 소입성보증강 | C1 | BM#2 | 1628 | 44 | 1653 | 1573 | 41 | 8300 |  | 1 | 0.59 | 19 |  | -2.65 | 1575 | 1653 | 0 | 48.82 | 0 | 15 | 81 | 39 | Y |  | 2023-02-10 09:10 | 66 | 1097 | 46 | 44 | 46 | 47 | 46 | 46 | 45 | 44 | 43 | 43 | 41 | 40 | 38 | 38 | 44 | 47 | 38 | 46 | -0.2 | Y | 45 | Y | -0.4 | [7 empty] | N | N | N | N | 170 | 0.51 | 61 | 92796 | 98177 | -327 | 13800 | 10 | 2 |  | 2023-02-10 09:10 | 1575 | 119 |  | 18 | [16 empty] | 97.94 | 100 | 0 | 0 | 0 |  | 451 | 300 | Y | Y | 0 | 0 | 0 |  | 450 | 300 | Y | Y | N | [6 empty] | RB130.00 | C
A75859 | 2023-02-10 | 1 | D | 연주종료 | 7 | A | SM48CH | 탄소강 | B | BM#1 | 1620 | 40 | 1605 | 1565 | 23 | 4700 |  | 3 | 0.17 | 16 |  | -1.87 | 1565 | 1605 | 0 | 108.78 |  | 33 | 55 | 81 | Y |  | 2023-02-10 08:58 | 74 | 1096 | 26 | 26 | 31 | 33 | 35 | 36 | 35 | 35 | 35 | 33 | 34 | 33 |  | 33 | 0 | 0 | 0 | 0 | 0 |  | 0 | Y | -0.2 | [7 empty] | N | N | N | N | 200 | 0 | 21 | 89554 | 97671 | 4979 | 1500 | 02 | 0 |  | 2023-02-10 09:08 | 1565 | 155 |  | 91 |  | *연주종료 10:47 |  | D531D556694B47D6A06E99A463616AA5 | AF7435E467774B539476FDB0AE8EF631 | 3384C5A23FA04F978C4BD61F9AA93066 | [10 empty] | 8955400 | 100 | 0 | 3100 | 0 |  | 650 |  | N | N | 0 | 3100 | 0 |  | 651 |  | N | N | N |  | Y |  |  |  |  | BT180180 | H
B75144 | 2023-02-10 | 2 | D | TUNDISH교체전 | 8 | A | 20MNCRS5HM8 | 소입성보증강 | C1 | BM#2 | 1654 | 39 | 1640 | 1579 | 34 | 6700 |  | 3 | 0.18 | 18 |  | -1.99 | 1592 | 1640 | 0 | 189.54 |  | 18 | 67 | 45 | Y |  | 2023-02-10 09:51 | 83 | 1097 | 33 | 40 | 44 | 48 | 50 | 50 | 50 | 50 | 50 | 49 | 49 | 48 |  | 48 | 47 | 50 | 48 | 50 | -0.05 | Y | 40 | Y | -0.2 | [7 empty] | N | N | N | N | 170 | 0.5 | 62 | 99568 | 99263 | 4487 | 2000 | 10 | 2 |  | 2023-02-10 10:00 | 1592 | 116 |  | 40 |  |  | D4BFBCD9658D44068597F6E9714E150F | F4C97E3236424C95BBE41D660926159A | AB9AB0D9D65548CC83C2331040FDE189 | [11 empty] | 96.76 | 100 | 0 | 2540 | 0 |  | 451 | 300 | Y | Y | 0 | 2660 | 0 |  | 451 | 300 | Y | Y | N | [6 empty] | RB130.00 | H
A75860 | 2023-02-10 | 1 | D | TUNDISH교체 | 1 | A | BP-SM45CS | 탄소강 | B | BM#2 | 1620 | 53 | 1628 | 1533 | 40 | 8000 |  | 3 | 0.17 | 20 |  | -1.74 | 1585 | 1630 | 0 | 161.86 |  | 32 | 44 | 109 | Y |  | 2023-02-10 11:05 | 92 | 1096 | -279 | -67 | 21 | 28 | 33 | 38 | 42 | 44 | 46 | 46 | 47 | 48 | 48 | 48 | 41 | 48 | 48 | 0 | 0 |  | 5 | Y | 0 |  | 1.37 | 1.3 |  |  |  |  | N | N | N | N | 220 | 0.48 | 66 | 93071 | 103000 | 5550 | 14700 | 11 | 1 |  | 2023-02-10 11:12 | 1585 | 143 |  | 52 |  | * T/D FLUX 용탕부: 120 KG / 유탕부: 10KG 투입. | [14 empty] | 85.78 | 100 | 1500 | 0 | 0 |  | 651 | 400 | Y | N | 1500 | 0 | 0 |  | 650 | 400 | Y | N | N |  | Y |  |  |  |  | BT180180 | H
B75145 | 2023-02-10 | 2 | B |  | 2 | A | BP-SM45CS | 탄소강 | B | BM#2 | 1576 | 41 | 1603 | 1536 | 35 | 6000 |  | 3 | 0.16 | 13 |  | -3.07 | 1548 | 1603 | 0 | 236.79 |  | 37 | 27 | 111 | Y |  | 2023-02-10 12:12 | 55 | 1097 | 46 | 42 | 34 | 26 | 22 | 19 | 17 | 16 | 16 | 15 | 14 | 14 |  | 14 | 21 | 34 | 14 | 0 | -0.44 |  | 45 | Y | 0 | [7 empty] | N | N | N | N | 220 | 0.51 | 56 | 93071 | 91594 | 7056 | 15100 | 11 | 1 |  | 2023-02-10 12:21 | 1548 | 143 |  | 52 | [16 empty] | 95.51 | 100 | 0 | 0 | 0 |  | 650 | 400 | Y | N | 0 | 0 | 0 |  | 650 | 400 | Y | N | N |  |  | Y |  |  |  | BT180180 | H
A75861 | 2023-02-10 | 1 | B |  | 3 | A | BP-SM45CS | 탄소강 | B | BM#2 | 1620 | 56 | 1607 | 1541 | 35 | 7000 |  | 3 | 0.17 | 14 |  | -1.89 | 1571 | 1607 | 0 | 219.02 |  | 11 | 10 | 101 | Y |  | 2023-02-10 13:20 | 78 | 1094 | 11 | 19 | 29 | 34 | 36 | 38 | 37 | 37 | 37 | 37 | 36 | 36 | 36 | 36 | 33 | 38 | 36 | 37 | -0.03 | Y | 35 | Y | 0 | [7 empty] | N | N | N | N | 210 | 0.49 | 63 | 93071 | 98617 | 7033 | 15700 | 11 | 1 |  | 2023-02-10 13:32 | 1571 | 139 |  | 41 |  | * 전공정 요청으로 감속주입 | [14 empty] | 89.06 | 100 | 0 | 0 | 0 |  | 651 | 400 | Y | N | 0 | 0 | 0 |  | 650 | 400 | Y | N | N |  |  | Y |  |  |  | BT180180 | H
A75862 | 2023-02-10 | 1 | B |  | 4 | A | BP-SM45CS | 탄소강 | B | BM#2 | 1632 | 39 | 1605 | 1558 | 26 | 4800 |  | 3 | 0.17 | 13 |  | -2.04 | 1567 | 1605 | 0 | 180.12 |  | 33 | 56 | 112 | Y |  | 2023-02-10 14:21 | 74 | 1095 | 34 | 31 | 30 | 29 | 30 | 29 | 29 | 28 | 28 | 27 | 26 | 26 | 26 | 25 | 28 | 30 | 25 | 29 | -0.09 | Y | 55 | Y | -0.2 | [7 empty] | N | N | N | N | 200 | 0.44 | 68 | 93071 | 95867 | 7033 | 14500 | 11 | 1 |  | 2023-02-10 14:27 | 1567 | 118 |  | 45 | 21 | * 전공정 요청으로 감속주입 | [14 empty] | 90.36 | 100 | 0 | 0 | 0 |  | 650 | 400 | Y | N | 0 | 0 | 0 |  | 650 | 400 | Y | N | N |  |  | Y |  |  |  | BT180180 | H
B75146 | 2023-02-10 | 2 | B |  | 5 | B | SM45CS | 탄소강 | B | BM#2 | 1633 | 43 | 1625 | 1530 | 39 | 7700 |  | 1 | 0.45 | 16 |  | -2.25 | 1563 | 1613 | 11.77 | 0 | 0 | 35 | 40 | 334 | Y |  | 2023-02-10 16:02 | 70 | 1097 | 23 | 28 | 30 | 32 | 32 | 31 | 30 | 29 | 28 | 27 | 26 | 25 | 24 | 24 | 28 | 32 | 24 | 0 | -0.16 | Y | 50 | Y | 0 | [7 empty] | N | N | N | N | 190 | 0.43 | 69 | 94632 | 94882 | 5018 | 16300 | 11 | 1 |  | 2023-02-10 16:05 | 1563 | 101 |  | 13 |  | * 전공정 요청으로 감속주입 | [14 empty] | 97.56 | 100 | 0 | 0 | 0 |  | 650 | 400 | Y | Y | 0 | 0 | 0 |  | 650 | 400 | Y | Y | N |  | Y |  |  |  |  | RB160.00 | C
B75147 | 2023-02-10 | 2 | B |  | 6 | A | SM45CB | 탄소강 | SM45C | BM#2 | 1646 | 39 | 1640 | 1549 | 32 | 6100 |  | 1 | 0.49 | 17 |  | -2.47 | 1570 | 1628 | 13.01 | 0 | 0 | 18 | 68 | 227 | Y |  | 2023-02-10 16:59 | 77 | 1093 | 22 | 22 | 30 | 36 | 40 | 41 | 41 | 41 | 40 | 40 | 39 | 38 | 37 | 36 | 37 | 41 | 36 | 41 | -0.12 | Y | 40 | Y | -0.2 | [7 empty] | Y | Y | Y | Y | 180 | 0.47 | 64 | 94270 | 93529 | 1671 | 15100 | 11 | 1 |  | 2023-02-10 17:02 | 1570 | 107 |  | 26 | [16 empty] | 101.97 | 100 | 0 | 0 | 0 |  | 652 | 600 | N | N | 0 | 0 | 0 |  | 650 | 600 | N | N | N | [6 empty] | RB130.00 | C
B75148 | 2023-02-10 | 2 | B | 잔강최소화전 | 7 | A | SM45CB | 탄소강 | SM45C | BM#2 | 1289 | 42 | 1628 | 1548 | 37 | 7000 |  | 1 | 0.45 | 15 |  | -2.63 | 1561 | 1617 | 0.3 | 19.01 | 0 | 15 | 82 | 340 | Y |  | 2023-02-10 18:11 | 68 | 1092 | 34 | 33 | 34 | 34 | 33 | 32 | 31 | 30 | 29 | 28 | 26 | 25 | 24 | 24 | 30 | 34 | 24 | 34 | -0.18 |  | 55 | Y | 0 | [7 empty] | N | N | N | N | 170 | 0.47 | 63 | 100264 | 94423 | 377 | 3000 | 11 | 1 |  | 2023-02-10 18:15 | 1561 | 105 |  | 18 |  |  | E2087C68992A4996AA4539ED748A358E |  | 5A3E6F5C482D42C48DA10A8C69711CE1 | [11 empty] | 108.92 | 100 | 0 | 3100 | 0 |  | 651 | 400 | Y | N | 0 | 3100 | 0 |  | 650 | 400 | N | N | N | [6 empty] | RB130.00 | H
B75149 | 2023-02-10 | 2 | B | 잔강최소화 | 8 | A | AE51B35M | 합금강 | D | BM#2 | 1599 | 40 | 1640 | 1557 | 36 | 7200 |  | 1 | 0.4 | 16 |  | -2.23 | 1564 | 1629 | 16.49 | 0 | 0 | 29 | 58 | 482 | Y |  | 2023-02-10 19:31 | 68 | 1096 | -154 | -33 | 30 | 30 | 33 | 32 | 32 | 30 | 30 | 29 | 28 | 27 |  | 27 | 25 | 33 | 27 | 30 | -0.17 | Y | 35 | Y | -0.2 | [7 empty] | N | N | N | N | 170 | 0.46 | 62 | 84610 | 98339 | 2861 | 15100 | 11 | 1 |  | 2023-02-10 19:22 | 1564 | 115 |  | 16 |  | * 최소화 롱노즐 재사용 * 전공정 요청으로 감속주입 | [14 empty] | 86.16 | 100 | 4527 | 0 | 0 |  | 651 | 400 | Y | Y | 4538 | 0 | 0 |  | 650 | 400 | Y | Y | N | [5 empty] | Y | BT180180 | H
A75864 | 2023-02-10 | 1 | C | 연주시작 | 1 | B | P-STB3D | 베어링강 | STB (SF) | BM#1 | 1599 | 106 | 1597 | 1531 | 56 | 16500 |  | 3 | 0.18 | 30 |  | 42.41 | 1529 | 0 | 145.72 | 194.12 |  | 37 | 28 |  | N | 1 | 2023-02-10 20:42 | 79 | 1098 | -233 | 37 | 33 | 31 | 32 | 34 | 36 | 37 | 37 | 37 | 38 | 38 | 38 | 38 | 35 | 38 | 38 | 38 | 0 |  | 10 | Y | 0 |  | 1.77 | 1.56 | [5 empty] | N | N | M | 210 | 0.39 | 66 | 80534 | 84669 | 7481 | 14900 | 09 | 2 |  | 2023-02-10 20:50 | 1529 | 325 |  | 12 |  | *T/D FLUX 유:10KG용:270KG *연주시작 21:00 *L/D강제개공으로 나탕주입ID:101.201 *합탕으로 작업지연 정속유지강종 감속주입 | [14 empty] | 8053400 | 100 | 1500 | 0 | 0 |  | 650 |  | N | N | 1500 | 0 | 0 |  | 651 |  | N | N | Y |  |  | Y |  |  |  | BT180180 | H
A75865 | 2023-02-10 | 1 | C |  | 2 | B | P-STB3D | 베어링강 | STB (SF) | BM#1 | 1595 | 88 | 1564 | 1533 | 60 | 10200 |  | 3 | 0.18 | 30 |  | -1.08 | 1526 | 1564 | 141.56 | 25.88 |  | 11 | 11 |  | Y |  | 2023-02-10 21:50 | 76 | 1093 | 37 | 39 | 42 | 44 | 44 | 43 | 43 | 43 | 42 | 42 | 41 | 41 | 41 | 40 | 42 | 44 | 40 | 43 | -0.07 | Y | 55 | Y | -0.2 | [7 empty] | Y | Y | Y | Y | 200 | 0.4 | 73 | 84610 | 91979 | 6021 | 15100 | 09 | 2 |  | 2023-02-10 21:58 | 1526 | 266 |  | 12 |  | *합탕으로 작업지연 - 정속유지강종 감속주입 *STR 1.2기 샘플 300MM씩채취 | [6 empty] | F560C6940CB74FAB8687CF68903E4E74 | B2D3F702025B448CAB4BB5031535189F | D338F1BC04F14045B874255D74385CA8 |  | CDEED56FCE884131A0BC666FE975A211 | DB0AD7C5EA1145CAB3DF7D31F7163CB6 | 7F4E042100A44438B9AFC490F0915BCF |  | 8461000 | 100 | 0 | 0 | 300 |  | 650 |  | N | N | 0 | 0 | 300 |  | 651 |  | N | N | Y |  |  | Y |  |  |  | BT180180 | H
B75150 | 2023-02-10 | 2 | C |  | 9 | A | AE51B35M | 합금강 | D | BM#2 | 1608 | 46 | 1641 | 1545 | 39 | 8000 |  | 1 | 0.43 | 17 |  | -2.52 | 1566 | 1634 | 16.72 | 0 | 0 | 1 | 70 | 8268 | Y |  | 2023-02-10 20:30 | 70 | 1118 | 25 | 29 | 33 | 36 | 37 | 37 | 36 | 34 | 34 | 33 | 31 | 30 | 28 | 25 | 28 | 37 | 25 | 0 | -0.24 | Y | 50 | Y | -0.4 | [7 empty] | N | N | N | N | 220 | 0.42 | 148 | 101532 | 97849 | 651 | 14200 | 11 | 1 |  | 2023-02-10 20:31 | 1566 | 113 |  | 21 |  | * 전공정 요청으로 감속주입(정속 미준수),이상공정 등록 및 생관통보 | [14 empty] | 106.82 | 100 | 0 | 0 | 0 |  | 651 | 400 | Y | Y | 0 | 0 | 0 |  | 650 | 400 | Y | Y | N | [6 empty] | BT180180 | C
B75151 | 2023-02-10 | 2 | C |  | 10 | B | AE51B35M | 합금강 | D | BM#2 | 1624 | 38 | 1598 | 1546 | 33 | 6400 |  | 1 | 0.28 | 16 |  | -2.22 | 1552 | 1597 | 15.42 | 0 | 0 | 18 | 69 | 77 | Y |  | 2023-02-10 21:42 | 56 | 1096 | 22 | 21 | 24 | 24 | 24 | 24 | 24 | 24 | 23 | 21 | 21 | 20 | 18 | 15 | 21 | 24 | 15 | 24 | -0.14 | Y | 65 | Y | 0 | [7 empty] | N | N | N | N | 210 | 0.4 | 76 | 101532 | 98114 | 4036 | 15800 | 11 | 1 |  | 2023-02-10 21:44 | 1552 | 100 |  | 22 |  | * 전공정 요청으로 20%이상 감속주입, 이상공정 등록 및 생관통보 | [14 empty] | 103.55 | 100 | 0 | 0 | 0 |  | 650 | 400 | Y | Y | 0 | 0 | 0 |  | 650 | 400 | N | Y | N | [6 empty] | BT180180 | C
A75863 | 2023-02-10 | 1 | C |  | 3 | B | P-STB3D | 베어링강 | STB (SF) | BM#1 | 1596 | 67 | 1547 | 1542 | 52 | 16700 |  | 3 | 0.19 | 30 |  | -0.96 | 1514 | 1547 | 133.94 | 26.44 |  | 32 | 45 |  | Y |  | 2023-02-10 23:03 | 64 | 1098 | 39 | 38 | 38 | 37 | 37 | 36 | 35 | 34 | 33 | 33 | 31 | 31 | 30 | 27 | 34 | 38 | 27 | 0 | -0.17 |  | 65 | Y | -0.2 | [7 empty] | Y | Y | Y | Y | 190 | 0.42 | 75 | 101532 | 98814 | 8136 | 15100 | 09 | 2 |  | 2023-02-10 23:09 | 1514 | 544 |  | 13 |  | *합탕으로 작업지연 - 정속유지강종 감속주입 *산소랜싱 | [14 empty] | 98.53 | 100 | 0 | 0 | 0 |  | 650 |  | N | N | 0 | 0 | 0 |  | 651 |  | N | N | Y |  |  | Y |  |  |  | BT180180 | H
B75152 | 2023-02-10 | 2 | C | TUNDISH교체전 | 11 | A | AE51B35M | 합금강 | D | BM#2 | 1568 | 42 | 1640 | 1562 | 38 | 7700 |  | 1 | 0.47 | 17 |  | -2.81 | 1564 | 1633 | 25.03 | 0 | 0 | 15 | 83 | 83 | Y |  | 2023-02-10 23:02 | 68 | 1093 | 11 | 20 | 28 | 33 | 34 | 35 | 35 | 34 | 34 | 33 | 32 | 32 | 30 | 27 | 30 | 35 | 27 | 34 | -0.15 | Y | 55 | Y | -0.2 | [7 empty] | N | N | N | N | 200 | 0.4 | 85 | 91991 | 104398 | -448 | 2000 | 11 | 1 |  | 2023-02-10 23:13 | 1564 | 110 |  | 20 |  | * 전공정 요청으로 20%이상 감속주입, 이상공정 등록 및 생관통보 | E889CF474EB5401B8672F21DE35258C8 | E266FF3DBEA14782BDFD12C4C1F9D3D8 | 3169A0702D764CFAAAC409B65127D80E | [11 empty] | 90.63 | 100 | 0 | 3220 | 0 |  | 650 | 400 | Y | Y | 0 | 3160 | 0 |  | 650 | 400 | Y | Y | N | [6 empty] | BT180180 | H
A75866 | 2023-02-10 | 1 | C |  | 4 | B | P-STB3D | 베어링강 | STB (SF) | BM#1 | 1635 | 52 | 1560 | 1541 | 43 | 7000 |  | 3 | 0.17 | 30 |  | -1.37 | 1512 | 1560 | 106.66 | 77.9 |  | 32 | 46 | -146 | Y |  | 2023-02-11 00:20 | 62 | 1103 | 27 | 30 | 34 | 35 | 36 | 36 | 34 | 34 | 33 | 32 | 31 | 30 | 29 | 26 | 32 | 36 | 26 | 34 | -0.18 | Y | 55 | Y | -0.4 | [7 empty] | Y | Y | Y | Y | 180 | 0.43 | 74 | 101532 | 100707 | 7243 | 15200 | 09 | 2 |  | 2023-02-11 00:27 | 1512 | 114 |  | 12 |  | *합탕으로 작업지연 - 정속유지강종 감속주입 | [14 empty] | 94.27 | 100 | 0 | 0 | 0 |  | 650 |  | N | N | 0 | 0 | 0 |  | 651 |  | N | N | Y |  |  | Y |  |  |  | BT180180 | H
B75153 | 2023-02-10 | 2 | C | TUNDISH교체 | 1 | A | SBC70L | 특수용도강 | D3 | BM#2 | 1598 | 46 | 1647 | 1556 | 42 | 8400 |  | 1 | 0.45 | 20 |  | -2.69 | 1578 | 1654 | 14.02 | 0 | 0 | 29 | 59 | 85 | Y |  | 2023-02-11 00:37 | 80 | 1092 | -13 | 30 | 27 | 27 | 33 | 35 | 36 | 37 | 38 | 37 | 37 | 37 | 37 | 37 | 33 | 38 | 37 | 37 | -0.04 |  | 25 | Y | 0 |  | 1.78 | 1.72 |  |  |  |  | N | N | N | M | 220 | 0.39 | 74 | 98388 | 98212 | 1638 | 16400 | 18 | 2 |  | 2023-02-11 00:44 | 1578 | 120 |  | 29 |  | * T/D FLUX 용탕부: 120 KG / 유탕부: 10KG 투입. * 전공정 요청으로 20%이상 감속주입, 이상공정 등록 및 생관통보 | [14 empty] | 100.81 | 100 | 700 | 0 | 0 |  | 649 | 400 | Y | Y | 710 | 0 | 0 |  | 650 | 400 | Y | Y | Y | [6 empty] | RB130.00 | H
A75867 | 2023-02-10 | 1 | C |  | 5 | B | P-STB3D | 베어링강 | STB (SF) | BM#1 | 1651 | 45 | 1574 | 1544 | 34 | 5700 |  | 3 | 0.19 | 30 |  | -1.26 | 1520 | 1564 | 153.25 | 100.38 |  | 33 | 58 | 85 | Y |  | 2023-02-11 01:26 | 70 | 1097 | 25 | 25 | 31 | 33 | 35 | 35 | 35 | 35 | 34 | 34 | 34 | 34 | 33 | 33 | 33 | 35 | 33 | 35 | -0.05 | Y | 40 | Y | -0.2 | [7 empty] | Y | Y | Y | Y | 170 | 0.48 | 61 | 101532 | 91342 | 6058 | 14700 | 09 | 2 |  | 2023-02-11 01:32 | 1520 | 121 |  | 22 | [16 empty] | 103.24 | 100 | 0 | 0 | 0 |  | 650 |  | N | N | 0 | 0 | 0 |  | 651 |  | N | N | Y |  |  | Y |  |  |  | BT180180 | H
B75154 | 2023-02-10 | 2 | C |  | 2 | A | SBC70L | 특수용도강 | D3 | BM#2 | 1644 | 43 | 1650 | 1563 | 40 | 7600 |  | 1 | 0.47 | 21 |  | -2.65 | 1568 | 1646 | 10.8 | 0 | 0 | 1 | 71 | 31 | Y |  | 2023-02-11 01:55 | 70 | 1100 | 36 | 35 | 38 | 40 | 39 | 39 | 38 | 38 | 36 | 34 | 33 | 32 | 30 | 27 | 34 | 40 | 27 | 38 | -0.2 | Y | 65 | Y | -0.2 |  |  |  | 0.79 |  |  |  | N | N | N | Y | 220 | 0.4 | 82 | 98388 | 103289 | -189 | 15300 | 18 | 2 |  | 2023-02-11 02:04 | 1568 | 116 |  | 26 |  | * 전공정 요청으로 20%이상 감속주입, 이상공정 등록 및 생관통보 | [14 empty] | 96.84 | 100 | 0 | 0 | 0 |  | 650 | 400 | Y | Y | 0 | 0 | 0 |  | 650 | 400 | Y | Y | Y | [6 empty] | RB130.00 | H
A75868 | 2023-02-10 | 1 | C |  | 6 | B | P-STB3D | 베어링강 | STB (SF) | BM#1 | 1641 | 42 | 1562 | 1555 | 38 | 6100 |  | 3 | 0.18 | 30 |  | -1.23 | 1519 | 1562 | 141.13 | 61.24 |  | 37 | 30 | 81 | Y |  | 2023-02-11 02:29 | 69 | 1095 | 32 | 33 | 34 | 35 | 35 | 35 | 35 | 34 | 33 | 33 | 32 | 31 | 31 | 29 | 33 | 35 | 29 | 35 | -0.11 | Y | 55 | Y | -0.4 | [7 empty] | Y | N | Y | Y | 210 | 0.48 | 65 | 84610 | 99653 | 5697 | 14700 | 09 | 2 |  | 2023-02-11 02:36 | 1519 | 111 |  | 21 |  | *산소랜싱 | [14 empty] | 79.33 | 100 | 0 | 0 | 0 |  | 650 |  | N | N | 0 | 0 | 0 |  | 651 |  | N | N | Y |  |  | Y |  |  |  | BT180180 | H
A75869 | 2023-02-10 | 1 | C |  | 7 | B | P-STB3D | 베어링강 | STB (SF) | BM#1 | 1620 | 44 | 1561 | 1539 | 40 | 6100 |  | 3 | 0.18 | 30 |  | -1.3 | 1516 | 1561 | 151.89 | 52.2 |  | 11 | 13 | 64 | Y |  | 2023-02-11 03:32 | 66 | 1090 | 29 | 29 | 32 | 33 | 35 | 34 | 34 | 33 | 33 | 32 | 31 | 31 | 31 | 30 | 32 | 35 | 30 | 33 | -0.11 | Y | 45 | Y | -0.2 | [7 empty] | Y | Y | Y | Y | 200 | 0.48 | 65 | 101532 | 98729 | 5021 | 14700 | 09 | 2 |  | 2023-02-11 03:39 | 1516 | 114 |  | 25 |  | *산소랜싱 | [14 empty] | 96.06 | 100 | 0 | 0 | 0 |  | 650 |  | N | N | 0 | 0 | 0 |  | 651 |  | N | N | Y |  |  | Y |  |  |  | BT180180 | H
B75155 | 2023-02-10 | 2 | C |  | 3 | A | SBC70L | 특수용도강 | D3 | BM#2 | 1687 | 34 | 1636 | 1600 | 29 | 5300 |  | 1 | 0.4 | 20 |  | -2.8 | 1566 | 1633 | 9.78 | 0 | 0 | 18 | 70 | 105 | Y |  | 2023-02-11 03:05 | 68 | 1093 | 24 | 24 | 24 | 26 | 28 | 28 | 30 | 28 | 27 | 27 | 27 | 26 | 25 | 23 | 26 | 30 | 23 | 28 | -0.16 | Y | 45 | Y | 0 |  |  |  | 0.89 |  |  |  | N | N | N | Y | 210 | 0.4 | 78 | 98388 | 100440 | -690 | 15700 | 18 | 2 |  | 2023-02-11 03:12 | 1566 | 118 |  | 39 |  | *전공정 요청으로 20%이상 감속주입, 이상공정 등록 및 생관통보 | [14 empty] | 98.78 | 100 | 0 | 0 | 0 |  | 650 | 400 | Y | Y | 0 | 0 | 0 |  | 650 | 400 | Y | Y | Y | [6 empty] | RB130.00 | H
A75870 | 2023-02-10 | 1 | D |  | 8 | B | P-STB3D | 베어링강 | STB (SF) | BM#1 | 1600 | 42 | 1566 | 1530 | 37 | 6100 |  | 3 | 0.18 | 30 |  | -1.39 | 1517 | 1566 | 159.21 | 85.95 |  | 32 | 47 | 59 | Y |  | 2023-02-11 04:39 | 67 | 1104 | 30 | 30 | 34 | 35 | 36 | 36 | 35 | 35 | 34 | 34 | 33 | 33 | 33 | 32 | 34 | 36 | 32 | 35 | -0.09 | Y | 45 | Y | -0.2 | [7 empty] | Y | Y | Y | Y | 190 | 0.48 | 63 | 101532 | 96212 | 6288 | 15000 | 09 | 2 |  | 2023-02-11 04:47 | 1517 | 117 |  | 24 | [16 empty] | 98.38 | 100 | 0 | 0 | 0 |  | 650 |  | N | N | 0 | 0 | 0 |  | 651 |  | N | N | Y |  |  | Y |  |  |  | BT180180 | H
B75156 | 2023-02-10 | 2 | D |  | 4 | A | SBC70L | 특수용도강 | D3 | BM#2 | 1648 | 34 | 1642 | 1613 | 30 | 5000 |  | 1 | 0.41 | 20 |  | -2.65 | 1571 | 1633 | 8.96 | 0 | 0 | 15 | 84 | 88 | Y |  | 2023-02-11 04:22 | 73 | 1097 | 19 | 18 | 22 | 26 | 29 | 31 | 31 | 31 | 31 | 31 | 30 | 28 | 27 | 23 | 27 | 31 | 23 | 31 | -0.18 | Y | 45 | Y | -0.4 |  |  |  | 1.05 |  |  |  | N | N | N | Y | 200 | 0.47 | 69 | 95532 | 102141 | -1791 | 14100 | 18 | 2 |  | 2023-02-11 04:27 | 1571 | 123 |  | 43 |  | * 전공정 요청 감속주입 | [14 empty] | 97.23 | 100 | 0 | 0 | 0 |  | 650 | 400 | Y | Y | 0 | 0 | 0 |  | 650 | 400 | Y | Y | Y | [6 empty] | RB130.00 | H
A75871 | 2023-02-10 | 1 | D |  | 9 | B | P-STB3D | 베어링강 | STB (SF) | BM#1 | 1615 | 53 | 1554 | 1534 | 41 | 6700 |  | 3 | 0.18 | 30 |  | -1.3 | 1508 | 1554 | 148.26 | 48.28 |  | 33 | 59 | 61 | Y |  | 2023-02-11 05:50 | 58 | 1095 | 32 | 31 | 32 | 33 | 33 | 32 | 30 | 31 | 29 | 29 | 29 | 28 | 27 | 26 | 30 | 33 | 26 | 32 | -0.14 | Y | 50 | Y | -0.2 | [7 empty] | Y | Y | Y | Y | 180 | 0.48 | 64 | 84610 | 96877 | 4823 | 14900 | 09 | 2 |  | 2023-02-11 05:57 | 1508 | 117 |  | 17 | [7 empty] | 1DB2F911B32747DC8826A497F44DBAB4 | 167ABD80AC07498E8FC4DBAAA8E3FED6 | 419624EF0E54490093BC9C5352C807D1 |  | 371123B3AC7E43AEA3EE2CA75D77C634 | 2A4580FCAD9A40B7AB980620D250CCEA | D8541EE412324400B1D5F7C9DEB91140 |  |  | 81.47 | 100 | 0 | 0 | 0 |  | 650 |  | N | N | 0 | 0 | 0 |  | 651 |  | N | N | Y |  |  | Y |  |  |  | BT180180 | H
B75157 | 2023-02-10 | 2 | D |  | 5 | A | SBC70L | 특수용도강 | D3 | BM#2 | 1624 | 35 | 1633 | 1573 | 31 | 5900 |  | 1 | 0.47 | 21 |  | -2.69 | 1563 | 1628 | 9.06 | 0 | 0 | 29 | 60 | 70 | Y |  | 2023-02-11 05:34 | 65 | 1093 | 20 | 19 | 21 | 24 | 25 | 25 | 24 | 23 | 21 | 20 | 19 | 19 | 18 | 18 | 21 | 25 | 18 | 19 | -0.16 | Y | 45 | Y | 0 |  |  |  | 0.93 |  |  |  | N | N | N | Y | 190 | 0.5 | 62 | 94734 | 98826 | 1074 | 14000 | 18 | 2 |  | 2023-02-11 05:38 | 1563 | 124 |  | 41 |  | * 전공정 요청으로 감속주입 | [14 empty] | 92.88 | 100 | 0 | 0 | 0 |  | 650 | 400 | Y | Y | 0 | 0 | 0 |  | 650 | 400 | Y | Y | Y | [6 empty] | RB117.00 | C
A75872 | 2023-02-10 | 1 | D | TUNDISH교체전 | 10 | B | P-STB3D | 베어링강 | STB (SF) | BM#1 | 1611 | 51 | 1572 | 1536 | 47 | 5900 |  | 3 | 0.21 | 30 |  | -1.49 | 1520 | 1572 | 141.07 | 50.81 |  | 37 | 31 | 65 | Y |  | 2023-02-11 06:55 | 70 | 1091 | 26 | 27 | 36 | 40 | 42 | 42 | 43 | 42 | 41 | 42 | 41 | 41 | 41 | 41 | 39 | 43 | 41 | 42 | -0.02 | Y | 30 | Y | 0 | [7 empty] | Y | N | N | M | 170 | 0.48 | 61 | 93121 | 89370 | 5580 | 1500 | 09 | 2 |  | 2023-02-11 07:05 | 1520 | 114 |  | 18 |  |  | DE36446941C74A5DAF859A0285261153 | [13 empty] | 96.65 | 100 | 0 | 3500 | 0 |  | 650 |  | N | N | 0 | 3500 | 0 |  | 651 |  | N | N | Y |  |  | Y |  |  |  | BT180180 | H
B75158 | 2023-02-10 | 2 | D |  | 6 | B | SBC70L | 특수용도강 | D3 | BM#2 | 1636 | 36 | 1636 | 1590 | 30 | 5400 |  | 1 | 0.49 | 21 |  | -2.49 | 1561 | 1632 | 16.19 | 0 | 0 | 1 | 72 | 62 | Y |  | 2023-02-11 06:42 | 63 | 1098 | 16 | 17 | 24 | 27 | 27 | 27 | 27 | 26 | 25 | 25 | 25 | 24 | 23 | 23 | 24 | 27 | 23 | 27 | -0.09 | Y | 45 | Y | -0.2 |  |  |  | 0.56 |  |  |  | N | N | N | Y | 180 | 0.5 | 61 | 94164 | 97305 | 1095 | 13900 | 18 | 2 |  | 2023-02-11 06:45 | 1561 | 119 |  | 36 | [16 empty] | 98.14 | 100 | 0 | 0 | 0 |  | 651 | 400 | Y | Y | 0 | 0 | 0 |  | 650 | 400 | Y | Y | Y | [6 empty] | RB117.00 | C
B75159 | 2023-02-11 | 2 | D |  | 7 | B | SBC70L | 특수용도강 | D3 | BM#2 | 1617 | 40 | 1612 | 1561 | 36 | 6100 |  | 1 | 0.48 | 21 |  | -2.35 | 1557 | 1627 | 20.82 | 0 | 0 | 18 | 71 | 47 | Y |  | 2023-02-11 07:53 | 59 | 1093 | 20 | 19 | 27 | 32 | 32 | 33 | 33 | 33 | 32 | 31 | 30 | 29 |  | 29 | 30 | 33 | 29 | 33 | -0.13 | Y | 30 | Y | -0.2 | [7 empty] | N | N | N | Y | 170 | 0.5 | 60 | 94164 | 95352 |  | 13900 | 18 | 2 |  | 2023-02-11 07:57 | 1557 | 118 |  | 27 | [16 empty] | 66.5 | 100 | 0 | 0 | 0 |  | 651 | 400 | Y | Y | 0 | 0 | 0 |  | 650 | 400 | Y | Y | Y | [6 empty] | RB117.00 | C
B75160 | 2023-02-11 | 2 | D |  | 8 | A | SBC70L | 특수용도강 | D3 | BM#2 | 1570 | 36 | 1612 | 1535 | 33 | 6300 |  | 1 | 0.49 | 24 |  | -2.38 | 1554 | 1619 | 54.76 | 0 | 0 | 15 | 85 | 46 | Y |  | 2023-02-11 08:53 | 56 | 1094 | 25 | 27 | 28 | 28 | 27 | 28 | 27 | 26 | 25 | 24 | 24 |  |  | 24 | 26 | 28 | 24 | 28 | -0.09 | Y | 45 | Y | 0 |  |  |  | 0.39 |  |  |  | N | N | N | Y | 170 | 0.5 | 58 | 94164 | 93333 | 2367 | 14200 | 18 | 2 |  | 2023-02-11 09:05 | 1554 | 107 |  | 27 | [16 empty] | 101.47 | 100 | 0 | 0 | 0 |  | 651 | 400 | Y | Y | 0 | 0 | 0 |  | 650 | 400 | Y | Y | Y | [6 empty] | RB117.00 | C
A75873 | 2023-02-11 | 1 | D | TUNDISH교체 | 1 | A | BP-SCR420HC | 소입성보증강 | C | BM#1 | 1646 | 48 | 1655 | 1587 | 36 | 7100 |  | 3 | 0.18 | 21 |  | -1.88 | 1602 | 1649 | 0 | 209.48 |  | 11 | 14 | 63 | Y |  | 2023-02-11 08:02 | 91 | 1095 | -1035 | -8 | 20 | 16 | 10 | 12 | 15 | 16 | 17 | 18 | 18 | 18 | 19 | 17 | 17 | 20 | 10 | 20 | -1 |  | 10 | Y | 0 |  | 2.49 | 2.49 |  |  |  |  | N | N | N | N | 120 | 0.52 | 109 | 93071 | 168121 | -65921 | 14900 | 03 | 1 |  | 2023-02-11 08:12 | 1602 | 116 |  | 31 |  | *T/D FLUX 유:15KG 용:120KG *전공정요청 L/D잔강 미이월 *STR#1 종료 08:44 | [14 empty] | 89.58 | 100 | 0 | 0 | 0 |  | 650 |  | N | Y | 1000 | 0 | 0 |  | 651 |  | Y | Y | N |  |  | N |  |  |  | BT180180 | H
B75161 | 2023-02-11 | 2 | D |  | 9 | A | SBC70L | 특수용도강 | D3 | BM#2 | 1652 | 41 | 1627 | 1599 | 29 | 4600 |  | 1 | 0.52 | 23 |  | -2.45 | 1548 | 1616 | 24.19 | 0 | 0 | 29 | 61 | 63 | Y |  | 2023-02-11 10:02 | 50 | 1094 | 20 | 22 | 25 | 25 | 26 | 26 | 24 | 23 | 22 | 20 | 20 | 20 |  | 20 | 23 | 26 | 20 | 20 | -0.17 | Y | 35 | Y | 0 |  |  |  | 0.45 |  |  |  | N | N | N | Y | 220 | 0.51 | 57 | 93616 | 94559 | 441 | 14400 | 18 | 2 |  | 2023-02-11 10:10 | 1548 | 100 |  | 18 | [16 empty] | 102.03 | 100 | 0 | 0 | 0 |  | 650 | 400 | Y | Y | 0 | 0 | 0 |  | 650 | 400 | Y | Y | Y | [6 empty] | RB125.00 | C
A75874 | 2023-02-11 | 1 | D | TUNDISH교체전 | 2 | A | BP-SCR420HC | 소입성보증강 | C | BM#1 | 1610 | 43 | 1629 | 1544 | 36 | 7300 |  | 3 | 0.18 | 16 |  | -1.78 | 1590 | 1629 | 0 | 167.37 |  | 32 | 48 | 74 | Y |  | 2023-02-11 08:54 | 79 | 1093 | 14 | 11 | 9 | 5 | 5 | 6 | 6 | 7 | 6 | 7 | 7 | 7 | 7 | 4 | 7 | 9 | 4 | 7 | -0.05 | Y | 95 | Y | -0.2 | [7 empty] | N | N | N | N | 200 | 0.6 | 107 | 91665 | 95875 | 5325 | 3500 | 03 | 1 |  | 2023-02-11 09:03 | 1590 | 165 |  | 89 |  | *RAMPING DOWN 기준 미준수 TAIL부 500mm 추가절단. |  | 394FAEB122DC4078819FBF52312046F1 | D656306617774A3C9272348439C840BB | [11 empty] | 89.26 | 100 | 0 | 0 | 0 |  | 0 |  | N | Y | 0 | 3500 | 0 |  | 651 |  | Y | Y | N |  |  | Y |  |  |  | BT180180 | H
A75875 | 2023-02-11 | 1 | D |  | 10 | A | SBC70L | 특수용도강 | D3 | BM#2 | 1635 | 44 | 1621 | 1578 | 28 | 5600 |  | 3 | 0.21 | 20 |  | -2.18 | 1565 | 1621 | 90.97 | 141.24 |  | 33 | 60 | 88 | Y |  | 2023-02-11 10:47 | 67 | 1094 | 17 | 16 | 26 | 31 | 34 | 36 | 36 | 36 | 35 | 35 | 35 | 35 | 35 | 36 | 33 | 36 | 35 | 36 | -0.03 | Y | 35 | Y | 0.2 |  |  |  | 0.64 |  |  |  | N | N | N | Y | 210 | 0.5 | 65 | 107940 | 104110 | 5590 | 14100 | 18 | 2 |  | 2023-02-11 10:55 | 1565 | 127 |  | 32 | [16 empty] | 100.22 | 100 | 0 | 0 | 0 |  | 651 | 400 | Y | Y | 0 | 0 | 0 |  | 650 | 400 | Y | Y | Y | [6 empty] | RB125.00 | C
B75162 | 2023-02-11 | 2 | D | TUNDISH교체전 | 11 | A | SBC70L | 특수용도강 | D3 | BM#2 | 1592 | 85 | 1611 | 1529 | 53 | 9300 |  | 1 | 0.47 | 21 |  | -2.31 | 1562 | 1621 | 26.69 | 0 | 0 | 1 | 73 | 55 | Y |  | 2023-02-11 11:51 | 64 | 1094 | 33 | 34 | 33 | 34 | 34 | 34 | 34 | 33 | 32 | 31 | 31 | 30 | 30 | 30 | 33 | 34 | 30 | 34 | -0.09 | Y | 45 | Y | 0 | [7 empty] | N | N | N | M | 200 | 0.5 | 62 | 111345 | 98085 | 2115 | 2000 | 18 | 2 |  | 2023-02-11 11:58 | 1562 | 163 |  | 34 |  |  | 8C623C73A2704BFEB4619A3117CC5401 | 996A1561E0C64AE2BADBA6399A7DDC51 | 141D9214CB17484FABD71BA034E9F3DD | [11 empty] | 113.91 | 100 | 0 | 3530 | 0 |  | 651 | 400 | Y | Y | 0 | 2740 | 0 |  | 650 | 400 | Y | Y | Y | [6 empty] | RB125.00 | C
A75876 | 2023-02-11 | 1 | D | TUNDISH교체 | 1 | B | STB2 | 베어링강 | STB (SF) | BM#1 | 1624 | 50 | 1600 | 1544 | 43 | 7600 |  | 3 | 0.18 | 25 |  | -1.6 | 1552 | 1600 | 115.69 | 58.99 |  | 37 | 32 | 106 | Y |  | 2023-02-11 11:59 | 96 | 1096 | -280 | -263 | 29 | 28 | 26 | 33 | 35 | 38 | 40 | 41 | 41 | 42 | 41 | 43 | 37 | 43 | 43 | 41 | 0 |  |  | Y | 0.4 |  | 1.74 | 1.74 |  |  |  |  | N | N | N | N | 210 | 0.46 | 63 | 99571 | 93062 | 9338 | 14200 | 16 | 2 |  | 2023-02-11 12:07 | 1552 | 131 |  | 40 |  | *T/D FLUX 유:15KG 용:270KG | [14 empty] | 96.06 | 100 | 1500 | 0 | 0 |  | 650 |  | N | N | 1500 | 0 | 0 |  | 651 |  | N | N | Y |  |  | Y |  |  |  | BT180180 | H
A75877 | 2023-02-11 | 1 | B |  | 2 | A | STB2 | 베어링강 | STB (SF) | BM#1 | 1603 | 43 | 1567 | 1544 | 33 | 5500 |  | 3 | 0.21 | 25 |  | -1.55 | 1520 | 1567 | 123.29 | 92.03 |  | 11 | 15 | 58 | Y |  | 2023-02-11 13:22 | 64 | 1094 | 42 | 39 | 35 | 31 | 29 | 28 | 28 | 26 | 27 | 26 | 26 | 25 |  | 25 | 29 | 35 | 25 | 26 | -0.2 |  | 50 | Y | -0.2 |  |  |  | 1 |  |  |  | Y | Y | Y | Y | 200 | 0.48 | 61 | 83164 | 94028 | 4372 | 14900 | 16 | 2 |  | 2023-02-11 13:29 | 1520 | 112 |  | 22 | [16 empty] | 82.3 | 100 | 0 | 0 | 500 |  | 650 |  | N | N | 0 | 0 | 500 |  | 651 |  | N | N | Y |  |  | Y |  |  |  | BT180180 | H
B75163 | 2023-02-11 | 2 | B | TUNDISH교체 | 1 | A | SCM440HF | 소입성보증강 | D | BM#2 | 1568 | 52 | 1646 | 1538 | 49 | 9600 |  | 1 | 0.47 | 21 |  | -2.77 | 1578 | 1655 | 19.5 | 0 | 0 | 18 | 72 | 103 | Y |  | 2023-02-11 13:12 | 85 | 1097 | -40 | 42 | 44 | 45 | 45 | 45 | 44 | [6 empty] | 44 | 31 | 45 | 44 | 45 | -0.07 |  | 15 | Y | -0.2 |  | 2.07 | 2.07 | 1.39 |  |  |  | N | N | N | N | 220 | 0.49 | 58 | 87700 | 90531 | 1519 | 15700 | 07 | 1 |  | 2023-02-11 13:15 | 1578 | 138 |  | 39 |  | * T/D FLUX 용탕부: 120 KG / 유탕부: 10KG 투입. * 첫 HEAT 수소 기준값 초과(10분) 이상공정 등록 및 생관통보 | 04E0D6C2AA324B44B17A6D76EFBC97AF | [13 empty] | 95.79 | 100 | 1000 | 0 | 0 |  | 651 | 400 | Y | N | 1000 | 0 | 0 |  | 650 | 400 | Y | N | N | [6 empty] | RB150.00 | C
A75878 | 2023-02-11 | 1 | B |  | 3 | A | STB2 | 베어링강 | STB (SF) | BM#1 | 1619 | 43 | 1568 | 1565 | 29 | 4700 |  | 3 | 0.21 | 25 |  | -1.3 | 1529 | 1568 | 121.74 | 46.27 |  | 29 | 62 | 85 | Y |  | 2023-02-11 14:17 | 73 | 1094 | 24 | 26 | 32 | 34 | 36 | 36 | 36 | 36 | 35 | 36 | 37 | 35 | 35 | 36 | 34 | 37 | 35 | 36 | 0 | Y | 10 | Y | 0.2 |  |  |  | 1.01 |  |  |  |  | Y | Y | Y | 190 | 0.48 | 64 | 101532 | 96841 | 5909 | 15200 | 16 | 2 |  | 2023-02-11 14:25 | 1529 | 112 |  | 30 | [16 empty] | 97.77 | 100 | 0 | 0 | 0 |  | 649 |  | N | N | 0 | 0 | 0 |  | 651 |  | N | N | Y |  |  | Y |  |  |  | BT180180 | H
B75164 | 2023-02-11 | 2 | B |  | 2 | A | SCM440HF | 소입성보증강 | D | BM#2 | 1563 | 44 | 1619 | 1519 | 40 | 8200 |  | 1 | 0.38 | 21 |  | -2.44 | 1553 | 1624 | 39.46 | 0 | 0 | 15 | 86 | 132 | Y |  | 2023-02-11 14:16 | 60 | 1095 | 42 | 41 | 35 | 32 | 31 | 30 | 28 | 27 | 26 | 25 | 24 | 23 | 23 | 21 | 28 | 35 | 21 | 0 | -0.23 |  | 60 | Y | -0.2 |  |  |  | 0.99 |  |  |  | Y | Y | Y | Y | 220 | 0.47 | 70 | 96276 | 102765 | 585 | 15400 | 07 | 1 |  | 2023-02-11 14:17 | 1553 | 128 |  | 34 | [16 empty] | 96.37 | 100 | 0 | 0 | 0 |  | 651 | 400 | Y | N | 0 | 0 | 0 |  | 650 | 400 | Y | N | N | [6 empty] | RB080.00 | C
A75879 | 2023-02-11 | 1 | B |  | 4 | A | STB2 | 베어링강 | STB (SF) | BM#1 | 1629 | 42 | 1574 | 1561 | 24 | 4800 |  | 3 | 0.21 | 25 |  | -1.53 | 1528 | 1574 | 137.65 | 30.21 |  | 32 | 49 | 90 | Y |  | 2023-02-11 15:24 | 72 | 1098 | 34 | 35 | 38 | 38 | 38 | 37 | 38 | 37 | 36 | 37 | 37 | 36 |  | 36 | 37 | 38 | 36 | 38 | -0.04 | Y | 45 | Y | -0.2 |  |  |  | 0.973 |  |  |  |  | Y | Y | Y | 180 | 0.48 | 57 | 84610 | 86748 | 6052 | 15600 | 16 | 2 |  | 2023-02-11 15:31 | 1528 | 106 |  | 28 | [16 empty] | 90.25 | 100 | 0 | 0 | 0 |  | 650 |  | N | N | 0 | 0 | 0 |  | 651 |  | N | N | Y |  |  | Y |  |  |  | BT180180 | H
B75165 | 2023-02-11 | 2 | B | 연주종료 | 3 | A | SCM440HF | 소입성보증강 | D | BM#2 | 1268 | 41 | 1623 | 1542 | 35 | 6800 |  | 1 | 0.45 | 18 |  | -2.1 | 1558 | 1614 | 15.47 | 0 | 0 | 33 | 61 | 56 | Y |  | 2023-02-11 15:18 | 65 | 1093 | 20 | 20 | 24 | 28 | 31 | 32 | 33 | 32 | 31 | 31 | 30 | 30 | 29 | 28 | 29 | 33 | 28 | 31 | -0.14 | Y | 35 | Y | -0.2 |  |  |  | 0.74 |  |  |  | N | N | N | N | 210 | 0.48 | 65 | 94560 | 99098 | 652 | 3000 | 07 | 1 |  | 2023-02-11 15:21 | 1558 | 128 |  | 41 |  | * 최소화시 L/D 자연개공 되지 않아 강제 랜싱7~8 실시, 용강 나오지 않음 연주종료 : 17시 25분 | 2A78D6354D5547E9B20EC258369FE821 |  |  |  |  | FC90290258AD4DEAA9FEF47F5D47ED86 | 53CA06A5ADBC4DFAAAFA3A3D1F58F3C8 |  |  | 3F353A23732F44E9898325A4050A60F0 | 1C529508ECB14216A6424AB443965F53 |  |  |  | 96.29 | 100 | 0 | 3430 | 0 |  | 651 | 400 | Y | N | 0 | 3920 | 0 |  | 650 | 400 | Y | N | N | [6 empty] | RB135.00 | C
A75880 | 2023-02-11 | 1 | B |  | 5 | B | STB2 | 베어링강 | STB (SF) | BM#1 | 1581 | 44 | 1562 | 1540 | 33 | 5700 |  | 3 | 0.21 | 25 |  | -1.37 | 1521 | 1562 | 136.12 | 39.2 |  | 37 | 33 | 62 | Y |  | 2023-02-11 16:30 | 65 | 1093 | 37 | 36 | 33 | 31 | 32 | 31 | 30 | 30 | 29 | 28 | 28 | 28 | 28 | 27 | 30 | 33 | 27 | 28 | -0.11 | Y | 55 | Y | -0.2 |  |  |  | 0.978 |  |  |  |  | Y | Y | Y | 170 | 0.48 | 65 | 84610 | 96873 | 5977 | 14400 | 16 | 2 |  | 2023-02-11 16:41 | 1521 | 101 |  | 19 | [8 empty] | CD5F042674A54B8F9712936A5F8DD4C6 | BCC785796816470B867D9B7E25FDE75F | 29C223B3B8A7407DB4D00266E0ADF1F6 |  | 47DAB05B992D4A998D8BCFA673BE3126 | 10B995CBA1404AC9B58D6F4A985A8672 | 59FCD8DB3DAB4826BBA3169E11C5A3C2 |  | 81.43 | 100 | 0 | 0 | 0 |  | 650 |  | N | N | 0 | 0 | 0 |  | 651 |  | N | N | Y |  |  | Y |  |  |  | BT180180 | H
A75881 | 2023-02-11 | 1 | B |  | 6 | A | STB2 | 베어링강 | STB (SF) | BM#1 | 1628 | 40 | 1568 | 1557 | 30 | 5000 |  | 3 | 0.21 | 25 |  | -1.47 | 1524 | 1568 | 135.85 | 41.05 |  | 11 | 16 | 70 | Y |  | 2023-02-11 17:26 | 68 | 1093 | 25 | 27 | 31 | 32 | 32 | 31 | 31 | 31 | 30 | 31 | 31 | 31 | 30 | 30 | 30 | 32 | 30 | 31 | -0.02 | Y | 45 | Y | -0.2 |  |  |  | 0.834 |  |  |  |  | N | Y | Y | 210 | 0.48 | 63 | 101532 | 97773 |  | 15600 | 16 | 2 |  | 2023-02-11 17:33 | 1524 | 108 |  | 30 | [16 empty] | 96.88 | 100 | 0 | 0 | 0 |  | 650 |  | N | N | 0 | 0 | 0 |  | 651 |  | N | N | Y |  |  | Y |  |  |  | BT180180 | H
A75882 | 2023-02-11 | 1 | B |  | 7 | A | STB2 | 베어링강 | STB (SF) | BM#1 | 1637 | 41 | 1566 | 1559 | 27 | 4500 |  | 3 | 0.21 | 26 |  | -1.22 | 1529 | 1566 | 138.24 | 34.39 |  | 29 | 63 | 54 | Y |  | 2023-02-11 18:23 | 73 | 1098 | 29 | 29 | 33 | 35 | 36 | 37 | 37 | 36 | 36 | 36 | 35 | 36 | 36 | 36 | 35 | 37 | 35 | 36 | 0 | Y | 25 | Y | 0 |  |  |  | 1.233 |  |  |  |  | Y | Y | Y | 200 | 0.48 | 63 | 101532 | 95867 | 4483 | 14800 | 16 | 2 |  | 2023-02-11 18:31 | 1529 | 117 |  | 38 | [16 empty] | 98.67 | 100 | 0 | 0 | 0 |  | 650 |  | N | N | 0 | 0 | 0 |  | 651 |  | N | N | Y |  |  | Y |  |  |  | BT180180 | H
A75883 | 2023-02-11 | 1 | B |  | 8 | B | STB2 | 베어링강 | STB (SF) | BM#1 | 1622 | 47 | 1557 | 1543 | 33 | 5500 |  | 3 | 0.21 | 25 |  | -1.28 | 1519 | 1557 | 135.04 | 51.52 |  | 32 | 50 | 52 | Y |  | 2023-02-11 19:30 | 63 | 1097 | 34 | 32 | 31 | 31 | 30 | 30 | 29 | 28 | 28 | 27 | 27 | 27 | 26 | 26 | 29 | 31 | 26 | 27 | -0.09 |  | 55 | Y | 0 |  |  |  | 0.841 |  |  |  |  | N | Y | Y | 190 | 0.48 | 66 | 101532 | 101175 | 5025 | 14800 | 16 | 2 |  | 2023-02-11 19:38 | 1519 | 122 |  | 35 | [16 empty] | 93.84 | 100 | 0 | 0 | 0 |  | 650 |  | N | N | 0 | 0 | 0 |  | 651 |  | N | N | Y |  |  | Y |  |  |  | BT180180 | H
A75884 | 2023-02-11 | 1 | C |  | 9 | A | STB2 | 베어링강 | STB (SF) | BM#1 | 1599 | 41 | 1563 | 1531 | 34 | 5900 |  | 3 | 0.21 | 25 |  | -1.41 | 1520 | 1563 | 138.52 | 28.29 |  | 37 | 34 | 56 | Y |  | 2023-02-11 20:41 | 64 | 1098 | 25 | 22 | 24 | 26 | 26 | 26 | 26 | 25 | 25 | 25 | 24 | 24 | 23 | 23 | 25 | 26 | 23 | 26 | -0.06 | Y | 50 | Y | 0 |  |  |  | 1.032 |  |  |  |  | N | Y | Y | 180 | 0.48 | 64 | 101532 | 96248 | 4452 | 14700 | 16 | 2 |  | 2023-02-11 20:55 | 1520 | 110 |  | 32 | [16 empty] | 98.34 | 100 | 0 | 0 | 0 |  | 650 |  | N | N | 0 | 0 | 0 |  | 651 |  | N | N | Y |  |  | Y |  |  |  | BT180180 | H
B75166 | 2023-02-11 | 2 | C | 연주시작 | 1 | A | AE4145MA | 합금강 | AE4145M계 | BM#2 | 1602 | 65 | 1684 | 1500 | 48 | 19100 |  | 1 | 0.45 | 20 |  | -2.2 | 1577 | 1662 | 12.41 | 0 | 0 | 35 | 41 |  | Y |  | 2023-02-11 20:56 | 90 | 1099 | -307 | -306 | 51 | 47 | 44 | 48 | 53 | 55 | 56 | 57 | 57 | 58 | 56 | 55 | 55 | 0 | 0 | 0 | 0 |  | 0 | Y | -0.18 |  | 2.23 | 2.23 | 1.22 |  |  |  | N | N | N | N | 220 | 0.45 | 3 | 97878 | 99098 | 1602 | 16500 | 15 | 2 |  | 2023-02-11 21:00 | 1577 | 441 |  | 79 |  | * T/D FLUX 용탕부: 120 KG / 유탕부: 10KG 투입. * EDGE HEATER 코일 건조로 미적용. 이상공정등록 및 생관통보 * 연주시작 : 21시 11분 * 첫 HEAT 수소 기준값 초과(10분) 이상공정 등록 및 생관통보 | 55AD6A772538418E8519FF115236859F |  | 2D8E89842B94467C913AB4A095886C08 | [11 empty] | 99.98 | 83.33 | 750 | 0 | 0 |  | 651 | 400 | N | Y | 700 | 0 | 0 |  | 650 | 400 | N | Y | Y |  |  |  | Y |  | Y | RB150.00 | C
A75885 | 2023-02-11 | 1 | C |  | 10 | A | STB2 | 베어링강 | STB (SF) | BM#1 | 1599 | 46 | 1556 | 1530 | 37 | 6500 |  | 3 | 0.21 | 25 |  | -1.24 | 1519 | 1556 | 136.02 | 42.14 |  | 11 | 17 | 71 | Y |  | 2023-02-11 21:47 | 63 | 1095 | 23 | 23 | 25 | 27 | 28 | 29 | 28 | 29 | 28 | 28 | 28 | 27 | 28 | 27 | 27 | 29 | 27 | 28 | -0.05 | Y | 40 | Y | -0.2 |  |  |  | 1.058 |  |  |  |  | Y | Y | Y | 170 | 0.48 | 66 | 101532 | 100733 | 3917 | 14700 | 16 | 2 |  | 2023-02-11 22:07 | 1519 | 116 |  | 31 |  | *산소랜싱 | [6 empty] | F7ABADE09AAD4C678E41E663082B19EF | BA8A052DDD9D4A9B8E3912D750491F2D | 55FE57642A32490390A2853D978567F1 |  | 357EC03DA89F4216AC1CA4C084DF65EE | 68C6BF102F794D7F8BD130BF91A7A204 | ABD92948F42643A2B8F00FE4465E02D3 |  | 92.6 | 100 | 0 | 0 | 0 |  | 650 |  | N | N | 0 | 0 | 0 |  | 651 |  | N | N | Y |  |  | Y |  |  |  | BT180180 | H
B75167 | 2023-02-11 | 2 | C |  | 2 | A | AE4145MA | 합금강 | AE4145M계 | BM#2 | 1585 | 70 | 1635 | 1505 | 38 | 17000 |  | 1 | 0.43 | 22 |  | -2.09 | 1555 | 1622 | 15.79 | 0 | 0 | 1 | 74 |  | Y |  | 2023-02-11 21:52 | 68 | 1098 | 53 | 52 | 47 | 44 | 41 | 39 | 36 | 34 | 33 | 31 | 30 | 28 | 27 | 19 | 35 | 47 | 19 | 0 | -0.43 |  | 65 | Y | -0.8 |  |  |  | 1 |  |  |  | N | N | N | N | 220 | 0.45 | 74 | 96591 | 104223 | -973 | 15000 | 15 | 2 |  | 2023-02-11 22:16 | 1555 | 366 |  | 26 |  | * EDGE HEATER 코일 건조로 미적용. 이상공정등록 및 생관통보 *전공정 요청으로 진공미달 이상공정 삭제.(정상작업된거라고함.) | [14 empty] | 96.59 | 100 | 0 | 0 | 0 |  | 651 | 400 | N | Y | 0 | 0 | 0 |  | 650 | 400 | N | Y | Y | [6 empty] | RB127.00 | C
A75886 | 2023-02-11 | 1 | C |  | 11 | B | STB2 | 베어링강 | STB (SF) | BM#1 | 1600 | 44 | 1573 | 1561 | 28 | 4600 |  | 3 | 0.21 | 25 |  | -1.2 | 1527 | 1563 | 136.95 | 48.02 |  | 29 | 64 | 56 | Y |  | 2023-02-11 22:46 | 71 | 1098 | 28 | 28 | 30 | 32 | 33 | 33 | 33 | 32 | 32 | 31 | 31 | 31 | 30 | 29 | 31 | 33 | 29 | 33 | -0.09 | Y | 45 | Y | -0.2 |  |  |  | 0.984 |  |  |  |  | N | Y | Y | 210 | 0.48 | 67 | 101532 | 101422 | 5328 | 15300 | 16 | 2 |  | 2023-02-11 22:53 | 1527 | 123 |  | 40 | [16 empty] | 93.66 | 100 | 0 | 0 | 0 |  | 650 |  | N | N | 0 | 0 | 0 |  | 651 |  | N | N | Y |  |  | Y |  |  |  | BT180180 | H
B75168 | 2023-02-11 | 2 | C |  | 3 | A | AE4145MA | 합금강 | AE4145M계 | BM#2 | 1580 | 62 | 1620 | 1539 | 36 | 15300 |  | 1 | 0.41 | 22 |  | -2.25 | 1540 | 1623 | 13 | 0 | 0 | 18 | 73 |  | Y |  | 2023-02-11 23:00 | 53 | 1093 | 16 | 17 | 21 | 24 | 26 | 28 | 28 | 27 | 27 | 26 | 25 | 24 | 24 | 24 | 24 | 28 | 24 | 24 | -0.11 | Y | 35 | Y | 0 |  |  |  | 0.82 |  |  |  | Y | Y | Y | N | 210 | 0.46 | 63 | 100785 | 92214 | 5336 | 16000 | 15 | 2 |  | 2023-02-11 23:07 | 1540 | 375 |  | 33 |  | * EDGE HEATER 코일 건조로 미적용. 이상공정등록 및 생관통보 | [14 empty] | 104.98 | 100 | 0 | 0 | 0 |  | 650 | 400 | N | Y | 0 | 0 | 0 |  | 650 | 400 | N | Y | Y | [6 empty] | RB215.90 | C
A75887 | 2023-02-11 | 1 | C |  | 12 | A | STB2 | 베어링강 | STB (SF) | BM#1 | 1634 | 42 | 1570 | 1584 | 28 | 4600 |  | 3 | 0.2 | 25 |  | -1.63 | 1521 | 1570 | 126.98 | 64.5 |  | 32 | 51 | 54 | Y |  | 2023-02-11 23:47 | 65 | 1103 | 29 | 28 | 26 | 25 | 25 | 25 | 24 | 25 | 24 | 23 | 23 | 23 | 22 | 22 | 25 | 26 | 22 | 25 | -0.08 | Y | 50 | Y | -0.2 |  |  |  | 1.066 |  |  |  |  | N | Y | Y | 200 | 0.48 | 60 | 84610 | 91446 | 3454 | 15700 | 16 | 2 |  | 2023-02-12 00:08 | 1521 | 130 |  | 46 | [16 empty] | 85.94 | 100 | 0 | 0 | 0 |  | 650 |  | N | N | 0 | 0 | 0 |  | 651 |  | N | N | Y |  |  | Y |  |  |  | BT180180 | H
B75169 | 2023-02-11 | 2 | C |  | 4 | A | AE4145MA | 합금강 | AE4145M계 | BM#2 | 1616 | 50 | 1627 | 1558 | 45 | 8200 |  | 1 | 0.47 | 21 |  | -2.32 | 1547 | 1623 | 12.52 | 0 | 0 | 18 | 74 | -166 | Y |  | 2023-02-12 00:02 | 60 | 1098 | 21 | 24 | 30 | 34 | 36 | 37 | 37 | 36 | 36 | 35 | 34 | 33 | 33 | 31 | 33 | 37 | 31 | 36 | -0.13 | Y | 45 | Y | -0.2 |  |  |  | 0.9 |  |  |  | Y | Y | Y | N | 200 | 0.45 | 73 | 96822 | 104405 | 245 | 15600 | 15 | 2 |  | 2023-02-12 00:14 | 1547 | 152 |  | 35 | [16 empty] | 94.37 | 100 | 0 | 0 | 0 |  | 650 | 400 | Y | Y | 0 | 0 | 0 |  | 650 | 400 | Y | Y | Y | [6 empty] | RB200.00 | C
A75888 | 2023-02-11 | 1 | C |  | 13 | A | STB2 | 베어링강 | STB (SF) | BM#1 | 1602 | 48 | 1552 | 1559 | 36 | 5900 |  | 3 | 0.2 | 25 |  | -0.95 | 1523 | 1552 | 123.44 | 33.93 |  | 37 | 35 | 58 | Y |  | 2023-02-12 00:56 | 67 | 1096 | 21 | 21 | 22 | 24 | 27 | 28 | 28 | 29 | 28 | 28 | 28 | 28 | 28 | 28 | 27 | 29 | 28 | 28 | -0.03 | Y | 35 | Y | 0 |  |  |  | 0.761 |  |  |  |  | Y | Y | Y | 190 | 0.48 | 66 | 101532 | 98431 | 4869 | 15200 | 16 | 2 |  | 2023-02-12 01:02 | 1523 | 126 |  | 39 | [16 empty] | 96.33 | 100 | 0 | 0 | 0 |  | 650 |  | N | N | 0 | 0 | 0 |  | 651 |  | N | N | Y |  |  | Y |  |  |  | BT180180 | H
B75170 | 2023-02-11 | 2 | C |  | 5 | A | AE4145MA | 합금강 | AE4145M계 | BM#2 | 1270 | 54 | 1622 | 1567 | 47 | 8400 |  | 1 | 0.39 | 22 |  | -2.27 | 1544 | 1620 | 14.4 | 0 | 0 | 33 | 63 | 42 | Y |  | 2023-02-12 01:25 | 57 | 1092 | 28 | 31 | 32 | 35 | 35 | 35 | 35 | 34 | 32 | 31 | 30 | 29 | 28 | 25 | 31 | 35 | 25 | 35 | -0.18 | Y | 55 | N | -0.4 |  |  |  | 0.7 |  |  |  | N | N | N | N | 190 | 0.45 | 72 | 91783 | 102060 | 340 | 15100 | 15 | 2 |  | 2023-02-12 01:34 | 1544 | 144 |  | 25 | 14 | [15 empty] | 88.42 | 100 | 0 | 0 | 0 |  | 651 | 400 | Y | Y | 0 | 0 | 0 |  | 650 | 400 | Y | Y | Y | [6 empty] | RB139.70 | C
A75889 | 2023-02-11 | 1 | C |  | 14 | A | STB2 | 베어링강 | STB (SF) | BM#1 | 1648 | 43 | 1560 | 1593 | 37 | 4900 |  | 3 | 0.2 | 25 |  | -1.23 | 1523 | 1560 | 111.12 | 42.1 |  | 11 | 18 | 46 | Y |  | 2023-02-12 01:58 | 67 | 1095 | 28 | 26 | 24 | 25 | 26 | 25 | 26 | 25 | 24 | 25 | 23 | 22 |  | 22 | 25 | 26 | 22 | 26 | -0.09 | Y | 45 | Y | -0.1 |  |  |  | 0.802 |  |  |  |  | Y | Y | Y | 180 | 0.48 | 67 | 101532 | 100107 | 3643 | 15000 | 16 | 2 |  | 2023-02-12 02:04 | 1523 | 125 |  | 43 | [16 empty] | 94.8 | 100 | 0 | 0 | 0 |  | 650 |  | N | N | 0 | 0 | 0 |  | 651 |  | N | N | Y |  |  | Y |  |  |  | BT180180 | H
B75171 | 2023-02-11 | 2 | C | 잔강최소화전 | 6 | B | AE4145MA | 합금강 | AE4145M계 | BM#2 | 1615 | 47 | 1618 | 1538 | 41 | 8200 |  | 1 | 0.45 | 22 |  | -2.13 | 1544 | 1613 | 13.25 | 0 | 0 | 35 | 43 | 53 | Y |  | 2023-02-12 02:34 | 57 | 1100 | 24 | 25 | 30 | 33 | 34 | 33 | 32 | 30 | 29 | 28 | 27 | 25 | 24 | 24 | 30 | 34 | 24 | 0 | -0.2 | Y | 50 | Y | -0.2 |  |  |  | 1 |  |  |  | N | N | N | N | 180 | 0.45 | 72 | 110431 | 103507 | 43 | 3000 | 15 | 2 |  | 2023-02-12 02:48 | 1544 | 130 |  | 29 | 20 | *성분분석 Al 0.029 초과,냉재요청 | CE6DDE3A98E244CBB5B13D86AB7DE9B4 |  | 0EE487898F8B4AAC8C38FB9D00C68492 | [11 empty] | 107.21 | 100 | 0 | 4050 | 0 |  | 651 | 400 | Y | Y | 0 | 4450 | 0 |  | 650 | 400 | Y | Y | Y | [6 empty] | RB150.00 | C
A75890 | 2023-02-11 | 1 | C |  | 15 | A | STB2 | 베어링강 | STB (SF) | BM#1 | 1596 | 41 | 1556 | 1558 | 32 | 5200 |  | 3 | 0.21 | 25 |  | -1.29 | 1517 | 1556 | 137.85 | 54.76 |  | 29 | 65 | 48 | Y |  | 2023-02-12 03:33 | 61 | 1098 | 23 | 22 | 25 | 25 | 28 | 26 | 26 | 26 | 26 | 25 | 25 | 25 | 23 | 23 | 25 | 28 | 23 | 26 | -0.11 |  | 45 | Y | 0 |  |  |  | 0.934 |  |  |  |  | Y | Y | Y | 170 | 0.48 | 65 | 101532 | 97009 | 3891 | 15800 | 16 | 2 |  | 2023-02-12 03:41 | 1517 | 96 |  | 15 | [16 empty] | 10153200 | 100 | 0 | 0 | 0 |  | 650 |  | N | N | 0 | 0 | 0 |  | 651 |  | N | N | Y |  |  | Y |  |  |  | BT180180 | H
B75172 | 2023-02-11 | 2 | C | 잔강최소화 | 7 | A | SCM440 | 합금강 | D | BM#2 | 1631 | 47 | 1641 | 1555 | 40 | 7800 |  | 1 | 0.55 | 16 |  | -2.58 | 1570 | 1636 | 0 | 42.99 | 0 | 1 | 76 | 59 | Y |  | 2023-02-12 03:54 | 74 | 1092 | -148 | -94 | 35 | 39 | 43 | 44 | 44 | 44 | 44 | 43 | 43 | 42 | 40 | 40 | 34 | 44 | 40 | 44 | -0.1 | Y | 35 | Y | -0.4 |  |  |  | 1.04 |  |  |  | N | N | N | N | 170 | 0.45 | 64 | 90200 | 101676 | -426 | 15800 | 15 | 2 |  | 2023-02-12 03:58 | 1570 | 138 |  | 38 | 15 | *잔강최소화(롱노즐 재사용) *전공정 요청 감속주입 *402 403 표면이상. 사진첨부 |  | BAE9C7BDB83245CD908E268A136C0660 | [12 empty] | 86.81 | 100 | 2500 | 0 | 0 |  | 651 | 400 | Y | N | 2500 | 0 | 0 |  | 650 | 400 | Y | N | N | [5 empty] | Y | RB120.00 | C
A75891 | 2023-02-11 | 1 | A |  | 16 | A | STB2 | 베어링강 | STB (SF) | BM#1 | 1595 | 40 | 1562 | 1531 | 32 | 5500 |  | 3 | 0.21 | 25 |  | -1.38 | 1521 | 1562 | 125.53 | 27.83 |  | 32 | 52 | 72 | Y |  | 2023-02-12 04:34 | 65 | 1096 | 22 | 22 | 24 | 28 | 29 | 29 | 28 | 28 | 27 | 28 | 27 | 25 | 26 | 24 | 26 | 29 | 24 | 28 | -0.1 | Y | 50 | Y | -0.2 |  |  |  | 0.815 |  |  |  |  | Y | Y | Y | 210 | 0.4 | 71 | 84610 | 90139 | 3961 | 15800 | 16 | 2 |  | 2023-02-12 04:42 | 1521 | 95 |  | 20 |  | *전공정 요청으로 감속주입-정속주입 강종 감속으로 이상재 등록ID: (전기로 작업지연) | [14 empty] | 87.09 | 100 | 0 | 0 | 0 |  | 650 |  | N | N | 0 | 0 | 0 |  | 651 |  | N | N | Y |  |  | Y |  |  |  | BT180180 | H
B75173 | 2023-02-11 | 2 | A | TUNDISH교체전 | 8 | A | SCM440 | 합금강 | D | BM#2 | 1654 | 39 | 1611 | 1557 | 32 | 5800 |  | 1 | 0.45 | 16 |  | -2.65 | 1557 | 1614 | 0 | 16.67 | 0 | 18 | 75 | 75 | Y |  | 2023-02-12 04:55 | 61 | 1098 | 38 | 35 | 34 | 33 | 33 | 33 | 32 | 30 | 29 | 29 | 29 | 28 | 27 | 26 | 31 | 34 | 26 | 33 | -0.12 |  | 65 | Y | 0 |  |  |  | 1.32 |  |  |  | N | N | N | N | 170 | 0.41 | 75 | 92894 | 97950 | 500 | 2300 | 15 | 2 |  | 2023-02-12 05:00 | 1557 | 123 |  | 42 |  | * 전공정 요청으로 20%이상 감속주입, 이상공정 등록 및 생관통보 | 2F198429DF294B51B423923AA2DE7F05 | 050D4529791341968B090A4378FA45D1 | 420F63378B6841D4829F9745A096BC9E | [11 empty] | 96.16 | 100 | 0 | 3000 | 0 |  | 653 | 400 | Y | N | 0 | 3000 | 0 |  | 650 | 400 | Y | N | N | [6 empty] | BM510510 | C
A75892 | 2023-02-11 | 1 | A |  | 17 | A | STB2 | 베어링강 | STB (SF) | BM#1 | 1588 | 41 | 1552 | 1532 | 36 | 5900 |  | 3 | 0.22 | 25 |  | -1.03 | 1521 | 1552 | 129.39 | 60.63 |  | 37 | 36 | 70 | Y |  | 2023-02-12 05:48 | 65 | 1101 | 24 | 25 | 27 | 29 | 30 | 29 | 29 | 28 | 27 | 27 | 26 | 25 | 25 | 26 | 27 | 30 | 25 | 29 | -0.11 | Y | 45 | Y | 0.2 |  |  |  | 0.787 |  |  |  |  | Y | Y | Y | 200 | 0.42 | 71 | 101532 | 94115 | 4885 | 14900 | 16 | 2 |  | 2023-02-12 05:56 | 1521 | 101 |  | 18 |  | *전공정 요청으로 감속주입-정속주입 강종 감속으로 이상재 등록ID: (전기로 작업지연) 101~104.201~204 | [14 empty] | 100.43 | 100 | 0 | 0 | 0 |  | 650 |  | N | N | 0 | 0 | 0 |  | 651 |  | N | N | Y |  |  | Y |  |  |  | BT180180 | H
B75174 | 2023-02-11 | 2 | A | TUNDISH교체 | 1 | A | SM45CB | 탄소강 | SM45C | BM#2 | 1633 | 45 | 1649 | 1566 | 37 | 7300 |  | 1 | 0.49 | 17 |  | -2.63 | 1574 | 1641 | 0 | 36.06 | 0 | 33 | 64 | 68 | Y |  | 2023-02-12 06:37 | 81 | 1093 | -285 | 8 | 33 | 30 | 33 | 37 | 40 | 42 | 43 | 43 | 44 | 44 |  | 44 | 38 | 44 | 44 | 0 | 0 |  | 5 | Y | 0 |  | 1.48 | 1.48 |  |  |  |  | N | N | N | N | 220 | 0.47 | 59 | 97849 | 92225 | 3775 | 14800 | 08 | 1 |  | 2023-02-12 06:38 | 1574 | 131 |  | 39 |  | * T/D FLUX 용탕부: 120 KG / 유탕부: 10KG 투입. | [14 empty] | 105.44 | 100 | 700 | 0 | 0 |  | 651 | 400 | N | N | 700 | 0 | 0 |  | 650 | 400 | N | N | N | [6 empty] | RB150.00 | C
A75893 | 2023-02-11 | 1 | A |  | 18 | A | STB2 | 베어링강 | STB (SF) | BM#1 | 1611 | 43 | 1561 | 1541 | 38 | 6400 |  | 3 | 0.21 | 25 |  | 0 | 1561 | 1561 | 136.66 | 62.4 |  | 11 | 19 | 78 | Y |  | 2023-02-12 06:57 | 105 | 1097 | 25 | 25 | 28 | 29 | 31 | 31 | 31 | 30 | 30 | 29 | 28 | 28 | 28 | 28 | 29 | 31 | 28 | 31 | -0.06 | Y | 45 | Y | 0 |  |  |  | 0.822 |  |  |  |  | Y | Y | Y | 190 | 0.48 | 66 | 101532 | 101682 | 5268 | 14700 | 16 | 2 |  | 2023-02-12 07:04 | 1561 | 106 |  | 21 | [16 empty] | 93.41 | 100 | 0 | 0 | 0 |  | 650 |  | N | N | 0 | 0 | 0 |  | 651 |  | N | N | Y |  |  | Y |  |  |  | BT180180 | H
B75175 | 2023-02-12 | 2 | A |  | 2 | B | SM45CB | 탄소강 | SM45C | BM#2 | 1669 | 38 | 1615 | 1579 | 27 | 4100 |  | 1 | 0.54 | 14 |  | -2.48 | 1545 | 1600 | 0 | 40.68 | 0 | 35 | 44 | 94 | Y |  | 2023-02-12 07:29 | 52 | 1098 | 42 | 34 | 28 | 24 | 21 | 19 | 18 | 17 | 17 | 17 | 17 | 17 |  | 17 | 22 | 28 | 17 | 17 | -0.24 |  | 45 | Y | 0 | [7 empty] | Y | Y | Y | Y | 220 | 0.47 | 61 | 152625 | 91623 | 1877 | 14500 | 08 | 1 |  | 2023-02-12 07:34 | 1545 | 130 |  | 47 |  | *연연주 혼탕부 308 309 310 407 408 409 | [14 empty] | 169.02 | 100 | 0 | 0 | 0 |  | 651 | 700 | N | N | 0 | 0 | 0 |  | 650 | 700 | N | N | N | [6 empty] | RB210.00 | C
A75894 | 2023-02-12 | 1 | A |  | 19 | A | STB2 | 베어링강 | STB (SF) | BM#1 | 1623 | 42 | 1564 | 1538 | 34 | 5900 |  | 3 | 0.21 | 25 |  | -1.37 | 1523 | 1564 | 136.86 | 51.15 |  | 29 | 66 | 77 | Y |  | 2023-02-12 07:56 | 67 | 1094 | 22 | 21 | 23 | 24 | 24 | 24 | 23 | 23 | 23 | 22 | 23 | 22 | 22 | 22 | 23 | 24 | 22 | 24 | -0.04 | Y | 50 | Y | 0 |  |  |  | 0.865 |  |  |  |  | Y | Y | Y | 180 | 0.48 | 68 | 101583 | 97848 | 7852 | 15500 | 16 | 2 |  | 2023-02-12 08:03 | 1523 | 114 |  | 31 |  | *준빅사이즈 S/R 조건 X 6mm 강합하 W/D9,10번 압력 많이 걸림 스피드 헌팅발생 및 몰레벨 헌팅 생관 사이즈 변경요청함 | [14 empty] | 92.22 | 100 | 0 | 0 | 0 |  | 650 |  | N | N | 0 | 0 | 0 |  | 651 |  | N | N | Y |  |  | Y |  |  |  | BT180180 | H
B75176 | 2023-02-12 | 2 | A |  | 3 | A | SM45C | 탄소강 | SM45C | BM#2 | 1632 | 39 | 1621 | 1548 | 32 | 6000 |  | 1 | 0.5 | 15 |  | -2.29 | 1554 | 1608 | 0 | 23.1 | 0 | 1 | 77 | 64 | Y |  | 2023-02-12 08:31 | 61 | 1095 | 14 | 14 | 19 | 23 | 25 | 24 | 24 | 24 | 24 | 24 | 24 | 23 | 22 | 21 | 22 | 25 | 21 | 24 | -0.09 | Y | 45 | Y | -0.2 | [7 empty] | Y | Y | Y | Y | 210 | 0.47 | 62 | 36175 | 94039 | 2561 | 16000 | 08 | 1 |  | 2023-02-12 08:44 | 1554 | 130 |  | 48 |  | *연연주 혼탕부 301 401 | [14 empty] | 38.65 | 100 | 0 | 0 | 0 |  | 651 | 600 | Y | N | 0 | 0 | 0 |  | 650 | 600 | Y | N | N | [6 empty] | RB210.00 | H
A75895 | 2023-02-12 | 1 | A | TUNDISH교체전 | 20 | A | STB2 | 베어링강 | STB (SF) | BM#1 | 1613 | 43 | 1565 | 1536 | 33 | 5900 |  | 3 | 0.21 | 25 |  | -1.53 | 1519 | 1565 | 137.19 | 65.22 |  | 32 | 53 | 74 | Y |  | 2023-02-12 09:19 | 63 | 1094 | 25 | 26 | 30 | 32 | 32 | 32 | 31 | 31 | 30 | 29 | 28 | 28 | 28 | 28 | 29 | 32 | 28 | 32 | -0.08 | Y | 50 | Y | 0 |  |  |  | 0.901 |  |  |  |  | N | N | M | 170 | 0.48 | 68 | 93444 | 99519 | 4881 | 1600 | 16 | 2 |  | 2023-02-12 09:27 | 1519 | 103 |  | 17 |  |  | DE17322DC5C843508F3113100A2D3BEC | 7A5D140EAC9945ADA90A57710452E18D | [12 empty] | 87.74 | 100 | 0 | 3500 | 0 |  | 650 |  | N | N | 0 | 3500 | 0 |  | 651 |  | N | N | Y |  |  | Y |  |  |  | BT180180 | H
B75177 | 2023-02-12 | 2 | A |  | 4 | A | SM45C | 탄소강 | SM45C | BM#2 | 1631 | 42 | 1643 | 1550 | 36 | 6700 |  | 1 | 0.44 | 15 |  | -2.68 | 1568 | 1624 | 0 | 20.22 | 0 | 16 | 1 | 31842 | Y |  | 2023-02-12 09:33 | 75 | 1223 | 20 | 19 | 18 | 20 | 21 | 21 | 21 | 22 | 21 | 21 | 21 | 21 | 21 | 21 | 21 | 22 | 21 | 21 | -0.04 | Y | 25 | Y | 0 |  |  |  | 1.37 |  |  |  | Y | Y | Y | Y | 200 | 0.47 | 61 | 97188 | 90609 | 1891 | 14800 | 08 | 1 |  | 2023-02-12 09:37 | 1568 | 134 |  | 49 |  | *대보수 L/D | [14 empty] | 108.41 | 100 | 0 | 0 | 0 |  | 651 | 700 | Y | N | 0 | 0 | 0 |  | 650 | 700 | Y | N | N | [6 empty] | RB230.00 | C
A75896 | 2023-02-12 | 1 | A | TUNDISH교체 | 1 | B | SCR420HB | 소입성보증강 | C2 | BM#1 | 1617 | 55 | 1660 | 1577 | 40 | 7400 |  | 3 | 0.2 | 20 |  | -2.36 | 1601 | 1660 | 0 | 204.7 | 0 | 37 | 37 | 79 | Y |  | 2023-02-12 10:35 | 93 | 1096 | -289 | 20 | 28 | 22 | 27 | 35 | 37 | 38 | 40 | 41 | 41 | 42 | 42 | 42 | 36 | 42 | 42 | 0 | 0 |  | 5 | Y | 0 |  | 2.81 | 2.59 | 2.18 |  |  |  | N | N | N | N | 210 | 0.5 | 63 | 84610 | 102590 | 6360 | 14500 | 15 | 1 |  | 2023-02-12 10:41 | 1601 | 133 |  | 30 |  | *T/D FLUX 유:10KG용:220KG *첫Heat 수소측정치 OVER되어 이상재 등록및 생관통보-ID:101.102.201.202 | [14 empty] | 77.09 | 100 | 1000 | 0 | 0 |  | 450 |  | Y | Y | 1000 | 0 | 0 |  | 451 |  | Y | Y | N |  | Y |  |  |  |  | BT180180 | H
B75178 | 2023-02-12 | 2 | A | 연주종료 | 5 | A | SM45C | 탄소강 | SM45C | BM#2 | 1563 | 45 | 1625 | 1546 | 35 | 6100 |  | 1 | 0.42 | 15 |  | -2.14 | 1558 | 1609 | 0 | 17.03 | 0 | 33 | 65 | 40 | Y |  | 2023-02-12 11:02 | 65 | 1094 | 20 | 28 | 35 | 38 | 40 | 41 | 41 | 40 | 40 | 39 | 38 | 36 |  | 36 | 36 | 41 | 36 | 40 | -0.14 | Y | 35 | Y | -0.2 | [7 empty] | N | N | N | N | 190 | 0.47 | 63 | 73758 | 95183 | 367 | 2300 | 08 | 1 |  | 2023-02-12 11:04 | 1558 | 127 |  | 22 |  | *전기로1기 탭홀교체 종료 12시42분 | 3BA0E8C2A72B40D4AB812C010C234BF4 | [13 empty] | 78.8 | 0 | 0 | 3100 | 0 |  | 651 | 400 | Y | N | 0 | 3100 | 0 |  | 650 | 400 | Y | N | N | [6 empty] | BM510510 | C
A75897 | 2023-02-12 | 1 | A |  | 2 | B | SCR420HB | 소입성보증강 | C2 | BM#1 | 1629 | 55 | 1645 | 1612 | 31 | 5400 |  | 1 | 0.56 | 18 |  | 0 | 1580 | 1637 | 0 | 35.63 | 0 | 35 | 45 | 23 | Y |  | 2023-02-12 11:49 | 72 | 1098 | 42 | 41 | 40 | 39 | 38 | 37 | 37 | 36 | 35 | 34 | 33 | 32 |  | 32 | 37 | 40 | 32 | 0 | -0.18 |  | 45 | Y | -0.2 | [7 empty] | N | N | N | N | 200 | 0.52 | 51 | 101532 | 87132 |  | 14600 | 15 | 1 |  | 2023-02-12 11:57 | 1580 | 126 |  | 20 |  | *Sample채취 ID:103.203 | [14 empty] | 71.45 | 100 | 0 | 0 | 300 |  | 450 |  | Y | Y | 0 | 0 | 300 |  | 451 |  | Y | Y | N |  | Y |  |  |  |  | BT180180 | H
B75179 | 2023-02-12 | 2 | A |  | 3 | A | SCR420HB | 소입성보증강 | C2 | BM#1 | 1629 | 62 | 1667 | 1582 | 49 | 8500 |  | 1 | 0.53 | 19 |  | -2.57 | 1581 | 1652 | 0 | 24.7 | 0 | 11 | 20 | 108 | Y |  | 2023-02-12 12:21 | 73 | 1093 | 31 | 30 | 30 | 31 | 31 | 31 | 31 | 30 | 29 | 29 | 28 |  |  | 28 | 30 | 31 | 28 | 31 | -0.06 | Y | 40 | Y | -0.1 | [7 empty] | N | N | N | N | 190 | 0.52 | 54 | 102720 | 90400 |  | 14700 | 15 | 1 |  | 2023-02-12 12:44 | 1581 | 150 |  | 41 | 14 | [15 empty] | 107.67 | 100 | 0 | 0 | 0 |  | 450 |  | Y | Y | 0 | 0 | 0 |  | 451 |  | Y | Y | N |  | Y |  |  |  |  | LT180180 | H
B75180 | 2023-02-12 | 2 | B |  | 4 | B | SCR420HB | 소입성보증강 | C2 | BM#1 | 1627 | 59 | 1621 | 1563 | 45 | 8700 |  | 1 | 0.5 | 18 |  | -2.45 | 1580 | 1647 | 0 | 35.04 | 0 | 29 | 67 | 105 | Y |  | 2023-02-12 13:31 | 72 | 1091 | 26 | 24 | 29 | 31 | 31 | 31 | 30 | 29 | 27 | 26 | 26 |  |  | 26 | 28 | 31 | 26 | 31 | -0.12 | Y | 40 | Y | 0 | [7 empty] | N | N | N | N | 180 | 0.52 | 55 | 84610 | 93822 | 6828 | 14100 | 15 | 1 |  | 2023-02-12 13:38 | 1580 | 134 |  | 27 | [16 empty] | 85.59 | 100 | 0 | 0 | 0 |  | 450 |  | Y | Y | 0 | 0 | 0 |  | 451 |  | Y | Y | N |  | Y |  |  |  |  | BT180180 | H
B75181 | 2023-02-12 | 2 | B |  | 5 | A | SCR420HB | 소입성보증강 | C2 | BM#1 | 1612 | 47 | 1645 | 1581 | 36 | 7500 |  | 1 | 0.57 | 18 |  | -2.44 | 1560 | 1631 | 0 | 27.9 | 0 | 1 | 78 | 136 | Y |  | 2023-02-12 14:39 | 52 | 1097 | 24 | 24 | 25 | 26 | 25 | 24 | 23 | 22 | 21 | 19 | 19 | 18 |  | 18 | 22 | 26 | 18 | 24 | -0.2 | Y | 40 | Y | -0.2 | [7 empty] | N | N | N | N | 170 | 0.52 | 59 | 84610 | 98312 | 3738 | 14700 | 15 | 1 |  | 2023-02-12 14:45 | 1560 | 118 |  | 16 | 17 | [15 empty] | 81.91 | 100 | 0 | 0 | 0 |  | 450 |  | Y | Y | 0 | 0 | 0 |  | 451 |  | Y | Y | N |  | Y |  |  |  |  | BT180180 | H
B75182 | 2023-02-12 | 2 | B |  | 6 | A | SCR420HB | 소입성보증강 | C2 | BM#1 | 1333 | 47 | 1652 | 1564 | 38 | 7800 |  | 1 | 0.57 | 20 |  | -2.24 | 1574 | 1644 | 0 | 35 | 0 | 33 | 66 | 77 | Y |  | 2023-02-12 15:39 | 66 | 1093 | 15 | 24 | 32 | 35 | 36 | 36 | 35 | 33 | 33 | 32 | 30 | 29 | 29 | 28 | 31 | 36 | 28 | 0 | -0.18 | Y | 45 | Y | -0.2 | [7 empty] | N | N | N | N | 210 | 0.46 | 68 | 101532 | 97964 | 5336 | 15900 | 15 | 1 |  | 2023-02-12 15:43 | 1574 | 114 |  | 16 |  | *전기로 보수작업 작업지연 20%이상 감속주입 | [6 empty] | 2C5012739D7A48838CCC4BEFA57C648B | C56B5FD36B1A4BE88D33A8DBE1B44AA2 |  |  | D121F95F19A64A2F84FD485AB45BE07D | 89D5631DB4AB4FDF9A69FCD02919C427 |  |  | 98.57 | 100 | 0 | 0 | 0 |  | 450 |  | Y | Y | 0 | 0 | 0 |  | 451 |  | Y | Y | N |  | Y |  |  |  |  | BT180180 | H
A75898 | 2023-02-12 | 1 | B |  | 7 | A | SCR420HB | 소입성보증강 | C2 | BM#1 | 1612 | 40 | 1643 | 1561 | 35 | 6800 |  | 3 | 0.29 | 18 |  | -2.73 | 1580 | 1643 | 0 | 200.93 |  | 37 | 38 | 152 | Y |  | 2023-02-12 16:31 | 72 | 1096 | 26 | 25 | 25 | 26 | 28 | 31 | 31 | 31 | 31 | 29 | 28 | 28 | 26 | 25 | 28 | 31 | 25 | 31 | -0.13 | Y | 45 | Y | 0 | [7 empty] | N | N | N | N | 200 | 0.46 | 66 | 101532 | 95630 | 3570 | 15000 | 15 | 1 |  | 2023-02-12 16:42 | 1580 | 113 |  | 33 |  | *전기로 보수작업 작업지연 감속주입 | [14 empty] | 100.88 | 100 | 0 | 0 | 0 |  | 450 |  | Y | Y | 0 | 0 | 0 |  | 451 |  | Y | Y | N |  | Y |  |  |  |  | BT180180 | H
B75183 | 2023-02-12 | 2 | B | 연주시작 | 1 | A | AE15B36C2 | 합금강 | 보론강 | BM#2 | 1595 | 51 | 1678 | 1533 | 43 | 9000 |  | 1 | 0.57 | 21 |  | -2.25 | 1584 | 1661 | 23.5 | 0 | 0 | 35 | 46 | 114 | Y |  | 2023-02-12 17:19 | 86 | 1098 | -262 | -263 | 24 | 37 | 34 | 39 | 43 | 45 | 46 | 47 | 46 | 47 | 46 | 45 | 43 | 47 | 45 | 46 | -0.08 |  | 25 | Y | -0.2 |  | 2.14 | 2.14 |  |  |  |  | N | N | N | N | 220 | 0.47 | 68 | 94836 | 95183 | 9767 | 15000 | 06 | 2 |  | 2023-02-12 17:22 | 1584 | 143 |  | 11 |  | * T/D FLUX 용탕부: 220 KG / 유탕부: 10KG 투입. * EDGE HEATER 코일 건조로 미적용. 이상공정등록 및 생관통보 * 연주시작 : 17시 33분 | DF93EEED9FD145C79612A9843024775D |  | 264B1FAFE92C40AC84B266563753680C | [11 empty] | 92.79 | 100 | 700 | 0 | 0 |  | 301 | 400 | N | Y | 700 | 0 | 0 |  | 301 | 400 | N | Y | N | [6 empty] | RB135.00 | H
A75899 | 2023-02-12 | 1 | B | TUNDISH교체전 | 8 | B | SCR420HB | 소입성보증강 | C2 | BM#1 | 1613 | 40 | 1627 | 1559 | 34 | 6800 |  | 3 | 0.35 | 18 |  | -1.67 | 1587 | 1627 | 0 | 193.19 |  | 16 | 2 | 272 | Y |  | 2023-02-12 17:36 | 79 | 1096 | 24 | 21 | 25 | 27 | 29 | 29 | 28 | 27 | 28 | 28 | 27 |  |  | 27 | 27 | 29 | 27 | 28 | -0.04 | Y | 30 | Y | -0.2 | [7 empty] | N | N | N | N | 190 | 0.51 | 56 | 88961 | 93360 | 2690 | 2000 | 15 | 1 |  | 2023-02-12 17:50 | 1587 | 112 |  | 35 |  |  |  | B054BD8220EC4C05BFCC8AEAE665E194 | 6EDA021151CB4D4EB2EE0EDCD2E45704 | 438CBDEF4D5043E6B270B32C3C307528 | [10 empty] | 91.01 | 100 | 0 | 3000 | 0 |  | 450 |  | Y | Y | 0 | 3000 | 0 |  | 451 |  | Y | Y | N |  | Y |  |  |  |  | BT180180 | C
B75184 | 2023-02-12 | 2 | B |  | 2 | A | AE15B36C2 | 합금강 | 보론강 | BM#2 | 1619 | 50 | 1646 | 1560 | 42 | 7700 |  | 1 | 0.45 | 18 |  | -2.28 | 1567 | 1641 | 18.74 | 0 | 0 | 29 | 68 | 72 | Y |  | 2023-02-12 18:10 | 69 | 1092 | 43 | 43 | 43 | 43 | 44 | 44 | 43 | 42 | 41 | 40 | 39 | 38 |  | 38 | 42 | 44 | 38 | 43 | -0.15 | Y | 40 | Y | -0.2 | [7 empty] | N | N | N | N | 220 | 0.49 | 61 | 148646 | 96095 | 1155 | 15700 | 06 | 2 |  | 2023-02-12 18:12 | 1567 | 144 |  | 30 |  | * EDGE HEATER 코일 건조로 미적용. 이상공정등록 및 생관통보 | [14 empty] | 157.8 | 100 | 0 | 0 | 0 |  | 301 | 400 | N | Y | 0 | 0 | 0 |  | 301 | 400 | N | Y | N | [6 empty] | RB110.00 | C
A75900 | 2023-02-12 | 1 | B | TUNDISH교체 | 1 | A | SCR420H1V | 소입성보증강 | C | BM#1 | 1636 | 41 | 1661 | 1573 | 35 | 6900 |  | 3 | 0.19 | 21 |  | -1.92 | 1613 | 1661 | 0 | 192.17 |  | 32 | 54 | 371 | Y |  | 2023-02-12 18:47 | 104 | 1095 | -302 | -60 | 36 | 28 | 34 | 41 | 44 | 45 | 45 | 45 | 45 | 46 |  | 46 | 40 | 46 | 46 | 45 | 0 |  |  | Y | 0.2 |  | 1.98 | 1.81 |  |  |  |  | N | N | N | N | 210 | 0.51 | 58 | 84610 | 96575 | 3225 | 13800 | 14 | 2 |  | 2023-02-12 18:55 | 1613 | 126 |  | 45 |  | *T/D FLUX 유:10KG용:120KG | [14 empty] | 82.99 | 100 | 1000 | 0 | 0 |  | 410 |  | Y | Y | 1000 | 0 | 0 |  | 410 |  | Y | Y | N |  | Y |  |  |  |  | BT180180 | H
B75185 | 2023-02-12 | 2 | B |  | 3 | A | AE15B36C3 | 합금강 | 보론강 | BM#2 | 1268 | 49 | 1639 | 1532 | 42 | 8000 |  | 1 | 0.64 | 16 |  | -2.39 | 1561 | 1621 | 12.5 | 0 | 0 | 1 | 79 | 76 | Y |  | 2023-02-12 19:18 | 63 | 1098 | 33 | 34 | 37 | 39 | 40 | 39 | 39 | 38 | 37 | 36 | 35 | 34 | 33 | 33 | 36 | 40 | 33 | 39 | -0.16 | Y | 45 | Y | 0 | [7 empty] | N | N | N | N | 210 | 0.47 | 70 | 41265 | 102136 | 1964 | 15300 | 06 | 2 |  | 2023-02-12 19:21 | 1561 | 138 |  | 24 |  | * EDGE HEATER 코일 건조로 미적용. 이상공정등록 및 생관통보 | [14 empty] | 41.08 | 100 | 0 | 0 | 0 |  | 651 | 400 | N | Y | 0 | 0 | 0 |  | 650 | 400 | N | Y | N | [6 empty] | RB120.00 | C
A75901 | 2023-02-12 | 1 | B |  | 2 | A | SCR420H1V | 소입성보증강 | C | BM#1 | 1683 | 41 | 1648 | 1618 | 32 | 5600 |  | 3 | 0.19 | 14 |  | -2.1 | 1607 | 1648 | 0 | 148.07 |  | 30 | 1 | 33017 | Y |  | 2023-02-12 19:39 | 98 | 1119 | 45 | 37 | 35 | 37 | 37 | 38 | 38 | 38 | 37 | 36 | 37 | 37 |  | 37 | 37 | 38 | 36 | 38 | -0.03 | Y | 20 | Y | 0 |  |  |  |  | 1.34 |  |  | N | N | N | N | 200 | 0.55 | 56 | 152298 | 99538 | 2762 | 13800 | 14 | 2 |  | 2023-02-12 19:54 | 1607 | 123 |  | 52 |  | *유사강종 연연주 혼탕부 성분 확인 ID:107~109.207~209 | [14 empty] | 145.74 | 100 | 0 | 0 | 0 |  | 410 |  | Y | Y | 0 | 0 | 0 |  | 411 |  | Y | Y | N |  | Y |  |  |  |  | BT180180 | H
B75186 | 2023-02-12 | 2 | C |  | 4 | A | AE15B36C3 | 합금강 | 보론강 | BM#2 | 1626 | 43 | 1639 | 1551 | 37 | 7100 |  | 1 | 0.53 | 17 |  | -2.29 | 1552 | 1628 | 18.06 | 0 | 0 | 33 | 67 | 87 | Y |  | 2023-02-12 20:20 | 54 | 1093 | 29 | 29 | 31 | 32 | 32 | 32 | 32 | 31 | 30 | 29 | 28 | 27 | 26 | 22 | 29 | 32 | 22 | 32 | -0.18 | Y | 55 | Y | -0.4 | [7 empty] | N | N | N | N | 200 | 0.46 | 69 | 107289 | 101303 | -203 | 14100 | 06 | 2 |  | 2023-02-12 20:23 | 1552 | 130 |  | 32 | [16 empty] | 109.26 | 100 | 0 | 0 | 0 |  | 651 | 400 | Y | Y | 0 | 0 | 0 |  | 650 | 400 | Y | Y | N | [6 empty] | RB120.00 | C
A75902 | 2023-02-12 | 1 | C | 유사강종연연주 | 3 | A | SCR420HC | 소입성보증강 | C | BM#1 | 1663 | 44 | 1630 | 1592 | 34 | 5200 |  | 3 | 0.2 | 16 |  | -2.06 | 1585 | 1630 | 0 | 180.64 |  | 37 | 39 | 55 | Y |  | 2023-02-12 20:49 | 74 | 1098 | 33 | 32 | 33 | 34 | 35 | 35 | 35 | 34 | 34 | 34 | 33 | 32 | 32 | 32 | 34 | 35 | 32 | 35 | -0.07 | Y | 40 | Y | 0 | [7 empty] | N | N | N | N | 190 | 0.51 | 60 | 101532 | 98986 | 4364 | 14900 | 14 | 2 |  | 2023-02-12 20:59 | 1585 | 120 |  | 41 |  | *유사강종 연연주 혼탕부 성분 확인 ID:101.201 *유사강종 연연주 혼탕부 성분 확인 ID:104~106.204~206 *전공정 요청 감속주입 - 작업지연 | [14 empty] | 95.83 | 100 | 0 | 0 | 0 |  | 410 |  | Y | Y | 0 | 0 | 0 |  | 411 |  | Y | Y | N |  |  | Y |  |  |  | BT180180 | H
B75187 | 2023-02-12 | 2 | C | 잔강최소화전 | 5 | A | AE15B36C3 | 합금강 | 보론강 | BM#2 | 1609 | 39 | 1641 | 1560 | 33 | 6300 |  | 1 | 0.54 | 18 |  | -2.36 | 1571 | 1635 | 13.75 | 0 | 0 | 35 | 47 | 52 | Y |  | 2023-02-12 21:14 | 73 | 1098 | 20 | 24 | 28 | 33 | 36 | 36 | 36 | 35 | 35 | 34 | 34 | 32 |  | 32 | 33 | 36 | 32 | 36 | -0.09 | Y | 40 | Y | -0.4 | [7 empty] | N | N | N | N | 190 | 0.46 | 65 | 95574 | 95128 | 3622 | 3000 | 06 | 2 |  | 2023-02-12 21:16 | 1571 | 138 |  | 49 | [16 empty] | 100.23 | 100 | 0 | 3100 | 0 |  | 650 | 400 | Y | Y | 0 | 4050 | 0 |  | 650 | 400 | Y | Y | N | [6 empty] | RB120.00 | C
A75903 | 2023-02-12 | 1 | C | 유사강종연연주 | 4 | B | SCR420HON2 | 소입성보증강 | C | BM#1 | 1601 | 43 | 1628 | 1559 | 35 | 6600 |  | 3 | 0.2 | 17 |  | -1.92 | 1585 | 1628 | 0 | 180.5 |  | 16 | 3 | 63 | Y |  | 2023-02-12 22:01 | 74 | 1095 | 31 | 30 | 29 | 30 | 29 | 29 | 27 | 26 | 25 | 25 | 25 | 24 |  | 24 | 28 | 30 | 24 | 29 | -0.15 | Y | 40 | Y | -0.2 | [7 empty] | N | N | N | N | 180 | 0.5 | 56 | 50766 | 90512 | 3838 | 14900 | 14 | 2 |  | 2023-02-12 22:16 | 1585 | 106 |  | 30 |  | *유사강종 연연주 혼탕부 성분 확인 ID:101.201 *전공정 요청 감속주입 - 작업지연 | [6 empty] | E09655BF9EC2421EB1E0CD8813C88864 | 3B868CBD0A6D4552BB927D980DBACF33 | 533F73246237496583262AE357846D6B |  | 53F03F8A3B2C47879CBB81513380435D | 798CF345706449D5B70B8199BB8C27B9 | F61042B4B7944CB58C27F533894D25C5 |  | 52.09 | 100 | 0 | 0 | 0 |  | 410 |  | Y | Y | 0 | 0 | 0 |  | 411 |  | Y | Y | N |  | Y |  |  |  |  | BT180180 | H
B75188 | 2023-02-12 | 2 | C | 잔강최소화 | 6 | A | AE15B35C | 합금강 | 보론강 | BM#2 | 1697 | 51 | 1674 | 1621 | 43 | 6600 |  | 1 | 0.36 | 18 |  | -2.67 | 1577 | 1662 | 31.32 | 0 | 0 | 31 | 1 | 10384 | Y |  | 2023-02-12 22:41 | 79 | 1120 | -141 | -143 | 32 | 36 | 40 | 42 | 43 | 43 | 44 | 44 | 43 | 42 |  | 42 | 32 | 44 | 42 | 43 | -0.03 | Y | 20 | Y | -0.2 | [7 empty] | N | N | N | N | 180 | 0.46 | 59 | 152371 | 96244 | -444 | 15900 | 06 | 2 |  | 2023-02-12 22:48 | 1577 | 150 |  | 42 |  | *연연주 혼탕부 성분확인 ID:307~309,408~410 | 036AA2CF71AD4D5BB5F56DB157D52CC7 |  | 56823DB622254C0E93529ADBA42588CA | [11 empty] | 160.14 | 100 | 2500 | 0 | 0 |  | 301 | 400 | Y | Y | 2500 | 0 | 0 |  | 301 | 400 | Y | Y | N | [6 empty] | RB085.00 | C
A75904 | 2023-02-12 | 1 | C |  | 5 | A | SCR420HON2 | 소입성보증강 | C | BM#1 | 1676 | 42 | 1627 | 1594 | 27 | 4400 |  | 3 | 0.21 | 17 |  | -1.71 | 1588 | 1627 | 0 | 164.16 |  | 29 | 69 | 109 | Y |  | 2023-02-12 22:57 | 77 | 1097 | 23 | 21 | 27 | 29 | 31 | 32 | 32 | 32 | 32 | 31 | 31 | 30 | 30 | 30 | 29 | 32 | 30 | 32 | -0.05 | Y | 35 | Y | 0 | [7 empty] | N | N | N | N | 170 | 0.5 | 61 | 84610 | 95621 | 3479 | 15100 | 14 | 2 |  | 2023-02-12 23:07 | 1588 | 100 |  | 30 |  | *전공정 요청 감속주입 - 작업지연 *전공정 요청으로 감속주입-감속주입 20%이상으로 이상재및 생관통보 (전기로 전극교체 및 열간보수) 105.205 | [14 empty] | 84.19 | 100 | 0 | 0 | 0 |  | 410 |  | Y | Y | 0 | 0 | 0 |  | 411 |  | Y | Y | N |  | Y |  |  |  |  | BT180180 | H
B75189 | 2023-02-12 | 2 | C |  | 7 | A | AE15B35C2 | 합금강 | 보론강 | BM#2 | 1684 | 38 | 1637 | 1599 | 33 | 5600 |  | 1 | 0.51 | 16 |  | -2.37 | 1571 | 1631 | 7.96 | 0 | 0 | 1 | 80 | 43 | Y |  | 2023-02-12 23:28 | 73 | 1093 | 40 | 39 | 40 | 42 | 44 | 44 | 44 | 44 | 43 | 42 | 41 | 41 | 40 | 40 | 42 | 44 | 40 | 44 | -0.1 | Y | 40 | Y | -0.2 | [7 empty] | N | N | N | N | 170 | 0.49 | 63 | 35870 | 98128 | 672 | 15800 | 06 | 2 |  | 2023-02-12 23:35 | 1571 | 142 |  | 55 |  | *연연주 혼탕부 성분확인 ID:301.401 | [14 empty] | 36.51 | 100 | 0 | 0 | 0 |  | 301 | 400 | Y | Y | 0 | 0 | 0 |  | 301 | 400 | Y | Y | N | [6 empty] | RB150.00 | C
A75905 | 2023-02-12 | 1 | C |  | 6 | A | SCR420HON2 | 소입성보증강 | C | BM#1 | 1651 | 41 | 1627 | 1589 | 30 | 4900 |  | 3 | 0.2 | 17 |  | -2.02 | 1582 | 1627 | 0 | 153.82 |  | 30 | 2 | 58 | Y |  | 2023-02-13 00:01 | 71 | 1098 | 29 | 27 | 29 | 29 | 29 | 29 | 29 | 28 | 28 | 26 | 26 | 25 | 24 | 22 | 27 | 29 | 22 | 29 | -0.11 | Y | 65 | Y | 0 | [7 empty] | N | N | N | N | 210 | 0.43 | 72 | 101532 | 99547 | -2597 | 14800 | 14 | 2 |  | 2023-02-13 00:17 | 1582 | 98 |  | 28 |  | *전공정 요청으로 감속주입-감속주입 20%이상으로 이상재및 생관통보 (전기로 전극교체 및 열간보수) *전공정요청 L/D잔강 이월 안함-이상재등록 | [14 empty] | 101.63 | 100 | 0 | 0 | 0 |  | 410 |  | Y | Y | 0 | 0 | 0 |  | 411 |  | Y | Y | N |  | N |  |  |  |  | BT180180 | H
B75190 | 2023-02-12 | 2 | C |  | 8 | A | AE15B35C2 | 합금강 | 보론강 | BM#2 | 1601 | 39 | 1623 | 1550 | 35 | 6800 |  | 1 | 0.49 | 15 |  | -2.54 | 1565 | 1623 | 8.38 | 0 | 0 | 33 | 68 | 43 | Y |  | 2023-02-13 00:38 | 67 | 1101 | 38 | 36 | 36 | 37 | 37 | 38 | 37 | 36 | 36 | 35 | 34 | 33 | 32 | 32 | 36 | 38 | 32 | 37 | -0.17 | Y | 35 | Y | -0.2 | [7 empty] | N | N | N | N | 170 | 0.49 | 65 | 93372 | 99586 | 614 | 15900 | 06 | 2 |  | 2023-02-13 00:53 | 1565 | 130 |  | 48 | [16 empty] | 94.32 | 100 | 0 | 0 | 0 |  | 301 | 400 | Y | Y | 0 | 0 | 0 |  | 301 | 400 | Y | Y | N | [6 empty] | RB180.00 | C
A75906 | 2023-02-12 | 1 | C | 잔강최소화전 | 7 | A | SCR420HON2 | 소입성보증강 | C | BM#1 | 1692 | 41 | 1607 | 1606 | 27 | 4600 |  | 3 | 0.21 | 17 |  | -1.06 | 1583 | 1607 | 0 | 175.92 |  | 37 | 40 | 55 | Y |  | 2023-02-13 01:11 | 72 | 1093 | 19 | 21 | 24 | 28 | 31 | 31 | 31 | 30 | 30 | 30 | 29 | 27 | 28 | 26 | 28 | 31 | 26 | 31 | -0.1 | Y | 50 | Y | -0.2 | [7 empty] | N | N | N | N | 200 | 0.45 | 68 | 93393 | 98789 | -689 | 3000 | 14 | 2 |  | 2023-02-13 01:30 | 1583 | 106 |  | 32 |  | *전공정 요청으로 감속주입-감속주입 20%이상으로 이상재및 생관통보 (전기로 전극교체 및 열간보수)101~104.201~204 *전공정요청 L/D잔강 이월 안함-이상재등록 *T/D잔강 실측 2TON *램핑다운 시간 17:12 |  | 34172327365B44C5AF10853CCC24C303 | 5C84A224C70B4DEA8B6F5E1F1DC7B59C | [11 empty] | 92.29 | 100 | 0 | 3100 | 0 |  | 410 |  | Y | Y | 0 | 3100 | 0 |  | 411 |  | Y | Y | N | [6 empty] | BT180180 | H
B75191 | 2023-02-12 | 2 | C | TUNDISH교체전 | 9 | A | AE15B35C2 | 합금강 | 보론강 | BM#2 | 1627 | 36 | 1623 | 1580 | 30 | 5500 |  | 1 | 0.5 | 16 |  | -2.49 | 1567 | 1622 | 10.07 | 0 | 0 | 35 | 48 | 42 | Y |  | 2023-02-13 01:40 | 69 | 1090 | 29 | 30 | 32 | 35 | 36 | 36 | 36 | 36 | 35 | 34 | 33 | 32 | 31 | 31 | 34 | 36 | 31 | 36 | -0.12 | Y | 40 | Y | -0.2 | [7 empty] | N | N | N | N | 220 | 0.49 | 63 | 93540 | 96792 | 358 | 2000 | 06 | 2 |  | 2023-02-13 01:51 | 1567 | 130 |  | 51 |  |  | D64DAEE200394BA0B7C54DB6C64C22F9 | C431A8FE7D8243D78F32E76D795BA3A0 | B9DA6608323248B3B8AA3910D6961208 | [11 empty] | 97.44 | 100 | 0 | 2800 | 0 |  | 301 | 400 | Y | Y | 0 | 3100 | 0 |  | 301 | 400 | Y | Y | N | [6 empty] | RB120.00 | C
A75907 | 2023-02-12 | 1 | C | 잔강최소화, 교체전 | 8 | B | SCR420HON3 | 소입성보증강 | C | BM#1 | 1658 | 41 | 1631 | 1586 | 32 | 5500 |  | 3 | 0.2 | 17 |  | -2.27 | 1579 | 1631 | 0 | 205.13 |  | 16 | 4 | 71 | Y |  | 2023-02-13 02:34 | 69 | 1098 | -279 | -271 | 0 | 18 | 20 | 22 | 21 | 22 | 22 |  |  |  |  | 22 | 5 | 22 | 21 | 22 | -0.2 | Y | 5 | Y | 0 | [7 empty] | N | N | N | N | 190 | 0.49 | 53 | 78244 | 97470 | -2270 | 2000 | 14 | 2 |  | 2023-02-13 02:44 | 1579 | 111 |  | 35 |  | *전공정요청 L/D잔강 이월 안함-이상재등록 *잔강최소화 롱노즐 재사용 *전공정 작업지연 감속주입 | 68693E753FF843F38F8DB38190F752A9 | 753F9558050F4361B012849F4E387752 | [12 empty] | 81.25 | 100 | 2500 | 3000 | 0 |  | 410 |  | Y | Y | 2500 | 3000 | 0 |  | 411 |  | Y | Y | N | [5 empty] | Y | BT180180 | H
B75192 | 2023-02-12 | 2 | C | TUNDISH교체 | 1 | A | SBC90B2 | 특수용도강 | C1 | BM#2 | 1634 | 48 | 1678 | 1589 | 41 | 8300 |  | 1 | 0.68 | 22 |  | -3.06 | 1590 | 1674 | 81.03 | 0 | 0 | 31 | 2 | 33 | Y |  | 2023-02-13 03:24 | 89 | 1103 | -343 | -306 | 35 | 32 | 33 | 39 | 43 | 45 | 46 | 46 | 46 | 46 |  | 46 | 42 | 46 | 46 | 46 | 0 |  | 15 | Y | 0 |  | 1.89 | 1.89 |  |  |  |  | N | N | N | N | 220 | 0.49 | 58 | 96708 | 91172 | 8178 | 14500 | 12 | 1 |  | 2023-02-13 03:27 | 1590 | 147 |  | 31 |  | * T/D FLUX 용탕부: 120 KG / 유탕부: 10KG 투입. | [14 empty] | 100.37 | 100 | 720 | 0 | 0 |  | 451 | 300 | Y | N | 700 | 0 | 0 |  | 451 | 300 | Y | N | Y |  | Y |  |  |  |  | RB125.00 | C
A75908 | 2023-02-12 | 1 | C | TUNDISH교체 | 1 | A | AE1070LS | 탄소강 | E1 | BM#1 | 1596 | 42 | 1610 | 1559 | 32 | 5800 |  | 3 | 0.15 | 30 |  | -1.49 | 1555 | 1609 | 0 | 197.48 |  | 29 | 70 | 82 | Y |  | 2023-02-13 03:48 | 80 | 1091 | -8 | 25 | 21 | 27 | 31 | 32 | 35 | 35 | 36 | 37 | 37 | 38 |  | 38 | 32 | 38 | 38 | 0 | 0 |  |  | Y | 0.2 |  | 1.7 | 1.64 | [5 empty] | N | N | M | 210 | 0.49 | 61 | 84610 | 94502 | 6798 | 14800 | 17 | 1 |  | 2023-02-13 03:56 | 1555 | 123 |  | 36 |  | *T/D FLUX 유:10,용:220kg | [14 empty] | 83.4 | 100 | 1500 | 0 | 0 |  | 650 |  | N | N | 1500 | 0 | 0 |  | 651 |  | N | N | N |  |  | Y |  |  |  | BT180180 | H
B75193 | 2023-02-12 | 2 | C |  | 2 | B | SBC90B2 | 특수용도강 | C1 | BM#2 | 1651 | 45 | 1647 | 1588 | 40 | 7900 |  | 1 | 0.51 | 20 |  | -2.62 | 1567 | 1651 | 10.67 | 0 | 0 | 1 | 81 | 49 | Y |  | 2023-02-13 04:33 | 66 | 1096 | 44 | 44 | 45 | 45 | 45 | 44 | 43 | 42 | 40 | 39 | 38 | 37 | 37 | 37 | 42 | 45 | 37 | 45 | -0.16 |  | 50 | Y | 0 |  |  |  | 0.95 |  |  |  | N | N | N | N | 220 | 0.51 | 58 | 92472 | 94184 | 5066 | 14800 | 12 | 1 |  | 2023-02-13 04:37 | 1567 | 127 |  | 19 | [16 empty] | 95.09 | 100 | 0 | 0 | 0 |  | 451 | 300 | Y | N | 0 | 0 | 0 |  | 451 | 300 | Y | N | Y |  | Y |  |  |  |  | RB150.00 | C
A75909 | 2023-02-12 | 1 | A |  | 2 | A | AE1070LS | 탄소강 | E1 | BM#1 | 1665 | 40 | 1599 | 1582 | 24 | 3900 |  | 3 | 0.16 | 30 |  | -1.58 | 1543 | 1599 | 0 | 195.19 |  | 30 | 3 | 69 | Y |  | 2023-02-13 04:54 | 68 | 1092 | 37 | 34 | 32 | 31 | 31 | 30 | 30 | 29 | 28 | 28 |  |  |  | 28 | 31 | 32 | 28 | 0 | -0.1 |  | 40 | Y | 0 | [8 empty] | N | N | Y | 200 | 0.49 | 56 | 84610 | 87532 | 6468 | 14880 | 17 | 1 |  | 2023-02-13 05:02 | 1543 | 118 |  | 33 | [16 empty] | 89.53 | 100 | 0 | 0 | 0 |  | 650 |  | N | N | 0 | 0 | 0 |  | 651 |  | N | N | N |  |  | Y |  |  |  | BT180180 | H
B75194 | 2023-02-12 | 2 | A |  | 3 | B | SBC90B2 | 특수용도강 | C1 | BM#2 | 1621 | 44 | 1652 | 1537 | 40 | 7800 |  | 1 | 0.39 | 18 |  | -1.93 | 1555 | 1626 | 8.7 | 0 | 0 | 33 | 69 | 54 | Y |  | 2023-02-13 05:30 | 54 | 1095 | 36 | 34 | 33 | 33 | 32 | 32 | 31 | 30 | 29 | 28 | 27 | 25 | 24 | 24 | 31 | 33 | 24 | 0 | -0.18 |  | 50 | Y | -0.2 |  |  |  | 2.13 |  |  |  | N | N | N | N | 210 | 0.5 | 60 | 92385 | 93866 | 5184 | 16600 | 12 | 1 |  | 2023-02-13 05:34 | 1555 | 122 |  | 22 |  | *수소값 3.0 초과해 한번 더 재측정 후 2.13 *전공정 지연 20%이상감속주입 304~6 404~6 이상공정등록 및 생관통보 | [14 empty] | 94.8 | 100 | 0 | 0 | 0 |  | 451 | 300 | Y | N | 0 | 0 | 0 |  | 451 | 300 | Y | N | Y |  | Y |  |  |  |  | RB150.00 | C
A75910 | 2023-02-12 | 1 | A |  | 3 | A | AE1070LS | 탄소강 | E1 | BM#1 | 1595 | 41 | 1585 | 1531 | 29 | 5500 |  | 3 | 0.16 | 30 |  | -1.14 | 1544 | 1585 | 0 | 182.15 |  | 37 | 41 | 69 | Y |  | 2023-02-13 05:56 | 69 | 1105 | 28 | 27 | 28 | 32 | 33 | 33 | 34 | 34 | 33 | 33 | 32 | 33 | 33 | 33 | 32 | 34 | 32 | 33 | 0 | Y | 20 | Y | 0 | [7 empty] | Y | N | N | Y | 190 | 0.5 | 56 | 84610 | 87814 | 6186 | 14860 | 17 | 1 |  | 2023-02-13 06:06 | 1544 | 112 |  | 28 | [16 empty] | 89.25 | 100 | 0 | 0 | 0 |  | 650 |  | N | N | 0 | 0 | 0 |  | 651 |  | N | N | N |  |  | Y |  |  |  | BT180180 | H
B75195 | 2023-02-12 | 2 | A |  | 4 | A | SBC90B2 | 특수용도강 | C1 | BM#2 | 1596 | 56 | 1613 | 1532 | 41 | 8200 |  | 1 | 0.37 | 18 |  | -1.93 | 1562 | 1618 | 13.32 | 0 | 0 | 35 | 49 | 55 | Y |  | 2023-02-13 06:43 | 61 | 1097 | 23 | 24 | 31 | 34 | 36 | 36 | 36 | 35 | 33 | 33 | 32 | 31 | 30 | 28 | 31 | 36 | 28 | 36 | -0.13 | Y | 60 | Y | 0 |  |  |  | 1.4 |  |  |  | N | N | N | N | 200 | 0.4 | 78 | 94008 | 98794 | 5106 | 15500 | 12 | 1 |  | 2023-02-13 06:44 | 1562 | 114 |  | 10 |  | *전공정 지연 20%이상감속주입 이상공정등록 및 생관통보 | [14 empty] | 91.31 | 100 | 0 | 0 | 0 |  | 451 | 300 | Y | N | 0 | 0 | 0 |  | 451 | 300 | Y | N | Y |  | Y |  |  |  |  | RB125.00 | H
A75911 | 2023-02-12 | 1 | A |  | 4 | A | AE1070LS | 탄소강 | E1 | BM#1 | 1610 | 40 | 1585 | 1551 | 30 | 5100 |  | 3 | 0.16 | 30 |  | -1.28 | 1540 | 1585 | 0 | 178.86 |  | 16 | 5 | 68 | Y |  | 2023-02-13 07:01 | 65 | 1093 | 32 | 30 | 32 | 32 | 32 | 31 | 30 | 30 | 29 | 28 | 28 | 28 |  | 28 | 30 | 32 | 28 | 32 | -0.08 |  | 50 | Y | 0 | [7 empty] | Y | Y | N | Y | 180 | 0.5 | 58 | 101532 | 93554 | 6996 | 15150 | 17 | 1 |  | 2023-02-13 07:09 | 1540 | 100 |  | 21 | [16 empty] | 10153200 | 100 | 0 | 0 | 0 |  | 650 |  | N | N | 0 | 0 | 0 |  | 651 |  | N | N | N |  |  | Y |  |  |  | BT180180 | H
B75196 | 2023-02-13 | 2 | A |  | 5 | B | SBC90B2 | 특수용도강 | C1 | BM#2 | 1582 | 49 | 1650 | 1528 | 44 | 8500 |  | 1 | 0.37 | 18 |  | -2.47 | 1565 | 1636 | 19.97 | 0 | 0 | 31 | 3 | 58 | Y |  | 2023-02-13 07:47 | 64 | 1098 | 27 | 31 | 37 | 40 | 42 | 43 | 42 | 42 | 41 | 40 | 39 | 38 | 37 | 37 | 39 | 43 | 37 | 42 | -0.17 | Y | 35 | Y | -0.2 |  |  |  | 0.97 |  |  |  | N | N | N | N | 190 | 0.49 | 61 | 96708 | 95477 | 5073 | 15000 | 12 | 1 |  | 2023-02-13 07:50 | 1565 | 118 |  | 25 |  | *전공정 지연 감속주입. | [14 empty] | 97.34 | 100 | 0 | 0 | 0 |  | 451 | 300 | Y | N | 0 | 0 | 0 |  | 451 | 300 | Y | N | Y |  | Y |  |  |  |  | RB125.00 | C
A75912 | 2023-02-13 | 1 | A | 잔강최소화전 | 5 | A | AE1070LS | 탄소강 | E1 | BM#1 | 1615 | 41 | 1591 | 1554 | 31 | 5200 |  | 3 | 0.15 | 30 |  | -1.17 | 1550 | 1591 | 0 | 194.21 |  | 29 | 71 | 63 | Y |  | 2023-02-13 08:08 | 75 | 1097 | 27 | 31 | 39 | 42 | 44 | 44 | 44 | 43 | 42 | 42 | 41 | 41 | 41 | 39 | 41 | 44 | 39 | 44 | -0.11 | Y | 45 | Y | -0.4 | [8 empty] | N | N | M | 170 | 0.5 | 64 | 95390 | 99196 | 6854 | 3000 | 17 | 1 |  | 2023-02-13 08:17 | 1550 | 97 |  | 14 |  | *잔강최소화 전HEAT 이상재 등록 - ID |  | E034755188DE4321B195B49299FC4CC4 |  |  |  |  | D2AE0ECA83624BC4B4D07AD13AC3AA71 | CB252DE6EA864457BCC5B9A31F9E2C92 | 0099998A8F6F4C1F939647CA2EE9E625 |  | 31F82C6D073C4A3CAF2ACD9BD7E62E92 | 4CE7D2EF8C864B84966CD3F4A12BB3E4 | 7E7E1B85A0074642A24AEAE72BE5CE29 |  | 89.86 | 100 | 0 | 3100 | 0 |  | 650 |  | N | N | 0 | 3100 | 0 |  | 651 |  | N | N | N |  |  | Y |  |  |  | BT180180 | H
B75197 | 2023-02-13 | 2 | A |  | 6 | A | SBC90B2 | 특수용도강 | C1 | BM#2 | 1648 | 55 | 1624 | 1522 | 49 | 9500 |  | 1 | 0.46 | 18 |  | -2.32 | 1562 | 1624 | 16.9 | 0 | 0 | 1 | 82 | 74 | Y |  | 2023-02-13 08:55 | 61 | 1094 | 35 | 34 | 36 | 37 | 37 | 36 | 35 | 34 | 33 | 32 | 31 | 30 | 30 | 29 | 34 | 37 | 29 | 0 | -0.16 | Y | 50 | Y | -0.2 |  |  |  | 0.92 |  |  |  | N | N | N | N | 180 | 0.51 | 62 | 96708 | 100851 | 5099 | 15200 | 12 | 1 |  | 2023-02-13 08:58 | 1562 | 119 |  | 20 | [16 empty] | 92.99 | 100 | 0 | 0 | 0 |  | 451 | 300 | Y | N | 0 | 0 | 0 |  | 450 | 300 | Y | N | Y |  | Y |  |  |  |  | RB125.00 | H
A75913 | 2023-02-13 | 1 | A | 잔강최소화 | 6 | A | AE1070MS | 탄소강 | E1 | BM#1 | 1624 | 40 | 1585 | 1541 | 28 | 4700 |  | 3 | 0.16 | 20 |  | -1.85 | 1539 | 1585 | 0 | 135.29 |  | 30 | 4 | 60 | Y |  | 2023-02-13 09:16 | 65 | 1097 | -216 | -120 | 25 | 25 | 27 | 28 | 28 | 27 | 28 | 28 | 27 | 28 |  | 28 | 17 | 28 | 27 | 28 | 0 | Y | 25 | Y | 0.2 | [8 empty] | N | N | Y | 210 | 0.47 | 54 | 84610 | 76444 | 22006 | 15020 | 17 | 1 |  | 2023-02-13 09:25 | 1539 | 93 |  | 26 |  | *잔강최소화 이상재 등록 ID 101, 201 | [14 empty] | 8461000 | 100 | 2633 | 0 | 0 |  | 650 |  | N | N | 2620 | 0 | 0 |  | 651 |  | N | N | N |  |  | Y |  |  |  | BT180180 | H
B75198 | 2023-02-13 | 2 | A |  | 7 | A | SBC90B2 | 특수용도강 | C1 | BM#2 | 1618 | 47 | 1632 | 1561 | 37 | 7100 |  | 1 | 0.42 | 18 |  | -2.6 | 1559 | 1617 | 19.22 | 0 | 0 | 33 | 70 | 79 | Y |  | 2023-02-13 09:53 | 58 | 1094 | 28 | 29 | 31 | 33 | 33 | 32 | 31 | 30 | 29 | 29 | 27 | 26 | 26 | 26 | 29 | 33 | 26 | 29 | -0.16 | Y | 45 | Y | 0 |  |  |  | 0.85 |  |  |  | N | N | N | N | 170 | 0.51 | 64 | 96708 | 103769 | 4881 | 15000 | 12 | 1 |  | 2023-02-13 09:56 | 1559 | 113 |  | 24 | [16 empty] | 91.93 | 100 | 0 | 0 | 0 |  | 451 | 300 | Y | N | 0 | 0 | 0 |  | 451 | 300 | Y | N | Y |  | Y |  |  |  |  | RB125.00 | C
A75914 | 2023-02-13 | 1 | A |  | 7 | A | AE1070MS | 탄소강 | E1 | BM#1 | 1642 | 40 | 1586 | 1569 | 29 | 4400 |  | 3 | 0.16 | 20 |  | -1.5 | 1549 | 1586 | 0 | 140.89 |  | 37 | 42 | 81 | Y |  | 2023-02-13 10:16 | 75 | 1085 | 27 | 26 | 32 | 36 | 38 | 38 | 37 | 37 | 37 | 36 | 36 | 35 | 35 | 35 | 35 | 38 | 35 | 37 | -0.05 | Y | 45 | Y | 0 | [8 empty] | N | N | Y | 200 | 0.5 | 63 | 101532 | 99297 | 5803 | 15090 | 17 | 1 |  | 2023-02-13 10:23 | 1549 | 90 |  | 23 |  | *STR#2 W/R#4 무부화, SR재설정 | [14 empty] | 95.51 | 100 | 0 | 0 | 0 |  | 650 |  | N | N | 0 | 0 | 0 |  | 651 |  | N | N | N |  |  | Y |  |  |  | BT180180 | H
B75199 | 2023-02-13 | 2 | A |  | 8 | B | SBC90B2 | 특수용도강 | C1 | BM#2 | 1632 | 46 | 1636 | 1564 | 37 | 7200 |  | 1 | 0.38 | 20 |  | -2.45 | 1571 | 1629 | 18.68 | 0 | 0 | 35 | 50 | 53 | Y |  | 2023-02-13 10:50 | 70 | 1097 | 24 | 27 | 33 | 36 | 37 | 37 | 37 | 36 | 35 | 35 | 34 | 34 | 33 | 33 | 34 | 37 | 33 | 37 | -0.1 | Y | 40 | Y | -0.2 |  |  |  | 0.88 |  |  |  | N | N | N | N | 170 | 0.51 | 62 | 112826 | 101208 | 5092 | 14700 | 12 | 1 |  | 2023-02-13 10:54 | 1571 | 118 |  | 32 | [16 empty] | 107.25 | 100 | 0 | 0 | 0 |  | 451 | 300 | Y | N | 0 | 0 | 0 |  | 451 | 300 | Y | N | Y |  | Y |  |  |  |  | RB125.00 | C
A75915 | 2023-02-13 | 1 | A | TUNDISH교체전 | 8 | A | AE1070MS | 탄소강 | E1 | BM#1 | 1652 | 40 | 1586 | 1572 | 25 | 4100 |  | 3 | 0.17 | 20 |  | -1.75 | 1543 | 1586 | 0 | 123.97 |  | 16 | 6 | 80 | Y |  | 2023-02-13 11:12 | 69 | 1096 | 33 | 31 | 30 | 30 | 29 | 28 | 27 | 26 | 26 | 25 | 25 |  |  | 25 | 28 | 30 | 25 | 0 | -0.11 |  | 45 | Y | 0 | [8 empty] | N | N | M | 190 | 0.5 | 60 | 85680 | 95782 | 6968 | 2000 | 17 | 1 |  | 2023-02-13 11:25 | 1543 | 95 |  | 31 |  |  |  | 1247A8F43F1342C1826CA5F180AD32D8 | 836274FCFBB540C0967705EBD10D4CBF | 71588B519B0E4F0CB666735938976FFC | [10 empty] | 8568000 | 100 | 0 | 3500 | 0 |  | 650 |  | N | N | 0 | 3500 | 0 |  | 651 |  | N | N | N |  |  | Y |  |  |  | BT180180 | H
B75200 | 2023-02-13 | 2 | A |  | 9 | B | SBC90B2 | 특수용도강 | C1 | BM#2 | 1599 | 56 | 1640 | 1538 | 40 | 8000 |  | 1 | 0.44 | 18 |  | -2.03 | 1570 | 1626 | 11.47 | 0 | 0 | 31 | 4 | 50 | Y |  | 2023-02-13 12:00 | 69 | 1097 | 31 | 36 | 41 | 44 | 45 | 45 | 44 | 43 | 42 | 41 | 40 | 40 | 38 | 37 | 41 | 45 | 37 | 0 | -0.18 | Y | 45 | Y | -0.2 |  |  |  | 1.39 |  |  |  | N | N | N | N | 220 | 0.48 | 66 | 95808 | 101200 | 5050 | 15900 | 12 | 1 |  | 2023-02-13 12:06 | 1570 | 124 |  | 26 |  | *전공정 요청 20%이상감속주입 305~6 405~6 이상공정등록 및 생관통보 | [14 empty] | 93.43 | 100 | 0 | 0 | 0 |  | 450 | 300 | Y | N | 0 | 0 | 0 |  | 451 | 300 | Y | N | Y |  | Y |  |  |  |  | RB125.00 | H
A75916 | 2023-02-13 | 1 | B | TUNDISH교체 | 1 | B | P-AE1055LSM | 탄소강 | G-AE1055LS | BM#1 | 1654 | 42 | 1625 | 1556 | 37 | 6300 |  | 3 | 0.16 | 25 |  | -1.85 | 1578 | 1635 | 0 | 193.07 |  | 29 | 72 | 71 | N | 1 | 2023-02-13 12:31 | 94 | 1091 | -281 | 25 | 31 | 27 | 34 | 40 | 43 | 44 | 46 | 47 | 46 | 47 |  | 47 | 41 | 47 | 46 | 0 | -0.2 |  | 5 | Y | 0.2 |  | 2.46 | 2.29 | [5 empty] | N | N | M | 210 | 0.5 | 58 | 84610 | 92561 | 6489 | 13500 | 02 | 2 |  | 2023-02-13 12:40 | 1578 | 122 |  | 39 |  | *FLUX 220KG/10KG *강제개공 나탕주입 이상재 등록 ID 101, 201 | [14 empty] | 85.29 | 100 | 1500 | 0 | 0 |  | 500 |  | N | N | 1500 | 0 | 0 |  | 501 |  | N | N | N |  |  | Y |  |  |  | BT180180 | H
B75201 | 2023-02-13 | 2 | B |  | 10 | A | SBC90B2 | 특수용도강 | C1 | BM#2 | 1601 | 47 | 1632 | 1571 | 36 | 6900 |  | 1 | 0.64 | 18 |  | -2.48 | 1557 | 1618 | 22.26 | 0 | 0 | 1 | 83 | 54 | Y |  | 2023-02-13 12:56 | 56 | 1093 | 36 | 35 | 33 | 32 | 31 | 30 | 29 | 28 | 27 | 27 | 26 | 24 | 23 | 21 | 28 | 33 | 21 | 0 | -0.18 |  | 65 | Y | -0.2 |  |  |  | 0.69 |  |  |  | N | N | N | N | 210 | 0.4 | 77 | 99612 | 98116 | 5034 | 15700 | 12 | 1 |  | 2023-02-13 13:01 | 1557 | 125 |  | 37 |  | * 전공정 요청으로 감속주입 0.40 이상공정 등록 및 생관통보 | [14 empty] | 97.61 | 100 | 0 | 0 | 0 |  | 450 | 300 | Y | N | 0 | 0 | 0 |  | 451 | 300 | Y | N | Y |  | Y |  |  |  |  | RB125.00 | H
A75917 | 2023-02-13 | 1 | B |  | 2 | A | P-AE1055LSM | 탄소강 | G-AE1055LS | BM#1 | 1615 | 43 | 1607 | 1552 | 31 | 5700 |  | 3 | 0.15 | 25 |  | -1.55 | 1560 | 1607 | 0 | 165.36 |  | 30 | 5 | 73 | Y |  | 2023-02-13 13:38 | 76 | 1096 | 46 | 45 | 39 | 36 | 35 | 33 | 32 | 31 | 30 | 30 | 29 | 29 | 28 | 28 | 33 | 39 | 28 | 0 | -0.22 |  | 50 | Y | -0.2 | [8 empty] | N | N | Y | 200 | 0.52 | 60 | 101532 | 99430 | 6770 | 13500 | 02 | 2 |  | 2023-02-13 13:47 | 1560 | 111 |  | 31 | [16 empty] | 10153200 | 100 | 0 | 0 | 300 |  | 500 |  | N | N | 0 | 0 | 300 |  | 501 |  | N | N | N |  |  | Y |  |  |  | BT180180 | H
B75202 | 2023-02-13 | 2 | B |  | 11 | B | SBC90B2 | 특수용도강 | C1 | BM#2 | 1609 | 51 | 1639 | 1555 | 39 | 7600 |  | 1 | 0.47 | 19 |  | -2.21 | 1574 | 1625 | 24.29 | 0 | 0 | 33 | 71 | 49 | Y |  | 2023-02-13 14:00 | 73 | 1094 | 19 | 29 | 32 | 35 | 35 | 36 | 34 | 34 | 34 | 33 | 32 |  |  | 32 | 32 | 36 | 32 | 34 | -0.07 | Y | 25 | Y | -0.2 |  |  |  | 1.29 |  |  |  | N | N | N | N | 200 | 0.51 | 62 | 96708 | 99501 | 1949 | 15600 | 12 | 1 |  | 2023-02-13 14:03 | 1574 | 145 |  | 51 |  | * 전공정 요청으로 감속주입 * 전공정 요청 L/D 잔강이월 미실시, 이상공정등록 및 생관통보 | [14 empty] | 98.33 | 100 | 0 | 0 | 0 |  | 450 | 300 | Y | N | 0 | 0 | 0 |  | 451 | 300 | Y | N | Y | [6 empty] | RB125.00 | H
A75918 | 2023-02-13 | 1 | B |  | 3 | A | P-AE1055LSM | 탄소강 | G-AE1055LS | BM#1 | 1647 | 43 | 1580 | 1564 | 32 | 5400 |  | 3 | 0.15 | 25 |  | -1.06 | 1550 | 1580 | 0 | 180.39 |  | 37 | 43 | 75 | Y |  | 2023-02-13 14:42 | 66 | 1095 | 26 | 27 | 29 | 29 | 29 | 29 | 28 | 26 | 27 | 26 | 25 | 26 | 25 | 25 | 27 | 29 | 25 | 29 | -0.08 | Y | 50 | Y | -0.2 | [8 empty] | N | N | Y | 190 | 0.52 | 62 | 101532 | 103017 | 4983 | 13500 | 02 | 2 |  | 2023-02-13 14:50 | 1550 | 112 |  | 29 | [16 empty] | 90.49 | 100 | 0 | 0 | 0 |  | 500 |  | N | N | 0 | 0 | 0 |  | 501 |  | N | N | N |  |  | Y |  |  |  | BT180180 | H
B75203 | 2023-02-13 | 2 | B |  | 12 | B | SBC90B2 | 특수용도강 | C1 | BM#2 | 1628 | 49 | 1643 | 1557 | 43 | 8000 |  | 1 | 0.43 | 18 |  | -2.55 | 1563 | 1627 | 15.65 | 0 | 0 | 32 | 55 | 1010 | Y |  | 2023-02-13 15:27 | 62 | 1098 | 30 | 30 | 30 | 31 | 30 | 29 | 28 | 26 | 25 | 24 | 23 | 21 | 20 | 20 | 26 | 31 | 20 | 30 | -0.24 | Y | 45 | Y | -0.2 |  |  |  | 0.89 |  |  |  | N | N | N | N | 190 | 0.52 | 62 | 96708 | 102575 | -1175 | 13100 | 12 | 1 |  | 2023-02-13 15:35 | 1563 | 124 |  | 26 |  | * 전공정 요청 L/D 잔강이월 미실시, 이상공정등록 및 생관통보 | [14 empty] | 95.56 | 100 | 0 | 0 | 0 |  | 451 | 300 | Y | N | 0 | 0 | 0 |  | 451 | 300 | Y | N | Y | [6 empty] | RB125.00 | C
A75919 | 2023-02-13 | 1 | B |  | 4 | A | P-AE1055LSM | 탄소강 | G-AE1055LS | BM#1 | 1629 | 40 | 1595 | 1557 | 24 | 4000 |  | 3 | 0.16 | 25 |  | -1.49 | 1550 | 1595 | 0 | 152.55 |  | 16 | 7 | 77 | Y |  | 2023-02-13 15:41 | 66 | 1097 | 23 | 23 | 23 | 23 | 24 | 24 | 23 | 23 | 21 | 22 | 22 | 22 |  | 22 | 23 | 24 | 21 | 23 | -0.15 | Y | 20 | Y | 0 | [8 empty] | N | N | Y | 180 | 0.52 | 52 | 84610 | 86598 | 6852 | 14800 | 02 | 2 |  | 2023-02-13 15:50 | 1550 | 110 |  | 34 | [16 empty] | 8461000 | 100 | 0 | 0 | 0 |  | 500 |  | N | N | 0 | 0 | 0 |  | 501 |  | N | N | N |  |  | Y |  |  |  | BT180180 | H
B75204 | 2023-02-13 | 2 | B | TUNDISH교체전 | 13 | A | SBC90B2 | 특수용도강 | C1 | BM#2 | 1632 | 46 | 1635 | 1587 | 39 | 5700 |  | 1 | 0.45 | 18 |  | -2.08 | 1563 | 1608 | 15.98 | 0 | 0 | 29 | 73 | 32 | Y |  | 2023-02-13 16:21 | 62 | 1093 | 17 | 19 | 25 | 27 | 28 | 29 | 29 | 28 | 27 | 26 | 25 | 25 |  | 25 | 26 | 29 | 25 | 25 | -0.13 | Y | 30 | Y | 0 |  |  |  | 0.72 |  |  |  | N | N | N | N | 180 | 0.53 | 61 | 110076 | 97974 | 1176 | 2000 | 12 | 1 |  | 2023-02-13 16:22 | 1563 | 126 |  | 36 |  | * 전공정 요청 L/D 잔강이월 미실시, 이상공정등록 및 생관통보 | E5410C8FB50B466B9EA448C3E6C21C61 | DB04C5654CA64DEDA3E475B4A78D0B7A | 12B16F5033A24471BC5C60D901698498 | [11 empty] | 111.64 | 100 | 0 | 2700 | 0 |  | 450 | 300 | Y | N | 0 | 2670 | 0 |  | 451 | 300 | Y | N | Y | [6 empty] | RB125.00 | H
A75920 | 2023-02-13 | 1 | B |  | 5 | B | P-AE1055LSM | 탄소강 | G-AE1055LS | BM#1 | 1643 | 41 | 1600 | 1571 | 24 | 3900 |  | 3 | 0.16 | 25 |  | -1.47 | 1556 | 1600 | 0 | 136.57 |  | 31 | 5 | 88 | Y |  | 2023-02-13 16:41 | 72 | 1094 | 21 | 22 | 28 | 31 | 34 | 33 | 33 | 33 | 32 | 32 | 31 | 30 | 30 | 31 | 30 | 34 | 30 | 33 | -0.1 | Y | 40 | Y | 0.2 | [8 empty] | N | N | Y | 170 | 0.48 | 62 | 101532 | 94033 | 6067 | 14800 | 02 | 2 |  | 2023-02-13 17:04 | 1556 | 100 |  | 27 | [16 empty] | 100.53 | 100 | 0 | 0 | 0 |  | 500 |  | N | N | 0 | 0 | 0 |  | 501 |  | N | N | N |  |  | Y |  |  |  | BT180180 | H
A75921 | 2023-02-13 | 1 | B |  | 6 | A | P-AE1055LSM | 탄소강 | G-AE1055LS | BM#1 | 1648 | 41 | 1601 | 1580 | 24 | 4000 |  | 3 | 0.16 | 25 |  | -1.51 | 1555 | 1601 | 0 | 138.42 |  | 30 | 6 | 51 | Y |  | 2023-02-13 17:42 | 71 | 1093 | 30 | 30 | 32 | 32 | 31 | 31 | 31 | 29 | 30 | 29 | 28 | 28 |  | 28 | 30 | 32 | 28 | 31 | -0.08 | Y | 50 | Y | 0 | [8 empty] | N | N | Y | 210 | 0.48 | 63 | 101532 | 96709 | 6991 | 15200 | 02 | 2 |  | 2023-02-13 17:49 | 1555 | 103 |  | 30 | [16 empty] | 10153200 | 100 | 0 | 0 | 0 |  | 500 |  | N | N | 0 | 0 | 0 |  | 501 |  | N | N | N |  |  | Y |  |  |  | BT180180 | H
B75205 | 2023-02-13 | 2 | B | TUNDISH교체 | 1 | A | SM48CH | 탄소강 | B | BM#2 | 1597 | 52 | 1662 | 1546 | 46 | 8800 |  | 1 | 0.5 | 19 |  | -2.32 | 1579 | 1649 | 0 | 32.89 | 0 | 1 | 84 | 45 | Y |  | 2023-02-13 17:51 | 88 | 1097 | -339 | -279 | 37 | 32 | 33 | 39 | 42 | 44 | 45 | 45 | 45 | 45 | 45 | 45 | 41 | 45 | 45 | 45 | 0 |  | 20 | Y | 0 |  | 1.8 | 1.8 |  |  |  |  | N | N | N | N | 220 | 0.47 | 59 | 93071 | 90246 | 6454 | 15100 | 01 | 2 |  | 2023-02-13 17:52 | 1579 | 136 |  | 27 |  | * T/D FLUX 용탕부: 120 KG / 유탕부: 10KG 투입. | CCE683560B674D0084D0F66641F926F5 | [13 empty] | 99.01 | 100 | 1000 | 0 | 0 |  | 649 | 400 | N | N | 1000 | 0 | 0 |  | 650 | 400 | N | N | N | Y | [5 empty] | BT180180 | H
B75206 | 2023-02-13 | 2 | B |  | 2 | A | SM48CH | 탄소강 | B | BM#2 | 1590 | 44 | 1648 | 1543 | 38 | 7100 |  | 1 | 0.51 | 17 |  | -2.1 | 1565 | 1620 | 0 | 19.67 | 0 | 33 | 72 | 57 | Y |  | 2023-02-13 18:43 | 74 | 1097 | 44 | 42 | 42 | 42 | 42 | 41 | 41 | 41 | 40 | 40 | 39 | 39 | 38 | 38 | 41 | 42 | 38 | 42 | -0.08 |  | 50 | Y | -0.2 | [7 empty] | N | N | N | N | 220 | 0.49 | 63 | 93071 | 98038 | 3062 | 16000 | 01 | 2 |  | 2023-02-13 18:46 | 1565 | 127 |  | 34 | [16 empty] | 92.93 | 100 | 0 | 0 | 0 |  | 649 | 400 | N | N | 0 | 0 | 0 |  | 650 | 400 | N | N | N | Y | [5 empty] | BT180180 | H
A75922 | 2023-02-13 | 1 | B |  | 7 | A | P-AE1055LSM | 탄소강 | G-AE1055LS | BM#1 | 1606 | 40 | 1590 | 1544 | 27 | 4700 |  | 3 | 0.16 | 25 |  | -1.33 | 1550 | 1590 | 0 | 153.05 |  | 37 | 44 | 57 | Y |  | 2023-02-13 18:53 | 66 | 1091 | 28 | 28 | 30 | 32 | 31 | 32 | 31 | 30 | 29 | 29 | 28 | 28 | 28 | 28 | 30 | 32 | 28 | 28 | -0.08 | Y | 50 | Y | 0 | [8 empty] | N | N | Y | 210 | 0.48 | 66 | 101532 | 99232 | 6018 | 15400 | 02 | 2 |  | 2023-02-13 19:01 | 1550 | 98 |  | 23 | [16 empty] | 95.6 | 100 | 0 | 0 | 0 |  | 500 |  | N | N | 0 | 0 | 0 |  | 501 |  | N | N | N |  |  | Y |  |  |  | BT180180 | H
B75207 | 2023-02-13 | 2 | B |  | 3 | A | SM48CH | 탄소강 | B | BM#2 | 1594 | 47 | 1649 | 1522 | 41 | 7500 |  | 1 | 0.57 | 18 |  | -2.52 | 1564 | 1635 | 0 | 28.59 | 0 | 32 | 56 | 55 | Y |  | 2023-02-13 19:56 | 73 | 1096 | 36 | 35 | 37 | 38 | 39 | 38 | 38 | 37 | 35 | 34 | 33 | 31 | 30 | 30 | 36 | 39 | 30 | 38 | -0.22 | Y | 40 | Y | -0.2 | [7 empty] | N | N | N | N | 210 | 0.46 | 65 | 93071 | 93634 | 3066 | 15500 | 01 | 2 |  | 2023-02-13 19:59 | 1564 | 122 |  | 25 |  | * 전공정 요청으로 감속주입 0.40 이상공정 등록 및 생관통보 ID:303~,403~ | [14 empty] | 99.22 | 100 | 0 | 0 | 0 |  | 650 | 400 | N | N | 0 | 0 | 0 |  | 650 | 400 | N | N | N | Y | [5 empty] | BT180180 | C
A75923 | 2023-02-13 | 1 | B |  | 8 | A | P-AE1055LSM | 탄소강 | G-AE1055LS | BM#1 | 1615 | 41 | 1590 | 1552 | 28 | 4700 |  | 3 | 0.16 | 25 |  | -1.49 | 1545 | 1590 | 0 | 200.58 |  | 16 | 8 | 73 | Y |  | 2023-02-13 20:00 | 61 | 1094 | 27 | 26 | 26 | 28 | 28 | 26 | 26 | 25 | 25 | 24 | 23 | 22 | 21 | 22 | 25 | 28 | 21 | 26 | -0.16 | Y | 45 | Y | 0.2 | [8 empty] | N | N | Y | 200 | 0.48 | 64 | 84610 | 97569 | 5731 | 15200 | 02 | 2 |  | 2023-02-13 20:07 | 1545 | 106 |  | 23 | [16 empty] | 80.93 | 100 | 0 | 0 | 0 |  | 500 |  | N | N | 0 | 0 | 0 |  | 501 |  | N | N | N |  |  | Y |  |  |  | BT180180 | H
A75924 | 2023-02-13 | 1 | D |  | 9 | A | P-AE1055LSM | 탄소강 | G-AE1055LS | BM#1 | 1601 | 42 | 1606 | 1549 | 30 | 5000 |  | 3 | 0.15 | 25 |  | -1.7 | 1555 | 1606 | 0 | 253.49 |  | 31 | 6 | 70 | Y |  | 2023-02-13 21:07 | 71 | 1098 | 21 | 21 | 30 | 33 | 36 | 36 | 36 | 36 | 36 | 34 | 34 | 34 | 34 | 34 | 33 | 36 | 34 | 36 | -0.04 | Y | 45 | Y | 0 | [8 empty] | N | N | Y | 190 | 0.48 | 63 | 101532 | 95722 | 6978 | 14900 | 02 | 2 |  | 2023-02-13 21:16 | 1555 | 110 |  | 22 | [16 empty] | 10153200 | 100 | 0 | 0 | 0 |  | 500 |  | N | N | 0 | 0 | 0 |  | 501 |  | N | N | N |  |  | Y |  |  |  | BT180180 | H
B75208 | 2023-02-13 | 2 | D |  | 4 | A | SM48CH | 탄소강 | B | BM#2 | 1595 | 43 | 1642 | 1520 | 34 | 6700 |  | 1 | 0.52 | 17 |  | -2.49 | 1557 | 1622 | 0 | 21.34 | 0 | 29 | 74 | 72 | Y |  | 2023-02-13 21:02 | 66 | 1093 | 26 | 27 | 30 | 32 | 33 | 33 | 32 | 32 | 31 | 29 | 28 | 27 | 26 | 25 | 30 | 33 | 25 | 32 | -0.16 | Y | 50 | Y | -0.2 | [7 empty] | N | N | N | N | 200 | 0.4 | 71 | 93071 | 90774 | 2276 | 15300 | 01 | 2 |  | 2023-02-13 21:04 | 1557 | 120 |  | 26 |  | * 전공정 요청으로 감속주입 0.40 이상공정 등록 및 생관통보 | [14 empty] | 102.73 | 100 | 0 | 0 | 0 |  | 650 | 400 | N | N | 0 | 0 | 0 |  | 650 | 400 | N | N | N | Y | [5 empty] | BT180180 | H
A75925 | 2023-02-13 | 1 | D |  | 10 | A | P-AE1055LSM | 탄소강 | G-AE1055LS | BM#1 | 1616 | 41 | 1591 | 1556 | 32 | 4400 |  | 3 | 0.18 | 26 |  | -1.14 | 1556 | 1591 | 0 | 163.51 |  | 30 | 7 | 75 | Y |  | 2023-02-13 21:54 | 72 | 1095 | 33 | 32 | 30 | 30 | 29 | 30 | 29 | 28 | 27 | 27 | 26 | 26 | 25 | 24 | 28 | 30 | 24 | 30 | -0.09 | Y | 65 | Y | 0 | [8 empty] | N | N | Y | 180 | 0.4 | 74 | 101532 | 94918 | 6982 | 15400 | 02 | 2 |  | 2023-02-13 22:12 | 1556 | 112 |  | 39 |  | *전공정 작업지연, 감속주입(20%이상) | [14 empty] | 10153200 | 100 | 0 | 0 | 0 |  | 500 |  | N | N | 0 | 0 | 0 |  | 501 |  | N | N | N |  |  | Y |  |  |  | BT180180 | H
B75209 | 2023-02-13 | 2 | D |  | 5 | A | SM48CH | 탄소강 | B | BM#2 | 1620 | 37 | 1622 | 1531 | 31 | 5900 |  | 1 | 0.54 | 16 |  | -2.12 | 1547 | 1603 | 0 | 15.79 | 0 | 1 | 85 | 53 | Y |  | 2023-02-13 22:30 | 56 | 1097 | 22 | 22 | 25 | 27 | 28 | 28 | 28 | 27 | 26 | 25 | 24 | 23 | 22 | 18 | 24 | 28 | 18 | 28 | -0.18 | Y | 55 | Y | -0.4 | [7 empty] | N | N | N | N | 190 | 0.4 | 73 | 93071 | 92004 | 3046 | 15800 | 01 | 2 |  | 2023-02-13 22:28 | 1547 | 97 |  | 10 |  | * 전공정 요청으로 감속주입 0.40 이상공정 등록 및 생관통보 | [14 empty] | 100.73 | 100 | 0 | 0 | 0 |  | 650 | 400 | N | N | 0 | 0 | 0 |  | 650 | 400 | N | N | N | Y | [5 empty] | BT180180 | C
A75926 | 2023-02-13 | 1 | D |  | 11 | A | P-AE1055LSM | 탄소강 | G-AE1055LS | BM#1 | 1649 | 40 | 1599 | 1585 | 25 | 4000 |  | 3 | 0.18 | 25 |  | -1.59 | 1551 | 1599 | 0 | 174.93 |  | 37 | 45 | 58 | Y |  | 2023-02-13 23:19 | 67 | 1096 | 23 | 23 | 25 | 28 | 29 | 30 | 29 | 28 | 28 | 26 | 26 | 25 | 25 | 24 | 27 | 30 | 24 | 28 | -0.13 | Y | 45 | Y | -0.2 | [8 empty] | N | N | Y | 170 | 0.48 | 66 | 101532 | 100377 | 4023 | 15100 | 02 | 2 |  | 2023-02-13 23:26 | 1551 | 107 |  | 30 | [16 empty] | 94.58 | 100 | 0 | 0 | 0 |  | 500 |  | N | N | 0 | 0 | 0 |  | 501 |  | N | N | N |  |  | Y |  |  |  | BT180180 | H
B75210 | 2023-02-13 | 2 | D |  | 6 | A | SM48CH | 탄소강 | B | BM#2 | 1639 | 41 | 1614 | 1569 | 33 | 4800 |  | 1 | 0.53 | 16 |  | -2.26 | 1541 | 1595 | 0 | 17.88 | 0 | 33 | 73 | 74 | Y |  | 2023-02-13 23:28 | 50 | 1090 | 15 | 14 | 15 | 17 | 18 | 18 | 17 | 16 | 16 | 15 | 14 | 13 | 11 | 9 | 15 | 18 | 9 | 15 | -0.16 | Y | 55 | Y | -0.2 | [7 empty] | N | N | N | N | 180 | 0.4 | 72 | 93071 | 92343 | 3107 | 15700 | 01 | 2 |  | 2023-02-13 23:32 | 1541 | 110 |  | 26 |  | * 전공정 요청으로 감속주입 0.40 이상공정 등록 및 생관통보 | [14 empty] | 100.45 | 100 | 0 | 0 | 0 |  | 650 | 400 | N | N | 0 | 0 | 0 |  | 650 | 400 | N | N | N | Y | [5 empty] | BT180180 | H
A75927 | 2023-02-13 | 1 | D |  | 12 | A | P-AE1055LSM | 탄소강 | G-AE1055LS | BM#1 | 1639 | 40 | 1593 | 1576 | 25 | 4100 |  | 3 | 0.18 | 25 |  | -1.3 | 1554 | 1593 | 0 | 168.75 |  | 16 | 9 | 70 | Y |  | 2023-02-14 00:24 | 70 | 1097 | 24 | 23 | 26 | 28 | 29 | 28 | 27 | 27 | 26 | 26 | 26 | 24 |  | 24 | 26 | 29 | 24 | 26 | -0.14 | Y | 35 | Y | -0.4 | [8 empty] | N | N | Y | 170 | 0.48 | 62 | 84610 | 95067 | 5533 | 14500 | 02 | 2 |  | 2023-02-14 00:32 | 1554 | 109 |  | 33 | [7 empty] | 3D1928EB485F4D748272B6BA723F9981 | 05FA00BABB8E4513A096E2AE17D01D7D | 4E855404C78A40F2B981E2792081CE3D |  | C4C7D360D086450BBC6A08C3697D4F1F | 982C87868C36490F8938DE082C6E9548 | 7925D11B917D4521BE1093274CA82C31 |  |  | 82.91 | 100 | 0 | 0 | 0 |  | 500 |  | N | N | 0 | 0 | 0 |  | 501 |  | N | N | N |  |  | Y |  |  |  | BT180180 | H
B75211 | 2023-02-13 | 2 | D |  | 7 | A | SM48CH | 탄소강 | B | BM#2 | 1588 | 45 | 1604 | 1515 | 42 | 8000 |  | 1 | 0.52 | 17 |  | -2.2 | 1554 | 1616 | 0 | 52.92 | 0 | 32 | 57 | 78 | Y |  | 2023-02-14 00:38 | 63 | 1090 | 7 | 11 | 21 | 26 | 30 | 31 | 31 | 31 | 30 | 29 | 29 | 28 | 26 | 22 | 26 | 31 | 22 | 31 | -0.18 | Y | 50 | Y | -0.4 | [7 empty] | N | N | N | N | 170 | 0.4 | 74 | 93071 | 93612 | 2788 | 16600 | 01 | 2 |  | 2023-02-14 00:41 | 1554 | 119 |  | 29 |  | * 전공정 요청으로 감속주입 0.40 이상공정 등록 및 생관통보 | [14 empty] | 99.17 | 100 | 0 | 0 | 0 |  | 650 | 400 | N | N | 0 | 0 | 0 |  | 650 | 400 | N | N | N | Y | [5 empty] | BT180180 | H
A75928 | 2023-02-13 | 1 | D |  | 13 | A | AE1055LS | 탄소강 | G-AE1055LS | BM#1 | 1664 | 41 | 1600 | 1583 | 23 | 3800 |  | 3 | 0.18 | 25 |  | -1.69 | 1550 | 1600 | 0 | 186.85 |  | 31 | 7 | 67 | Y |  | 2023-02-14 01:31 | 66 | 1098 | 25 | 27 | 28 | 28 | 29 | 29 | 29 | 28 | 27 | 27 | 26 | 25 | 26 | 26 | 27 | 29 | 25 | 29 | -0.11 | Y | 35 | Y | 0 | [8 empty] | N | N | Y | 210 | 0.48 | 65 | 101520 | 99165 | 5135 | 15100 | 02 | 2 |  | 2023-02-14 01:39 | 1550 | 110 |  | 30 | [16 empty] | 95.64 | 100 | 0 | 0 | 0 |  | 500 |  | N | N | 0 | 0 | 0 |  | 501 |  | N | N | N |  |  | Y |  |  |  | BT180180 | H
B75212 | 2023-02-13 | 2 | D | 잔강최소화전 | 8 | A | SM48CH | 탄소강 | B | BM#2 | 1620 | 46 | 1605 | 1514 | 40 | 7300 |  | 1 | 0.52 | 16 |  | -2.31 | 1533 | 1590 | 0 | 25.1 | 0 | 29 | 75 | 75 | Y |  | 2023-02-14 01:58 | 42 | 1091 | 20 | 19 | 18 | 18 | 18 | 17 | 16 | 16 | 15 | 13 | 13 | 13 | 12 | 12 | 16 | 18 | 12 | 18 | -0.12 |  | 50 | Y | -0.2 | [7 empty] | N | N | N | N | 170 | 0.51 | 59 | 88561 | 95765 | 3035 | 3000 | 01 | 2 |  | 2023-02-14 02:04 | 1533 | 112 |  | 24 |  |  | 1A16A378A590468E958AA91482FF4586 | [13 empty] | 90.79 | 100 | 0 | 3130 | 0 |  | 651 | 400 | N | N | 0 | 3110 | 0 |  | 650 | 400 | N | N | N | Y | [5 empty] | BT180180 | C
A75929 | 2023-02-13 | 1 | D |  | 14 | B | AE1055LS | 탄소강 | G-AE1055LS | BM#1 | 1613 | 44 | 1595 | 1545 | 35 | 5300 |  | 3 | 0.18 | 25 |  | -1.5 | 1550 | 1595 | 0 | 191.04 |  | 30 | 8 | 58 | Y |  | 2023-02-14 02:36 | 66 | 1099 | 26 | 23 | 25 | 27 | 28 | 28 | 27 | 27 | 26 | 25 | 25 | 24 | 23 | 23 | 26 | 28 | 23 | 27 | -0.11 | Y | 45 | Y | -0.2 | [8 empty] | N | N | Y | 210 | 0.48 | 64 | 101520 | 97975 | 5875 | 14800 | 02 | 2 |  | 2023-02-14 02:44 | 1550 | 115 |  | 31 | [16 empty] | 96.73 | 100 | 0 | 0 | 0 |  | 500 |  | N | N | 0 | 0 | 0 |  | 501 |  | N | N | N |  |  | Y |  |  |  | BT180180 | C
B75213 | 2023-02-13 | 2 | D | 잔강최소화 | 9 | B | SM45CB | 탄소강 | SM45C | BM#2 | 1620 | 40 | 1624 | 1592 | 35 | 5400 |  | 1 | 0.53 | 15 |  | -2.58 | 1563 | 1611 | 0 | 23.24 | 0 | 1 | 86 | 77 | Y |  | 2023-02-14 02:55 | 70 | 1078 | -136 | -44 | 17 | 20 | 24 | 25 | 26 | 27 | 26 | 25 | 24 | 22 |  | 22 | 16 | 27 | 22 | 0 | -0.25 | Y | 20 | Y | -0.4 | [7 empty] | N | N | N | N | 170 | 0.49 | 54 | 95062 | 94035 | 915 | 15100 | 01 | 2 |  | 2023-02-14 03:21 | 1563 | 118 |  | 41 | [16 empty] | 103.5 | 100 | 2500 | 0 | 0 |  | 650 | 400 | N | N | 2500 | 0 | 0 |  | 650 | 400 | N | N | N |  |  |  | Y |  | Y | RB150.00 | C
A75930 | 2023-02-13 | 1 | D |  | 15 | A | AE1055LS | 탄소강 | G-AE1055LS | BM#1 | 1652 | 40 | 1598 | 1570 | 25 | 4300 |  | 3 | 0.16 | 25 |  | -1.39 | 1557 | 1598 | 0 | 172.22 |  | 37 | 46 | 64 | Y |  | 2023-02-14 03:38 | 73 | 1098 | 22 | 23 | 29 | 33 | 34 | 35 | 34 | 35 | 34 | 33 | 32 | 31 | 30 | 30 | 31 | 35 | 30 | 34 | -0.1 | Y | 50 | Y | 0 | [8 empty] | N | N | Y | 200 | 0.43 | 73 | 101520 | 98969 | 6981 | 15700 | 02 | 2 |  | 2023-02-14 03:48 | 1557 | 110 |  | 35 |  | *마니퓰레이터 설비보수, 감속주입(20%이상) | [14 empty] | 10152000 | 100 | 0 | 0 | 0 |  | 500 |  | N | N | 0 | 0 | 0 |  | 501 |  | N | N | N |  |  | Y |  |  |  | BT180180 | C
B75214 | 2023-02-13 | 2 | D |  | 10 | A | SM45CB | 탄소강 | SM45C | BM#2 | 1648 | 37 | 1609 | 1564 | 31 | 5200 |  | 1 | 0.53 | 14 |  | -2.2 | 1556 | 1597 | 0 | 20.21 | 0 | 33 | 74 | 70 | Y |  | 2023-02-14 03:59 | 63 | 1111 | 21 | 22 | 25 | 27 | 29 | 29 | 28 | 28 | 27 | 26 | 25 | 24 | 22 | 22 | 26 | 29 | 22 | 0 | -0.17 | Y | 40 | Y | -0.4 | [7 empty] | N | N | N | N | 220 | 0.51 | 59 | 92659 | 95965 | -465 | 15300 | 01 | 2 |  | 2023-02-14 04:12 | 1556 | 110 |  | 33 | [16 empty] | 99.05 | 100 | 0 | 0 | 0 |  | 650 | 400 | N | N | 0 | 0 | 0 |  | 650 | 400 | N | N | N | [6 empty] | RB160.00 | C
A75931 | 2023-02-13 | 1 | A |  | 16 | A | AE1055LS | 탄소강 | G-AE1055LS | BM#1 | 1620 | 41 | 1592 | 1580 | 25 | 4300 |  | 3 | 0.16 | 25 |  | -1.43 | 1549 | 1592 | 0 | 236.69 |  | 16 | 10 | 61 | Y |  | 2023-02-14 04:47 | 65 | 1087 | 30 | 28 | 26 | 25 | 25 | 25 | 25 | 25 | 25 | 24 | 24 | 24 | 24 | 24 | 25 | 26 | 24 | 25 | -0.02 | Y | 50 | Y | 0 | [8 empty] | N | N | Y | 190 | 0.48 | 61 | 84600 | 93893 | 6957 | 14780 | 02 | 2 |  | 2023-02-14 04:54 | 1549 | 123 |  | 40 | [16 empty] | 8460000 | 100 | 0 | 0 | 0 |  | 500 |  | N | N | 0 | 0 | 0 |  | 501 |  | N | N | N |  |  | Y |  |  |  | BT180180 | H
B75215 | 2023-02-13 | 2 | A |  | 11 | A | SM45CB | 탄소강 | SM45C | BM#2 | 1577 | 42 | 1610 | 1547 | 38 | 6500 |  | 1 | 0.63 | 16 |  | -2.35 | 1555 | 1604 | 0 | 45.36 | 0 | 32 | 58 | 61 | Y |  | 2023-02-14 05:08 | 62 | 1094 | 20 | 22 | 25 | 28 | 29 | 29 | 29 | 28 | 27 | 27 | 26 | 24 | 23 | 22 | 26 | 29 | 22 | 29 | -0.16 | Y | 45 | Y | -0.2 | [7 empty] | Y | Y | Y | Y | 210 | 0.47 | 66 | 151063 | 97767 | 1183 | 15300 | 01 | 2 |  | 2023-02-14 05:12 | 1555 | 106 |  | 24 |  | *전기로 지연 11%이상감속주입 309 409 이상공정등록 및 생관통보 연연주 혼탕부 307~9 407~9 | [14 empty] | 157.36 | 100 | 0 | 0 | 0 |  | 650 | 700 | N | N | 0 | 0 | 0 |  | 650 | 700 | N | N | N | [6 empty] | RB250.00 | C
A75932 | 2023-02-13 | 1 | A |  | 17 | A | AE1055LS | 탄소강 | G-AE1055LS | BM#1 | 1620 | 42 | 1597 | 1584 | 25 | 4300 |  | 3 | 0.16 | 25 |  | -1.42 | 1554 | 1597 | 0 | 232.38 |  | 31 | 8 | 57 | Y |  | 2023-02-14 05:47 | 70 | 1090 | 23 | 24 | 26 | 27 | 27 | 26 | 26 | 26 | 26 | 26 | 26 | 25 |  | 25 | 26 | 27 | 25 | 26 | -0.02 | Y | 40 | Y | -0.2 | [8 empty] | N | N | Y | 180 | 0.52 | 58 | 101520 | 95259 | 6991 | 14370 | 02 | 2 |  | 2023-02-14 06:20 | 1554 | 125 |  | 43 | [16 empty] | 10152000 | 100 | 0 | 0 | 0 |  | 500 |  | N | N | 0 | 0 | 0 |  | 501 |  | N | N | N |  |  | Y |  |  |  | BT180180 | H
B75216 | 2023-02-13 | 2 | A |  | 12 | A | SM45C | 탄소강 | SM45C | BM#2 | 1618 | 37 | 1631 | 1562 | 26 | 4700 |  | 1 | 0.5 | 15 |  | -2.31 | 1550 | 1606 | 0 | 11.82 | 0 | 29 | 76 | 69 | Y |  | 2023-02-14 05:59 | 57 | 1097 | 19 | 18 | 18 | 19 | 20 | 20 | 20 | 20 | 19 | 18 | 17 | 16 | 14 | 13 | 18 | 20 | 13 | 20 | -0.16 | Y | 45 | Y | -0.2 | [7 empty] | Y | Y | Y | Y | 200 | 0.45 | 62 | 50404 | 87101 | 3049 | 16400 | 01 | 2 |  | 2023-02-14 06:23 | 1550 | 110 |  | 40 |  | *연연주 혼탕부 301 401 *전기로 지연 11%이상 감속주입 이상공정등록 및 생관통보 | [14 empty] | 57.44 | 100 | 0 | 0 | 0 |  | 650 | 700 | N | N | 0 | 0 | 0 |  | 650 | 700 | N | N | N | [6 empty] | RB260.00 | C
A75933 | 2023-02-13 | 1 | A |  | 18 | A | AE1055LS | 탄소강 | G-AE1055LS | BM#1 | 1640 | 41 | 1575 | 1554 | 33 | 4900 |  | 3 | 0.15 | 25 |  | -0.47 | 1561 | 1575 | 0.03 | 235.27 |  | 30 | 9 | 59 | Y |  | 2023-02-14 06:53 | 77 | 1089 | 25 | 23 | 29 | 33 | 34 | 36 | 36 | 36 | 35 | 36 | 35 | 35 | 35 | 35 | 33 | 36 | 35 | 36 | -0.03 | Y | 35 | Y | 0 | [8 empty] | N | N | Y | 170 | 0.52 | 60 | 101520 | 99285 | 6465 | 13580 | 02 | 2 |  | 2023-02-14 07:02 | 1561 | 119 |  | 35 | [8 empty] | 5A610AD811FA44DA87A7988A1014F1C9 | 0B1334FDA04D49A6B96D7A22C1C7724E | F88AAF4A8785452589EFC0C9B6C12C92 |  | BCD4AB5309A74CC982112AD547FF50F8 | 2E075092CC8844018DD0F94DF295C00C | 5116977A0FF6421089284FA4E671236C |  | 95.5 | 100 | 0 | 0 | 0 |  | 500 |  | N | N | 0 | 0 | 0 |  | 501 |  | N | N | N |  |  | Y |  |  |  | BT180180 | H
B75217 | 2023-02-13 | 2 | A |  | 13 | A | SM45C | 탄소강 | SM45C | BM#2 | 1603 | 42 | 1621 | 1552 | 32 | 5800 |  | 1 | 0.48 | 15 |  | -2.42 | 1550 | 1604 | 0 | 28.28 | 0 | 1 | 87 | 45 | Y |  | 2023-02-14 07:19 | 57 | 1099 | 11 | 14 | 22 | 27 | 29 | 29 | 29 | 29 | 28 | 28 | 28 | 27 |  | 27 | 26 | 29 | 27 | 29 | -0.05 | Y | 40 | Y | -0.2 | [7 empty] | Y | Y | Y | Y | 190 | 0.47 | 61 | 84566 | 89701 | 1849 | 15500 | 01 | 2 |  | 2023-02-14 07:21 | 1550 | 104 |  | 23 | [16 empty] | 94.22 | 100 | 0 | 0 | 0 |  | 650 | 700 | N | N | 0 | 0 | 0 |  | 650 | 700 | N | N | N | [6 empty] | RB280.00 | C
A75934 | 2023-02-14 | 1 | A |  | 19 | A | AE1055LS | 탄소강 | G-AE1055LS | BM#1 | 1614 | 44 | 1592 | 1553 | 31 | 5700 |  | 3 | 0.16 | 26 |  | -1.15 | 1557 | 1592 | 0 | 205.31 |  | 37 | 47 | 46 | Y |  | 2023-02-14 08:02 | 73 | 1097 | 34 | 33 | 36 | 37 | 37 | 37 | 36 | 36 | 35 | 35 | 34 | 34 | 33 | 33 | 35 | 37 | 33 | 37 | -0.09 | Y | 45 | Y | -0.2 | [8 empty] | N | N | Y | 170 | 0.52 | 63 | 101520 | 103880 | 6970 | 14380 | 02 | 2 |  | 2023-02-14 08:10 | 1557 | 113 |  | 29 |  | *롱노즐 교체(사용횟수 과다) - 19회 사용 | [14 empty] | 10152000 | 100 | 0 | 0 | 0 |  | 500 |  | N | N | 0 | 0 | 0 |  | 501 |  | N | N | N |  |  | Y | Y |  |  | BT180180 | H
B75218 | 2023-02-14 | 2 | A |  | 14 | A | SM45C | 탄소강 | SM45C | BM#2 | 1629 | 43 | 1621 | 1526 | 34 | 6500 |  | 1 | 0.42 | 15 |  | -2.53 | 1546 | 1607 | 0 | 24 | 0 | 33 | 75 | 62 | Y |  | 2023-02-14 08:25 | 53 | 1094 | 25 | 25 | 27 | 29 | 30 | 31 | 30 | 29 | 28 | 28 | 27 | 26 | 25 | 24 | 28 | 31 | 24 | 25 | -0.17 | Y | 40 | Y | -0.2 | [7 empty] | Y | Y | Y | Y | 180 | 0.45 | 65 | 83683 | 93941 | 1359 | 16800 | 01 | 2 |  | 2023-02-14 08:30 | 1546 | 100 |  | 19 |  | 전기로 지연11%이상감속 304~5 403~5 이상공정등록 및 생관통보 | [14 empty] | 90.27 | 100 | 0 | 0 | 0 |  | 650 | 400 | N | N | 0 | 0 | 0 |  | 650 | 400 | N | N | N | [6 empty] | RB240.00 | C
A75935 | 2023-02-14 | 1 | A |  | 20 | A | AE1055LS | 탄소강 | G-AE1055LS | BM#1 | 1618 | 50 | 1605 | 1561 | 35 | 5800 |  | 3 | 0.16 | 25 |  | -1.43 | 1561 | 1605 | 0 | 236.86 |  | 16 | 11 | 52 | Y |  | 2023-02-14 09:16 | 77 | 1093 | 32 | 35 | 38 | 40 | 41 | 40 | 40 | 39 | 39 | 39 | 38 | 37 |  | 37 | 38 | 41 | 37 | 40 | -0.11 | Y | 35 | Y | -0.2 | [8 empty] | N | N | Y | 210 | 0.52 | 58 | 101520 | 97015 | 6985 | 13980 | 02 | 2 |  | 2023-02-14 09:24 | 1561 | 114 |  | 20 | [16 empty] | 203.24 | 100 | 0 | 0 | 0 |  | 500 |  | N | N | 0 | 0 | 0 |  | 501 |  | N | N | N |  |  | Y |  |  |  | BT180180 | H
B75219 | 2023-02-14 | 2 | A |  | 15 | A | SM45C | 탄소강 | SM45C | BM#2 | 1585 | 43 | 1625 | 1556 | 33 | 5600 |  | 1 | 0.46 | 15 |  | -2.01 | 1545 | 1597 | 0 | 14.16 | 0 | 32 | 59 | 61 | Y |  | 2023-02-14 09:32 | 52 | 1096 | 23 | 25 | 28 | 30 | 31 | 31 | 30 | 29 | 28 | 27 | 26 | 24 | 24 | 24 | 28 | 31 | 24 | 0 | -0.17 | Y | 40 | Y | 0 | [7 empty] | N | Y | Y | N | 170 | 0.44 | 68 | 93335 | 93870 | 130 | 15100 | 01 | 2 |  | 2023-02-14 09:34 | 1545 | 104 |  | 18 |  | *전공정 요청 11%이상감속주입 303~6 402~5 이상공정등록 및 생관통보 | [14 empty] | 100.69 | 100 | 0 | 0 | 0 |  | 650 | 400 | N | N | 0 | 0 | 0 |  | 650 | 400 | N | N | N | [6 empty] | SB180180 | C
A75936 | 2023-02-14 | 1 | A |  | 21 | A | AE1055LS | 탄소강 | G-AE1055LS | BM#1 | 1640 | 40 | 1593 | 1564 | 25 | 4200 |  | 3 | 0.16 | 25 |  | 0 | 1593 | 1593 | 0 | 173.94 |  | 31 | 9 | 60 | Y |  | 2023-02-14 10:01 | 109 | 1095 | 36 | 33 | 33 | 33 | 32 | 31 | 31 | 30 | 30 | 30 | 30 | 30 |  | 30 | 32 | 33 | 30 | 33 | -0.06 |  | 45 | Y | 0 | [8 empty] | N | N | Y | 210 | 0.52 | 56 | 84600 | 93194 | 7006 | 15280 | 02 | 2 |  | 2023-02-14 10:10 | 1593 | 107 |  | 35 | [16 empty] | 8460000 | 100 | 0 | 0 | 0 |  | 500 |  | N | N | 0 | 0 | 0 |  | 501 |  | N | N | N |  |  | Y |  |  |  | BT180180 | H
B75220 | 2023-02-14 | 2 | A | TUNDISH교체전 | 16 | A | SM45C | 탄소강 | SM45C | BM#2 | 1632 | 53 | 1609 | 1574 | 32 | 5200 |  | 3 | 0.17 | 15 |  | -2.55 | 1559 | 1609 | 0 | 157.04 |  | 29 | 77 | 68 | Y |  | 2023-02-14 10:34 | 66 | 1097 | 21 | 21 | 25 | 29 | 33 | 35 | 36 | 36 | 36 | 36 | 35 | 34 | 33 | 31 | 32 | 36 | 31 | 36 | -0.1 | Y | 50 | Y | -0.2 | [7 empty] | N | N | N | N | 220 | 0.4 | 77 | 92850 | 99229 | 1821 | 2300 | 01 | 2 |  | 2023-02-14 10:44 | 1559 | 108 |  | 25 |  | *전공정 요청 11%이상감속주입 이상공정등록 및 생관통보 | 51EB4F89233C41C29ED8BC6CD427BFAE | 81A07D7433C24E1B872B47D61D668EB3 | 9EB86DF1B4EC4BA28FEFF49ABE346527 | [11 empty] | 9285000 | 100 | 0 | 2775 | 0 |  | 650 | 400 | N | N | 0 | 3404 | 0 |  | 650 | 400 | N | N | N | [6 empty] | SB100100 | C
A75937 | 2023-02-14 | 1 | A |  | 22 | A | AE1055LS | 탄소강 | G-AE1055LS | BM#1 | 1611 | 44 | 1588 | 1565 | 32 | 5500 |  | 3 | 0.16 | 26 |  | -1.25 | 1550 | 1588 | 0 | 244.39 |  | 30 | 10 | 54 | Y |  | 2023-02-14 11:22 | 66 | 1094 | 29 | 28 | 34 | 36 | 36 | 36 | 35 | 34 | 33 | 32 | 31 | 30 | 30 | 29 | 33 | 36 | 29 | 36 | -0.14 | Y | 50 | Y | -0.2 | [8 empty] | N | N | Y | 200 | 0.48 | 68 | 101520 | 101735 | 6315 | 15150 | 02 | 2 |  | 2023-02-14 11:30 | 1550 | 102 |  | 11 | [16 empty] | 93.39 | 100 | 0 | 0 | 0 |  | 500 |  | N | N | 0 | 0 | 0 |  | 501 |  | N | N | N |  |  | Y |  |  |  | BT180180 | C
A75938 | 2023-02-14 | 1 | A |  | 23 | A | AE1055LS | 탄소강 | G-AE1055LS | BM#1 | 1646 | 59 | 1589 | 1587 | 28 | 4400 |  | 3 | 0.16 | 25 |  | -1 | 1559 | 1589 | 0 | 325.28 |  | 37 | 48 | 67 | Y |  | 2023-02-14 12:33 | 75 | 1091 | 28 | 30 | 42 | 46 | 47 | 47 | 46 | 45 | 44 | 44 | 43 | 43 | 42 | 42 | 43 | 47 | 42 | 0 | -0.12 | Y | 40 | Y | -0.2 | [8 empty] | N | N | Y | 190 | 0.49 | 60 | 101520 | 93958 | 6992 | 15290 | 02 | 2 |  | 2023-02-14 12:39 | 1559 | 105 |  | 9 | [16 empty] | 10152000 | 100 | 0 | 0 | 0 |  | 500 |  | N | N | 0 | 0 | 0 |  | 501 |  | N | N | N |  |  | Y |  |  |  | BT180180 | H
B75221 | 2023-02-14 | 2 | A | TUNDISH교체 | 1 | A | SM35CH | 탄소강 | B | BM#2 | 1627 | 61 | 1640 | 1572 | 39 | 7000 |  | 3 | 0.17 | 20 |  | -1.64 | 1600 | 1640 | 0 | 132.84 |  | 1 | 88 | 73 | Y |  | 2023-02-14 11:56 | 99 | 1094 | -327 | 6 | 35 | 33 | 39 | 40 | 42 | 44 | 46 | 46 | 47 | 48 | 48 | 48 | 42 | 48 | 48 | 48 | 0 |  | 10 | Y | 0 |  | 1.38 | 1.38 |  |  |  |  | N | N | N | N | 220 | 0.39 | 69 | 84610 | 92633 | 4317 | 15200 | 11 | 1 |  | 2023-02-14 12:06 | 1600 | 133 |  | 45 |  | * T/D FLUX 용탕부: 120 KG / 유탕부: 10KG 투입. *STR#2 T/D 6T에 스토퍼 컨트롤 안되 헤드부 500MM추가절단 요청 *전공정 요청 20%이상감속주입 이상공정등록 및 생관통보 | 089E03D7CD19404E975922D1D4513E05 | [13 empty] | 8461000 | 100 | 1000 | 0 | 0 |  | 650 | 400 | Y | N | 1500 | 0 | 0 |  | 650 | 400 | Y | N | N | [6 empty] | BT180180 | C
A75939 | 2023-02-14 | 1 | B |  | 24 | A | AE1055LS | 탄소강 | G-AE1055LS | BM#1 | 1617 | 40 | 1606 | 1562 | 29 | 4800 |  | 3 | 0.16 | 25 |  | -1.66 | 1556 | 1606 | 0 | 292.45 |  | 16 | 12 | 68 | Y |  | 2023-02-14 13:26 | 72 | 1093 | 42 | 39 | 41 | 40 | 39 | 38 | 38 | 37 | 37 | 36 | 36 | 36 | 36 | 36 | 38 | 41 | 36 | 36 | -0.1 |  | 50 | Y | 0 | [8 empty] | N | N | Y | 180 | 0.48 | 61 | 101520 | 93606 | 6694 | 15600 | 02 | 2 |  | 2023-02-14 13:34 | 1556 | 107 |  | 17 | [16 empty] | 100.91 | 100 | 0 | 0 | 0 |  | 500 |  | N | N | 0 | 0 | 0 |  | 501 |  | N | N | N |  |  | Y |  |  |  | BT180180 | H
B75222 | 2023-02-14 | 2 | B | 연주종료 | 2 | A | SM35CH | 탄소강 | B | BM#2 | 1610 | 51 | 1617 | 1521 | 45 | 7500 |  | 1 | 0.49 | 16 |  | -2.51 | 1552 | 1618 | 0 | 16.58 | 0 | 33 | 76 | 78 | Y |  | 2023-02-14 13:20 | 51 | 1094 | 46 | 36 | 31 | 23 | 20 | 18 | 14 | 13 | 11 | 12 | 12 | 11 | 10 | 10 | 19 | 31 | 10 | 0 | -0.42 |  | 50 | Y | -0.2 | [7 empty] | N | N | N | N | 220 | 0.47 | 63 | 122821 | 92692 | -42 | 4500 | 11 | 1 |  | 2023-02-14 13:23 | 1552 | 125 |  | 31 |  | * 전공정 요청으로 감속주입 0.40 이상공정 등록 및 생관통보 ID: 301~303,401~404 * STR#1기 프리징 발생하여 작업종료 : 15시 11분 2기 작업종료 : 15시 38분 * 정상적인 램핑다운 하지 못해 추가절단 500 * B75223 L/D 강제개공으로 ID:306,406 | A97F4C1F72FC440180F9348293AA80EF |  |  |  |  | C8748EF9F4D44EC098B9FDCE60C9B253 | 85F0A8D4048F4F77BBC8CE73C8DCA144 |  |  | 454298342BE547569822886B3629A2A1 | F18EC564C54343E593587797DDFDDEA7 |  |  |  | 136.47 | 100 | 0 | 3600 | 0 |  | 651 | 400 | Y | N | 0 | 3600 | 0 |  | 650 | 400 | Y | N | N | [6 empty] | BT180180 | C
A75940 | 2023-02-14 | 1 | B |  | 25 | A | AE1055LS | 탄소강 | G-AE1055LS | BM#1 | 1604 | 43 | 1587 | 1539 | 31 | 5000 |  | 3 | 0.15 | 25 |  | -1.41 | 1545 | 1587 | 0 | 232.31 |  | 31 | 10 | 73 | Y |  | 2023-02-14 14:27 | 61 | 1096 | 35 | 33 | 33 | 31 | 31 | 30 | 28 | 27 | 27 | 26 | 25 | 23 | 24 | 25 | 28 | 33 | 23 | 0 | -0.22 | Y | 45 | Y | 0.2 | [8 empty] | N | N | Y | 170 | 0.48 | 66 | 101520 | 98951 | 5199 | 14200 | 02 | 2 |  | 2023-02-14 14:37 | 1545 | 105 |  | 19 | [16 empty] | 95.91 | 100 | 0 | 0 | 0 |  | 500 |  | N | N | 0 | 0 | 0 |  | 501 |  | N | N | N |  |  | Y |  |  |  | BT180180 | H
A75941 | 2023-02-14 | 1 | B |  | 26 | A | AE1055LS | 탄소강 | G-AE1055LS | BM#1 | 1618 | 33 | 1592 | 1560 | 25 | 4200 |  | 3 | 0.16 | 25 |  | -1.26 | 1554 | 1592 | 0 | 264.94 |  | 30 | 11 | 74 | Y |  | 2023-02-14 15:25 | 70 | 1097 | 23 | 23 | 28 | 31 | 33 | 33 | 33 | 33 | 32 | 31 | 31 | 31 | 31 | 31 | 31 | 33 | 31 | 33 | -0.05 | Y | 40 | Y | 0 | [8 empty] | N | N | Y | 170 | 0.48 | 60 | 84600 | 91326 | 8324 | 14600 | 02 | 2 |  | 2023-02-14 15:36 | 1554 | 108 |  | 28 |  | *전공정 요청 L/D잔강 10TON 이월 | [14 empty] | 83.47 | 100 | 0 | 0 | 0 |  | 500 |  | N | N | 0 | 0 | 0 |  | 501 |  | N | N | N |  |  | Y |  |  |  | BT180180 | H
A75942 | 2023-02-14 | 1 | B |  | 27 | A | AE1055LS | 탄소강 | G-AE1055LS | BM#1 | 1620 | 43 | 1595 | 1533 | 36 | 7100 |  | 3 | 0.16 | 25 |  | -1.09 | 1562 | 1595 | 0 | 212.26 |  | 19 | 48 | 8532 | Y |  | 2023-02-14 16:44 | 78 | 1110 | -149 | -7 | 33 | 37 | 39 | 39 | 38 | 37 | 36 | 36 | 35 | 35 | 35 | 34 | 29 | 39 | 34 | 35 | -0.11 | Y | 45 | Y | -0.2 | [8 empty] | N | N | Y | 210 | 0.52 | 63 | 101520 | 102335 | 5215 | 14600 | 02 | 2 |  | 2023-02-14 16:51 | 1562 | 93 |  | 10 | [16 empty] | 92.88 | 100 | 0 | 0 | 0 |  | 500 |  | N | N | 0 | 0 | 0 |  | 501 |  | N | N | N |  |  | Y |  |  |  | BT180180 | H
B75225 | 2023-02-14 | 2 | B |  | 28 | B | AE1055LS | 탄소강 | G-AE1055LS | BM#1 | 1651 | 61 | 1627 | 1588 | 49 | 14800 |  | 3 | 0.19 | 25 |  | -0.96 | 1569 | 1598 | 0 | 211.84 |  | 1 | 89 | 81 | Y |  | 2023-02-14 17:24 | 85 | 1093 | 33 | 36 | 41 | 43 | 44 | 44 | 44 | 44 | 43 | 43 | 42 | 42 | 42 | 42 | 42 | 44 | 42 | 44 | -0.05 | Y | 40 | Y | 0 | [8 empty] | N | N | Y | 210 | 0.52 | 60 | 101520 | 100983 | 4567 | 14000 | 02 | 2 |  | 2023-02-14 17:31 | 1569 | 142 |  | 34 |  | *L/D 잔강 8ton에 슬러그 유입됨-이상재등록 | [14 empty] | 93.91 | 100 | 0 | 0 | 0 |  | 500 |  | N | N | 0 | 0 | 0 |  | 501 |  | N | N | N |  |  | N |  |  |  | BT180180 | H
A75943 | 2023-02-14 | 1 | B |  | 29 | A | AE1055LS | 탄소강 | G-AE1055LS | BM#1 | 1586 | 59 | 1588 | 1550 | 34 | 10900 |  | 3 | 0.18 | 25 |  | -1.15 | 1554 | 1588 | 0 | 256.73 |  | 16 | 13 | 106 | Y |  | 2023-02-14 18:35 | 70 | 1098 | 41 | 40 | 36 | 34 | 32 | 31 | 30 | 28 | 28 | 28 | 27 | 27 | 28 | 28 | 31 | 36 | 27 | 28 | -0.2 |  | 45 | Y | 0.2 | [8 empty] | N | N | Y | 200 | 0.52 | 56 | 84600 | 91952 | 5048 | 15100 | 02 | 2 |  | 2023-02-14 18:43 | 1554 | 127 |  | 24 | [16 empty] | 85.5 | 100 | 0 | 0 | 0 |  | 500 |  | N | N | 0 | 0 | 0 |  | 501 |  | N | N | N |  |  | Y |  |  |  | BT180180 | H
A75944 | 2023-02-14 | 1 | B |  | 30 | A | AE1055LS | 탄소강 | G-AE1055LS | BM#1 | 1597 | 46 | 1597 | 1555 | 36 | 6100 |  | 3 | 0.18 | 25 |  | -1.21 | 1561 | 1597 | 0 | 214.85 |  | 31 | 11 | 118 | Y |  | 2023-02-14 19:32 | 77 | 1093 | 27 | 29 | 36 | 38 | 39 | 39 | 38 | 37 | 35 | 34 | 34 | 34 | 33 | 31 | 35 | 39 | 31 | 34 | -0.16 | Y | 50 | Y | -0.2 | [8 empty] | N | N | Y | 190 | 0.44 | 71 | 101520 | 97072 | 4978 | 15900 | 02 | 2 |  | 2023-02-14 19:39 | 1561 | 109 |  | 24 |  | *전기로 적극교체 작업지연 20%이상 감속주입 ID:102~106.202~206 | [14 empty] | 97.52 | 100 | 0 | 0 | 0 |  | 500 |  | N | N | 0 | 0 | 0 |  | 501 |  | N | N | N |  |  | Y |  |  |  | BT180180 | H
B75224 | 2023-02-14 | 2 | B | 연주시작 | 1 | A | SM35CH | 탄소강 | B | BM#2 | 1623 | 25 | 1670 | 1596 | 16 | 23300 |  | 1 | 0.56 | 17 |  | -2.24 | 1586 | 1649 | 0 | 28.96 | 0 | 29 | 78 |  | Y |  | 2023-02-14 20:39 | 85 | 1099 | -312 | -318 | 35 | 32 | 35 | 41 | 45 | 47 | 48 | 49 | 49 | 49 | 49 | 48 | 45 | 49 | 48 | 49 | -0.05 |  | 20 | Y | -0.2 |  | 2.44 | 2.44 |  |  |  |  | N | N | N | N | 220 | 0.47 | 62 | 84610 | 99000 | -500 | 15300 | 18 | 2 |  | 2023-02-14 20:45 | 1586 | 395 |  | 15 |  | * T/D FLUX 용탕부: 120 KG / 유탕부: 10KG 투입. * 연주시작 : 20시 57분 * EDGE HEATER 코일 건조로 미적용. |  | 68FCDC55F9A14E078F0A62F3E2FB9211 | 34F7D0EA47DD48F1AF83267104344B6C | [11 empty] | 86.56 | 100 | 1052 | 0 | 0 |  | 650 | 400 | N | N | 1021 | 0 | 0 |  | 650 | 400 | N | N | N | [6 empty] | BT180180 | H
A75945 | 2023-02-14 | 1 | D | 유사강종연연주 | 31 | A | G-AE1055LST | 탄소강 | G-AE1055LS | BM#1 | 1602 | 43 | 1594 | 1526 | 26 | 5400 |  | 3 | 0.19 | 25 |  | -1.51 | 1549 | 1594 | 0 | 215.99 |  | 19 | 49 | 64 | Y |  | 2023-02-14 20:35 | 65 | 1099 | 32 | 30 | 26 | 25 | 25 | 25 | 25 | 24 | 23 | 22 | 21 | 22 | 22 | 21 | 24 | 26 | 21 | 25 | -0.09 | Y | 55 | Y | -0.2 | [8 empty] | N | N | Y | 180 | 0.46 | 64 | 101520 | 91965 | 4735 | 15500 | 02 | 2 |  | 2023-02-14 20:43 | 1549 | 115 |  | 34 |  | *전공정 작업지연 감속주입(20%이상) ID:104~106 .204~206 . | [14 empty] | 102.6 | 100 | 0 | 0 | 0 |  | 500 |  | N | N | 0 | 0 | 0 |  | 501 |  | N | N | N |  |  | Y |  |  |  | BT180180 | H
B75223 | 2023-02-14 | 2 | D | 연주종료 | 2 | A | SM35CH | 탄소강 | B | BM#2 | 1634 | 37 | 1675 | 1523 | 19 | 19000 |  | 1 | 0.52 | 16 |  | -3.02 | 1565 | 1644 | 0 | 22.41 | 0 | 32 | 60 |  | Y |  | 2023-02-14 21:21 | 64 | 1098 | 5 | -3 | 9 | 10 | 10 | 6 | 46 | 39 | 33 | 28 | 24 | 22 | 20 | 14 | 24 | 33 | 14 | 0 | -0.42 |  | 45 | Y | -0.2 | [7 empty] | N | N | N | N | 220 | 0.41 | 55 | 67688 | 70180 | 4420 | 2000 | 18 | 2 |  | 2023-02-14 21:24 | 1565 | 544 |  | 36 |  | * 연주종료 : 23 : 06 (램핑다운 중 프리징 발생) * EDGE HEATER 코일 건조로 미적용. * 전공정 요청으로 20%이상 감속주입, 이상공정 등록 및 생관통보 | 316041270B0440929FFA9C9661EE17D8 | [5 empty] | 7A93C36814054F95AD57FA7C06722E9E | 81794AFA929E40EE91372012E69E7F9B |  |  | 30A8415E937949D2B06E9A17A2EA01A0 | DF6A8CDA347A486DABCC5CB2FA1E70B6 |  |  | 93.62 | 100 | 0 | 3830 | 0 |  | 651 | 400 | N | N | 0 | 3230 | 0 |  | 650 | 400 | N | N | N | [6 empty] | BT180180 | H
B75226 | 2023-02-14 | 2 | D |  | 32 | A | G-AE1055LST | 탄소강 | G-AE1055LS | BM#1 | 1637 | 48 | 1612 | 1538 | 25 | 5100 |  | 3 | 0.19 | 25 |  | -1.18 | 1576 | 1612 | 0 | 283.27 |  | 29 | 79 | -186 | Y |  | 2023-02-14 21:36 | 92 | 1090 | 21 | 23 | 33 | 43 | 48 | 50 | 51 | 51 | 51 | 51 | 51 | 51 | 51 | 51 | 47 | 51 | 50 | 51 | -0.03 | Y | 40 | Y | 0.2 | [8 empty] | N | N | Y | 170 | 0.41 | 75 | 101520 | 96953 | 2747 | 15500 | 02 | 2 |  | 2023-02-14 21:44 | 1576 | 193 |  | 38 |  | *전공정 작업지연 감속주입(20%이상) *전공정요청 L/D잔강 미이월 | [5 empty] | 0272ABF6D37E4897B282CDA963665EF5 | 727B0D40BCF246D79EDBEE5CC3CFEB76 | 0DBB6F9C2D9E4810B913E0DEC9038792 |  | D0CEA420DA584909BA6261E8A84DD856 | 46F054DFF3C143E6ACD26D1501BCE8A5 | 510902D623F34C07BE11C4C8602E75A3 |  |  | 100.61 | 100 | 0 | 0 | 0 |  | 500 |  | N | N | 0 | 0 | 0 |  | 501 |  | N | N | N |  |  | N |  |  |  | BT180180 | H
A75946 | 2023-02-14 | 1 | D |  | 33 | A | G-AE1055LST | 탄소강 | G-AE1055LS | BM#1 | 1600 | 46 | 1595 | 1525 | 35 | 6700 |  | 3 | 0.15 | 25 |  | -1.72 | 1543 | 1595 | 0 | 180.42 |  | 6 | 1 | 11718 | Y |  | 2023-02-14 23:07 | 59 | 1099 | 49 | 41 | 36 | 29 | 26 | 21 | 17 | 12 | 9 | 7 | 5 | 3 | 2 | 2 | 18 | 36 | 2 | 0 | -0.57 |  | 60 | Y | 0 |  |  |  | 1.06 |  |  |  |  | N | N | Y | 170 | 0.43 | 70 | 84600 | 93230 | 1870 | 14000 | 02 | 2 |  | 2023-02-14 23:16 | 1543 | 107 |  | 23 |  | *전공정 작업지연,감속주입(20%이상) *대보수래들 *전공정요청 L/D잔강 미이월 | [14 empty] | 8460000 | 100 | 0 | 0 | 0 |  | 500 |  | N | N | 0 | 0 | 0 |  | 501 |  | N | N | N |  |  | N |  |  |  | BT180180 | H
A75947 | 2023-02-14 | 1 | D |  | 34 | B | G-AE1055LST | 탄소강 | G-AE1055LS | BM#1 | 1599 | 42 | 1605 | 1533 | 28 | 5800 |  | 3 | 0.16 | 25 |  | -2.05 | 1547 | 1605 | 0 | 148.34 |  | 31 | 12 | 98 | Y |  | 2023-02-15 00:32 | 63 | 1098 | 0 | 13 | 26 | 31 | 33 | 33 | 32 | 32 | 31 | 30 | 30 |  |  | 30 | 27 | 33 | 30 | 0 | -0.1 | Y | 30 | Y | 0 | [8 empty] | N | N | Y | 210 | 0.52 | 52 | 84600 | 87627 | 6973 | 15000 | 02 | 2 |  | 2023-02-15 00:39 | 1547 | 85 |  | 10 | [16 empty] | 8460000 | 100 | 0 | 0 | 0 |  | 500 |  | N | N | 0 | 0 | 0 |  | 501 |  | N | N | N |  |  | Y |  |  |  | BT180180 | H
B75229 | 2023-02-14 | 2 | D |  | 35 | A | G-AE1055LST | 탄소강 | G-AE1055LS | BM#1 | 1593 | 71 | 1601 | 1545 | 38 | 6300 |  | 3 | 0.16 | 25 |  | -1.38 | 1559 | 1601 | 0 | 1237 |  | 32 | 62 | 59 | Y |  | 2023-02-15 01:07 | 75 | 1095 | 28 | 32 | 36 | 39 | 40 | 40 | 40 | 40 | 39 | 39 | 38 | 38 |  | 38 | 38 | 40 | 38 | 40 | -0.06 | Y | 35 | Y | 0 | [8 empty] | N | N | Y | 200 | 0.52 | 57 | 101520 | 94882 | 6968 | 15400 | 02 | 2 |  | 2023-02-15 01:16 | 1559 | 134 |  | 29 | [16 empty] | 10152000 | 100 | 0 | 0 | 0 |  | 500 |  | N | N | 0 | 0 | 0 |  | 501 |  | N | N | N |  |  | Y |  |  |  | BT180180 | H
B75230 | 2023-02-14 | 2 | D |  | 36 | A | G-AE1055LST | 탄소강 | G-AE1055LS | BM#1 | 1575 | 43 | 1599 | 1551 | 32 | 5300 |  | 3 | 0.15 | 25 |  | -1.61 | 1551 | 1599 | 0 | 178.04 |  | 30 | 13 | 71 | Y |  | 2023-02-15 01:58 | 67 | 1099 | 37 | 36 | 32 | 29 | 27 | 26 | 25 | 25 | 24 | 23 | 23 | 23 |  | 23 | 27 | 32 | 23 | 23 | -0.2 |  | 45 | Y | 0 | [8 empty] | N | N | Y | 190 | 0.52 | 56 | 101520 | 91668 | 4432 | 15500 | 02 | 2 |  | 2023-02-15 02:07 | 1551 | 117 |  | 36 | [16 empty] | 102.91 | 100 | 0 | 0 | 0 |  | 500 |  | N | N | 0 | 0 | 0 |  | 501 |  | N | N | N |  |  | Y |  |  |  | BT180180 | H
B75228 | 2023-02-14 | 2 | D | 연주시작 | 1 | A | SFMN438VM2 | 합금강 | KFMN443계 | BM#2 | 1571 | 73 | 1691 | 1582 | 45 | 17100 |  | 1 | 0.67 | 21 |  | -2.9 | 1584 | 1691 | 0 | 7.47 | 0 | 16 | 14 |  | Y |  | 2023-02-15 03:04 | 93 | 1090 | -320 | 22 | 44 | 40 | 47 | 52 | 56 | 57 | 57 | 57 | 56 | 56 | 58 | 58 | 52 | 58 | 58 | 57 | 0 |  |  | Y | 0.4 |  | 1.54 | 1.54 |  |  |  |  | N | N | N | M | 210 | 0.44 | 62 | 93099 | 92000 | -1950 | 15600 | 10 | 1 |  | 2023-02-15 03:13 | 1584 | 317 |  | 22 |  | * 연주시작 : 03 : 28 * T/D FLUX 용탕부: 120 KG / 유탕부: 10KG 투입. * EDGE HEATER 코일 건조로 미적용. * 전공정 요청으로 감속주입 0.40 이상공정 등록 및 생관통보 ID : 303~, 403~ |  | 4EC5EBA649A849FB88CE6DF8A15CAE6E | DBAC108F826046FCB29AE04C420F9ADD | [11 empty] | 106.22 | 100 | 1018 | 0 | 0 |  | 650 | 400 | N | N | 1035 | 0 | 0 |  | 650 | 400 | N | N | [7 empty] | RB178.00 | H
B75231 | 2023-02-14 | 2 | D |  | 37 | A | G-AE1055LST | 탄소강 | G-AE1055LS | BM#1 | 1614 | 46 | 1609 | 1556 | 29 | 5300 |  | 3 | 0.15 | 25 |  | -1.55 | 1562 | 1609 | 0 | 189.82 |  | 16 | 15 | -193 | Y |  | 2023-02-15 03:21 | 78 | 1099 | 22 | 31 | 42 | 47 | 48 | 47 | 46 | 46 | 46 | 45 | 42 | 43 | 43 | 43 | 42 | 48 | 42 | 46 | -0.2 | Y | 30 | Y | 0 | [8 empty] | N | N | Y | 180 | 0.48 | 63 | 84600 | 95615 | 3435 | 15200 | 02 | 2 |  | 2023-02-15 03:29 | 1562 | 98 |  | 10 | [16 empty] | 82.46 | 100 | 0 | 0 | 0 |  | 500 |  | N | N | 0 | 0 | 0 |  | 501 |  | N | N | N |  |  | Y |  |  |  | BT180180 | H
B75227 | 2023-02-14 | 2 | D |  | 2 | A | SFMN438VM2 | 합금강 | KFMN443계 | BM#2 | 1598 | 87 | 1662 | 1489 | 52 | 26500 |  | 1 | 0.55 | 19 |  | -2.75 | 1564 | 1642 | 0 | 13.07 | 0 | 33 | 78 |  | Y |  | 2023-02-15 03:55 | 73 | 1087 | -239 | 56 | 48 | 41 | 38 | 35 | 34 | 31 | 30 | 29 | 27 | 26 |  | 26 | 35 | 41 | 26 | 0 | -0.33 |  | 45 | Y | -0.2 |  |  |  | 0.61 |  |  |  | N | N | N | Y | 210 | 0.52 | 60 | 91454 | 98210 | 1440 | 14400 | 10 | 1 |  | 2023-02-15 04:22 | 1564 | 455 |  | 35 |  | * EDGE HEATER 코일 건조로 미적용. | [14 empty] | 94.57 | 100 | 0 | 0 | 0 |  | 651 | 400 | N | N | 0 | 0 | 0 |  | 650 | 400 | N | N | [6 empty] | Y | RB178.00 | H
A75948 | 2023-02-14 | 1 | D |  | 38 | B | G-AE1055LST | 탄소강 | G-AE1055LS | BM#1 | 1618 | 43 | 1601 | 1547 | 31 | 5900 |  | 3 | 0.15 | 25 |  | -1.53 | 1556 | 1601 | 0 | 179.86 |  | 6 | 2 | 119 | Y |  | 2023-02-15 04:12 | 72 | 1087 | 42 | 41 | 36 | 33 | 29 | 28 | 27 | 25 | 23 | 23 | 22 | 20 | 19 | 20 | 27 | 36 | 19 | 0 | -0.34 |  | 50 | Y | 0.2 | [8 empty] | N | N | Y | 170 | 0.48 | 63 | 101520 | 96721 | -150721 | 15400 | 02 | 2 |  | 2023-02-15 04:18 | 1556 | 104 |  | 23 | [16 empty] | 97.9 | 100 | 0 | 0 | 0 |  | 500 |  | N | N | 0 | 0 | 0 |  | 501 |  | N | N | N |  |  | Y |  |  |  | BT180180 | H
B75232 | 2023-02-14 | 2 | A |  | 3 | A | SFMN438VM2 | 합금강 | KFMN443계 | BM#2 | 1544 | 43 | 1650 | 1573 | 39 | 6900 |  | 1 | 0.57 | 19 |  | -2.37 | 1573 | 1640 | 0 | 23.01 | 0 | 33 | 79 | -150 | Y |  | 2023-02-15 04:52 | 82 | 1094 | 23 | 31 | 39 | 44 | 46 | 47 | 47 | 47 | 46 | 45 | 44 | 42 | 39 | 39 | 42 | 47 | 39 | 47 | -0.23 | Y | 35 | Y | -0.6 |  |  |  | 0.896 |  |  |  | N | N | N | Y | 200 | 0.52 | 60 | 99768 | 98064 | 400 | 14800 | 10 | 1 |  | 2023-02-15 04:55 | 1573 | 138 |  | 38 |  | * EDGE HEATER 코일 건조로 미적용. | [14 empty] | 68.95 | 100 | 0 | 0 | 0 |  | 651 | 400 | N | N | 0 | 0 | 0 |  | 650 | 400 | N | N | [7 empty] | RB178.00 | H
A75949 | 2023-02-14 | 1 | A |  | 39 | A | G-AE1055LST | 탄소강 | G-AE1055LS | BM#1 | 1581 | 45 | 1592 | 1531 | 33 | 6200 |  | 3 | 0.15 | 25 |  | 0 | 1592 | 1592 | 0 | 181.85 |  | 31 | 13 | 116 | Y |  | 2023-02-15 05:19 | 108 | 1080 | 18 | 18 | 26 | 30 | 31 | 32 | 31 | 29 | 28 | 27 | 26 | 27 | 26 | 26 | 27 | 32 | 26 | 26 | -0.15 | Y | 40 | Y | 0 | [8 empty] | N | N | Y | 210 | 0.48 | 65 | 101520 | 98827 | 6273 | 15310 | 02 | 2 |  | 2023-02-15 05:27 | 1592 | 104 |  | 20 | [16 empty] | 95.95 | 100 | 0 | 0 | 0 |  | 500 |  | N | N | 0 | 0 | 0 |  | 501 |  | N | N | N |  |  | Y |  |  |  | BT180180 | H
B75233 | 2023-02-14 | 2 | A |  | 4 | A | SFMN438VM2 | 합금강 | KFMN443계 | BM#2 | 1600 | 44 | 1653 | 1558 | 41 | 8100 |  | 1 | 0.47 | 18 |  | -2.4 | 1574 | 1643 | 0 | 15.87 | 0 | 32 | 63 | 82 | Y |  | 2023-02-15 06:03 | 83 | 1097 | 38 | 41 | 44 | 47 | 48 | 48 | 47 | 46 | 46 | 43 | 41 | 40 | 37 | 33 | 44 | 48 | 33 | 0 | -0.33 | Y | 45 | Y | -0.8 |  |  |  | 1.172 |  |  |  | N | N | N | Y | 190 | 0.49 | 65 | 101190 | 97612 | 1200 | 15600 | 10 | 1 |  | 2023-02-15 06:10 | 1574 | 134 |  | 28 |  | *전공정 요청 20% 이상 감속주입 (전기로 작업지연) 304~306 ,404~406 | [14 empty] | 105.41 | 100 | 0 | 0 | 0 |  | 651 | 400 | Y | N | 0 | 0 | 0 |  | 650 | 400 | Y | N | [7 empty] | RB178.00 | H
A75950 | 2023-02-14 | 1 | A | TUNDISH교체전 | 40 | A | G-AE1055LST | 탄소강 | G-AE1055LS | BM#1 | 1635 | 40 | 1595 | 1572 | 24 | 4000 |  | 3 | 0.16 | 25 |  | -1.35 | 1554 | 1595 | 0 | 169.22 |  | 30 | 14 | 75 | Y |  | 2023-02-15 06:17 | 70 | 1099 | 26 | 28 | 31 | 33 | 34 | 34 | 33 | 33 | 32 | 32 | 31 | 31 | 30 | 30 | 31 | 34 | 30 | 33 | -0.1 | Y | 40 | Y | -0.2 | [8 empty] | N | N | M | 200 | 0.48 | 62 | 84355 | 95430 | 6070 | 2000 | 02 | 2 |  | 2023-02-15 06:28 | 1554 | 107 |  | 28 |  | *교체컴파운드 램핑다운 시간 미준수 14분 50초 TAIL 추가절단 | 7D40FA5F0AA14524A05D96AEADF9E868 | 5661C27F700941E3831AD20F5992664E | [12 empty] | 82.34 | 100 | 0 | 4000 | 0 |  | 500 |  | N | N | 0 | 4000 | 0 |  | 501 |  | N | N | N |  |  | Y |  |  |  | BT180180 | H
B75234 | 2023-02-14 | 2 | A |  | 5 | A | SFMN438VM2 | 합금강 | KFMN443계 | BM#2 | 1548 | 48 | 1640 | 1538 | 45 | 8300 |  | 1 | 0.56 | 18 |  | -2.43 | 1563 | 1644 | 0 | 22.75 | 0 | 16 | 16 | 36 | Y |  | 2023-02-15 07:09 | 72 | 1098 | 30 | 31 | 36 | 39 | 43 | 43 | 45 | 45 | 45 | 45 | 45 | 44 | 43 | 43 | 42 | 45 | 43 | 45 | -0.05 | Y | 35 | Y | 0 |  |  |  | 1.295 |  |  |  | N | N | N | Y | 180 | 0.48 | 66 | 100242 | 101656 | -756 | 14800 | 10 | 1 |  | 2023-02-15 07:33 | 1563 | 136 |  | 29 |  | *전공정 요청 20%이상감속주입 301 401 이상공정등록 및 생관통보 | [14 empty] | 101.1 | 100 | 0 | 0 | 0 |  | 651 | 400 | Y | N | 0 | 0 | 0 |  | 650 | 400 | Y | N | [7 empty] | RB178.00 | H
A75951 | 2023-02-15 | 1 | A | TUNDISH교체 | 1 | A | P-AE1055LSM | 탄소강 | G-AE1055LS | BM#1 | 1623 | 46 | 1616 | 1539 | 39 | 6600 |  | 3 | 0.16 | 25 |  | -1.42 | 1573 | 1616 | 0 | 178.39 |  | 29 | 81 | 68 | Y |  | 2023-02-15 07:30 | 89 | 1091 | -379 | 10 | 19 | 19 | 26 | 29 | 32 | 34 | 35 | 36 | 37 | 37 | 38 | 38 | 31 | 38 | 38 | 0 | 0 |  |  | Y | 0.2 |  | 2.5 | 2.5 | 1.93 |  |  |  |  | N | N | M | 210 | 0.5 | 60 | 101532 | 95617 | 9983 | 14610 | 13 | 1 |  | 2023-02-15 07:39 | 1573 | 126 |  | 40 |  | *FLUX 220KG/10KG *첫Heat 수소측정치 OVER되어 이상재 등록및 생관통보-ID:101.102.201.202 | [14 empty] | 96.56 | 100 | 1500 | 0 | 0 |  | 500 |  | N | N | 1500 | 0 | 0 |  | 501 |  | N | N | N |  |  | Y |  |  |  | BT180180 | H
B75235 | 2023-02-15 | 2 | A |  | 6 | A | SFMN438VM2 | 합금강 | KFMN443계 | BM#2 | 1580 | 45 | 1653 | 1543 | 39 | 7400 |  | 1 | 0.5 | 18 |  | -3.14 | 1563 | 1638 | 0 | 24.4 | 0 | 19 | 51 | 34 | Y |  | 2023-02-15 08:15 | 72 | 1097 | 40 | 40 | 39 | 39 | 40 | 39 | 39 | 38 | 38 | 37 | 37 | 35 |  | 35 | 38 | 40 | 35 | 40 | -0.14 | Y | 35 | Y | -0.4 |  |  |  | 1.404 |  |  |  | N | N | N | Y | 170 | 0.5 | 60 | 101190 | 94986 | 414 | 15500 | 10 | 1 |  | 2023-02-15 08:12 | 1563 | 141 |  | 31 |  | 전공정 요청 20%이상감속주입 304~6 404~6 이상공정등록 및 생관통보 | [14 empty] | 107.76 | 100 | 0 | 0 | 0 |  | 651 | 400 | Y | N | 0 | 0 | 0 |  | 650 | 400 | Y | N | [7 empty] | RB178.00 | H
A75952 | 2023-02-15 | 1 | A |  | 2 | A | P-AE1055LSM | 탄소강 | G-AE1055LS | BM#1 | 1611 | 40 | 1596 | 1535 | 33 | 5600 |  | 3 | 0.16 | 26 |  | -1.36 | 1554 | 1596 | 0 | 217.53 |  | 6 | 3 | 70 | Y |  | 2023-02-15 08:29 | 70 | 1098 | 37 | 29 | 25 | 23 | 22 | 21 | 20 | 20 | 20 | 21 |  |  |  | 21 | 23 | 25 | 20 | 20 | -0.14 |  | 35 | Y | 0.2 | [8 empty] | N | N | Y | 200 | 0.52 | 52 | 84610 | 85930 | 6320 | 14770 | 13 | 1 |  | 2023-02-15 08:38 | 1554 | 125 |  | 43 | [16 empty] | 91.08 | 100 | 0 | 0 | 0 |  | 500 |  | N | N | 0 | 0 | 0 |  | 501 |  | N | N | N |  |  | Y |  |  |  | BT180180 | H
B75236 | 2023-02-15 | 2 | A |  | 7 | A | SFMN438VM2 | 합금강 | KFMN443계 | BM#2 | 1602 | 43 | 1647 | 1561 | 38 | 7000 |  | 1 | 0.5 | 18 |  | -2.91 | 1566 | 1637 | 0 | 19.39 | 0 | 33 | 80 | 50 | Y |  | 2023-02-15 09:23 | 75 | 1094 | 32 | 35 | 38 | 41 | 43 | 44 | 43 | 42 | 42 | 41 | 40 | 39 | 38 | 37 | 40 | 44 | 37 | 0 | -0.14 | Y | 50 | Y | 0 |  |  |  | 0.954 |  |  |  | N | N | N | Y | 170 | 0.4 | 77 | 102612 | 97550 | 1650 | 16200 | 10 | 1 |  | 2023-02-15 09:20 | 1566 | 115 |  | 24 |  | *전공정 요청 20%이상 감속주입 이상공정등록 및 생관통보 | [14 empty] | 106.33 | 100 | 0 | 0 | 0 |  | 651 | 400 | Y | N | 0 | 0 | 0 |  | 650 | 400 | Y | N | [7 empty] | RB178.00 | H
A75953 | 2023-02-15 | 1 | A |  | 3 | A | P-AE1055LSM | 탄소강 | G-AE1055LS | BM#1 | 1624 | 40 | 1595 | 1560 | 31 | 5100 |  | 3 | 0.16 | 26 |  | -1.23 | 1558 | 1595 | 0 | 190.05 |  | 31 | 14 | 59 | Y |  | 2023-02-15 09:32 | 74 | 1094 | 21 | 25 | 29 | 33 | 32 | 32 | 32 | 31 | 31 | 30 | 30 |  |  | 30 | 30 | 33 | 30 | 32 | -0.06 | Y | 40 | Y | 0 | [8 empty] | N | N | Y | 190 | 0.52 | 61 | 84610 | 99314 | 6236 | 14900 | 13 | 1 |  | 2023-02-15 09:50 | 1558 | 109 |  | 33 | [8 empty] | 4DBF248127924C088C36907BA8CB3005 | BD3647A05EE8475CB4B2778C314F5C95 | A32FB60E371042D39DFD9903ED00B2FC |  | DAF6311159614F328CF0B8238D46AD6F | F7C4AC81B13F4B4CB7584874B0A740B6 | FB68CA096AE24BEFBD0E9C9C114BBBE0 |  | 79.6 | 100 | 0 | 0 | 0 |  | 500 |  | N | N | 0 | 0 | 0 |  | 501 |  | N | N | N |  |  | Y |  |  |  | BT180180 | H
B75237 | 2023-02-15 | 2 | A |  | 8 | A | SFMN438VM2 | 합금강 | KFMN443계 | BM#2 | 1613 | 45 | 1647 | 1564 | 38 | 7000 |  | 1 | 0.52 | 19 |  | -2.44 | 1565 | 1632 | 0 | 19.4 | 0 | 32 | 64 | 52 | Y |  | 2023-02-15 10:40 | 74 | 1093 | 34 | 35 | 39 | 41 | 43 | 43 | 43 | 42 | 42 | 42 | 41 | 41 | 40 | 40 | 41 | 43 | 40 | 43 | -0.07 | Y | 40 | Y | -0.2 |  |  |  | 1.087 |  |  |  | N | N | N | Y | 210 | 0.51 | 64 | 99768 | 103402 | -702 | 14900 | 10 | 1 |  | 2023-02-15 10:37 | 1565 | 127 |  | 25 | [16 empty] | 100.57 | 100 | 0 | 0 | 0 |  | 650 | 400 | Y | N | 0 | 0 | 0 |  | 650 | 400 | Y | N | [7 empty] | RB178.00 | H
A75954 | 2023-02-15 | 1 | A |  | 4 | A | P-AE1055LSM | 탄소강 | G-AE1055LS | BM#1 | 1611 | 43 | 1595 | 1570 | 31 | 5200 |  | 3 | 0.15 | 25 |  | -1.57 | 1547 | 1595 | 0 | 208.38 |  | 30 | 15 | 64 | Y |  | 2023-02-15 10:44 | 63 | 1094 | 29 | 29 | 31 | 32 | 31 | 31 | 30 | 29 | 28 | 28 | 27 | 26 | 25 | 25 | 29 | 32 | 25 | 31 | -0.14 | Y | 50 | Y | 0 | [8 empty] | N | N | Y | 180 | 0.48 | 66 | 101532 | 101354 | 6596 | 15040 | 13 | 1 |  | 2023-02-15 10:53 | 1547 | 105 |  | 23 | [16 empty] | 94.58 | 100 | 0 | 0 | 0 |  | 500 |  | N | N | 0 | 0 | 0 |  | 501 |  | N | N | N |  |  | Y |  |  |  | BT180180 | H
B75238 | 2023-02-15 | 2 | A | TUNDISH교체전 | 9 | A | SFMN438VM2 | 합금강 | KFMN443계 | BM#2 | 1566 | 45 | 1644 | 1542 | 42 | 7700 |  | 1 | 0.45 | 20 |  | -2.54 | 1563 | 1638 | 0 | 13.77 | 0 | 29 | 82 | 36 | Y |  | 2023-02-15 11:50 | 72 | 1095 | 39 | 43 | 46 | 48 | 48 | 48 | 47 | 46 | 46 | 45 | 44 | 44 |  | 44 | 45 | 48 | 44 | 48 | -0.1 | Y | 40 | Y | 0 |  |  |  | 1.424 |  |  |  | N | N | N | Y | 200 | 0.52 | 59 | 80852 | 97243 | 1807 | 2300 | 10 | 1 |  | 2023-02-15 11:47 | 1563 | 122 |  | 20 |  |  | 2842C71027394B2EB67E316704AB2154 | D632D7067FBD497A9404270409C38820 | 3C12F9BE9838468FA06A2864D59BE3BF | [11 empty] | 83.05 | 100 | 0 | 3520 | 0 |  | 651 | 400 | Y | N | 0 | 3830 | 0 |  | 650 | 400 | Y | N | [7 empty] | RB178.00 | H
A75955 | 2023-02-15 | 1 | A |  | 5 | A | P-AE1055LSM | 탄소강 | G-AE1055LS | BM#1 | 1638 | 42 | 1589 | 1561 | 30 | 4900 |  | 3 | 0.16 | 25 |  | -1.13 | 1555 | 1589 | 0 | 215.29 |  | 16 | 17 | 73 | Y |  | 2023-02-15 11:52 | 71 | 1094 | 25 | 24 | 26 | 30 | 33 | 33 | 32 | 32 | 33 | 33 | 31 | 32 | 31 | 31 | 31 | 33 | 31 | 33 | -0.04 | Y | 50 | Y | 0 | [8 empty] | N | N | Y | 170 | 0.48 | 66 | 101532 | 98390 | 6960 | 15300 | 13 | 1 |  | 2023-02-15 11:59 | 1555 | 106 |  | 22 | [16 empty] | 96.33 | 100 | 0 | 0 | 0 |  | 500 |  | N | N | 0 | 0 | 0 |  | 501 |  | N | N | N |  |  | Y |  |  |  | BT180180 | H
A75956 | 2023-02-15 | 1 | C |  | 6 | A | P-AE1055LSM | 탄소강 | G-AE1055LS | BM#1 | 1653 | 41 | 1601 | 1583 | 28 | 4600 |  | 3 | 0.15 | 25 |  | -1.55 | 1554 | 1601 | 0 | 202.21 |  | 6 | 4 | 65 | Y |  | 2023-02-15 12:51 | 70 | 1094 | 30 | 29 | 29 | 29 | 28 | 28 | 27 | 27 | 26 | 26 | 25 | 24 | 23 | 23 | 27 | 29 | 23 | 29 | -0.12 |  | 50 | Y | -0.2 | [8 empty] | N | N | Y | 210 | 0.5 | 61 | 101532 | 96162 | 6988 | 15630 | 13 | 1 |  | 2023-02-15 13:03 | 1554 | 113 |  | 30 |  | *전공정요청 감속주입(전기로 작업지연) - 20%이상 감속 이상재 등록 ID105~, 205~ | [14 empty] | 98.72 | 100 | 0 | 0 | 0 |  | 500 |  | N | N | 0 | 0 | 0 |  | 501 |  | N | N | N |  |  | Y |  |  |  | BT180180 | H
B75239 | 2023-02-15 | 2 | C | TUNDISH교체 | 1 | A | AE15B18C | 탄소강 | C1 | BM#2 | 1578 | 50 | 1672 | 1551 | 41 | 8100 |  | 1 | 0.56 | 16 |  | -2.73 | 1597 | 1664 | 11.56 | 0 | 0 | 19 | 52 | 66 | Y |  | 2023-02-15 12:40 | 84 | 1096 | -323 | -297 | 21 | 19 | 26 | 29 | 33 | 34 | 36 | 36 | 36 | 37 | 36 | 36 | 32 | 37 | 36 | 36 | 0 |  | 5 | Y | -0.2 |  | 1.97 | 1.9 |  |  |  |  | N | N | N | N | 220 | 0.46 | 60 | 92190 | 92992 | 1658 | 14200 | 07 | 2 |  | 2023-02-15 12:43 | 1597 | 142 |  | 53 |  | * T/D FLUX 용탕부: 120 KG / 유탕부: 10KG 투입. *온도 및 대기시간, T/D 가열상태 확인해 램핑업 .20으로 스타트 헤드부 500MM추가절단 요청. *전공정 요청 감속주입 *후속B75240 래들 미개공 강제렌싱 3회 실시 ID:306.406 | [14 empty] | 99.4 | 100 | 1200 | 0 | 0 |  | 411 | 300 | Y | Y | 1200 | 0 | 0 |  | 411 | 300 | Y | Y | N | [6 empty] | RB280.00 | C
A75957 | 2023-02-15 | 1 | C | 유사강종연연주 | 7 | A | AE1055LS | 탄소강 | G-AE1055LS | BM#1 | 1614 | 40 | 1598 | 1520 | 33 | 5700 |  | 3 | 0.16 | 25 |  | 0 | 1598 | 1598 | 0 | 170.07 |  | 31 | 15 | 63 | Y |  | 2023-02-15 13:46 | 114 | 1095 | 22 | 21 | 25 | 27 | 29 | 30 | 31 | 30 | 30 | 29 | 28 | 28 | 27 | 26 | 27 | 31 | 26 | 30 | -0.1 | Y | 50 | Y | 0 | [8 empty] | N | N | Y | 200 | 0.4 | 77 | 101520 | 96587 | 4663 | 15330 | 13 | 1 |  | 2023-02-15 14:13 | 1598 | 114 |  | 38 |  | *유사강종 연연주 *전공정요청 감속주입(전기로 작업지연) - 20%이상 감속 이상재 등록 | [14 empty] | 97.99 | 100 | 0 | 0 | 0 |  | 500 |  | N | N | 0 | 0 | 0 |  | 501 |  | N | N | N |  |  | Y |  |  |  | BT180180 | H
B75240 | 2023-02-15 | 2 | C |  | 2 | A | AE15B18C | 탄소강 | C1 | BM#2 | 1572 | 42 | 1651 | 1542 | 3 | 7400 |  | 1 | 0.49 | 15 |  | -2.46 | 1589 | 1651 | 15.39 | 0 | 0 | 33 | 81 | 48 | N | 3 | 2023-02-15 13:49 | 76 | 1098 | 32 | 31 | 33 | 32 | 34 | 34 | 34 | 33 | 33 | 33 | 32 | 32 | 30 | 27 | 32 | 34 | 27 | 34 | -0.13 | Y | 55 | Y | -0.2 | [7 empty] | N | N | N | N | 220 | 0.4 | 77 | 97873 | 98721 | -121 | 14900 | 07 | 2 |  | 2023-02-15 14:02 | 1589 | 134 |  | 46 |  | *전공정 요청 20%이상 감속주입, 이상공정 등록 및 생관통보 ID:301~306,401~406 | [14 empty] | 99.26 | 100 | 0 | 0 | 0 |  | 411 | 300 | Y | Y | 0 | 0 | 0 |  | 411 | 300 | Y | Y | N | [6 empty] | RB170.00 | C
A75958 | 2023-02-15 | 1 | C |  | 8 | A | AE1055LS | 탄소강 | G-AE1055LS | BM#1 | 1595 | 41 | 1596 | 1538 | 32 | 6100 |  | 3 | 0.16 | 25 |  | -1.47 | 1552 | 1596 | 0 | 214.61 |  | 30 | 16 | 61 | Y |  | 2023-02-15 14:55 | 68 | 1095 | 25 | 24 | 24 | 25 | 27 | 26 | 26 | 26 | 26 | 26 | 25 | 25 | 24 | 23 | 25 | 27 | 23 | 26 | -0.07 | Y | 55 | Y | 0 | [8 empty] | N | N | Y | 190 | 0.4 | 75 | 101520 | 95752 | 4898 | 14890 | 13 | 1 |  | 2023-02-15 15:03 | 1552 | 130 |  | 47 |  | *전공정요청 감속주입(전기로 작업지연) - 20%이상 감속 이상재 등록 | [14 empty] | 98.8 | 100 | 0 | 0 | 0 |  | 500 |  | N | N | 0 | 0 | 0 |  | 501 |  | N | N | N |  |  | Y |  |  |  | BT180180 | H
B75241 | 2023-02-15 | 2 | C | 잔강최소화전 | 3 | A | AE15B18C | 탄소강 | C1 | BM#2 | 1596 | 38 | 1660 | 1574 | 32 | 6000 |  | 1 | 0.54 | 15 |  | -2.74 | 1583 | 1640 | 5.53 | 0 | 0 | 32 | 65 | 50 | Y |  | 2023-02-15 14:55 | 70 | 1097 | 23 | 23 | 24 | 25 | 26 | 27 | 27 | 26 | 26 | 26 | 26 | 25 | 25 | 20 | 25 | 27 | 20 | 26 | -0.14 | Y | 50 | Y | -0.8 | [7 empty] | N | N | N | N | 210 | 0.44 | 73 | 84171 | 96019 | 731 | 3000 | 07 | 2 |  | 2023-02-15 15:08 | 1583 | 142 |  | 57 |  | *전공정 요청 감속주입 | [14 empty] | 88.55 | 100 | 0 | 3300 | 0 |  | 412 | 300 | Y | Y | 0 | 3100 | 0 |  | 411 | 300 | Y | Y | N | [6 empty] | RB170.00 | C
A75959 | 2023-02-15 | 1 | C |  | 9 | A | AE1055LS | 탄소강 | G-AE1055LS | BM#1 | 1669 | 39 | 1597 | 1584 | 26 | 4200 |  | 3 | 0.16 | 25 |  | -1.58 | 1549 | 1597 | 0 | 164.57 |  | 16 | 18 | 80 | Y |  | 2023-02-15 16:28 | 65 | 1103 | 21 | 20 | 22 | 23 | 24 | 24 | 24 | 24 | 23 | 22 | 22 | 21 | 20 | 19 | 22 | 24 | 18 | 24 | -0.11 | Y | 55 | Y | 0.2 | [8 empty] | N | N | Y | 180 | 0.4 | 78 | 84600 | 98013 | 6537 | 15400 | 13 | 1 |  | 2023-02-15 16:35 | 1549 | 106 |  | 31 |  | *롱노즐 산소랜싱 *전기로 작업지연 감속주입(20%이상) | [14 empty] | 80.57 | 100 | 0 | 0 | 0 |  | 500 |  | N | N | 0 | 0 | 0 |  | 501 |  | N | N | N |  |  | Y |  |  |  | BT180180 | H
B75242 | 2023-02-15 | 2 | C | 잔강최소화 | 4 | A | SUM32F | 특수용도강 | C1 | BM#2 | 1602 | 47 | 1659 | 1527 | 44 | 8600 |  | 1 | 0.64 | 8 |  | -3.64 | 1603 | 1639 | 0 | 6.56 | 0 | 29 | 83 | 56 | Y |  | 2023-02-15 16:55 | 88 | 1098 | -214 | -35 | 49 | 51 | 54 | 55 | 55 | 55 | 54 | 54 | 54 | 53 | 53 | 53 | 46 | 55 | 53 | 55 | -0.05 | Y | 35 | Y | 0 | [7 empty] | N | N | N | N | 200 | 0.44 | 64 | 84610 | 98430 | -180 | 15100 | 07 | 2 |  | 2023-02-15 16:58 | 1603 | 122 |  | 22 | 15 |  | DB9E1A5D597C4828BE2D090D57B85E2C | [13 empty] | 83.94 | 100 | 2500 | 0 | 0 |  | 651 | 300 | Y | Y | 2500 | 0 | 0 |  | 651 | 300 | Y | Y | N | [6 empty] | BT180180 | H
B75243 | 2023-02-15 | 2 | C |  | 5 | A | SUM32F | 특수용도강 | C1 | BM#2 | 1594 | 41 | 1671 | 1579 | 34 | 6400 |  | 1 | 0.65 | 8 |  | -3.14 | 1590 | 1651 | 0 | 7.66 | 0 | 19 | 53 | 82 | Y |  | 2023-02-15 17:47 | 75 | 1098 | 49 | 44 | 40 | 39 | 38 | 37 | 36 | 35 | 34 | 33 | 31 | 29 | 23 | 23 | 36 | 40 | 23 | 0 | -0.31 |  | 55 | Y | -0.6 | [7 empty] | N | N | N | N | 190 | 0.47 | 64 | 93071 | 96028 | 622 | 15700 | 07 | 2 |  | 2023-02-15 17:51 | 1590 | 125 |  | 35 | [16 empty] | 96.3 | 100 | 0 | 0 | 300 |  | 651 | 300 | Y | Y | 0 | 0 | 300 |  | 651 | 300 | Y | Y | N | [6 empty] | BT180180 | H
A75960 | 2023-02-15 | 1 | C |  | 10 | A | AE1055LS | 탄소강 | G-AE1055LS | BM#1 | 1614 | 52 | 1597 | 1551 | 41 | 7100 |  | 3 | 0.16 | 26 |  | -0.77 | 1573 | 1597 | 0 | 1117 |  | 6 | 5 | 83 | Y |  | 2023-02-15 17:53 | 89 | 1091 | 18 | 18 | 22 | 23 | 24 | 24 | 24 | 23 | 22 | 21 | 21 | 20 | 20 | 17 | 21 | 24 | 17 | 24 | -0.13 | Y | 55 | Y | -0.2 | [8 empty] | N | N | Y | 170 | 0.4 | 73 | 101520 | 93062 | 5088 | 14600 | 13 | 1 |  | 2023-02-15 18:06 | 1573 | 121 |  | 25 |  | *전기로 작업지연 감속주입(20%이상) | [14 empty] | 101.47 | 100 | 0 | 0 | 0 |  | 500 |  | N | N | 0 | 0 | 0 |  | 501 |  | N | N | N |  |  | Y |  |  |  | BT180180 | H
B75244 | 2023-02-15 | 2 | C |  | 6 | A | SUM32F | 특수용도강 | C1 | BM#2 | 1592 | 41 | 1652 | 1546 | 37 | 7300 |  | 1 | 0.67 | 8 |  | -3.35 | 1579 | 1640 | 0 | 5.29 | 0 | 33 | 82 | 54 | Y |  | 2023-02-15 18:43 | 64 | 1092 | 23 | 23 | 27 | 29 | 31 | 30 | 30 | 30 | 30 | 29 | 28 | 28 | 27 | 25 | 28 | 31 | 25 | 30 | -0.13 | Y | 45 | Y | -0.4 | [7 empty] | N | N | N | N | 180 | 0.47 | 66 | 93071 | 97628 | 422 | 14300 | 07 | 2 |  | 2023-02-15 18:48 | 1579 | 126 |  | 44 | [16 empty] | 95.46 | 100 | 0 | 0 | 0 |  | 651 | 300 | Y | Y | 0 | 0 | 0 |  | 651 | 300 | Y | Y | N | [6 empty] | BT180180 | H
A75961 | 2023-02-15 | 1 | C |  | 11 | A | AE1055LS | 탄소강 | G-AE1055LS | BM#1 | 1612 | 41 | 1595 | 1525 | 33 | 5800 |  | 3 | 0.16 | 25 |  | -1.57 | 1547 | 1595 | 0 | 198.16 |  | 31 | 16 | 89 | Y |  | 2023-02-15 19:04 | 63 | 1104 | 16 | 16 | 20 | 22 | 23 | 23 | 23 | 22 | 22 | 21 | 20 | 19 | 18 | 16 | 20 | 23 | 16 | 23 | -0.13 | Y | 55 | Y | -0.2 | [8 empty] | N | N | Y | 210 | 0.4 | 76 | 101520 | 97419 | 4731 | 15400 | 13 | 1 |  | 2023-02-15 19:12 | 1547 | 109 |  | 29 |  | *전기로 작업지연 감속주입(20%이상) | [14 empty] | 97.24 | 100 | 0 | 0 | 0 |  | 500 |  | N | N | 0 | 0 | 0 |  | 501 |  | N | N | N |  |  | Y |  |  |  | BT180180 | H
B75245 | 2023-02-15 | 2 | C |  | 7 | A | SUM32F | 특수용도강 | C1 | BM#2 | 1593 | 41 | 1656 | 1572 | 38 | 6400 |  | 1 | 0.68 | 8 |  | 0 | 1582 | 1640 | 0 | 7.41 | 0 | 32 | 66 | 50 | Y |  | 2023-02-15 19:42 | 67 | 1090 | 22 | 21 | 24 | 25 | 26 | 28 | 29 | 28 | 28 | 28 | 27 | 26 | 24 | 22 | 26 | 29 | 22 | 28 | -0.2 | Y | 35 | Y | -0.4 | [7 empty] | N | N | N | N |  | 0.47 | 66 | 101532 | 99295 | -1045 | 15900 | 07 | 2 |  | 2023-02-15 19:47 | 1582 | 128 |  | 52 | [16 empty] | 99.83 | 100 | 0 | 0 | 0 |  | 651 | 300 | Y | Y | 0 | 0 | 0 |  | 651 | 300 | Y | Y | N |  |  |  | Y |  |  | BT180180 | C
A75962 | 2023-02-15 | 1 | C |  | 12 | B | AE1055LS | 탄소강 | G-AE1055LS | BM#1 | 1610 | 41 | 1597 | 1545 | 28 | 5300 |  | 3 | 0.16 | 25 |  | -1.65 | 1547 | 1597 | 0 | 145.36 |  | 30 | 17 | 78 | Y |  | 2023-02-15 20:10 | 63 | 1098 | 16 | 17 | 20 | 22 | 23 | 22 | 22 | 22 | 21 | 21 | 20 | 20 | 20 | 20 | 20 | 23 | 20 | 22 | -0.04 | Y | 40 | Y | 0 | [8 empty] | N | N | Y | 200 | 0.48 | 64 | 101520 | 97527 | -150427 | 15300 | 13 | 1 |  | 2023-02-15 20:30 | 1547 | 115 |  | 41 | [16 empty] | 97.15 | 100 | 0 | 0 | 0 |  | 500 |  | N | N | 0 | 0 | 0 |  | 501 |  | N | N | N |  |  | Y |  |  |  | BT180180 | H
B75246 | 2023-02-15 | 2 | D | TUNDISH교체전 | 8 | B | SUM32F | 특수용도강 | C1 | BM#2 | 1583 | 37 | 1662 | 1574 | 32 | 5900 |  | 1 | 0.69 | 8 |  |  | 1579 |  | 0 | 0 | 0 | 29 | 84 | 39 | Y |  | 2023-02-15 20:54 | 64 | 1091 | 18 | 18 | 21 | 25 | 27 | 28 | 28 | 28 | 28 | 27 | 27 | 26 | 25 | 21 | 25 | 28 | 21 | 28 | -0.14 | Y | 50 | Y | -0.4 | [7 empty] | N | N | N | N | 170 | 0.41 | 76 | 101532 | 97583 | 1317 | 2000 | 07 | 2 |  | 2023-02-15 20:59 | 1579 | 119 |  | 46 | 11 | * 전공정 요청으로 20%이상 감속주입, 이상공정 등록 및 생관통보 | F8845F58E94E4B4BB2ED6A7607D1E5B0 | 987F0961CB8B474DB44A851680134B9A | 112CA3902A8548908494BC820683A87F | [11 empty] | 104.4 | 100 | 0 | 3270 | 0 |  | 651 | 300 | Y | Y | 0 | 3690 | 0 |  | 651 | 300 | Y | Y | N | [6 empty] | BT180180 | C
A75963 | 2023-02-15 | 1 | D |  | 13 | A | AE1055LS | 탄소강 | G-AE1055LS | BM#1 | 1650 | 40 | 1592 | 1576 | 28 | 4600 |  | 3 | 0.17 | 25 |  | -1.37 | 1551 | 1592 | 0 | 216.24 |  | 16 | 19 | 68 | Y |  | 2023-02-15 21:26 | 67 | 1097 | 19 | 20 | 24 | 25 | 25 | 26 | 26 | 25 | 25 | 23 | 23 | 22 | 21 | 21 | 24 | 26 | 21 | 25 | -0.14 | Y | 35 | Y | -0.2 | [8 empty] | N | N | Y | 190 | 0.48 | 63 | 101520 | 95128 | -147328 | 15300 | 13 | 1 |  | 2023-02-15 21:33 | 1551 | 114 |  | 30 | [16 empty] | 99.53 | 100 | 0 | 0 | 0 |  | 500 |  | N | N | 0 | 0 | 0 |  | 501 |  | N | N | N |  |  | Y |  |  |  | BT180180 | H
A75964 | 2023-02-15 | 1 | D |  | 14 | A | AE1055LS | 탄소강 | G-AE1055LS | BM#1 | 1661 | 45 | 1600 | 1588 | 27 | 4500 |  | 3 | 0.16 | 25 |  | -1.62 | 1551 | 1600 | 0 | 202.68 |  | 6 | 6 | 69 | Y |  | 2023-02-15 22:42 | 67 | 1100 | 20 | 20 | 24 | 28 | 29 | 29 | 29 | 28 | 27 | 26 | 25 | 24 | 24 | 23 | 26 | 29 | 23 | 29 | -0.11 | Y | 55 | Y | 0 | [8 empty] | N | N | Y | 180 | 0.4 | 73 | 84600 | 93222 | 6378 | 15700 | 13 | 1 |  | 2023-02-15 22:52 | 1551 | 104 |  | 18 |  | *전기로 작업지연 감속주입(20%이상) | [14 empty] | 84.43 | 100 | 0 | 0 | 0 |  | 500 |  | N | N | 0 | 0 | 0 |  | 501 |  | N | N | N |  |  | Y |  |  |  | BT180180 | H
B75247 | 2023-02-15 | 2 | D | TUNDISH교체 | 1 | A | AE15B34M | 합금강 | 보론강 | BM#2 | 1588 | 65 | 1675 | 1573 | 50 | 9400 |  | 1 | 0.63 | 16 |  | -2.82 | 1595 | 1666 | 11.26 | 0 | 0 | 19 | 54 | 44 | Y |  | 2023-02-15 22:43 | 98 | 1094 | -322 | -264 | 41 | 41 | 39 | 44 | 47 | 47 | 48 | 47 | 45 | 43 | 40 | 35 | 44 | 48 | 35 | 47 | -0.52 |  | 25 | Y | -1 |  | 2.04 | 2.04 |  |  |  |  | N | N | N | N | 220 | 0.47 | 62 | 97569 | 98000 | 550 | 14100 | 16 | 1 |  | 2023-02-15 22:45 | 1595 | 146 |  | 36 |  | * T/D FLUX 용탕부: 120 KG / 유탕부: 10KG 투입. | [14 empty] | 102.17 | 100 | 700 | 0 | 0 |  | 300 | 400 | Y | Y | 700 | 0 | 0 |  | 299 | 400 | Y | Y | N | [6 empty] | RB160.00 | C
B75248 | 2023-02-15 | 2 | D |  | 2 | A | AE15B34M | 합금강 | 보론강 | BM#2 | 1576 | 44 | 1638 | 1544 | 39 | 7800 |  | 1 | 0.56 | 16 |  | -3.02 | 1565 | 1631 | 12.49 | 0 | 0 | 33 | 83 | 78 | Y |  | 2023-02-15 23:35 | 68 | 1090 | 33 | 30 | 27 | 26 | 27 | 27 | 27 | 27 | 27 | 26 | 26 | 25 | 24 | 24 | 27 | 27 | 24 | 27 | -0.05 | Y | 55 | Y | 0 | [7 empty] | N | N | N | N | 220 | 0.49 | 64 | 93900 | 99541 | 1109 | 14700 | 16 | 1 |  | 2023-02-15 23:44 | 1565 | 135 |  | 48 | [16 empty] | 96.36 | 100 | 0 | 0 | 0 |  | 300 | 400 | Y | Y | 0 | 0 | 0 |  | 299 | 400 | Y | Y | N | [6 empty] | RB160.00 | C
A75965 | 2023-02-15 | 1 | D |  | 15 | A | AE1055LS | 탄소강 | G-AE1055LS | BM#1 | 1620 | 44 | 1594 | 1580 | 37 | 4600 |  | 3 | 0.16 | 25 |  | -1.39 | 1551 | 1594 | 0 | 182.21 |  | 31 | 17 | 80 | Y |  | 2023-02-15 23:47 | 67 | 1098 | 22 | 21 | 24 | 26 | 27 | 27 | 26 | 24 | 23 | 22 | 21 | 21 | 21 | 19 | 23 | 27 | 19 | 21 | -0.13 | Y | 60 | Y | -0.2 | [8 empty] | N | N | Y | 170 | 0.4 | 77 | 101520 | 96426 | 7224 | 15600 | 13 | 1 |  | 2023-02-15 23:55 | 1551 | 109 |  | 27 |  | *전기로 작업지연 감속주입(20%이상) | [14 empty] | 98.18 | 100 | 0 | 0 | 0 |  | 500 |  | N | N | 0 | 0 | 0 |  | 501 |  | N | N | N |  |  | Y |  |  |  | BT180180 | H
B75249 | 2023-02-15 | 2 | D |  | 3 | A | AE15B34M | 합금강 | 보론강 | BM#2 | 1594 | 40 | 1631 | 1551 | 36 | 6900 |  | 1 | 0.6 | 15 |  | -2.9 | 1562 | 1628 | 10.78 | 0 | 0 | 32 | 67 | 70 | Y |  | 2023-02-16 00:37 | 65 | 1098 | 22 | 23 | 22 | 24 | 26 | 27 | 26 | 26 | 25 | 24 | 23 | 22 | 20 | 19 | 24 | 27 | 19 | 26 | -0.2 | Y | 40 | Y | -0.2 | [7 empty] | N | N | N | N | 210 | 0.49 | 65 | 93900 | 99690 | 810 | 14600 | 16 | 1 |  | 2023-02-16 00:58 | 1562 | 133 |  | 51 | [16 empty] | 96.41 | 100 | 0 | 0 | 0 |  | 300 | 400 | Y | Y | 0 | 0 | 0 |  | 299 | 400 | Y | Y | N | [6 empty] | RB160.00 | C
A75966 | 2023-02-15 | 1 | D |  | 16 | A | AE1055LS | 탄소강 | G-AE1055LS | BM#1 | 1620 | 42 | 1605 | 1553 | 37 | 5400 |  | 3 | 0.17 | 25 |  | -1.6 | 1557 | 1605 | 0 | 195.97 |  | 30 | 18 | 70 | Y |  | 2023-02-16 00:47 | 73 | 1090 | 18 | 18 | 22 | 25 | 26 | 26 | 26 | 26 | 26 | 25 | 25 | 24 | 24 | 23 | 24 | 26 | 23 | 26 | -0.05 | Y | 55 | Y | 0 | [8 empty] | N | N | Y | 210 | 0.4 | 77 | 101520 | 98367 | 5483 | 16000 | 13 | 1 |  | 2023-02-16 00:56 | 1557 | 126 |  | 46 |  | *전기로 작업지연 감속주입(20%이상) | [14 empty] | 96.36 | 100 | 0 | 0 | 0 |  | 500 |  | N | N | 0 | 0 | 0 |  | 501 |  | N | N | N |  |  | Y |  |  |  | BT180180 | H
B75250 | 2023-02-15 | 2 | D | 잔강최소화전 | 4 | A | AE15B34M | 합금강 | 보론강 | BM#2 | 1586 | 46 | 1619 | 1530 | 42 | 8100 |  | 1 | 0.55 | 15 |  | -2.19 | 1571 | 1627 | 8.29 | 0 | 0 | 29 | 85 | 57 | Y |  | 2023-02-16 01:50 | 74 | 1094 | 17 | 21 | 27 | 32 | 34 | 36 | 36 | 36 | 35 | 34 | 33 | 33 |  | 33 | 32 | 36 | 33 | 36 | -0.08 | Y | 30 | Y | 0 | [7 empty] | N | N | N | N | 200 | 0.49 | 65 | 99827 | 101074 | 1726 | 3000 | 16 | 1 |  | 2023-02-16 01:57 | 1571 | 131 |  | 43 |  |  | 01C14DA0A13B4CFA83C5DB29BB37CE2D | [13 empty] | 100.43 | 100 | 0 | 3300 | 0 |  | 300 | 400 | Y | Y | 0 | 3550 | 0 |  | 299 | 400 | Y | Y | N | [6 empty] | RB160.00 | C
A75967 | 2023-02-15 | 1 | D | TUNDISH교체전 | 17 | A | AE1055LS | 탄소강 | G-AE1055LS | BM#1 | 1598 | 42 | 1590 | 1524 | 34 | 6600 |  | 3 | 0.17 | 26 |  | -1.13 | 1555 | 1590 | 0 | 182.92 |  | 16 | 20 | 68 | Y |  | 2023-02-16 02:18 | 71 | 1099 | 22 | 20 | 21 | 23 | 24 | 25 | 24 | 23 | 22 | 22 | 21 | 20 | 20 | 20 | 22 | 25 | 20 | 22 | -0.12 | Y | 40 | Y | 0 | [8 empty] | N | N | M | 200 | 0.4 | 76 | 80860 | 97074 | 5276 | 1500 | 13 | 1 |  | 2023-02-16 02:26 | 1555 | 113 |  | 33 |  | *전기로 작업지연, 감속주입(20%이상) | 08908D6CAC854C9DA802731B4EC488C1 | 43FFC7A725514E3595A9DDAE2BE4EC55 | [12 empty] | 77.71 | 100 | 0 | 3500 | 0 |  | 500 |  | N | N | 0 | 3500 | 0 |  | 501 |  | N | N | N |  |  | Y |  |  |  | BT180180 | H
B75251 | 2023-02-15 | 2 | D | 잔강최소화 | 5 | A | SMN440 | 합금강 | D1 | BM#2 | 1587 | 42 | 1642 | 1536 | 38 | 7700 |  | 1 | 0.54 | 18 |  | -2.25 | 1571 | 1636 | 7.32 | 0 | 0 | 19 | 55 | 45 | Y |  | 2023-02-16 03:02 | 77 | 1110 | -183 | -187 | 33 | 36 | 38 | 40 | 40 | 40 | 39 | 38 | 37 | 36 | 33 | 33 | 28 | 40 | 33 | 40 | -0.2 | Y | 35 | Y | -0.6 |  |  |  | 0.73 |  |  |  | N | N | N | N | 190 | 0.47 | 60 | 92578 | 98331 | 1869 | 15200 | 16 | 1 |  | 2023-02-16 03:05 | 1571 | 141 |  | 52 |  | * 롱노즐 재사용 | [14 empty] | 94.85 | 100 | 2500 | 0 | 0 |  | 651 | 400 | Y | Y | 2500 | 0 | 0 |  | 650 | 400 | Y | Y | [6 empty] | Y | RB120.00 | C
A75968 | 2023-02-15 | 1 | D | TUNDISH교체 | 1 | A | AE9254 | 특수용도강 | AE4137HMA | BM#1 | 1633 | 42 | 1617 | 1551 | 33 | 6600 |  | 3 | 0.19 | 20 |  | -1.78 | 1576 | 1620 | 92.7 | 69.17 |  | 6 | 7 | 82 | Y |  | 2023-02-16 03:33 | 101 | 1098 | -243 | 25 | 29 | 30 | 34 | 38 | 41 | 42 | 42 | 43 | 42 | 43 |  | 43 | 38 | 43 | 42 | 42 | -0.2 |  | 5 | Y | 0.2 |  | 2.16 | 2.09 |  |  |  |  | N | N | N | N | 210 | 0.51 | 62 | 84610 | 101362 | 2988 | 14600 | 05 | 2 |  | 2023-02-16 03:41 | 1576 | 133 |  | 54 |  | *T/D FLUX 유:10KG 용:120KG *전공정요청 L/D잔강 미이월 | [14 empty] | 80.93 | 100 | 700 | 0 | 0 |  | 650 |  | Y | N | 700 | 0 | 0 |  | 651 |  | Y | N | Y | [6 empty] | BT180180 | H
B75252 | 2023-02-15 | 2 | D |  | 6 | A | SMN440 | 합금강 | D1 | BM#2 | 1583 | 38 | 1624 | 1537 | 35 | 6600 |  | 1 | 0.57 | 18 |  | -2.29 | 1560 | 1616 | 26.21 | 0 | 0 | 33 | 84 | 48 | Y |  | 2023-02-16 04:10 | 66 | 1097 | 30 | 30 | 29 | 31 | 31 | 31 | 31 | 30 | 29 | 28 | 26 | 25 | 23 | 21 | 28 | 31 | 21 | 31 | -0.2 | Y | 50 | Y | -0.4 |  |  |  | 0.59 |  |  |  | N | N | N | N | 180 | 0.49 | 62 | 93312 | 95428 | 3222 | 15100 | 16 | 1 |  | 2023-02-16 04:27 | 1560 | 130 |  | 45 | [16 empty] | 98.02 | 100 | 0 | 0 | 0 |  | 649 | 400 | Y | Y | 0 | 0 | 0 |  | 650 | 400 | Y | Y | [7 empty] | RB100.00 | C
A75969 | 2023-02-15 | 1 | A |  | 2 | A | AE9254 | 특수용도강 | AE4137HMA | BM#1 | 1597 | 44 | 1598 | 1526 | 34 | 6600 |  | 3 | 0.19 | 19 |  | -1.63 | 1560 | 1598 | 94.93 | 61.6 |  | 31 | 18 | 89 | Y |  | 2023-02-16 04:33 | 85 | 1099 | 43 | 37 | 35 | 34 | 35 | 34 | 33 | 34 | 34 | 33 | 33 | 34 |  | 34 | 35 | 35 | 33 | 34 | -0.05 | Y | 40 | Y | 0.2 | [7 empty] | N | N | N | N | 200 | 0.53 | 59 | 102423 | 99084 | 66 | 14650 | 05 | 2 |  | 2023-02-16 04:52 | 1560 | 135 |  | 58 |  | *전공정요청 L/D잔강 미이월 | [14 empty] | 101.56 | 100 | 0 | 0 | 0 |  | 650 |  | Y | N | 0 | 0 | 0 |  | 651 |  | Y | N | Y | [6 empty] | LT180180 | H
B75253 | 2023-02-15 | 2 | A |  | 7 | A | SMN440 | 합금강 | D1 | BM#2 | 1631 | 38 | 1637 | 1573 | 34 | 5900 |  | 1 | 0.57 | 19 |  | 0 | 1566 | 1630 | 21.06 | 0 | 0 | 32 | 68 | 48 | Y |  | 2023-02-16 05:11 | 72 | 1090 | 19 | 23 | 29 | 34 | 37 | 38 | 38 | 37 | 36 | 34 | 33 | 31 | 29 | 29 | 33 | 38 | 29 | 0 | -0.26 | Y | 35 | Y | -0.4 |  |  |  | 0.61 |  |  |  | N | N | N | N | 170 | 0.5 | 60 | 91682 | 95966 | 1184 | 15400 | 16 | 1 |  | 2023-02-16 05:19 | 1566 | 130 |  | 47 | [16 empty] | 95.65 | 100 | 0 | 0 | 0 |  | 649 | 400 | Y | Y | 0 | 0 | 0 |  | 649 | 400 | Y | Y | [7 empty] | RB120.00 | C
A75970 | 2023-02-15 | 1 | A |  | 3 | A | AE9254 | 특수용도강 | AE4137HMA | BM#1 | 1629 | 46 | 1590 | 1568 | 25 | 4500 |  | 3 | 0.19 | 18 |  | -1.67 | 1552 | 1590 | 93.13 | 28.39 |  | 30 | 19 | 71 | Y |  | 2023-02-16 05:45 | 77 | 1097 | 32 | 30 | 30 | 30 | 31 | 30 | 30 | 29 | 29 | 29 | 26 | 25 | 28 | 28 | 29 | 31 | 25 | 30 | -0.17 | Y | 35 | Y | 0.6 | [7 empty] | N | N | N | N | 190 | 0.53 | 60 | 102720 | 103226 | -26 | 13810 | 05 | 2 |  | 2023-02-16 06:09 | 1552 | 120 |  | 46 |  | *전공정요청 L/D잔강 미이월 | [14 empty] | 99.44 | 100 | 0 | 0 | 0 |  | 650 |  | Y | N | 0 | 0 | 0 |  | 651 |  | Y | N | Y | [6 empty] | LT180180 | H
B75254 | 2023-02-15 | 2 | A | TUNDISH교체전 | 8 | B | SMN440 | 합금강 | D1 | BM#2 | 1575 | 43 | 1639 | 1536 | 35 | 6800 |  | 1 | 0.57 | 19 |  | -2.17 | 1571 | 1625 | 43.06 | 0 | 0 | 29 | 86 | 47 | Y |  | 2023-02-16 06:16 | 77 | 1096 | 26 | 25 | 32 | 36 | 39 | 40 | 40 | 40 | 39 | 38 | 37 | 37 | 37 | 36 | 36 | 40 | 36 | 40 | -0.1 | Y | 40 | Y | -0.2 |  |  |  | 1.59 |  |  |  | N | N | N | N | 170 | 0.49 | 64 | 100877 | 100099 | 1451 | 2400 | 16 | 1 |  | 2023-02-16 06:35 | 1571 | 128 |  | 43 |  |  | 5259087DBD3F4B398B0A4ADA0EEBC7C7 | 0324876CADB54503B0A6D325B4495485 | 23B305322F074A7982FB8DDBE1CDEA52 | [11 empty] | 109.35 | 100 | 0 | 2580 | 0 |  | 650 | 400 | Y | Y | 0 | 2720 | 0 |  | 650 | 400 | Y | Y | [7 empty] | RB120.00 | C
B75255 | 2023-02-16 | 2 | A | TUNDISH교체 | 1 | A | SM45CB | 탄소강 | SM45C | BM#2 | 1600 | 50 | 1676 | 1527 | 45 | 8600 |  | 1 | 0.48 | 18 |  | -2.28 | 1573 | 1647 | 0 | 29.54 | 0 | 19 | 56 | 33 | Y |  | 2023-02-16 07:54 | 80 | 1090 | -311 | -269 | 38 | 32 | 34 | 39 | 43 | 46 | 47 | 47 | 48 | 48 |  | 48 | 42 | 48 | 48 | 0 | 0 |  | 5 | Y | 0 |  | 1.87 | 1.87 |  |  |  |  | N | N | N | N | 220 | 0.48 | 55 | 98142 | 88363 | 3937 | 15200 | 15 | 2 |  | 2023-02-16 07:56 | 1573 | 140 |  | 34 |  | * T/D FLUX 용탕부: 120 KG / 유탕부: 10KG 투입. | [14 empty] | 108.87 | 100 | 700 | 0 | 0 |  | 651 | 400 | N | N | 700 | 0 | 0 |  | 650 | 400 | N | N | N | [6 empty] | RB120.00 | H
B75256 | 2023-02-16 | 2 | A |  | 2 | A | SM45CB | 탄소강 | SM45C | BM#2 | 1610 | 40 | 1653 | 1560 | 35 | 6300 |  | 1 | 0.45 | 14 |  | -2.68 | 1562 | 1616 | 0 | 23.97 | 0 | 33 | 85 | 64 | Y |  | 2023-02-16 08:40 | 69 | 1088 | 46 | 39 | 36 | 34 | 32 | 31 | 31 | 30 | 30 | 29 | 28 | 27 | 26 | 24 | 32 | 36 | 24 | 0 | -0.22 |  | 55 | Y | -0.4 | [7 empty] | N | N | N | N | 220 | 0.49 | 65 | 90200 | 103086 | 214 | 14700 | 15 | 2 |  | 2023-02-16 08:44 | 1562 | 127 |  | 45 | [16 empty] | 88.91 | 100 | 0 | 0 | 0 |  | 649 | 400 | N | N | 0 | 0 | 0 |  | 650 | 400 | N | N | N | [6 empty] | RB120.00 | H
B75257 | 2023-02-16 | 2 | A |  | 3 | A | SM45CB | 탄소강 | SM45C | BM#2 | 1638 | 37 | 1624 | 1575 | 23 | 4300 |  | 1 | 0.42 | 14 |  | -2.48 | 1555 | 1603 | 0 | 20.82 | 0 | 32 | 69 | 59 | Y |  | 2023-02-16 09:47 | 62 | 1094 | 23 | 23 | 23 | 24 | 24 | 23 | 23 | 22 | 22 | 21 | 20 | 20 | 19 | 19 | 22 | 24 | 19 | 23 | -0.11 | Y | 45 | Y | -0.2 | [7 empty] | N | N | N | N | 210 | 0.49 | 60 | 146883 | 93333 | 1067 | 14500 | 15 | 2 |  | 2023-02-16 09:52 | 1555 | 114 |  | 44 |  | 연연주 혼탕부 307 308 309 407 408 409 *전공정 요청 감속주입 | [14 empty] | 155.6 | 100 | 0 | 0 | 0 |  | 650 | 400 | N | N | 0 | 0 | 0 |  | 650 | 400 | N | N | N | [6 empty] | RB160.00 | C
B75258 | 2023-02-16 | 2 | A |  | 4 | A | SM45C | 탄소강 | SM45C | BM#2 | 1579 | 36 | 1604 | 1569 | 30 | 5800 |  | 1 | 0.45 | 15 |  | -1.93 | 1555 | 1598 | 0 | 9.73 | 0 | 16 | 22 | -1062 | Y |  | 2023-02-16 11:09 | 62 | 1094 | 18 | 18 | 22 | 25 | 26 | 27 | 26 | 25 | 24 | 24 | 23 | 22 | 21 | 20 | 23 | 27 | 20 | 0 | -0.17 | Y | 40 | Y | -0.2 | [7 empty] | N | N | N | N | 200 | 0.47 | 65 | 51350 | 97773 | 1300 | 14900 | 15 | 2 |  | 2023-02-16 11:10 | 1555 | 102 |  | 24 |  | *전공정 요청 감속주입 연연주 혼탕부 301 401 | [14 empty] | 52.4 | 100 | 0 | 0 | 0 |  | 650 | 400 | N | N | 0 | 0 | 0 |  | 650 | 400 | N | N | N | [6 empty] | RB160.00 | C
B75259 | 2023-02-16 | 2 | A |  | 5 | A | SM45C | 탄소강 | SM45C | BM#2 | 1629 | 33 | 1617 | 1590 | 24 | 4200 |  | 1 | 0.42 | 15 |  | 0 | 1553 | 1600 | 0 | 8.94 | 0 | 19 | 57 | 67 | Y |  | 2023-02-16 12:05 | 60 | 1090 | 18 | 17 | 19 | 21 | 22 | 22 | 22 | 21 | 21 | 20 | 19 | 18 | 18 | 17 | 20 | 22 | 17 | 22 | -0.11 | Y | 45 | Y | -0.2 | [7 empty] | Y | Y | Y | Y | 190 | 0.47 | 64 | 95520 | 94714 | 1736 | 15000 | 15 | 2 |  | 2023-02-16 12:09 | 1553 | 106 |  | 34 | [16 empty] | 103.71 | 100 | 0 | 0 | 0 |  | 649 | 700 | N | N | 0 | 0 | 0 |  | 650 | 700 | N | N | N | [6 empty] | RB100.00 | C
B75260 | 2023-02-16 | 2 | C |  | 6 | A | SM45C | 탄소강 | SM45C | BM#2 | 1613 | 38 | 1625 | 1571 | 30 | 5200 |  | 1 | 0.49 | 15 |  | 0 | 1610 | 1610 | 0 | 14.53 | 0 | 33 | 86 | 59 | Y |  | 2023-02-16 13:17 | 117 | 1098 | 16 | 16 | 23 | 28 | 31 | 32 | 33 | 33 | 33 | 33 | 32 | 30 | 29 | 29 | 29 | 33 | 29 | 33 | -0.1 | Y | 35 | Y | -0.2 | [7 empty] | Y | Y | Y | Y | 180 | 0.47 | 65 | 95520 | 97390 | 810 | 15000 | 15 | 2 |  | 2023-02-16 13:20 | 1610 | 104 |  | 27 | [16 empty] | 9552000 | 100 | 0 | 0 | 0 |  | 650 | 700 | N | N | 0 | 0 | 0 |  | 650 | 700 | N | N | N | [6 empty] | RB220.00 | C
B75261 | 2023-02-16 | 2 | C |  | 7 | A | SM45C | 탄소강 | SM45C | BM#2 | 1624 | 35 | 1608 | 1574 | 30 | 5000 |  | 1 | 0.42 | 15 |  | -2.24 | 1549 | 1594 | 0 | 23.61 | 0 | 32 | 70 | 63 | Y |  | 2023-02-16 14:28 | 56 | 1098 | 27 | 27 | 28 | 29 | 31 | 32 | 32 | 31 | 31 | 30 | 30 | 29 | 28 | 22 | 29 | 32 | 22 | 31 | -0.25 | Y | 40 | Y | -1.2 | [7 empty] | Y | Y | Y | Y | 170 | 0.47 | 65 | 91896 | 96050 | 750 | 15200 | 15 | 2 |  | 2023-02-16 14:34 | 1549 | 106 |  | 22 | [16 empty] | 97.3 | 100 | 0 | 0 | 0 |  | 650 | 700 | N | N | 0 | 0 | 0 |  | 650 | 700 | N | N | N | [6 empty] | RB140.00 | C
B75262 | 2023-02-16 | 2 | C |  | 8 | A | SM45C | 탄소강 | SM45C | BM#2 | 1618 | 40 | 1621 | 1578 | 30 | 5000 |  | 1 | 0.48 | 15 |  | -1.82 | 1549 | 1597 | 0 | 8.42 | 0 | 16 | 23 | 69 | Y |  | 2023-02-16 15:36 | 56 | 1094 | 20 | 23 | 27 | 28 | 29 | 29 | 28 | 27 | 26 | 25 | 24 | 24 | 23 | 23 | 26 | 29 | 23 | 0 | -0.15 | Y | 40 | Y | -0.2 | [7 empty] | N | N | N | N | 170 | 0.47 | 61 | 102720 | 91562 |  | 15600 | 15 | 2 |  | 2023-02-16 15:42 | 1549 | 110 |  | 19 |  | *빅사이즈 후속 | [14 empty] | 110.45 | 100 | 0 | 0 | 0 |  | 650 | 400 | N | N | 0 | 0 | 0 |  | 650 | 400 | N | N | N | [6 empty] | LT180180 | C
B75263 | 2023-02-16 | 2 | C |  | 9 | A | SM45C | 탄소강 | SM45C | BM#2 | 1615 | 37 | 1630 | 1562 | 33 | 5800 |  | 1 | 0.45 | 13 |  | -2.3 | 1552 | 1607 | 0 | 15.51 | 0 | 19 | 58 | 67 | Y |  | 2023-02-16 16:36 | 59 | 1091 | 21 | 23 | 28 | 31 | 32 | 32 | 31 | 31 | 30 | 30 | 28 | 27 | 26 | 26 | 29 | 32 | 26 | 31 | -0.15 | Y | 40 | Y | -0.2 | [7 empty] | N | N | N | N | 170 | 0.47 | 64 | 93071 | 94849 | -1099 | 15200 | 15 | 2 |  | 2023-02-16 16:41 | 1552 | 109 |  | 21 |  | *전공정 작업지연 감속주입 | [14 empty] | 100.08 | 100 | 0 | 0 | 0 |  | 650 | 400 | N | N | 0 | 0 | 0 |  | 650 | 400 | N | N | N | [6 empty] | BT180180 | H
B75264 | 2023-02-16 | 2 | C |  | 10 | A | SM45C | 탄소강 | SM45C | BM#2 | 1599 | 40 | 1620 | 1570 | 30 | 5000 |  | 1 | 0.49 | 13 |  | 0 | 1597 | 1597 | 0 | 7.94 | 0 | 33 | 87 | 61 | Y |  | 2023-02-16 17:36 | 104 | 1095 | 25 | 23 | 24 | 24 | 24 | 23 | 23 | 22 | 20 | 19 | 18 | 17 | 15 | 15 | 21 | 24 | 15 | 24 | -0.18 |  | 50 | Y | -0.4 | [7 empty] | N | N | N | N | 220 | 0.47 | 64 | 93071 | 95767 | -267 | 13600 | 15 | 2 |  | 2023-02-16 17:51 | 1597 | 105 |  | 25 |  | *전공정 작업지연 감속주입 | [14 empty] | 98.59 | 100 | 0 | 0 | 0 |  | 650 | 400 | N | N | 0 | 0 | 0 |  | 650 | 400 | N | N | N | [6 empty] | BT180180 | H
B75265 | 2023-02-16 | 2 | C |  | 11 | A | SM45C | 탄소강 | SM45C | BM#2 | 1593 | 40 | 1628 | 1563 | 33 | 5900 |  | 1 | 0.3 | 14 |  | -2.56 | 1556 | 1610 | 0 | 15.33 | 0 | 32 | 71 | 55 | Y |  | 2023-02-16 18:44 | 63 | 1101 | 11 | 18 | 25 | 27 | 30 | 32 | 33 | 32 | 32 | 32 | 31 | 30 | 29 | 29 | 29 | 33 | 29 | 32 | -0.13 | Y | 30 | Y | -0.2 | [7 empty] | N | N | N | N | 210 | 0.47 | 62 | 93071 | 94252 | 548 | 15500 | 15 | 2 |  | 2023-02-16 18:49 | 1556 | 107 |  | 24 |  | *전공정 작업지연 감속주입 | [14 empty] | 99.59 | 100 | 0 | 0 | 0 |  | 650 | 400 | N | N | 0 | 0 | 0 |  | 650 | 400 | N | N | N | [6 empty] | BT180180 | H
B75266 | 2023-02-16 | 2 | C |  | 12 | A | SM45C | 탄소강 | SM45C | BM#2 | 1600 | 39 | 1635 | 1557 | 31 | 5400 |  | 1 | 0.42 | 14 |  | -2.66 | 1560 | 1609 | 0 | 16.3 | 0 | 16 | 24 | 58 | Y |  | 2023-02-16 19:45 | 67 | 1097 | 26 | 26 | 31 | 31 | 33 | 32 | 32 | 31 | 31 | 29 | 29 | 27 | 26 | 26 | 30 | 33 | 26 | 31 | -0.17 | Y | 40 | Y | -0.2 | [7 empty] | N | N | N | N | 200 | 0.45 | 65 | 93071 | 92401 | 699 | 15600 | 15 | 2 |  | 2023-02-16 19:49 | 1560 | 104 |  | 26 |  | *전공정 작업지연 감속주입 | [14 empty] | 9307100 | 100 | 0 | 0 | 0 |  | 650 | 400 | N | N | 0 | 0 | 0 |  | 650 | 400 | N | N | N | [6 empty] | BT180180 | H
B75267 | 2023-02-16 | 2 | D |  | 13 | A | SM45C | 탄소강 | SM45C | BM#2 | 1628 | 39 | 1613 | 1575 | 29 | 4800 |  | 1 | 0.48 | 14 |  | -2.35 | 1560 | 1604 | 0 | 18.42 | 0 | 19 | 59 | 64 | Y |  | 2023-02-16 20:48 | 67 | 1092 | 23 | 25 | 26 | 27 | 29 | 29 | 29 | 29 | 28 | 27 | 26 | 25 | 24 | 22 | 26 | 29 | 22 | 29 | -0.16 | Y | 45 | Y | -0.4 | [7 empty] | N | N | N | N | 190 | 0.45 | 67 | 93071 | 95367 | 1783 | 14600 | 15 | 2 |  | 2023-02-16 20:55 | 1560 | 104 |  | 29 |  | * 전공정 요청으로 감속주입 | [14 empty] | 97.1 | 100 | 0 | 0 | 0 |  | 650 | 400 | N | N | 0 | 0 | 0 |  | 650 | 400 | N | N | N | [6 empty] | BT180180 | H
B75268 | 2023-02-16 | 2 | D |  | 14 | A | SM45C | 탄소강 | SM45C | BM#2 | 1617 | 39 | 1623 | 1578 | 29 | 4800 |  | 1 | 0.61 | 14 |  | -2.54 | 1561 | 1607 | 0 | 17.78 | 0 | 33 | 88 | 64 | Y |  | 2023-02-16 21:54 | 68 | 1095 | 20 | 20 | 24 | 27 | 28 | 29 | 29 | 29 | 28 | 28 | 27 | 26 | 25 | 21 | 26 | 29 | 21 | 29 | -0.16 | Y | 50 | Y | -0.2 | [7 empty] | N | N | N | N | 180 | 0.4 | 74 | 93071 | 95687 | 863 | 14800 | 15 | 2 |  | 2023-02-16 22:03 | 1561 | 107 |  | 31 |  | * 전공정 요청으로 감속주입 0.40 이상공정 등록 및 생관통보 | [14 empty] | 98.44 | 100 | 0 | 0 | 0 |  | 651 | 400 | N | N | 0 | 0 | 0 |  | 650 | 400 | N | N | N | [6 empty] | BT180180 | H
B75269 | 2023-02-16 | 2 | D |  | 15 | A | SM45C | 탄소강 | SM45C | BM#2 | 1635 | 43 | 1615 | 1597 | 38 | 4900 |  | 1 | 0.52 | 13 |  | -2.13 | 1553 | 1600 | 0 | 14.11 | 0 | 32 | 72 | 60 | Y |  | 2023-02-16 23:05 | 60 | 1093 | 18 | 20 | 23 | 24 | 24 | 25 | 24 | 24 | 23 | 22 | 21 | 20 | 19 | 16 | 21 | 25 | 16 | 24 | -0.2 | Y | 45 | Y | -0.4 | [7 empty] | N | N | N | N | 170 | 0.4 | 73 | 93071 | 93589 | 1211 | 15600 | 15 | 2 |  | 2023-02-16 23:08 | 1553 | 117 |  | 35 |  | * 전공정 요청으로 감속주입 0.40 이상공정 등록 및 생관통보 | [14 empty] | 100.24 | 100 | 0 | 0 | 0 |  | 649 | 400 | N | N | 0 | 0 | 0 |  | 650 | 400 | N | N | N | [6 empty] | BT180180 | H
B75270 | 2023-02-16 | 2 | D | TUNDISH교체전 | 16 | A | SM45C | 탄소강 | SM45C | BM#2 | 1633 | 40 | 1630 | 1583 | 33 | 5500 |  | 1 | 0.56 | 14 |  | -2.62 | 1565 | 1614 | 0 | 21.65 | 0 | 16 | 25 | 70 | Y |  | 2023-02-17 00:32 | 72 | 1099 | 13 | 13 | 21 | 24 | 28 | 29 | 30 | 30 | 30 | 29 | 28 | 27 | 26 | 24 | 26 | 30 | 24 | 30 | -0.13 | Y | 45 | Y | -0.2 | [7 empty] | N | N | N | N | 220 | 0.4 | 72 | 96496 | 91536 | 1714 | 2000 | 15 | 2 |  | 2023-02-17 00:34 | 1565 | 99 |  | 23 |  | * 전공정 요청으로 감속주입 0.40 이상공정 등록 및 생관통보 | 38A3551FA5C141EBA2F47A48F15297F1 | 42F05AC287494757BB43CF65F010D39A | 66CD25CC5B694878987579DCBC5A7ADD | [11 empty] | 9649600 | 100 | 0 | 2570 | 0 |  | 651 | 400 | N | N | 0 | 2500 | 0 |  | 650 | 400 | N | N | N | [6 empty] | BT180180 | H
A75971 | 2023-02-15 | 1 | D | 연주종료 | 4 | B | AE9254 | 특수용도강 | AE4137HMA | BM#1 | 1682 | 48 | 1604 | 1608 | 25 | 4300 |  | 3 | 0.19 | 19 |  | -2.07 | 1556 | 1604 | 95.33 | 105.33 |  | 16 | 21 | 63 | Y |  | 2023-02-16 07:04 | 81 | 1081 | 25 | 25 | 37 | 42 | 44 | 44 | 44 | 43 | 43 | 42 | 43 |  |  | 43 | 0 | 0 | 0 | 0 | 0 |  | 0 | Y | 0.2 | [7 empty] | N | N | N | N | 180 | 0 | 75 | 102728 | 99884 | -784 | 2000 | 05 | 0 |  | 2023-02-16 07:10 | 1556 | 1218 |  | 1129 |  | *전공정요청 L/D잔강 미이월 *연주종료 08:49 | 057A25D76144416A98408BA9B7345030 | 41AA231320DB4D9C8668B12DEFE91309 | [12 empty] | 102.57 | 100 | 0 | 3560 | 0 |  | 650 |  | Y | N | 0 | 3560 | 0 |  | 651 |  | Y | N | Y | [6 empty] | LT180180 | H
B75271 | 2023-02-16 | 2 | D | TUNDISH교체 | 1 | B | 34CRS4H | 합금강 | D | BM#2 | 1573 | 51 | 1652 | 1556 | 45 | 9200 |  | 1 | 0.6 | 17 |  | -2.7 | 1578 | 1650 | 0 | 31.8 | 0 | 19 | 60 | 87 | Y |  | 2023-02-17 02:05 | 78 | 1097 | -317 | -250 | 30 | 25 | 26 | 31 | 35 | 37 | 38 | 39 | 39 | 38 | 37 | 37 | 34 | 39 | 37 | 0 | -0.13 |  | 15 | Y | -0.2 |  | 1.39 | 1.39 |  |  |  |  | N | N | N | N | 220 | 0.48 | 61 | 93071 | 94561 | 2439 | 14900 | 08 | 1 |  | 2023-02-17 02:06 | 1578 | 133 |  | 28 |  | * T/D FLUX 용탕부: 120 KG / 유탕부: 10KG 투입. | [14 empty] | 98.33 | 100 | 700 | 0 | 0 |  | 650 | 400 | Y | Y | 700 | 0 | 0 |  | 650 | 400 | Y | Y | N | [6 empty] | BT180180 | H
B75272 | 2023-02-16 | 2 | D |  | 2 | A | 34CRS4H | 합금강 | D | BM#2 | 1578 | 47 | 1643 | 1556 | 40 | 7900 |  | 1 | 0.49 | 16 |  | -2.83 | 1562 | 1628 | 0 | 21.46 | 0 | 33 | 89 | 81 | Y |  | 2023-02-17 02:56 | 62 | 1088 | 35 | 34 | 27 | 25 | 23 | 23 | 22 | 21 | 20 | 20 | 18 | 17 | 16 | 14 | 22 | 27 | 14 | 0 | -0.24 |  | 55 | Y | -0.4 | [7 empty] | N | N | N | N | 220 | 0.51 | 61 | 93071 | 98497 | -247 | 14800 | 08 | 1 |  | 2023-02-17 02:57 | 1562 | 132 |  | 39 | [16 empty] | 96.7 | 100 | 0 | 0 | 0 |  | 650 | 400 | Y | Y | 0 | 0 | 0 |  | 650 | 400 | Y | Y | N | [6 empty] | BT180180 | H
B75273 | 2023-02-16 | 2 | D |  | 3 | A | 34CRS4H | 합금강 | D | BM#2 | 1579 | 49 | 1669 | 1549 | 40 | 8400 |  | 1 | 0.56 | 17 |  | -2.72 | 1573 | 1644 | 0 | 19.14 | 0 | 32 | 73 | 68 | Y |  | 2023-02-17 04:03 | 73 | 1091 | 12 | 20 | 27 | 33 | 35 | 36 | 36 | 36 | 36 | 33 | 31 | 29 |  | 29 | 31 | 36 | 29 | 36 | -0.19 | Y | 35 | Y | -0.4 | [7 empty] | N | N | N | N | 210 | 0.5 | 60 | 93071 | 94304 | -254 | 13700 | 08 | 1 |  | 2023-02-17 04:06 | 1573 | 127 |  | 34 | [16 empty] | 101.55 | 100 | 0 | 0 | 0 |  | 650 | 400 | Y | Y | 0 | 0 | 0 |  | 650 | 400 | Y | Y | N | [6 empty] | BT180180 | H
B75274 | 2023-02-16 | 2 | B |  | 4 | A | 34CRS4H | 합금강 | D | BM#2 | 1577 | 47 | 1650 | 1543 | 23 | 7800 |  | 1 | 0.58 | 17 |  | -2.13 | 1566 | 1625 | 0 | 20.09 | 0 | 16 | 26 | 64 | Y |  | 2023-02-17 05:10 | 66 | 1111 | 26 | 28 | 31 | 33 | 34 | 34 | 34 | 33 | 33 | 32 | 32 | 31 |  | 31 | 32 | 34 | 31 | 34 | -0.07 | Y | 35 | Y | -0.2 | [7 empty] | N | N | N | N | 200 | 0.49 | 58 | 93071 | 92671 | 1579 | 14700 | 08 | 1 |  | 2023-02-17 05:17 | 1566 | 116 |  | 28 | [16 empty] | 9307100 | 100 | 0 | 0 | 0 |  | 651 | 400 | Y | Y | 0 | 0 | 0 |  | 650 | 400 | Y | Y | N | [6 empty] | BT180180 | H
B75275 | 2023-02-16 | 2 | B |  | 5 | A | 34CRS4H | 합금강 | D | BM#2 | 1581 | 43 | 1642 | 1540 | 40 | 7700 |  | 1 | 0.58 | 16 |  | -2.62 | 1560 | 1620 | 0 | 21.42 | 0 | 19 | 61 | 48 | Y |  | 2023-02-17 06:12 | 60 | 1099 | 28 | 28 | 28 | 29 | 30 | 29 | 29 | 28 | 28 | 27 | 27 | 26 |  | 26 | 28 | 30 | 26 | 29 | -0.11 | Y | 35 | Y | -0.2 | [7 empty] | N | N | N | N | 190 | 0.51 | 58 | 101532 | 94846 | 1604 | 15500 | 08 | 1 |  | 2023-02-17 06:14 | 1560 | 111 |  | 26 | [16 empty] | 107.9 | 100 | 0 | 0 | 0 |  | 650 | 400 | Y | Y | 0 | 0 | 0 |  | 650 | 400 | Y | Y | N | [6 empty] | BT180180 | H
B75276 | 2023-02-16 | 2 | B |  | 6 | A | 34CRS4H | 합금강 | D | BM#2 | 1579 | 41 | 1638 | 1571 | 38 | 6800 |  | 1 | 0.6 | 16 |  | -2.29 | 1556 | 1619 | 0 | 45.79 | 0 | 33 | 90 | 49 | Y |  | 2023-02-17 07:17 | 56 | 1091 | 23 | 25 | 31 | 35 | 36 | 36 | 35 | 34 | 34 | 33 | 31 | 30 | 29 | 28 | 32 | 36 | 28 | 0 | -0.18 | Y | 45 | Y | -0.2 | [7 empty] | N | N | N | N | 180 | 0.48 | 66 | 101532 | 99137 | -137 | 15200 | 08 | 1 |  | 2023-02-17 07:19 | 1556 | 109 |  | 19 |  | * 전공정 요청으로 감속주입 | [14 empty] | 104.83 | 100 | 0 | 0 | 0 |  | 650 | 400 | Y | Y | 0 | 0 | 0 |  | 650 | 400 | Y | Y | N | [6 empty] | BT180180 | H
B75277 | 2023-02-17 | 2 | B |  | 7 | A | 34CRS4H | 합금강 | D | BM#2 | 1556 | 47 | 1647 | 1562 | 43 | 8600 |  | 1 | 0.55 | 16 |  | -2.41 | 1573 | 1633 | 0 | 23.98 | 0 | 30 | 20 | 1379 | Y |  | 2023-02-17 08:34 | 73 | 1099 | 25 | 26 | 35 | 40 | 42 | 41 | 41 | 40 | 39 | 37 | 36 | 35 | 34 | 30 | 36 | 42 | 30 | 0 | -0.22 | Y | 55 | Y | -0.2 | [7 empty] | N | N | N | N | 170 | 0.42 | 76 | 101532 | 99340 | -90 | 13800 | 08 | 1 |  | 2023-02-17 08:36 | 1573 | 107 |  | 9 |  | * 전공정 요청으로 감속주입 * 전공정 요청으로 감속주입 0.40 이상공정 등록 및 생관통보 ID: 302~ , 402~ | [14 empty] | 105.11 | 100 | 0 | 0 | 0 |  | 650 | 400 | Y | Y | 0 | 0 | 0 |  | 650 | 400 | Y | Y | N | [6 empty] | BT180180 | H
B75278 | 2023-02-17 | 2 | B | 연주종료 | 8 | A | 34CRS4H | 합금강 | D | BM#2 | 1648 | 51 | 1653 | 1598 | 29 | 5700 |  | 1 | 1000 | 296 |  | -0.2 | 1570 | 1630 | 0 | 19.85 | 0 | 32 | 74 | 124 | Y |  | 2023-02-17 14:16 | 70 | 1097 | 27 | 37 | 43 | 45 | 46 | 45 | 45 | 44 | 43 | 42 | 41 | 40 |  | 40 | 42 | 46 | 40 | 45 | -0.17 | Y | 35 | Y | -0.2 | [7 empty] | N | N | N | N | 170 | 0.5 | 57 | 82315 | 89703 | 1097 | 2000 | 08 | 1 |  | 2023-02-17 09:51 | 1570 | 112 |  | -256 |  | * 연주종료 : 11시 10분 | 78B288426BC84AAAA14D442BD1CC76AD |  |  |  |  | CE9168E4C4454E0AA29B9D465F575A32 | B8DCC6272988427BA76356116D8F0D72 |  |  | C137D792073F40159A8FD222DBFB9D14 | B2EECFCBB3DF45CC973670D442EF12A4 |  |  |  | 85.43 | 100 | 0 | 2500 | 0 |  | 650 | 400 | Y | Y | 0 | 2500 | 0 |  | 650 | 400 | Y | Y | N | [6 empty] | BT180180 | H
A75972 | 2023-02-17 | 1 | C | 연주시작 | 1 | A | AE1055LS | 탄소강 | G-AE1055LS | BM#1 | 1661 | 116 | 1607 | 1601 | 61 | 10300 |  | 3 | 0.21 | 25 |  | -1.68 | 1575 | 1628 | 0 | 184.48 |  | 30 | 21 | 126 | Y |  | 2023-02-17 15:19 | 91 | 1093 | -286 | -1 | 39 | 37 | 41 | 46 | 49 | 50 | 50 | 50 | 50 |  |  | 50 | 44 | 50 | 50 | 50 | 0 |  | 15 | Y | 0 |  | 1.8 | 1.8 | [5 empty] | N | N | M | 210 | 0.48 | 52 | 80434 | 87249 | 4701 | 14800 | 09 | 1 |  | 2023-02-17 15:28 | 1575 | 178 |  | 18 |  | *T/D FLUX 유:10,용:220kg *6공 장연주 20H *연주시작 15:38 | [14 empty] | 85.34 | 100 | 1500 | 0 | 0 |  | 500 |  | N | N | 1500 | 0 | 0 |  | 501 |  | N | N | N |  |  | Y |  |  |  | BT180180 | H
A75973 | 2023-02-17 | 1 | C |  | 2 | A | AE1055LS | 탄소강 | G-AE1055LS | BM#1 | 1658 | 47 | 1616 | 1511 | 30 | 5600 |  | 3 | 0.15 | 26 |  | -1.46 | 1563 | 1608 | 0 | 150.86 |  | 16 | 27 | 414 | Y |  | 2023-02-17 16:00 | 79 | 1097 | 49 | 49 | 44 | 42 | 41 | 41 | 40 | 41 | 40 | 40 | 39 | 39 |  | 39 | 42 | 44 | 39 | 41 | -0.11 |  | 45 | Y | 0 | [8 empty] | N | N | Y | 200 | 0.52 | 52 | 84600 | 84921 | 4579 | 15200 | 09 | 1 |  | 2023-02-17 16:08 | 1563 | 163 |  | 30 | [16 empty] | 92.06 | 100 | 0 | 0 | 0 |  | 500 |  | N | N | 0 | 0 | 0 |  | 501 |  | N | N | N |  |  | Y |  |  |  | BT180180 | H
A75974 | 2023-02-17 | 1 | C |  | 3 | A | AE1055LS | 탄소강 | G-AE1055LS | BM#1 | 1637 | 41 | 1613 | 1557 | 32 | 5900 |  | 3 | 0.14 | 25 |  | -1.98 | 1554 | 1613 | 0 | 182.5 |  | 6 | 8 | 2021 | Y |  | 2023-02-17 16:58 | 70 | 1080 | 38 | 35 | 32 | 30 | 28 | 27 | 26 | 25 | 24 | 23 | 23 | 23 |  | 23 | 28 | 32 | 23 | 23 | -0.2 |  | 45 | Y | 0 | [8 empty] | N | N | Y | 190 | 0.48 | 54 | 84600 | 83219 | 6481 | 14200 | 09 | 1 |  | 2023-02-17 17:06 | 1554 | 111 |  | 24 | [8 empty] | C6523D0C204743F69E3854B2D12E80AA | 9B259F0616294B288BDCD6E0A70549CD | 87CD1E4AD0D6429FBA27B01F10B82B9E |  | B38F06B9EFCC471AB8EA48F14557EB9B | 8AA80ED01F4648FB9F51A83F26111842 | 2E5371341C014DC7A7E728FFBE691A0F |  | 93.9 | 100 | 0 | 0 | 0 |  | 500 |  | N | N | 0 | 0 | 0 |  | 501 |  | N | N | N |  |  | Y |  |  |  | BT180180 | H
B75279 | 2023-02-17 | 2 | C | 연주시작 | 1 | A | SM18CM10 | 탄소강 | C1 | BM#2 | 1573 | 62 | 1710 | 1526 | 55 | 11100 |  | 1 | 0.35 | 18 |  | -2.96 | 1595 | 1689 | 12.42 | 0 | 0 | 32 | 75 | 213 | Y |  | 2023-02-17 16:55 | 83 | 1103 | -365 | -332 | 32 | 27 | 29 | 36 | 42 | 43 | 43 | 44 | 44 | 43 | 43 | 42 | 40 | 44 | 42 | 43 | -0.03 |  | 25 | N | -0.2 |  | 2.06 | 2.06 |  |  |  |  | N | N | N | N | 220 | 0.42 | 69 | 95449 | 97890 | -3640 | 15400 | 14 | 2 |  | 2023-02-17 16:59 | 1595 | 137 |  | 14 |  | * START 17:11 * T/D FLUX 용탕부: 120 KG / 유탕부: 10KG 투입. * EDGE HEATER 코일 건조로 미적용 * 전공정 요청 20%이상 감속주입, 이상재 등록 및 생관통보 ID:304~307,404~406 | 58D918AC95E14BEA992C549A65BE39CC |  | CD8B4AF574FF4E4096600CBE22F1F340 | [11 empty] | 103.08 | 100 | 720 | 0 | 0 |  | 451 | 300 | N | Y | 730 | 0 | 0 |  | 451 | 300 | N | N | N |  |  |  | Y |  |  | RB150.00 | H
A75975 | 2023-02-17 | 1 | C |  | 4 | A | AE1055LS | 탄소강 | G-AE1055LS | BM#1 | 1682 | 42 | 1612 | 1583 | 30 | 4800 |  | 3 | 0.13 | 25 |  | -1.39 | 1568 | 1612 | 0 | 154.59 |  | 31 | 19 | 2020 | Y |  | 2023-02-17 17:57 | 84 | 1083 | 20 | 20 | 34 | 38 | 40 | 41 | 41 | 40 | 40 | 39 | 39 | 39 | 39 | 39 | 37 | 41 | 39 | 40 | -0.02 | Y | 40 | Y | 0 | [8 empty] | N | N | Y | 180 | 0.48 | 63 | 101520 | 95599 | 4951 | 15000 | 09 | 1 |  | 2023-02-17 18:05 | 1568 | 102 |  | 22 | [16 empty] | 98.95 | 100 | 0 | 0 | 0 |  | 500 |  | N | N | 0 | 0 | 0 |  | 501 |  | N | N | N |  |  | Y |  |  |  | BT180180 | H
B75280 | 2023-02-17 | 2 | C |  | 2 | B | SM18CM10 | 탄소강 | C1 | BM#2 | 1593 | 47 | 1675 | 1533 | 43 | 8500 |  | 1 | 0.34 | 19 |  | -2.68 | 1603 | 1666 | 28.13 | 0 | 0 | 10 | 1 | 13543 | Y |  | 2023-02-17 18:03 | 91 | 1080 | 39 | 36 | 31 | 28 | 25 | 23 | 21 | 19 | 18 | 17 | 17 | 14 | 13 | 13 | 21 | 31 | 13 | 0 | -0.33 |  | 55 | Y | -0.2 | [7 empty] | N | N | N | N | 220 | 0.44 | 66 | 96078 | 93284 | -534 | 16100 | 14 | 2 |  | 2023-02-17 18:09 | 1603 | 124 |  | 15 |  | * EDGE HEATER 코일 건조로 미적용. * 전공정 요청으로 20%이상 감속주입, 이상재 등록 및 생관통보 ID:301.401.402 | [14 empty] | 104.83 | 100 | 0 | 0 | 0 |  | 451 | 300 | N | Y | 0 | 0 | 0 |  | 451 | 300 | N | N | N | [6 empty] | RB150.00 | C
A75976 | 2023-02-17 | 1 | C |  | 5 | A | AE1055LS | 탄소강 | G-AE1055LS | BM#1 | 1674 | 42 | 1589 | 1595 | 23 | 3900 |  | 3 | 0.13 | 25 |  | -1.15 | 1554 | 1589 | 0 | 183.84 |  | 30 | 22 | 47 | Y |  | 2023-02-17 19:04 | 70 | 1104 | 37 | 39 | 40 | 41 | 41 | 40 | 40 | 39 | 39 | 39 | 38 | 37 | 37 | 37 | 39 | 41 | 37 | 40 | -0.08 | Y | 50 | Y | 0 | [8 empty] | N | N | Y | 170 | 0.45 | 63 | 84600 | 91386 | 4414 | 15400 | 09 | 1 |  | 2023-02-17 19:12 | 1554 | 103 |  | 19 |  | *전공정 요청으로 감속주입-정속주입 강종 감속으로 이상재 등록ID: (전기로 작업지연) | [14 empty] | 85.98 | 100 | 0 | 0 | 0 |  | 500 |  | N | N | 0 | 0 | 0 |  | 501 |  | N | N | N |  |  | Y |  |  |  | BT180180 | H
B75281 | 2023-02-17 | 2 | C |  | 3 | A | SM18CM10 | 탄소강 | C1 | BM#2 | 1606 | 38 | 1657 | 1568 | 34 | 6800 |  | 1 | 0.27 | 18 |  | -2.17 | 1572 | 1636 | 7.36 | 0 | 0 | 19 | 62 | 559 | Y |  | 2023-02-17 18:58 | 60 | 1094 | 12 | 12 | 17 | 22 | 25 | 25 | 25 | 25 | 24 | 23 | 22 | 21 | 20 | 19 | 22 | 25 | 19 | 25 | -0.13 | Y | 45 | Y | -0.2 | [7 empty] | Y | Y | Y | Y | 210 | 0.49 | 65 | 92491 | 99553 | 1697 | 14500 | 14 | 2 |  | 2023-02-17 19:07 | 1572 | 111 |  | 27 |  | * EDGE HEATER 코일 건조로 미적용. | [14 empty] | 92.91 | 100 | 0 | 0 | 0 |  | 491 | 300 | N | Y | 0 | 0 | 0 |  | 492 | 300 | N | N | N | [6 empty] | RB220.00 | C
B75282 | 2023-02-17 | 2 | C |  | 4 | B | SM18CM10 | 탄소강 | C1 | BM#2 | 1616 | 44 | 1678 | 1568 | 37 | 7300 |  | 1 | 0.21 | 18 |  | -2.74 | 1565 | 1646 | 24 | 0 | 0 | 11 | 21 | 7448 | Y |  | 2023-02-17 20:19 | 53 | 1083 | 16 | 20 | 23 | 23 | 24 | 23 | 22 | 21 | 20 | 19 | 18 | 16 | 14 | 14 | 20 | 24 | 14 | 23 | -0.25 | Y | 40 | Y | -0.4 | [7 empty] | N | N | N | N | 200 | 0.48 | 61 | 94125 | 94175 | 225 | 15300 | 14 | 2 |  | 2023-02-17 20:25 | 1565 | 111 |  | 13 |  | * 준빅사이즈 후속 | [14 empty] | 101.26 | 100 | 0 | 0 | 0 |  | 451 | 300 | Y | Y | 0 | 0 | 0 |  | 451 | 300 | Y | N | N | [6 empty] | RB150.00 | C
A75977 | 2023-02-17 | 1 | C |  | 6 | A | AE1055LS | 탄소강 | G-AE1055LS | BM#1 | 1678 | 36 | 1599 | 1588 | 27 | 4000 |  | 3 | 0.13 | 25 |  | -1.43 | 1555 | 1599 | 0 | 169.68 |  | 16 | 28 | 58 | Y |  | 2023-02-17 20:04 | 71 | 1091 | 36 | 36 | 36 | 37 | 38 | 37 | 36 | 35 | 35 | 34 | 33 | 32 | 32 | 31 | 35 | 38 | 31 | 36 | -0.16 | Y | 45 | Y | -0.2 | [8 empty] | N | N | Y | 210 | 0.45 | 67 | 101520 | 94526 | 6124 | 15400 | 09 | 1 |  | 2023-02-17 20:13 | 1555 | 101 |  | 23 |  | *전공정 요청으로 감속주입-정속주입 강종 감속으로 이상재 등록ID: (전기로 작업지연) | [14 empty] | 99.97 | 100 | 0 | 0 | 0 |  | 500 |  | N | N | 0 | 0 | 0 |  | 501 |  | N | N | N |  |  | Y |  |  |  | BT180180 | H
A75978 | 2023-02-17 | 1 | D |  | 7 | A | AE1055LS | 탄소강 | G-AE1055LS | BM#1 | 1678 | 40 | 1607 | 1595 | 24 | 4000 |  | 3 | 0.13 | 25 |  | -1.68 | 1557 | 1607 | 0 | 165.08 |  | 6 | 9 | 59 | Y |  | 2023-02-17 21:08 | 73 | 1095 | 30 | 30 | 31 | 31 | 30 | 29 | 30 | 28 | 27 | 26 | 25 | 25 | 26 | 26 | 28 | 31 | 25 | 30 | -0.12 | Y | 50 | Y | 0.2 | [8 empty] | N | N | Y | 200 | 0.45 | 64 | 84600 | 91517 | 4133 | 15000 | 09 | 1 |  | 2023-02-17 21:16 | 1557 | 103 |  | 26 |  | *전공정 요청으로 감속주입-정속주입 강종 감속으로 이상재 등록 (전기로 작업지연) | [14 empty] | 85.89 | 100 | 0 | 0 | 0 |  | 500 |  | N | N | 0 | 0 | 0 |  | 501 |  | N | N | N |  |  | Y |  |  |  | BT180180 | H
B75283 | 2023-02-17 | 2 | D |  | 5 | A | SM18CM10 | 탄소강 | C1 | BM#2 | 1589 | 41 | 1658 | 1576 | 36 | 7200 |  | 1 | 0.29 | 18 |  | -2.63 | 1588 | 1652 | 29.12 | 0 | 0 | 32 | 76 | 68 | Y |  | 2023-02-17 21:23 | 76 | 1099 | 13 | 18 | 37 | 43 | 45 | 45 | 45 | 45 | 44 | 43 | 42 | 41 | 41 | 37 | 39 | 45 | 37 | 45 | -0.15 | Y | 55 | Y | -0.2 | [7 empty] | N | N | N | N | 190 | 0.41 | 75 | 99362 | 96691 | 659 | 15700 | 14 | 2 |  | 2023-02-17 21:27 | 1588 | 100 |  | 9 |  | * 전공정 요청으로 감속주입 0.40 이상공정 등록 및 생관통보 | [14 empty] | 97.65 | 100 | 0 | 0 | 0 |  | 451 | 300 | Y | Y | 0 | 0 | 0 |  | 451 | 300 | Y | N | N | [6 empty] | RB150.00 | C
A75979 | 2023-02-17 | 1 | D |  | 8 | A | AE1055LS | 탄소강 | G-AE1055LS | BM#1 | 1682 | 40 | 1598 | 1640 | 17 | 2800 |  | 3 | 0.13 | 25 |  | -1.28 | 1558 | 1598 | 0 | 162.32 |  | 31 | 20 | 59 | Y |  | 2023-02-17 22:12 | 74 | 1094 | 25 | 29 | 31 | 33 | 34 | 34 | 34 | 33 | 32 | 31 | 31 | 31 | 30 | 30 | 31 | 34 | 30 | 34 | -0.09 | Y | 45 | Y | 0 | [8 empty] | N | N | Y | 190 | 0.45 | 66 | 101520 | 93831 | 6969 | 15500 | 09 | 1 |  | 2023-02-17 22:22 | 1558 | 105 |  | 28 |  | *전공정 요청으로 감속주입-정속주입 강종 감속으로 이상재 등록 (전기로 작업지연) | [14 empty] | 10152000 | 100 | 0 | 0 | 0 |  | 500 |  | N | N | 0 | 0 | 0 |  | 501 |  | N | N | N |  |  | Y |  |  |  | BT180180 | H
B75284 | 2023-02-17 | 2 | D |  | 6 | A | SM18CM10 | 탄소강 | C1 | BM#2 | 1624 | 37 | 1654 | 1588 | 30 | 5700 |  | 1 | 0.32 | 18 |  | -2.72 | 1574 | 1643 | 43.64 | 0 | 0 | 10 | 2 | 71 | Y |  | 2023-02-17 22:26 | 62 | 1091 | 36 | 34 | 32 | 31 | 30 | 29 | 28 | 26 | 25 | 24 | 23 | 21 | 20 | 15 | 25 | 32 | 15 | 0 | -0.24 |  | 70 | Y | -0.2 | [7 empty] | N | N | N | N | 180 | 0.4 | 77 | 98424 | 98304 | -454 | 15200 | 14 | 2 |  | 2023-02-17 22:29 | 1574 | 106 |  | 23 |  | * 전공정 요청으로 감속주입 0.40 이상공정 등록 및 생관통보 | [14 empty] | 102.53 | 100 | 0 | 0 | 0 |  | 450 | 300 | Y | Y | 0 | 0 | 0 |  | 451 | 300 | Y | N | N | [6 empty] | RB150.00 | H
A75980 | 2023-02-17 | 1 | D |  | 9 | A | AE1055LS | 탄소강 | G-AE1055LS | BM#1 | 1620 | 40 | 1593 | 1613 | 16 | 2600 |  | 3 | 0.12 | 26 |  | -1.29 | 1554 | 1593 | 0 | 149.51 |  | 30 | 23 | 59 | Y |  | 2023-02-17 23:18 | 70 | 1097 | 29 | 30 | 32 | 33 | 33 | 33 | 32 | 31 | 31 | 31 | 29 | 29 | 29 | 29 | 31 | 33 | 29 | 33 | -0.08 | Y | 50 | Y | 0 | [8 empty] | N | N | Y | 180 | 0.46 | 64 | 84600 | 94115 | 4985 | 14800 | 09 | 1 |  | 2023-02-17 23:26 | 1554 | 103 |  | 29 |  | *전공정 요청으로 감속주입-정속주입 강종 감속으로 이상재 등록 (전기로 작업지연) | [14 empty] | 83.68 | 100 | 0 | 0 | 0 |  | 500 |  | N | N | 0 | 0 | 0 |  | 501 |  | N | N | N |  |  | Y |  |  |  | BT180180 | H
B75285 | 2023-02-17 | 2 | D |  | 7 | A | SM18CM10 | 탄소강 | C1 | BM#2 | 1580 | 39 | 1643 | 1554 | 35 | 6900 |  | 1 | 0.25 | 18 |  | 0 | 1645 | 1645 | 18.01 | 0 | 0 | 19 | 63 | 70 | Y |  | 2023-02-17 23:31 | 133 | 1090 | 14 | 19 | 26 | 31 | 34 | 35 | 35 | 35 | 35 | 34 | 34 | 33 | 32 | 31 | 31 | 35 | 31 | 35 | -0.1 | Y | 40 | Y | -0.2 | [7 empty] | N | N | N | N | 170 | 0.48 | 66 | 95139 | 98650 | 3150 | 15800 | 14 | 2 |  | 2023-02-17 23:35 | 1645 | 118 |  | 36 |  | * 전공정 요청으로 감속주입 | [14 empty] | 95.62 | 100 | 0 | 0 | 0 |  | 451 | 300 | Y | Y | 0 | 0 | 0 |  | 450 | 300 | Y | N | N | [6 empty] | RB150.00 | H
A75981 | 2023-02-17 | 1 | D |  | 10 | A | AE1055LS | 탄소강 | G-AE1055LS | BM#1 | 1620 | 44 | 1598 | 1585 | 22 | 3700 |  | 3 | 0.12 | 26 |  | -1.63 | 1546 | 1598 | 0 | 171.61 |  | 16 | 29 | 63 | Y |  | 2023-02-18 00:28 | 62 | 1097 | 28 | 28 | 29 | 30 | 31 | 30 | 29 | 29 | 28 | 27 | 28 | 28 |  | 28 | 29 | 31 | 27 | 29 | -0.13 | Y | 30 | Y | 0 | [8 empty] | N | N | Y | 170 | 0.48 | 60 | 101520 | 91581 | 5069 | 15400 | 09 | 1 |  | 2023-02-18 00:36 | 1546 | 109 |  | 25 | [7 empty] | 89572D0976AF4406AF9AC6E13F51BF85 | 0259CDCA2464437B879EB0F73393B0AC | B9BC9031BD3E43F99D2DB4578CD276AB |  | 3217874EB42D4D7491845871C4FEA75A | AEE4F232A98240F5832EE05FC5BDBB50 | 45EF07BE0A0E4D9B916916FCD4DC3314 |  |  | 103.01 | 100 | 0 | 0 | 0 |  | 500 |  | N | N | 0 | 0 | 0 |  | 501 |  | N | N | N |  |  | Y |  |  |  | BT180180 | H
B75286 | 2023-02-17 | 2 | D |  | 8 | A | SM18CM10 | 탄소강 | C1 | BM#2 | 1593 | 39 | 1664 | 1556 | 35 | 7000 |  | 1 | 0.23 | 19 |  | 0 | 1634 | 1634 | 14.42 | 0 | 0 | 11 | 22 | 73 | Y |  | 2023-02-18 00:39 | 122 | 1097 | 29 | 27 | 24 | 24 | 24 | 24 | 23 | 22 | 21 | 20 | 19 | 18 | 17 | 17 | 22 | 24 | 17 | 24 | -0.14 |  | 50 | Y | -0.2 | [7 empty] | N | N | N | N | 170 | 0.53 | 59 | 101088 | 98841 | -291 | 13200 | 14 | 2 |  | 2023-02-18 00:42 | 1634 | 119 |  | 35 | [16 empty] | 105.14 | 100 | 0 | 0 | 0 |  | 451 | 300 | Y | Y | 0 | 0 | 0 |  | 451 | 300 | Y | N | N | [6 empty] | RB150.00 | H
A75982 | 2023-02-17 | 1 | D |  | 11 | A | AE1055LS | 탄소강 | G-AE1055LS | BM#1 | 1620 | 40 | 1588 | 1593 | 22 | 3600 |  | 3 | 0.12 | 25 |  | -1.24 | 1551 | 1588 | 0 | 148.64 |  | 6 | 10 | 67 | Y |  | 2023-02-18 01:24 | 67 | 1090 | 26 | 25 | 26 | 26 | 25 | 24 | 24 | 24 | 23 | 23 | 23 | 22 | 20 | 20 | 24 | 26 | 20 | 26 | -0.12 |  | 50 | Y | -0.4 | [8 empty] | N | N | Y | 210 | 0.49 | 59 | 101520 | 92077 | 6973 | 15700 | 09 | 1 |  | 2023-02-18 01:33 | 1551 | 105 |  | 30 | [16 empty] | 10152000 | 100 | 0 | 0 | 0 |  | 500 |  | N | N | 0 | 0 | 0 |  | 501 |  | N | N | N |  |  | Y |  |  |  | BT180180 | H
B75287 | 2023-02-17 | 2 | D | 잔강최소화전 | 9 | A | SM18CM10 | 탄소강 | C1 | BM#2 | 1569 | 37 | 1656 | 1564 | 33 | 6600 |  | 1 | 0.19 | 18 |  | -2.66 | 1577 | 1638 | 16.33 | 0 | 0 | 32 | 77 | 67 | Y |  | 2023-02-18 01:48 | 65 | 1094 | 15 | 15 | 26 | 31 | 34 | 34 | 34 | 34 | 33 | 33 | 32 | 31 | 30 | 28 | 30 | 34 | 28 | 34 | -0.13 | Y | 45 | Y | -0.4 | [7 empty] | N | N | N | N | 220 | 0.52 | 61 | 97531 | 102378 | 522 | 3000 | 14 | 2 |  | 2023-02-18 02:02 | 1577 | 107 |  | 25 |  |  | DB763952B1A04FAA842719C14DC00996 | [13 empty] | 95.95 | 100 | 0 | 3600 | 0 |  | 451 | 300 | Y | Y | 0 | 3200 | 0 |  | 451 | 300 | Y | N | N | [6 empty] | RB150.00 | H
A75983 | 2023-02-17 | 1 | D |  | 12 | A | AE1055LS | 탄소강 | G-AE1055LS | BM#1 | 1606 | 39 | 1597 | 1546 | 26 | 5000 |  | 3 | 0.14 | 25 |  | -1.71 | 1545 | 1597 | 0 | 196.93 |  | 31 | 21 | 57 | Y |  | 2023-02-18 02:32 | 61 | 1110 | 21 | 21 | 24 | 27 | 28 | 28 | 28 | 27 | 27 | 26 | 26 | 26 | 26 | 26 | 26 | 28 | 26 | 28 | -0.05 | Y | 40 | Y | 0 | [8 empty] | N | N | Y | 200 | 0.52 | 58 | 84600 | 96027 | 4123 | 15000 | 09 | 1 |  | 2023-02-18 02:39 | 1545 | 105 |  | 23 | [16 empty] | 82.14 | 100 | 0 | 0 | 0 |  | 500 |  | N | N | 0 | 0 | 0 |  | 501 |  | N | N | N |  |  | Y |  |  |  | BT180180 | H
B75288 | 2023-02-17 | 2 | D | 잔강최소화 | 10 | A | SM10CM5 | 탄소강 | A | BM#2 | 1653 | 42 | 1671 | 1616 | 27 | 4700 |  | 1 | 0.26 | 19 |  | -2.38 | 1594 | 1659 | 41.62 | 0 | 0 | 10 | 3 | 64 | Y |  | 2023-02-18 02:50 | 71 | 1088 | -150 | -6 | 24 | 25 | 27 | 29 | 29 | 29 | 29 | 28 | 28 | 26 |  | 26 | 22 | 29 | 26 | 29 | -0.09 | Y | 30 | Y | -0.4 | [7 empty] | N | N | N | N | 210 | 0.49 | 56 | 96540 | 95490 | 60 | 12100 | 14 | 2 |  | 2023-02-18 02:52 | 1594 | 121 |  | 41 |  | * 롱노즐 재사용 | 1A0DB1BA51A543B68A8C701801683196 | [13 empty] | 103.58 | 100 | 3900 | 0 | 0 |  | 411 | 300 | Y | Y | 3900 | 0 | 0 |  | 411 | 300 | Y | Y | N | [5 empty] | Y | RB150.00 | H
A75984 | 2023-02-17 | 1 | D |  | 13 | A | AE1055LS | 탄소강 | G-AE1055LS | BM#1 | 1620 | 39 | 1595 | 1587 | 24 | 3700 |  | 3 | 0.15 | 25 |  | -1.37 | 1554 | 1595 | 0 | 182.99 |  | 30 | 24 | 57 | Y |  | 2023-02-18 03:28 | 70 | 1087 | 25 | 24 | 30 | 33 | 35 | 34 | 35 | 34 | 33 | 32 | 32 | 32 |  | 32 | 32 | 35 | 32 | 32 | -0.07 | Y | 40 | Y | 0 | [8 empty] | N | N | Y | 190 | 0.52 | 58 | 84600 | 96126 | 5274 | 15100 | 09 | 1 |  | 2023-02-18 03:35 | 1554 | 106 |  | 26 | [16 empty] | 82.06 | 100 | 0 | 0 | 0 |  | 500 |  | N | N | 0 | 0 | 0 |  | 501 |  | N | N | N |  |  | Y |  |  |  | BT180180 | H
B75289 | 2023-02-17 | 2 | D |  | 11 | A | SM10CM5 | 탄소강 | A | BM#2 | 1576 | 40 | 1674 | 1574 | 32 | 6400 |  | 1 | 0.24 | 18 |  | -2.71 | 1590 | 1656 | 17.7 | 0 | 0 | 19 | 64 | 57 | Y |  | 2023-02-18 03:59 | 67 | 1089 | 24 | 23 | 29 | 32 | 33 | 34 | 33 | 33 | 32 | 31 | 30 | 29 | 28 | 28 | 31 | 34 | 28 | 33 | -0.17 | Y | 35 | Y | -0.2 | [7 empty] | N | N | N | N | 200 | 0.51 | 59 | 92972 | 97361 | 3439 | 13800 | 14 | 2 |  | 2023-02-18 04:02 | 1590 | 115 |  | 30 | [16 empty] | 94.97 | 100 | 0 | 0 | 0 |  | 411 | 300 | Y | Y | 0 | 0 | 0 |  | 411 | 300 | Y | Y | N | [6 empty] | RB150.00 | H
A75985 | 2023-02-17 | 1 | D |  | 14 | A | AE1055LS | 탄소강 | G-AE1055LS | BM#1 | 1620 | 40 | 1600 | 1575 | 24 | 4000 |  | 3 | 0.15 | 25 |  | -1.58 | 1553 | 1600 | 0 | 203.68 |  | 16 | 30 | 52 | Y |  | 2023-02-18 04:28 | 69 | 1096 | 31 | 31 | 33 | 34 | 34 | 33 | 33 | 32 | 32 | 31 | 30 | 30 |  | 30 | 32 | 34 | 30 | 33 | -0.1 | Y | 40 | Y | 0 | [8 empty] | N | N | Y | 180 | 0.52 | 57 | 101520 | 93422 | 6978 | 14900 | 09 | 1 |  | 2023-02-18 04:36 | 1553 | 109 |  | 25 | [16 empty] | 10152000 | 100 | 0 | 0 | 0 |  | 500 |  | N | N | 0 | 0 | 0 |  | 501 |  | N | N | N |  |  | Y |  |  |  | BT180180 | H
B75290 | 2023-02-17 | 2 | B | TUNDISH교체전 | 12 | A | SM10CM5 | 탄소강 | A | BM#2 | 1631 | 35 | 1659 | 1566 | 29 | 5900 |  | 1 | 0.21 | 18 |  | -2.12 | 1582 | 1628 | 16.46 | 0 | 0 | 11 | 23 | 59 | Y |  | 2023-02-18 05:12 | 59 | 1099 | 24 | 24 | 25 | 25 | 25 | 24 | 23 | 21 | 20 | 19 | 18 | 17 |  | 17 | 22 | 25 | 17 | 25 | -0.18 |  | 45 | Y | -0.2 | [7 empty] | N | N | N | N | 190 | 0.51 | 60 | 83181 | 97985 | 915 | 2000 | 14 | 2 |  | 2023-02-18 05:14 | 1582 | 112 |  | 18 |  |  | 04D83A8CDCFD42ECA617043AB6F24A8E | 779FDE21557F44CA8E87558A51F04EDA | A4C5AAFB12CA48F38A39603DF90E265C | [11 empty] | 85.89 | 100 | 0 | 2680 | 0 |  | 410 | 300 | Y | Y | 0 | 2510 | 0 |  | 411 | 300 | Y | Y | N |  |  |  | Y |  |  | RB150.00 | H
A75986 | 2023-02-17 | 1 | B |  | 15 | A | AE1055LS | 탄소강 | G-AE1055LS | BM#1 | 1620 | 42 | 1601 | 1594 | 19 | 3200 |  | 3 | 0.13 | 25 |  | -1.66 | 1551 | 1601 | 0 | 164.95 |  | 6 | 11 | 44 | Y |  | 2023-02-18 05:22 | 67 | 1091 | 29 | 27 | 27 | 26 | 26 | 26 | 25 | 24 | 24 | 23 | 21 | 22 | 21 | 20 | 24 | 27 | 20 | 26 | -0.12 | Y | 60 | Y | -0.2 | [8 empty] | N | N | Y | 170 | 0.41 | 72 | 84600 | 92461 | 7039 | 16000 | 09 | 1 |  | 2023-02-18 05:29 | 1551 | 108 |  | 29 |  | *전기로 전극교체 작업지연 20%이상 감속주입 | [14 empty] | 8460000 | 100 | 0 | 0 | 0 |  | 500 |  | N | N | 0 | 0 | 0 |  | 501 |  | N | N | N |  |  | Y |  |  |  | BT180180 | H
B75291 | 2023-02-17 | 2 | B | TUNDISH교체 | 1 | A | 30CRNIMO8 | 합금강 | D1 | BM#2 | 1650 | 49 | 1662 | 1533 | 44 | 9500 |  | 1 | 0.21 | 18 |  | -2.48 | 1583 | 1643 | 12.2 | 0 | 0 | 32 | 78 | 59 | Y |  | 2023-02-18 06:18 | 88 | 1094 | -274 | -283 | 32 | 31 | 30 | 40 | 42 | 44 | 45 | 45 | 45 | 44 | 45 | 45 | 40 | 45 | 44 | 45 | 0 |  | 15 | Y | 0.2 |  | 2.08 | 2.08 |  |  |  |  | N | N | N | N | 220 | 0.45 | 63 | 93071 | 93821 | 1929 | 15000 | 03 | 1 |  | 2023-02-18 06:21 | 1583 | 135 |  | 37 |  | * T/D FLUX 용탕부: 120 KG / 유탕부: 10KG 투입. | 025B3F7499B046229D3C92BF72099E84 | [13 empty] | 97.66 | 100 | 700 | 0 | 0 |  | 650 | 400 | Y | N | 700 | 0 | 0 |  | 650 | 400 | Y | N | Y | [6 empty] | BT180180 | H
A75987 | 2023-02-17 | 1 | B |  | 16 | A | AE1055LS | 탄소강 | G-AE1055LS | BM#1 | 1620 | 40 | 1598 | 1596 | 18 | 3100 |  | 3 | 0.12 | 25 |  | -1.38 | 1557 | 1598 | 0 | 184.19 |  | 31 | 22 | 50 | Y |  | 2023-02-18 06:24 | 73 | 1090 | 20 | 20 | 22 | 25 | 27 | 28 | 29 | 29 | 28 | 28 | 27 | 26 | 25 | 25 | 26 | 29 | 25 | 28 | -0.11 | Y | 35 | Y | 0 | [8 empty] | N | N | Y | 210 | 0.44 | 66 | 101520 | 91514 | 5436 | 16100 | 09 | 1 |  | 2023-02-18 06:31 | 1557 | 120 |  | 40 |  | *전기로 전극교체 작업지연 20%이상 감속주입 ID103~106.203~206 | [14 empty] | 103.01 | 100 | 0 | 0 | 0 |  | 500 |  | N | N | 0 | 0 | 0 |  | 501 |  | N | N | N |  |  | Y |  |  |  | BT180180 | H
B75292 | 2023-02-17 | 2 | B |  | 2 | A | 30CRNIMO8 | 합금강 | D1 | BM#2 | 1634 | 45 | 1657 | 1560 | 39 | 7700 |  | 1 | 0.22 | 17 |  | -2.24 | 1574 | 1631 | 12.42 | 0 | 0 | 10 | 4 | 63 | Y |  | 2023-02-18 07:13 | 79 | 1099 | 42 | 41 | 36 | 35 | 33 | 32 | 32 | 31 | 30 | 30 | 29 | 29 | 27 | 26 | 32 | 36 | 26 | 0 | -0.18 |  | 55 | Y | -0.2 |  |  |  | 1.72 |  |  |  | N | N | N | N | 220 | 0.47 | 64 | 93071 | 96067 | -6117 | 14400 | 03 | 1 |  | 2023-02-18 07:16 | 1574 | 135 |  | 46 | [16 empty] | 98.7 | 100 | 0 | 0 | 0 |  | 650 | 400 | Y | N | 0 | 0 | 0 |  | 649 | 400 | Y | N | Y | [6 empty] | BT180180 | C
A75988 | 2023-02-18 | 1 | B |  | 17 | A | AE1055LS | 탄소강 | G-AE1055LS | BM#1 | 1621 | 38 | 1599 | 1548 | 26 | 4600 |  | 3 | 0.12 | 25 |  | -1.6 | 1550 | 1599 | 0 | 153 |  | 30 | 25 | 58 | Y |  | 2023-02-18 07:26 | 66 | 1095 | 24 | 22 | 23 | 23 | 23 | 23 | 23 | 23 | 22 | 22 | 21 | 20 | 19 | 19 | 22 | 23 | 19 | 23 | -0.07 | Y | 60 | Y | 0 | [8 empty] | N | N | Y | 200 | 0.4 | 75 | 101520 | 96340 | 7010 | 15800 | 09 | 1 |  | 2023-02-18 07:35 | 1550 | 119 |  | 46 |  | *전기로 전극교체 작업지연 20%이상 감속주입 | [14 empty] | 10152000 | 100 | 0 | 0 | 0 |  | 500 |  | N | N | 0 | 0 | 0 |  | 501 |  | N | N | N |  |  | Y |  |  |  | BT180180 | H
B75293 | 2023-02-18 | 2 | B |  | 3 | A | 30CRNIMO8 | 합금강 | D1 | BM#2 | 1581 | 44 | 1632 | 1538 | 39 | 8000 |  | 1 | 0.19 | 19 |  | -2.44 | 1567 | 1622 | 17.96 | 0 | 0 | 19 | 65 | 62 | Y |  | 2023-02-18 08:14 | 72 | 1098 | 23 | 23 | 24 | 25 | 27 | 27 | 26 | 25 | 24 | 23 | 23 | 23 | 23 | 22 | 24 | 27 | 22 | 23 | -0.11 | Y | 45 | Y | -0.2 |  |  |  | 1 |  |  |  | N | N | N | N | 210 | 0.47 | 65 | 93071 | 97677 | 3123 | 13500 | 03 | 1 |  | 2023-02-18 08:29 | 1567 | 136 |  | 50 | [16 empty] | 96.65 | 100 | 0 | 0 | 0 |  | 650 | 400 | Y | N | 0 | 0 | 0 |  | 651 | 400 | Y | N | Y | [6 empty] | BT180180 | C
A75989 | 2023-02-18 | 1 | B |  | 18 | A | AE1055LS | 탄소강 | G-AE1055LS | BM#1 | 1605 | 43 | 1606 | 1547 | 36 | 6200 |  | 3 | 0.12 | 26 |  | -1.36 | 1564 | 1606 | 0 | 193.07 |  | 16 | 31 | 60 | Y |  | 2023-02-18 08:47 | 80 | 1099 | 18 | 17 | 22 | 29 | 32 | 35 | 36 | 35 | 34 | 34 | 33 | 32 | 32 | 33 | 31 | 36 | 31 | 33 | -0.11 | Y | 45 | Y | 0.4 | [8 empty] | N | N | Y | 190 | 0.43 | 77 | 101520 | 101338 | 4562 | 15000 | 09 | 1 |  | 2023-02-18 08:55 | 1564 | 127 |  | 43 |  | *전기로 전극교체 작업지연 20%이상 감속주입 ID:101~104.201~204 | [14 empty] | 93.7 | 100 | 0 | 0 | 0 |  | 500 |  | N | N | 0 | 0 | 0 |  | 501 |  | N | N | N |  |  | Y |  |  |  | BT180180 | H
B75294 | 2023-02-18 | 2 | B | 잔강최소화전 | 4 | A | 30CRNIMO8 | 합금강 | D1 | BM#2 | 1597 | 50 | 1647 | 1517 | 33 | 9000 |  | 1 | 0.21 | 16 |  | -2.29 | 1578 | 1624 | 23.41 | 0 | 0 | 11 | 24 | 60 | Y |  | 2023-02-18 09:38 | 83 | 1093 | 18 | 27 | 30 | 33 | 34 | 34 | 34 | 34 | 33 | 32 | 31 | 30 | 29 | 29 | 31 | 34 | 29 | 34 | -0.12 | Y | 40 | Y | -0.2 |  |  |  | 0.98 |  |  |  | N | N | N | N | 200 | 0.48 | 64 | 96472 | 98345 | -695 | 3000 | 03 | 1 |  | 2023-02-18 09:46 | 1578 | 125 |  | 33 |  |  | F0A82574D91D405988437F8652C636AD | [13 empty] | 99.76 | 100 | 0 | 3100 | 0 |  | 651 | 400 | Y | N | 0 | 3100 | 0 |  | 651 | 400 | Y | N | Y | [6 empty] | BT180180 | H
A75990 | 2023-02-18 | 1 | B |  | 19 | A | AE1055LS | 탄소강 | G-AE1055LS | BM#1 | 1658 | 36 | 1598 | 1547 | 28 | 5200 |  | 3 | 0.12 | 25 |  | -1.59 | 1550 | 1598 | 0 | 174.15 |  | 6 | 12 | 77 | Y |  | 2023-02-18 10:16 | 66 | 1095 | 32 | 30 | 28 | 26 | 28 | 28 | 27 | 26 | 24 | 24 | 23 | 23 | 23 | 23 | 26 | 28 | 23 | 28 | -0.1 | Y | 50 | Y | 0 | [8 empty] | N | N | Y | 180 | 0.48 | 62 | 101520 | 96039 | 5411 | 14800 | 09 | 1 |  | 2023-02-18 10:23 | 1550 | 104 |  | 31 | [8 empty] | 1A7CEFC65EB2464A96F203AF514BF73D | 6B12F01F88014A3E9839E909462A6C12 | 8B509FBF9802440CB4C457ED9C43FD8D |  | 96263A7F7E9942EEB0238C23619ADDC6 | 92C0D3A231EB411D857759C14A5AC418 | 7BD25F4AFB244C6FA4688A83379325E3 |  | 98.52 | 100 | 0 | 0 | 0 |  | 500 |  | N | N | 0 | 0 | 0 |  | 501 |  | N | N | N |  |  | Y |  |  |  | BT180180 | H
B75295 | 2023-02-18 | 2 | B | 잔강최소화 | 5 | A | 18CRNIMO7-6HD | 소입성보증강 | C1 | BM#2 | 1602 | 50 | 1681 | 1538 | 45 | 9200 |  | 1 | 0.2 | 25 |  | -1.95 | 1583 | 1652 | 0.36 | 43.8 | 0 | 32 | 79 | 62 | Y |  | 2023-02-18 11:04 | 76 | 1093 | -164 | 25 | 34 | 38 | 39 | 40 | 40 | 40 | 40 | 39 | 38 | 38 |  | 38 | 32 | 40 | 38 | 40 | -0.06 | Y | 30 | Y | 0 | [7 empty] | Y | Y | Y | Y | 190 | 0.45 | 60 | 81035 | 94813 | -863 | 15700 | 03 | 1 |  | 2023-02-18 11:06 | 1583 | 139 |  | 27 |  | * 최소화 롱노즐 재사용 * 후속 HEAT 조업중 전기로 전극 절손으로 감속주입 0.40 | [14 empty] | 87.09 | 100 | 3500 | 0 | 0 |  | 490 | 600 | Y | Y | 3500 | 0 | 0 |  | 490 | 600 | Y | Y | N | [5 empty] | Y | RB228.60 | C
A75991 | 2023-02-18 | 1 | B | TUNDISH교체전 | 20 | A | AE1055LS | 탄소강 | G-AE1055LS | BM#1 | 1604 | 41 | 1605 | 1522 | 32 | 6200 |  | 3 | 0.13 | 25 |  | -1.61 | 1557 | 1605 | 0 | 168.85 |  | 31 | 23 | 94 | Y |  | 2023-02-18 11:23 | 73 | 1092 | 22 | 24 | 30 | 32 | 33 | 33 | 33 | 33 | 33 | 32 | 31 |  |  | 31 | 31 | 33 | 31 | 33 | -0.07 | Y | 30 | Y | -0.2 | [7 empty] | N | N | N | N | 170 | 0.52 | 59 | 82164 | 95630 | 6970 | 2000 | 09 | 1 |  | 2023-02-18 11:32 | 1557 | 107 |  | 28 |  |  |  | EAFFBEBBF1E14DFA86A2EDF3FFD33D86 | 559CA48242634BC09106CA00A471638C | [11 empty] | 8216400 | 100 | 0 | 3500 | 0 |  | 500 |  | N | N | 0 | 3500 | 0 |  | 501 |  | N | N | N |  |  | Y |  |  |  | BT180180 | H
B75296 | 2023-02-18 | 2 | B |  | 6 | A | 18CRNIMO7-6HD | 소입성보증강 | C1 | BM#2 | 1641 | 58 | 1700 | 1548 | 50 | 10300 |  | 1 | 0.27 | 25 |  | -2.26 | 1600 | 1676 | 0 | 59.23 | 0 | 10 | 5 | 62 | Y |  | 2023-02-18 12:19 | 93 | 1098 | 35 | 45 | 55 | 59 | 60 | 59 | 57 | 54 | 52 | 49 | 46 | 42 | 37 | 33 | 49 | 60 | 33 | 0 | -0.6 | Y | 45 | Y | -0.8 | [7 empty] | Y | Y | Y | Y | 180 | 0.45 | 69 | 96385 | 96946 | -996 | 15200 | 03 | 1 |  | 2023-02-18 12:22 | 1600 | 119 |  | 12 |  | * T/D △T 조건 벗어나 생관 사이즈 변경 요청 하였으나 빅사이즈 조업으로 작업 하라고 함. * 전기로 전극 절손으로 감속주입 0.40 ID:304~404~ | [14 empty] | 101.24 | 100 | 0 | 0 | 0 |  | 489 | 600 | Y | Y | 0 | 0 | 0 |  | 491 | 600 | Y | Y | N | [6 empty] | RB250.00 | C
A75992 | 2023-02-18 | 1 | C | TUNDISH교체 | 1 | A | STB2 | 베어링강 | STB (SF) | BM#1 | 1649 | 40 | 1598 | 1554 | 34 | 5700 |  | 3 | 0.14 | 25 |  | -1.64 | 1548 | 1598 | 124.22 | 69.91 |  | 30 | 26 | 73 | Y |  | 2023-02-18 12:28 | 92 | 1097 | -35 | 37 | 28 | 27 | 32 | 34 | 36 | 38 | 39 | 39 | 41 | 40 |  | 40 | 35 | 41 | 40 | 0 | -0.2 |  | 5 | Y | -0.2 |  | 2.26 | 1.85 | 1.79 |  |  |  |  | N | N | M | 210 | 0.46 | 62 | 135376 | 90022 | 6428 | 14400 | 06 | 2 |  | 2023-02-18 12:35 | 1548 | 125 |  | 42 |  | *T/D FLUX 유:10KG용:270KG *L/D강제개공으로 나탕주입ID:101.201 *첫Heat 수소측정치 OVER되어 이상재 등록및 생관통보-ID:101.102.201.202 *유사강종 연연주 혼탕부 성분 확인 ID:106~108.206~208 | [14 empty] | 138.21 | 100 | 1500 | 0 | 0 |  | 650 |  | N | N | 1500 | 0 | 0 |  | 651 |  | N | N | Y |  |  | Y |  |  |  | BT180180 | H
B75297 | 2023-02-18 | 2 | C |  | 7 | A | 18CRNIMO7-6HD | 소입성보증강 | C1 | BM#2 | 1601 | 46 | 1629 | 1530 | 40 | 8200 |  | 1 | 0.24 | 25 |  | -2.2 | 1563 | 1627 | 0 | 0 | 0 | 19 | 66 | 86 | Y |  | 2023-02-18 13:27 | 56 | 1098 | 28 | 26 | 27 | 26 | 26 | 25 | 24 | 23 | 22 | 20 | 19 | 18 | 17 | 13 | 22 | 27 | 13 | 26 | -0.22 |  | 65 | Y | -0.2 | [7 empty] | Y | Y | Y | Y | 170 | 0.4 | 76 | 97006 | 98743 | -943 | 15400 | 03 | 1 |  | 2023-02-18 13:32 | 1563 | 110 |  | 14 |  | * 전공정 요청으로 20%이상 감속주입, 이상공정 등록 및 생관통보(사이즈 변경 안됨) *후속HEAT 전공정 요청 0.30까지 감속하여 코너히터기 적용 불가, 이상공정 등록 및 생관통보 | [14 empty] | 100.37 | 100 | 0 | 0 | 0 |  | 489 | 600 | N | Y | 0 | 0 | 0 |  | 491 | 600 | N | Y | N | [6 empty] | RB250.00 | C
A75993 | 2023-02-18 | 1 | C | 유사강종연연주 | 2 | A | SP-STB2 | 베어링강 | STB (SF) | BM#1 | 1603 | 43 | 1562 | 1520 | 38 | 6300 |  | 3 | 0.14 | 25 |  | -1.36 | 1521 | 1562 | 121.22 | 60.05 |  | 16 | 32 | 59 | Y |  | 2023-02-18 13:31 | 66 | 1099 | 42 | 37 | 32 | 30 | 29 | 29 | 28 | 27 | 27 | 26 | 26 | 25 | 26 | 25 | 29 | 32 | 25 | 26 | -0.12 |  | 60 | Y | -0.2 |  |  |  | 1.28 |  |  |  | Y | N | Y | Y | 200 | 0.48 | 69 | 50766 | 101309 | 6941 | 14800 | 06 | 2 |  | 2023-02-18 13:38 | 1521 | 125 |  | 41 |  | *유사강종 연연주 혼탕부 성분 확인 ID:101.201 *산소랜싱 | [14 empty] | 46.9 | 100 | 0 | 0 | 0 |  | 650 |  | N | N | 0 | 0 | 0 |  | 651 |  | N | N | Y |  |  | Y |  |  |  | BT180180 | H
A75994 | 2023-02-18 | 1 | C |  | 3 | A | SP-STB2 | 베어링강 | STB (SF) | BM#1 | 1614 | 43 | 1564 | 1553 | 36 | 5100 |  | 3 | 0.14 | 25 |  | -1.36 | 1522 | 1562 | 118.99 | 72.28 |  | 6 | 13 | 66 | Y |  | 2023-02-18 14:35 | 67 | 1098 | 23 | 23 | 24 | 24 | 25 | 25 | 25 | 25 | 24 | 24 | 23 | 23 | 23 | 23 | 24 | 25 | 23 | 25 | -0.05 | Y | 40 | Y | 0 |  |  |  | 1.04 |  |  |  | Y | N | Y | Y | 190 | 0.48 | 59 | 101532 | 90349 | 7001 | 15100 | 06 | 2 |  | 2023-02-18 15:02 | 1522 | 131 |  | 46 | [16 empty] | 104.35 | 100 | 0 | 0 | 0 |  | 650 |  | N | N | 0 | 0 | 0 |  | 651 |  | N | N | Y |  |  | Y |  |  |  | BT180180 | H
B75298 | 2023-02-18 | 2 | C |  | 8 | B | 18CRNIMO7-6HD | 소입성보증강 | C1 | BM#2 | 1598 | 48 | 1674 | 1531 | 42 | 8700 |  | 1 | 0.18 | 25 |  | -2.27 | 1578 | 1644 | 0 | 41.61 | 0 | 11 | 25 | 80 | Y |  | 2023-02-18 14:45 | 71 | 1097 | 11 | 13 | 23 | 28 | 31 | 33 | 33 | 32 | 31 | 31 | 30 | 28 | 27 | 15 | 25 | 33 | 15 | 31 | -0.28 | Y | 65 | Y | -0.6 | [7 empty] | Y | N | Y | Y | 220 | 0.34 | 91 | 97860 | 96530 | -2580 | 14500 | 03 | 1 |  | 2023-02-18 14:48 | 1578 | 114 |  | 14 |  | * 전공정 요청으로 20%이상 감속주입(주속 0.30), 이상공정 등록 및 생관통보 | [14 empty] | 100.78 | 100 | 0 | 0 | 0 |  | 489 | 600 | Y | Y | 0 | 0 | 0 |  | 491 | 600 | Y | Y | N | [6 empty] | RB250.00 | C
A75995 | 2023-02-18 | 1 | C |  | 4 | A | SP-STB2 | 베어링강 | STB (SF) | BM#1 | 1665 | 41 | 1571 | 1592 | 27 | 4400 |  | 3 | 0.14 | 26 |  | -1.72 | 1518 | 1571 | 124.53 | 38.58 |  | 31 | 24 | 85 | Y |  | 2023-02-18 15:54 | 63 | 1095 | 23 | 22 | 24 | 26 | 27 | 26 | 26 | 26 | 25 | 24 | 24 | 23 | 23 | 23 | 25 | 27 | 23 | 26 | -0.1 | Y | 40 | Y | 0 | [7 empty] | Y | N | Y | Y | 180 | 0.48 | 64 | 84610 | 94735 | 5715 | 15200 | 06 | 2 |  | 2023-02-18 16:02 | 1518 | 106 |  | 27 | [16 empty] | 83.2 | 100 | 0 | 0 | 0 |  | 650 |  | N | N | 0 | 0 | 0 |  | 651 |  | N | N | Y |  |  | Y |  |  |  | BT180180 | H
B75299 | 2023-02-18 | 2 | C |  | 9 | A | 18CRNIMO7-6HD | 소입성보증강 | C1 | BM#2 | 1613 | 47 | 1669 | 1561 | 44 | 8900 |  | 1 | 0.19 | 25 |  | -2.24 | 1579 | 1645 | 0 | 41.52 | 0 | 32 | 80 | 80 | Y |  | 2023-02-18 16:19 | 72 | 1091 | 13 | 22 | 29 | 33 | 35 | 36 | 35 | 34 | 33 | 32 | 31 | 29 | 28 | 33 | 31 | 36 | 18 | 33 | -0.3 | Y | 60 | Y | 1 | [7 empty] | Y | Y | Y | Y | 220 | 0.4 | 74 | 104468 | 104113 | -513 | 15200 | 03 | 1 |  | 2023-02-18 16:22 | 1579 | 118 |  | 19 |  | * 전공정 요청으로 20%이상 감속주입, 이상공정 등록 및 생관통보 | [14 empty] | 100.64 | 100 | 0 | 0 | 0 |  | 489 | 600 | Y | Y | 0 | 0 | 0 |  | 491 | 600 | Y | Y | N | [6 empty] | RB250.00 | C
A75996 | 2023-02-18 | 1 | C |  | 5 | A | SP-STB2 | 베어링강 | STB (SF) | BM#1 | 1643 | 42 | 1577 | 1563 | 28 | 4900 |  | 3 | 0.15 | 25 |  | -1.79 | 1524 | 1577 | 119.52 | 18.92 |  | 30 | 27 | 54 | Y |  | 2023-02-18 16:56 | 69 | 1103 | 22 | 27 | 31 | 32 | 33 | 33 | 33 | 32 | 32 | 31 | 31 | 32 | 31 | 31 | 31 | 33 | 31 | 33 | -0.05 | Y | 40 | Y | -0.2 | [7 empty] | Y | N | Y | Y | 170 | 0.48 | 61 | 101532 | 93326 | 2874 | 15200 | 06 | 2 |  | 2023-02-18 17:08 | 1524 | 107 |  | 29 | [16 empty] | 101.18 | 100 | 0 | 0 | 0 |  | 650 |  | N | N | 0 | 0 | 0 |  | 651 |  | N | N | Y |  |  | Y |  |  |  | BT180180 | H
B75300 | 2023-02-18 | 2 | C | TUNDISH교체전 | 10 | A | 18CRNIMO7-6HD | 소입성보증강 | C1 | BM#2 | 1591 | 58 | 1656 | 1561 | 51 | 10600 |  | 1 | 0.24 | 25 |  | -2.44 | 1582 | 1662 | 0 | 43.65 | 0 | 10 | 6 | 95 | Y |  | 2023-02-18 17:35 | 75 | 1097 | 34 | 36 | 37 | 35 | 34 | 32 | 31 | 29 | 27 | 25 | 22 | 19 | 16 | 16 | 30 | 37 | 16 | 0 | -0.42 |  | 50 | Y | -0.6 | [7 empty] | N | N | N | M | 210 | 0.47 | 62 | 104450 | 107211 | -2061 | 2000 | 03 | 1 |  | 2023-02-18 17:39 | 1582 | 143 |  | 30 |  |  | 3CAFBB6547CF4D07A84D3D0BF1A483EE | 94A383F5F138470086DE98330CC38964 | DDED0F9EF67F40678A6111D21292920F | [11 empty] | 96.62 | 100 | 0 | 4170 | 0 |  | 490 | 600 | Y | Y | 0 | 4230 | 0 |  | 491 | 600 | Y | Y | N | [6 empty] | BM510510 | C
A75997 | 2023-02-18 | 1 | C |  | 6 | A | SP-STB2 | 베어링강 | STB (SF) | BM#1 | 1639 | 41 | 1557 | 1565 | 30 | 5200 |  | 3 | 0.15 | 25 |  | -1.16 | 1522 | 1557 | 122.9 | 46.2 |  | 16 | 33 | 50 | Y |  | 2023-02-18 18:00 | 67 | 1091 | 30 | 30 | 31 | 32 | 32 | 32 | 32 | 32 | 31 | 31 | 30 | 29 | 29 | 29 | 31 | 32 | 29 | 32 | -0.06 | Y | 50 | Y | 0 | [7 empty] | Y | Y | Y | Y | 210 | 0.48 | 65 | 84610 | 97743 | 5557 | 15300 | 06 | 2 |  | 2023-02-18 18:08 | 1522 | 108 |  | 28 | [16 empty] | 80.77 | 100 | 0 | 0 | 0 |  | 650 |  | N | N | 0 | 0 | 0 |  | 651 |  | N | N | Y |  |  | Y |  |  |  | BT180180 | H
B75301 | 2023-02-18 | 2 | C | TUNDISH교체 | 1 | A | SM45CB | 탄소강 | SM45C | BM#2 | 1596 | 40 | 1656 | 1618 | 35 | 7900 |  | 1 | 0.24 | 20 |  | -2.71 | 1584 | 1664 | 0 | 24.58 | 0 | 19 | 67 | 97 | Y |  | 2023-02-18 18:32 | 91 | 1094 | -465 | -292 | 24 | 21 | 28 | 35 | 37 | 39 | 40 | 40 | 40 | 39 | 39 | 37 | 36 | 40 | 37 | 40 | -0.11 |  | 25 | Y | -0.4 |  | 1.98 | 1.98 |  |  |  |  | N | N | N | N | 220 | 0.46 | 65 | 92582 | 96909 | 1141 | 15100 | 01 | 2 |  | 2023-02-18 18:39 | 1584 | 143 |  | 56 |  | * T/D FLUX 용탕부: 120 KG / 유탕부: 10KG 투입. * 전공정 요청 감속주입 | [14 empty] | 91.98 | 100 | 700 | 0 | 0 |  | 651 | 400 | N | N | 700 | 0 | 0 |  | 650 | 400 | N | N | N |  |  |  | Y |  |  | RB105.00 | C
A75998 | 2023-02-18 | 1 | C |  | 7 | A | SP-STB2 | 베어링강 | STB (SF) | BM#1 | 1643 | 41 | 1562 | 1569 | 29 | 4800 |  | 3 | 0.14 | 25 |  | -1.5 | 1518 | 1562 | 118.5 | 53.13 |  | 6 | 14 | 55 | Y |  | 2023-02-18 19:11 | 63 | 1097 | 27 | 27 | 29 | 29 | 29 | 29 | 28 | 28 | 27 | 26 | 26 | 25 | 24 | 23 | 27 | 29 | 23 | 29 | -0.11 |  | 55 | Y | -0.2 | [7 empty] | Y | Y | Y | Y | 200 | 0.48 | 65 | 101532 | 99400 | 3750 | 15500 | 06 | 2 |  | 2023-02-18 19:18 | 1518 | 104 |  | 23 | [8 empty] | 393B7D1815444945B4E19F07A6E3448B | 56AB4DAF0795416B96CED596671E48C7 | D5DBDF9D10B04EC3B0AF1F5C54D317AC |  | F9EE068CA14D4BC980A41ED1834671A7 | C015DE9114C24C348132FB766FD0C9DE | C682815022F94A9B82B557A9DBD59645 |  | 95.42 | 100 | 0 | 0 | 0 |  | 650 |  | N | N | 0 | 0 | 0 |  | 651 |  | N | N | Y |  |  | Y |  |  |  | BT180180 | H
B75302 | 2023-02-18 | 2 | C |  | 2 | A | SM45CB | 탄소강 | SM45C | BM#2 | 1585 | 35 | 1622 | 1578 | 29 | 4900 |  | 1 | 0.22 | 14 |  | -2.43 | 1561 | 1611 | 0 | 12.18 | 0 | 11 | 26 | 70 | Y |  | 2023-02-18 19:28 | 68 | 1100 | 35 | 31 | 22 | 19 | 17 | 16 | 15 | 15 | 14 | 14 | 13 | 13 | 13 | 13 | 17 | 22 | 13 | 13 | -0.18 |  | 50 | Y | 0 | [7 empty] | N | N | N | N | 220 | 0.5 | 62 | 95089 | 97555 | -2455 | 15000 | 01 | 2 |  | 2023-02-18 19:56 | 1561 | 142 |  | 65 |  | *전공정 요청 감속주입 | [14 empty] | 97.03 | 100 | 0 | 0 | 0 |  | 650 | 400 | N | N | 0 | 0 | 0 |  | 650 | 400 | N | N | N | [6 empty] | RB180.00 | C
A75999 | 2023-02-18 | 1 | C |  | 8 | A | SP-STB2 | 베어링강 | STB (SF) | BM#1 | 1638 | 41 | 1567 | 1557 | 30 | 5200 |  | 3 | 0.15 | 25 |  | -1.4 | 1525 | 1567 | 121.63 | 32.96 |  | 31 | 25 | 66 | Y |  | 2023-02-18 20:09 | 70 | 1093 | 21 | 25 | 28 | 30 | 31 | 31 | 30 | 30 | 29 | 29 | 29 | 28 | 28 | 28 | 28 | 31 | 28 | 30 | -0.04 | Y | 40 | Y | 0 | [7 empty] | Y | Y | Y | Y | 190 | 0.48 | 63 | 84610 | 95238 | 4912 | 15400 | 06 | 2 |  | 2023-02-18 20:15 | 1525 | 111 |  | 32 | [16 empty] | 82.75 | 100 | 0 | 0 | 0 |  | 650 |  | N | N | 0 | 0 | 0 |  | 651 |  | N | N | Y |  |  | Y |  |  |  | BT180180 | H
B75303 | 2023-02-18 | 2 | A |  | 3 | A | SM45CB | 탄소강 | SM45C | BM#2 | 1609 | 42 | 1604 | 1547 | 38 | 6600 |  | 1 | 0.2 | 14 |  | -2.09 | 1568 | 1610 | 0 | 13.73 | 0 | 32 | 81 | 53 | Y |  | 2023-02-18 20:52 | 75 | 1100 | 12 | 17 | 24 | 27 | 28 | 27 | 27 | 26 | 25 | 24 | 24 | 23 | 23 | 23 | 24 | 28 | 23 | 27 | -0.12 | Y | 40 | Y | 0 | [7 empty] | N | N | N | N | 210 | 0.51 | 62 | 95880 | 100145 | 1005 | 15100 | 01 | 2 |  | 2023-02-18 21:03 | 1568 | 123 |  | 43 | [16 empty] | 95.26 | 100 | 0 | 0 | 0 |  | 651 | 400 | N | N | 0 | 0 | 0 |  | 650 | 400 | N | N | N | [6 empty] | RB160.00 | C
A76000 | 2023-02-18 | 1 | A |  | 9 | A | SP-STB2 | 베어링강 | STB (SF) | BM#1 | 1724 | 41 | 1559 | 1611 | 23 | 3500 |  | 3 | 0.15 | 25 |  | -1.31 | 1520 | 1559 | 120.14 | 65.18 |  | 30 | 28 | 58 | Y |  | 2023-02-18 21:21 | 65 | 1091 | 27 | 27 | 31 | 33 | 33 | 32 | 32 | 31 | 30 | 30 | 30 | 29 | 29 | 29 | 30 | 33 | 29 | 30 | -0.09 | Y | 45 | Y | 0 | [7 empty] | Y | Y | Y | Y | 180 | 0.48 | 63 | 101532 | 96344 | 5106 | 15580 | 06 | 2 |  | 2023-02-18 21:28 | 1520 | 107 |  | 23 | [16 empty] | 98.24 | 100 | 0 | 0 | 0 |  | 650 |  | N | N | 0 | 0 | 0 |  | 651 |  | N | N | Y |  |  | Y |  |  |  | BT180180 | H
B75304 | 2023-02-18 | 2 | A |  | 4 | A | SM45CB | 탄소강 | SM45C | BM#2 | 1597 | 34 | 1618 | 1548 | 32 | 5600 |  | 1 | 0.24 | 14 |  | -2.57 | 1556 | 1614 | 0 | 20.08 | 0 | 10 | 7 | 63 | Y |  | 2023-02-18 22:05 | 63 | 1098 | 21 | 20 | 22 | 23 | 24 | 24 | 25 | 24 | 23 | 22 | 22 | 20 |  | 20 | 23 | 25 | 20 | 24 | -0.17 | Y | 30 | Y | -0.2 | [7 empty] | N | N | N | N | 200 | 0.52 | 60 | 91860 | 99188 | 1962 | 16200 | 01 | 2 |  | 2023-02-18 22:08 | 1556 | 113 |  | 34 | [16 empty] | 91.13 | 100 | 0 | 0 | 0 |  | 651 | 400 | N | N | 0 | 0 | 0 |  | 650 | 400 | N | N | N | [6 empty] | RB140.00 | C
A76001 | 2023-02-18 | 1 | A |  | 10 | A | SP-STB2 | 베어링강 | STB (SF) | BM#1 | 1696 | 42 | 1548 | 1616 | 22 | 3700 |  | 3 | 0.15 | 25 |  | -0.76 | 1526 | 1548 | 117.41 | 44.47 |  | 16 | 34 | 57 | Y |  | 2023-02-18 22:20 | 71 | 1094 | 28 | 28 | 31 | 33 | 35 | 36 | 35 | 35 | 35 | 34 | 34 | 34 | 33 | 34 | 34 | 36 | 33 | 35 | -0.02 | Y | 35 | Y | 0.2 | [7 empty] | Y | Y | Y | Y | 170 | 0.48 | 63 | 101532 | 95768 | 6982 |  | 06 | 2 |  | 2023-02-18 22:27 | 1526 | 110 |  | 30 | [16 empty] | 99.59 | 100 | 0 | 0 | 0 |  | 650 |  | N | N | 0 | 0 | 0 |  | 651 |  | N | N | Y |  |  | Y |  |  |  | BT180180 | H
B75305 | 2023-02-18 | 2 | A |  | 5 | A | SM45CB | 탄소강 | SM45C | BM#2 | 1668 | 43 | 1638 | 1536 | 32 | 6300 |  | 1 | 0.21 | 14 |  | -2.85 | 1554 | 1636 | 0 | 11.51 | 0 | 19 | 68 | 43 | Y |  | 2023-02-18 23:16 | 61 | 1104 | 18 | 20 | 23 | 27 | 28 | 29 | 29 | 28 | 28 | 27 | 26 | 26 | 25 | 25 | 26 | 29 | 25 | 28 | -0.11 | Y | 35 | Y | -0.2 | [7 empty] | Y | Y | Y | Y | 190 | 0.47 | 63 | 103082 | 94023 | 1977 | 15300 | 01 | 2 |  | 2023-02-18 23:19 | 1554 | 114 |  | 25 | [16 empty] | 108.51 | 100 | 0 | 0 | 0 |  | 651 | 600 | N | N | 0 | 0 | 0 |  | 650 | 600 | N | N | N | [6 empty] | RB105.00 | C
A76002 | 2023-02-18 | 1 | A |  | 11 | A | SP-STB2 | 베어링강 | STB (SF) | BM#1 | 1627 | 48 | 1548 | 1532 | 42 | 6500 |  | 3 | 0.15 | 25 |  | -1.01 | 1519 | 1548 | 120.29 | 32.38 |  | 6 | 15 | 56 | Y |  | 2023-02-18 23:27 | 64 | 1096 | 33 | 32 | 32 | 31 | 30 | 30 | 29 | 29 | 27 | 27 | 26 | 26 | 25 | 25 | 29 | 32 | 25 | 0 | -0.13 |  | 55 | Y | -0.2 | [7 empty] | Y | N | Y | Y | 210 | 0.48 | 63 | 84610 | 96582 | 5818 | 15410 | 06 | 2 |  | 2023-02-18 23:36 | 1519 | 111 |  | 27 | [16 empty] | 81.67 | 100 | 0 | 0 | 0 |  | 650 |  | N | N | 0 | 0 | 0 |  | 651 |  | N | N | Y |  |  | Y |  |  |  | BT180180 | H
B75306 | 2023-02-18 | 2 | A |  | 6 | A | SM45CB | 탄소강 | SM45C | BM#2 | 1579 | 47 | 1616 | 1521 | 38 | 7000 |  | 1 | 0.23 | 14 |  | -2.85 | 1557 | 1614 | 0 | 31.56 | 0 | 11 | 27 | 46 | Y |  | 2023-02-19 00:15 | 64 | 1097 | 23 | 22 | 24 | 26 | 28 | 28 | 28 | 27 | 27 | 26 | 25 | 23 | 20 | 17 | 25 | 28 | 17 | 28 | -0.24 | Y | 45 | Y | -0.6 | [7 empty] | Y | Y | Y | Y | 180 | 0.47 | 64 | 96796 | 95805 | 1795 | 16100 | 01 | 2 |  | 2023-02-19 00:16 | 1557 | 115 |  | 30 | [16 empty] | 99.79 | 100 | 0 | 0 | 0 |  | 651 | 600 | N | N | 0 | 0 | 0 |  | 650 | 600 | N | N | N | [6 empty] | RB140.00 | C
A76003 | 2023-02-18 | 1 | A |  | 12 | A | SP-STB2 | 베어링강 | STB (SF) | BM#1 | 1641 | 40 | 1568 | 1575 | 29 | 4700 |  | 3 | 0.15 | 26 |  | 0 | 1568 | 1568 | 124.08 | 43.1 |  | 31 | 26 | 60 | Y |  | 2023-02-19 00:23 | 113 | 1094 | 23 | 22 | 22 | 24 | 26 | 26 | 25 | 24 | 23 | 23 | 22 | 22 | 22 | 22 | 23 | 26 | 22 | 23 | -0.09 | Y | 45 | Y | 0 | [7 empty] | Y | Y | Y | Y | 200 | 0.48 | 64 | 101532 | 97091 | 6409 | 15610 | 06 | 2 |  | 2023-02-19 00:31 | 1568 | 116 |  | 36 | [8 empty] | DD0F1918F1FB45EE8698BEF5625FC2AA | 89C52D5020D3448CA708A91790070EAA | 8D289002920E4C3188EA0927C08B80D5 |  | 314A819427034F9495D49E657AF3A2BD | 3C358269DC7948A2B1F38D68CD05208D | 9E741BB31222423C91E74C739DB8284D |  | 97.53 | 100 | 0 | 0 | 0 |  | 650 |  | N | N | 0 | 0 | 0 |  | 651 |  | N | N | Y |  |  | Y |  |  |  | BT180180 | H
B75307 | 2023-02-18 | 2 | A |  | 7 | A | SM45CB | 탄소강 | SM45C | BM#2 | 1593 | 42 | 1613 | 1543 | 34 | 6100 |  | 1 | 0.26 | 18 |  | -2.73 | 1556 | 1624 | 0 | 55.09 | 0 | 32 | 82 | 57 | Y |  | 2023-02-19 01:22 | 63 | 1095 | 15 | 19 | 24 | 27 | 28 | 28 | 27 | 27 | 26 | 25 | 25 | 24 | 23 | 23 | 25 | 28 | 23 | 27 | -0.12 | Y | 40 | Y | -0.2 | [7 empty] | Y | Y | Y | Y | 170 | 0.47 | 62 | 97968 | 91593 | 2257 | 15900 | 01 | 2 |  | 2023-02-19 01:25 | 1556 | 109 |  | 29 | [16 empty] | 105.85 | 100 | 0 | 0 | 0 |  | 650 | 700 | N | N | 0 | 0 | 0 |  | 650 | 700 | N | N | N | [6 empty] | RB180.00 | C
A76004 | 2023-02-18 | 1 | A | 유사강종연연주 | 13 | A | STB2 | 베어링강 | STB (SF) | BM#1 | 1637 | 42 | 1561 | 1574 | 31 | 5300 |  | 3 | 0.15 | 25 |  | -1.39 | 1520 | 1561 | 119.14 | 43.11 |  | 30 | 29 | 58 | Y |  | 2023-02-19 01:25 | 64 | 1097 | 21 | 19 | 23 | 27 | 28 | 29 | 29 | 28 | 28 | 28 | 28 | 27 | 27 | 27 | 27 | 29 | 27 | 28 | -0.02 | Y | 35 | Y | 0 |  |  |  | 0.843 |  |  |  | Y | N | Y | Y | 190 | 0.48 | 61 | 101532 | 93117 | 5033 | 15210 | 06 | 2 |  | 2023-02-19 01:40 | 1520 | 120 |  | 39 |  | *유사강종 연연주 | [14 empty] | 101.43 | 100 | 0 | 0 | 0 |  | 650 |  | N | N | 0 | 0 | 0 |  | 651 |  | N | N | Y |  |  | Y |  |  |  | BT180180 | H
B75308 | 2023-02-18 | 2 | A |  | 8 | A | SM45CB | 탄소강 | SM45C | BM#2 | 1635 | 40 | 1621 | 1581 | 27 | 4600 |  | 1 | 0.24 | 14 |  | -2.58 | 1558 | 1615 | 0 | 21.95 | 0 | 10 | 8 | 56 | Y |  | 2023-02-19 02:22 | 65 | 1097 | 21 | 21 | 22 | 23 | 24 | 24 | 23 | 23 | 22 | 22 | 21 | 20 | 19 | 18 | 22 | 24 | 18 | 23 | -0.13 | Y | 45 | Y | -0.2 | [7 empty] | Y | Y | Y | Y | 170 | 0.47 | 64 | 92862 | 96194 | 2606 | 14500 | 01 | 2 |  | 2023-02-19 02:26 | 1558 | 106 |  | 31 |  | 후HEAT 강제개공실시 306 405 이상재등록 및 생관통보 | [14 empty] | 96.43 | 100 | 0 | 0 | 0 |  | 650 | 700 | N | N | 0 | 0 | 0 |  | 650 | 700 | N | N | N | [6 empty] | RB180.00 | C
A76005 | 2023-02-18 | 1 | A |  | 14 | A | STB2 | 베어링강 | STB (SF) | BM#1 | 1642 | 41 | 1573 | 1580 | 15 | 4700 |  | 3 | 0.15 | 25 |  | -1.61 | 1526 | 1573 | 118.5 | 37.69 |  | 16 | 35 | 60 | Y |  | 2023-02-19 02:24 | 70 | 1092 | 25 | 25 | 26 | 28 | 29 | 29 | 29 | 28 | 27 | 25 | 25 | 24 |  | 24 | 27 | 29 | 24 | 29 | -0.12 | Y | 40 | Y | -0.2 |  |  |  | 1.058 |  |  |  | Y | Y | Y | Y | 180 | 0.48 | 62 | 101532 | 93220 | 6430 | 15360 | 06 | 2 |  | 2023-02-19 02:33 | 1526 | 122 |  | 43 | [16 empty] | 101.28 | 100 | 0 | 0 | 0 |  | 650 |  | N | N | 0 | 0 | 0 |  | 651 |  | N | N | Y |  |  | Y |  |  |  | BT180180 | H
B75309 | 2023-02-18 | 2 | A |  | 9 | A | SM45CB | 탄소강 | SM45C | BM#2 | 1599 | 43 | 1625 | 1553 | 34 | 6100 |  | 1 | 0.24 | 14 |  | -3.4 | 1557 | 1607 | 0 | 42.28 | 0 | 19 | 69 | 54 | N | 1 | 2023-02-19 03:32 | 64 | 1085 | 16 | 15 | 22 | 26 | 27 | 28 | 28 | 27 | 27 | 26 | 25 | 24 | 24 | 23 | 25 | 28 | 23 | 27 | -0.12 | Y | 40 | Y | -0.2 | [7 empty] | Y | Y | Y | Y | 220 | 0.47 | 64 | 149777 | 96261 | 2139 | 13700 | 01 | 2 |  | 2023-02-19 03:35 | 1557 | 111 |  | 27 |  | 자연개공 안되 강제개공실시.301 401 *연연주 혼탕부 307 308 309 407 408 409 | [14 empty] | 156.26 | 100 | 0 | 0 | 0 |  | 651 | 700 | N | N | 0 | 0 | 0 |  | 650 | 700 | N | N | N | [6 empty] | RB250.00 | C
A76006 | 2023-02-18 | 1 | A |  | 15 | A | STB2 | 베어링강 | STB (SF) | BM#1 | 1631 | 45 | 1572 | 1576 | 40 | 5800 |  | 3 | 0.15 | 25 |  | -1.34 | 1532 | 1572 | 120.35 | 36.22 |  | 6 | 16 | 54 | Y |  | 2023-02-19 03:24 | 76 | 1094 | 24 | 23 | 25 | 27 | 29 | 29 | 30 | 29 | 28 | 28 | 28 | 27 | 27 | 27 | 27 | 30 | 27 | 29 | -0.04 | Y | 35 | Y | 0 |  |  |  | 0.915 |  |  |  | Y | N | Y | Y | 170 | 0.48 | 63 | 101532 | 97238 | 6912 | 14970 | 06 | 2 |  | 2023-02-19 03:31 | 1532 | 128 |  | 45 | [16 empty] | 97.39 | 100 | 0 | 0 | 0 |  | 650 |  | N | N | 0 | 0 | 0 |  | 651 |  | N | N | Y |  |  | Y |  |  |  | BT180180 | H
B75310 | 2023-02-18 | 2 | B |  | 10 | A | SM45C | 탄소강 | SM45C | BM#2 | 1587 |  |  |  | 0 | 0 |  | 1 | 0.2 | 15 |  | -2.51 | 1551 | 1609 | 0 | 21.83 | 0 | 11 | 28 | 66 | Y |  | 2023-02-19 04:36 | 58 | 1096 | 20 | 23 | 24 | 25 | 25 | 25 | 24 | 23 | 22 | 22 | 20 | 19 | 19 | 19 | 22 | 25 | 19 | 25 | -0.13 | Y | 45 | Y | 0 | [7 empty] | Y | Y | Y | Y | 210 | 0.47 | 63 | 45948 | 95311 | 2139 | 14900 | 01 | 2 |  | 2023-02-19 04:38 | 1551 | 113 |  | 29 |  | *연연주 혼탕부 301 401 | [14 empty] | 48.32 | 100 | 0 | 0 | 0 |  | 651 | 700 | N | N | 0 | 0 | 0 |  | 650 | 700 | N | N | N | [6 empty] | RB250.00 | C
A76007 | 2023-02-18 | 1 | B |  | 16 | A | STB2 | 베어링강 | STB (SF) | BM#1 | 1636 | 45 |  | 1566 | 0 | 6400 |  | 3 | 0.16 | 25 |  | 51.36 | 1539 | 0 | 171.35 | 0 |  | 31 | 27 | 42 | Y |  | 2023-02-19 04:27 | 83 | 1094 | 26 | 26 | 31 | 36 | 38 | 39 | 39 | 39 | 39 | 38 | 38 | 37 | 36 | 36 | 36 | 39 | 36 | 39 | -0.07 | Y | 40 | Y | 0 |  |  |  | 1.188 |  |  |  | Y | N | Y | Y | 210 | 0.48 | 63 | 101532 | 94729 | 7021 | 15100 | 06 | 2 |  | 2023-02-19 04:59 | 1539 | 136 |  | 48 | [16 empty] | 10153200 | 100 | 0 | 0 | 0 |  | 650 |  | N | N | 0 | 0 | 0 |  | 651 |  | N | N | Y |  |  | Y |  |  |  | BT180180 | H
B75311 | 2023-02-18 | 2 | B |  | 11 | A | SM45C | 탄소강 | SM45C | BM#2 | 1583 | 42 | 1619 | 1616 | 33 | 12400 |  | 1 | 0.17 | 15 |  | -2.42 | 1554 | 1611 | 0 | 27.03 | 0 | 32 | 83 | 63 | Y |  | 2023-02-19 05:37 | 61 | 1094 | 17 | 16 | 19 | 23 | 25 | 25 | 24 | 23 | 23 | 22 | 22 | 20 | 19 | 19 | 22 | 25 | 19 | 23 | -0.13 | Y | 45 | Y | 0 | [7 empty] | Y | Y | Y | Y | 200 | 0.47 | 65 | 93708 | 96486 | 2114 | 15800 | 01 | 2 |  | 2023-02-19 05:40 | 1554 | 116 |  | 32 | [16 empty] | 95.91 | 100 | 0 | 0 | 0 |  | 650 | 700 | N | N | 0 | 0 | 0 |  | 650 | 700 | N | N | N | [6 empty] | RB250.00 | C
A76008 | 2023-02-18 | 1 | B |  | 17 | A | STB2 | 베어링강 | STB (SF) | BM#1 | 1607 | 42 | 1585 | 1566 | 34 | 5900 |  | 3 | 0.17 | 25 |  | -1.76 | 1532 | 1585 | 152.62 | 69.02 |  | 30 | 30 | 38 | Y |  | 2023-02-19 05:48 | 76 | 1093 | 34 | 34 | 35 | 35 | 35 | 36 | 35 | 35 | 34 | 34 | 34 | 33 | 33 | 33 | 34 | 36 | 33 | 35 | -0.04 | Y | 40 | Y | 0 |  |  |  | 1.134 |  |  |  |  | N | Y | Y | 200 | 0.48 | 62 | 84610 | 95226 | 5624 | 14800 | 06 | 2 |  | 2023-02-19 06:01 | 1532 | 117 |  | 31 | [16 empty] | 82.79 | 100 | 0 | 0 | 0 |  | 650 |  | N | N | 0 | 0 | 0 |  | 651 |  | N | N | Y |  |  | Y |  |  |  | BT180180 | H
B75312 | 2023-02-18 | 2 | B |  | 12 | A | SM45C | 탄소강 | SM45C | BM#2 | 1571 | 49 | 1621 | 1537 | 36 | 6600 |  | 1 | 0.2 | 16 |  | -2.32 | 1554 | 1615 | 0 | 18.74 | 0 | 10 | 9 | 54 | Y |  | 2023-02-19 06:56 | 61 | 1096 | 17 | 16 | 23 | 28 | 31 | 32 | 32 | 31 | 30 | 29 | 28 | 27 |  | 27 | 28 | 32 | 27 | 0 | -0.14 | Y | 35 | Y | -0.1 | [7 empty] | Y | Y | Y | Y | 190 | 0.47 | 64 | 96186 | 95050 | 2500 | 15000 | 01 | 2 |  | 2023-02-19 06:58 | 1554 | 115 |  | 19 | [16 empty] | 101.2 | 100 | 0 | 0 | 0 |  | 651 | 700 | N | N | 0 | 0 | 0 |  | 650 | 700 | N | N | N | [6 empty] | RB250.00 | C
A76009 | 2023-02-18 | 1 | B |  | 18 | A | STB2 | 베어링강 | STB (SF) | BM#1 | 1628 | 45 | 1575 | 1552 | 34 | 6000 |  | 3 | 0.18 | 25 |  | -1.37 | 1534 | 1575 | 127.33 | 43.85 |  | 16 | 36 | 60 | Y |  | 2023-02-19 06:43 | 78 | 1094 | 31 | 31 | 32 | 34 | 34 | 34 | 34 | 34 | 34 | 33 | 33 | 32 | 31 | 31 | 33 | 34 | 31 | 34 | -0.06 | Y | 45 | Y | -0.2 |  |  |  | 1.235 |  |  |  |  | Y | Y | Y | 190 | 0.48 | 62 | 101532 | 94595 | 5555 | 15200 | 06 | 2 |  | 2023-02-19 06:51 | 1534 | 123 |  | 40 | [8 empty] | 0C57ECB0DD97451BB105006A8F15C17F | 501C93F2D5434A2DBA60B454CF20E679 | B2F403CDEF3748FD98661FDDB150E191 |  | 2CF580AD4B524CF9912B9C53061D8010 | 6445D137748640539EDA892491B23231 | 84CAE2607C12449BA907D0C490DD2B5F |  | 99.93 | 100 | 0 | 0 | 0 |  | 650 |  | N | N | 0 | 0 | 0 |  | 651 |  | N | N | Y |  |  | Y |  |  |  | BT180180 | H
B75313 | 2023-02-19 | 2 | B |  | 13 | A | SM45C | 탄소강 | SM45C | BM#2 | 1636 | 40 | 1623 | 1578 | 29 | 4800 |  | 1 | 0.25 | 16 |  | -2.42 | 1557 | 1614 | 57.23 | 1.59 | 0 | 19 | 70 | 72 | Y |  | 2023-02-19 08:06 | 64 | 1098 | 24 | 28 | 35 | 37 | 37 | 35 | 34 | 32 | 30 | 28 | 26 | 22 |  | 22 | 31 | 37 | 22 | 0 | -0.33 | Y | 45 | Y | -0.8 | [7 empty] | Y | Y | Y | Y | 180 | 0.47 | 62 | 98500 | 92860 |  | 15100 | 01 | 2 |  | 2023-02-19 08:08 | 1557 | 98 |  | 14 |  | * T/D △T 조건 벗어나 생관 사이즈 변경 요청 하였으나 빅사이즈 조업으로 작업 하라고 함 | [14 empty] | 69.46 | 100 | 0 | 0 | 0 |  | 651 | 700 | N | N | 0 | 0 | 0 |  | 650 | 700 | N | N | N | [6 empty] | RB200.00 | C
A76010 | 2023-02-19 | 1 | B |  | 19 | A | STB2 | 베어링강 | STB (SF) | BM#1 | 1621 | 50 | 1560 | 1569 | 32 | 5400 |  | 3 | 0.18 | 25 |  | -1.11 | 1527 | 1560 | 126.72 | 43.49 |  | 6 | 17 | 47 | Y |  | 2023-02-19 07:47 | 71 | 1099 | 30 | 29 | 30 | 31 | 30 | 30 | 29 | 28 | 29 | 27 | 28 | 28 |  | 28 | 29 | 31 | 27 | 30 | -0.13 | Y | 30 | Y | 0 |  |  |  | 1.072 |  |  |  |  | N | Y | Y | 180 | 0.48 | 61 | 84610 | 93079 | 6271 | 14900 | 06 | 2 |  | 2023-02-19 07:55 | 1527 | 127 |  | 39 | [16 empty] | 84.53 | 100 | 0 | 0 | 0 |  | 650 |  | N | N | 0 | 0 | 0 |  | 651 |  | N | N | Y |  |  | Y |  |  |  | BT180180 | H
B75314 | 2023-02-19 | 2 | B | TUNDISH교체전 | 14 | A | SM45C | 탄소강 | SM45C | BM#2 | 1651 | 39 | 1621 | 1557 | 26 | 5200 |  | 1 | 0.23 | 16 |  | -1.94 | 1556 | 1607 | 0 | 24.49 | 0 | 11 | 29 | 72 | Y |  | 2023-02-19 09:04 | 63 | 1097 | 20 | 20 | 26 | 29 | 30 | 30 | 29 | 28 | 26 | 25 | 24 | 22 | 21 | 20 | 25 | 30 | 20 | 20 | -0.22 | Y | 45 | Y | -0.2 | [7 empty] | N | N | N | N | 170 | 0.44 | 67 | 96436 | 91640 | 2160 | 2000 | 01 | 2 |  | 2023-02-19 09:07 | 1556 | 96 |  | 19 |  | * 전공정 요청으로 20%이상 감속주입, 이상공정 등록 및 생관통보 ID: 303~,403~ | 6536A2B07EDC4FBDB4C343AE973826F1 | 3620D8E366154B508E6C8573B5B56799 | CBA95C7247C447F5A8B3B3AF98C36E83 | [11 empty] | 105.34 | 100 | 0 | 2600 | 0 |  | 650 | 400 | N | N | 0 | 2500 | 0 |  | 650 | 400 | N | N | N | [6 empty] | RB150.00 | C
A76011 | 2023-02-19 | 1 | B | TUNDISH교체전 | 20 | A | STB2 | 베어링강 | STB (SF) | BM#1 | 1620 | 40 | 1555 | 1538 | 35 | 5300 |  | 3 | 0.18 | 25 |  | -0.97 | 1526 | 1555 | 126.89 | 111.95 |  | 31 | 28 | 52 | Y |  | 2023-02-19 08:46 | 70 | 1093 | 27 | 26 | 26 | 27 | 27 | 28 | 27 | 27 | 27 | 26 | 26 |  |  | 26 | 27 | 28 | 26 | 27 | -0.07 | Y | 30 | Y | 0 |  |  |  | 0.984 |  |  |  | N | N | N | N | 170 | 0.48 | 62 | 89087 | 91937 | 5563 | 2000 | 06 | 2 |  | 2023-02-19 09:13 | 1526 | 133 |  | 43 |  |  |  | 923C7FD26A91477091F5E6F9A9D6CD08 | 0177548D1310437F82787E5FAF441DA5 | 4FFA7F564F7C479087AAB815BD0D46FC | [10 empty] | 90.03 | 100 | 0 | 3700 | 0 |  | 650 |  | N | N | 0 | 3500 | 0 |  | 651 |  | N | N | Y |  |  | Y |  |  |  | BT180180 | H
B75315 | 2023-02-19 | 2 | B | TUNDISH교체 | 1 | A | AE15B38M | 탄소강 | 보론강 | BM#2 | 1642 | 47 | 1658 | 1559 | 39 | 7300 |  | 1 | 0.28 | 14 |  | -2.91 | 1579 | 1640 | 14.7 | 0 | 0 | 32 | 84 | 66 | Y |  | 2023-02-19 10:31 | 82 | 1095 | -260 | -260 | 23 | 23 | 20 | 29 | 34 | 35 | 36 | 37 | 37 | 37 |  | 37 | 32 | 37 | 37 | 37 | 0 |  | 10 | Y | 0 |  | 2.6 | 2.6 | 1.05 |  |  |  | N | N | N | N | 220 | 0.47 | 61 | 93071 | 93180 | 2970 | 14400 | 17 | 1 |  | 2023-02-19 10:33 | 1579 | 122 |  | 23 |  | * T/D FLUX 용탕부: 220 KG / 유탕부: 10KG 투입. * 첫 HEAT 수소 기준값 초과(10분) 이상공정 등록 및 생관통보 | BC4906822E054EAEAA760379FAD354E7 | [13 empty] | 9307100 | 100 | 1000 | 0 | 0 |  | 301 | 400 | Y | Y | 1000 | 0 | 0 |  | 300 | 400 | Y | Y | N | [6 empty] | BT180180 | C
A76012 | 2023-02-19 | 1 | B | TUNDISH교체 | 1 | A | STB2 | 베어링강 | STB (SF) | BM#1 | 1601 | 44 | 1593 | 1531 | 40 | 7000 |  | 3 | 0.18 | 25 |  | -1.51 | 1548 | 1593 | 126.71 | 42.6 |  | 30 | 31 | 39 | Y |  | 2023-02-19 10:09 | 92 | 1099 | -279 | -209 | 35 | 31 | 34 | 36 | 39 | 41 | 42 | 43 | 43 | 43 | 44 | 44 | 40 | 44 | 44 | 43 | 0 |  |  | Y | 0.2 |  | 1.77 | 1.46 | [5 empty] | N | N | M | 210 | 0.47 | 62 | 84610 | 95618 | 6132 | 13900 | 11 | 1 |  | 2023-02-19 10:29 | 1548 | 127 |  | 44 | 29 | *T/D FLUX 유:10KG용:270KG | [14 empty] | 81.87 | 100 | 1500 | 0 | 0 |  | 650 |  | N | N | 1500 | 0 | 0 |  | 651 |  | N | N | Y |  |  | Y |  |  |  | BT180180 | H
B75316 | 2023-02-19 | 2 | B |  | 2 | A | AE15B38M | 탄소강 | 보론강 | BM#2 | 1606 | 42 | 1649 | 1538 | 35 | 6900 |  | 1 | 0.23 | 17 |  | -2.51 | 1572 | 1635 | 11.17 | 0 | 0 | 10 | 10 | 46 | Y |  | 2023-02-19 11:43 | 75 | 1097 | 33 | 36 | 40 | 42 | 42 | 41 | 40 | 39 | 38 | 37 | 36 | 35 | 33 | 33 | 38 | 42 | 33 | 0 | -0.2 | Y | 45 | Y | -0.4 | [7 empty] | N | N | N | N | 220 | 0.49 | 60 | 93071 | 95638 | 312 | 16200 | 17 | 1 |  | 2023-02-19 11:53 | 1572 | 103 |  | 14 | [16 empty] | 99.33 | 100 | 0 | 0 | 0 |  | 301 | 400 | Y | Y | 0 | 0 | 0 |  | 300 | 400 | Y | Y | N | [6 empty] | BT180180 | C
A76013 | 2023-02-19 | 1 | B |  | 2 | A | STB2 | 베어링강 | STB (SF) | BM#1 | 1621 | 42 | 1585 | 1533 | 34 | 6200 |  | 3 | 0.18 | 25 |  | -1.49 | 1540 | 1585 | 129.03 | 40.85 |  | 16 | 37 | 65 | Y |  | 2023-02-19 11:19 | 84 | 1099 | 43 | 40 | 40 | 40 | 39 | 39 | 39 | 39 | 38 | 38 | 37 | 37 | 37 | 37 | 39 | 40 | 37 | 40 | -0.05 | Y | 50 | Y | 0 |  |  |  | 1.17 |  |  |  |  | N | Y | Y | 200 | 0.48 | 63 | 101532 | 94963 | 5937 | 15200 | 11 | 1 |  | 2023-02-19 11:25 | 1540 | 119 |  | 37 | [16 empty] | 99.64 | 100 | 0 | 0 | 0 |  | 650 |  | N | N | 0 | 0 | 0 |  | 651 |  | N | N | Y |  |  | Y |  |  |  | BT180180 | H
A76014 | 2023-02-19 | 1 | C |  | 3 | A | STB2 | 베어링강 | STB (SF) | BM#1 | 1660 | 40 | 1565 | 1563 | 27 | 4700 |  | 3 | 0.18 | 25 |  | -1.46 | 1521 | 1565 | 127.54 | 67.25 |  | 6 | 18 | 73 | Y |  | 2023-02-19 12:18 | 65 | 1094 | 37 | 31 | 27 | 25 | 24 | 24 | 23 | 22 | 22 | 22 | 21 | 21 | 21 | 21 | 25 | 27 | 21 | 22 | -0.12 |  | 50 | Y | 0 |  |  |  | 0.93 |  |  |  |  | N | Y | Y | 190 | 0.48 | 59 | 84610 | 91346 | 5954 | 14900 | 11 | 1 |  | 2023-02-19 12:26 | 1521 | 125 |  | 42 | [16 empty] | 86.07 | 100 | 0 | 0 | 0 |  | 650 |  | N | N | 0 | 0 | 0 |  | 651 |  | N | N | Y |  |  | Y |  |  |  | BT180180 | H
B75317 | 2023-02-19 | 2 | C |  | 3 | A | AE15B38M | 탄소강 | 보론강 | BM#2 | 1630 | 41 | 1642 | 1576 | 31 | 5600 |  | 1 | 0.23 | 19 |  | -2.26 | 1571 | 1633 | 24.08 | 0 | 0 | 19 | 71 | 93 | Y |  | 2023-02-19 12:42 | 74 | 1098 | 32 | 33 | 40 | 43 | 44 | 43 | 42 | 40 | 38 | 37 | 36 | 35 | 34 | 31 | 38 | 44 | 31 | 0 | -0.26 | Y | 50 | Y | -0.4 | [7 empty] | N | N | N | N | 210 | 0.44 | 71 | 101532 | 96834 | 1966 | 14600 | 17 | 1 |  | 2023-02-19 12:43 | 1571 | 102 |  | 16 |  | * 전공정 요청으로 20%이상 감속주입, 이상공정 등록 및 생관통보 ID:302~306,402~406 | [14 empty] | 104.83 | 100 | 0 | 0 | 0 |  | 301 | 400 | Y | Y | 0 | 0 | 0 |  | 300 | 400 | Y | Y | N | [6 empty] | BT180180 | C
A76015 | 2023-02-19 | 1 | C |  | 4 | A | STB2 | 베어링강 | STB (SF) | BM#1 | 1621 | 42 | 1556 | 1538 | 32 | 5600 |  | 3 | 0.18 | 25 |  | -1.13 | 1522 | 1556 | 255.14 | 122.02 |  | 31 | 29 | 64 | Y |  | 2023-02-19 13:49 | 66 | 1092 | 20 | 22 | 26 | 27 | 28 | 28 | 28 | 28 | 28 | 27 | 27 | 26 | 26 | 26 | 26 | 28 | 26 | 28 | -0.05 | Y | 40 | Y | 0 |  |  |  | 1.017 |  |  |  |  | N | Y | Y | 180 | 0.48 | 62 | 101532 | 94663 | 5137 | 15100 | 11 | 1 |  | 2023-02-19 13:43 | 1522 | 110 |  | 13 | 19 | [15 empty] | 99.88 | 100 | 0 | 0 | 0 |  | 650 |  | N | N | 0 | 0 | 0 |  | 651 |  | N | N | Y |  |  | Y |  |  |  | BT180180 | H
B75318 | 2023-02-19 | 2 | C |  | 4 | A | AE15B38M | 탄소강 | 보론강 | BM#2 | 1612 | 39 | 1617 | 1537 | 30 | 5800 |  | 1 | 0.23 | 14 |  | -2.87 | 1559 | 1614 | 12.3 | 0 | 0 | 11 | 30 | 80 | Y |  | 2023-02-19 13:47 | 62 | 1095 | 27 | 26 | 27 | 28 | 27 | 26 | 24 | 23 | 22 | 21 | 19 | 17 | 15 | 13 | 22 | 28 | 13 | 27 | -0.27 | Y | 55 | Y | -0.4 | [7 empty] | N | N | N | N | 200 | 0.4 | 73 | 93071 | 94048 | 752 | 14500 | 17 | 1 |  | 2023-02-19 13:56 | 1559 | 103 |  | 24 |  | * 전공정 요청으로 20%이상 감속주입, 이상공정 등록 및 생관통보 | [14 empty] | 99.22 | 100 | 0 | 0 | 0 |  | 301 | 400 | N | Y | 0 | 0 | 0 |  | 300 | 400 | N | Y | N | [6 empty] | BT180180 | C
A76016 | 2023-02-19 | 1 | C |  | 5 | A | STB2 | 베어링강 | STB (SF) | BM#1 | 1636 | 42 | 1562 | 1563 | 30 | 5000 |  | 3 | 0.18 | 25 |  | -1.16 | 1527 | 1562 | 135.01 | 37.09 |  | 30 | 32 | 55 | Y |  | 2023-02-19 14:35 | 71 | 1099 | 24 | 29 | 32 | 34 | 35 | 34 | 34 | 34 | 33 | 33 | 32 | 33 |  | 33 | 32 | 35 | 32 | 34 | -0.02 | Y | 35 | Y | 0.2 |  |  |  | 0.888 |  |  |  |  | N | Y | Y | 170 | 0.48 | 64 | 84610 | 98008 | 3642 | 15600 | 11 | 1 |  | 2023-02-19 14:44 | 1527 | 110 |  | 30 | [16 empty] | 79.86 | 100 | 0 | 0 | 0 |  | 650 |  | N | N | 0 | 0 | 0 |  | 651 |  | N | N | Y |  |  | Y |  |  |  | BT180180 | H
B75319 | 2023-02-19 | 2 | C |  | 5 | A | AE15B38M | 탄소강 | 보론강 | BM#2 | 1643 | 42 | 1636 | 1510 | 37 | 7500 |  | 1 | 0.32 | 14 |  | -2.72 | 1566 | 1627 | 13.96 | 0 | 0 | 32 | 85 | 75 | Y |  | 2023-02-19 15:02 | 69 | 1089 | 10 | 25 | 28 | 31 | 34 | 35 | 36 | 35 | 35 | 35 | 34 | 34 | 32 | 30 | 31 | 36 | 30 | 35 | -0.15 | Y | 40 | Y | -0.2 | [7 empty] | N | N | N | N | 190 | 0.4 | 75 | 93071 | 95629 | 1821 | 14700 | 17 | 1 |  | 2023-02-19 15:07 | 1566 | 107 |  | 23 |  | * 전공정 요청으로 20%이상 감속주입, 이상공정 등록 및 생관통보 | [14 empty] | 96.9 | 100 | 0 | 0 | 0 |  | 301 | 400 | Y | Y | 0 | 0 | 0 |  | 300 | 400 | Y | Y | N | [6 empty] | BT180180 | C
A76017 | 2023-02-19 | 1 | C |  | 6 | A | STB2 | 베어링강 | STB (SF) | BM#1 | 1639 | 40 | 1565 | 1567 | 32 | 5000 |  | 3 | 0.28 | 25 |  | -1.42 | 1520 | 1565 | 458.59 | 0 |  | 16 | 38 | 50 | Y |  | 2023-02-19 15:39 | 64 | 1093 | 32 | 28 | 27 | 26 | 26 | 25 | 24 | 22 | 23 | 22 | 21 | 21 | 19 | 19 | 24 | 27 | 19 | 19 | -0.13 | Y | 60 | Y | 0 |  |  |  | 1.07 |  |  |  |  | Y | Y | Y | 210 | 0.4 | 77 | 101532 | 96843 | 3657 | 15100 | 11 | 1 |  | 2023-02-19 15:47 | 1520 | 113 |  | 32 |  | *전공정 요청으로 감속주입-정속주입 강종 감속으로 이상재 등록ID: (전기로 냉각수 누수) | [14 empty] | 97.77 | 100 | 0 | 0 | 0 |  | 650 |  | N | N | 0 | 0 | 0 |  | 651 |  | N | N | Y |  |  | Y |  |  |  | BT180180 | H
B75320 | 2023-02-19 | 2 | C |  | 6 | A | AE15B38M | 탄소강 | 보론강 | BM#2 | 1593 | 38 | 1620 | 1533 | 33 | 6600 |  | 1 | 0.27 | 14 |  | -2.15 | 1573 | 1621 | 8.54 | 0 | 0 | 10 | 11 | 83 | Y |  | 2023-02-19 16:06 | 76 | 1101 | 25 | 28 | 30 | 31 | 32 | 33 | 33 | 32 | 31 | 30 | 29 | 29 | 28 | 24 | 30 | 33 | 24 | 0 | -0.18 | Y | 50 | Y | -0.2 | [7 empty] | N | N | N | N | 180 | 0.4 | 75 | 93071 | 95056 | 944 | 16000 | 17 | 1 |  | 2023-02-19 16:11 | 1573 | 115 |  | 36 |  | * 전공정 요청으로 20%이상 감속주입, 이상공정 등록 및 생관통보 | [14 empty] | 97.92 | 100 | 0 | 0 | 0 |  | 301 | 400 | Y | Y | 0 | 0 | 0 |  | 301 | 400 | Y | Y | N | [6 empty] | BT180180 | H
B75321 | 2023-02-19 | 2 | C |  | 7 | A | AE15B38M | 탄소강 | 보론강 | BM#2 | 1613 | 41 | 1630 | 1537 | 33 | 6500 |  | 1 | 0.28 | 14 |  | -2.69 | 1571 | 1624 | 7.48 | 0 | 0 | 19 | 72 | 72 | Y |  | 2023-02-19 17:31 | 74 | 1098 | 21 | 22 | 31 | 35 | 36 | 36 | 34 | 34 | 33 | 32 | 30 | 30 | 29 | 26 | 31 | 36 | 26 | 0 | -0.18 | Y | 55 | Y | -0.4 | [7 empty] | N | N | N | N | 170 | 0.4 | 77 | 93071 | 100680 | -2430 | 14900 | 17 | 1 |  | 2023-02-19 17:36 | 1571 | 111 |  | 27 |  | * 전공정 요청으로 20%이상 감속주입, 이상공정 등록 및 생관통보 | [14 empty] | 93.59 | 100 | 0 | 0 | 0 |  | 301 | 400 | Y | Y | 0 | 0 | 0 |  | 300 | 400 | Y | Y | N | [6 empty] | BT180180 | H
B75322 | 2023-02-19 | 2 | C |  | 8 | A | AE15B38M | 탄소강 | 보론강 | BM#2 | 1569 | 41 | 1620 | 1535 | 35 | 7000 |  | 1 | 0.26 | 16 |  | -2.68 | 1563 | 1625 | 6.83 | 0 | 0 | 11 | 31 | 81 | Y |  | 2023-02-19 18:52 | 66 | 1095 | 22 | 23 | 28 | 29 | 29 | 28 | 26 | 25 | 24 | 23 | 21 | 19 | 16 | 16 | 24 | 29 | 16 | 0 | -0.29 | Y | 45 | Y | -0.6 | [7 empty] | N | N | N | N | 170 | 0.48 | 63 | 101532 | 93177 | 173 | 13400 | 17 | 1 |  | 2023-02-19 19:11 | 1563 | 123 |  | 25 | [16 empty] | 108.07 | 100 | 0 | 0 | 0 |  | 300 | 400 | Y | Y | 0 | 0 | 0 |  | 301 | 400 | Y | Y | N | [6 empty] | BT180180 | H
B75323 | 2023-02-19 | 2 | C |  | 9 | A | AE15B38M | 탄소강 | 보론강 | BM#2 | 1643 | 35 | 1627 | 1579 | 30 | 5400 |  | 1 | 0.25 | 15 |  | -2.47 | 1564 | 1628 | 10.67 | 0 | 0 | 32 | 86 | 75 | Y |  | 2023-02-19 19:43 | 67 | 1099 | 11 | 20 | 25 | 28 | 29 | 30 | 30 | 30 | 29 | 29 | 28 | 27 | 26 | 26 | 26 | 30 | 26 | 30 | -0.11 | Y | 35 | Y | -0.2 | [7 empty] | N | N | N | N | 220 | 0.49 | 61 | 101532 | 96139 | 1811 | 15800 | 17 | 1 |  | 2023-02-19 19:48 | 1564 | 120 |  | 38 | [16 empty] | 102.56 | 100 | 0 | 0 | 0 |  | 301 | 400 | Y | Y | 0 | 0 | 0 |  | 300 | 400 | Y | Y | N | [6 empty] | BT180180 | C
A76020 | 2023-02-19 | 1 | A | 잔강최소화전 | 10 | A | AE15B38M | 탄소강 | 보론강 | BM#2 | 1669 | 70 | 1636 | 1562 | 37 | 7400 |  | 1 | 0.25 | 15 |  | -2.65 | 1579 | 1641 | 15.24 | 0 | 0 | 30 | 33 | 120 | Y |  | 2023-02-19 20:27 | 82 | 1103 | 24 | 23 | 30 | 33 | 35 | 36 | 36 | 36 | 35 | 34 | 34 | 33 | 31 | 31 | 33 | 36 | 31 | 36 | -0.14 | Y | 35 | Y | -0.4 | [7 empty] | N | N | N | N | 210 | 0.49 | 60 | 86084 | 92397 | 853 | 3000 | 17 | 1 |  | 2023-02-19 20:34 | 1579 | 166 |  | 56 |  |  | 0C32C6597EE64CCF84E68A322C516B09 |  | 171CAE048AED458B99F7526CA8B3AED8 | [11 empty] | 93.98 | 100 | 0 | 3346 | 0 |  | 301 | 400 | Y | Y | 0 | 3100 | 0 |  | 300 | 400 | Y | Y | N | [6 empty] | BT180180 | H
B75324 | 2023-02-19 | 2 | A | 잔강최소화 | 11 | A | SUM43M3 | 특수용도강 | D1 | BM#2 | 1638 | 49 | 1669 | 1540 | 41 | 8600 |  | 1 | 0.25 | 10 |  | -4.52 | 1587 | 1661 | 0 | 9.08 | 0 | 10 | 12 | 123 | Y |  | 2023-02-19 22:14 | 93 | 1097 | -140 | -143 | 44 | 50 | 52 | 53 | 52 | 52 | 52 | 51 | 51 | 50 | 49 | 49 | 41 | 53 | 49 | 52 | -0.1 | Y | 40 | Y | 0 | [7 empty] | N | N | N | N | 200 | 0.42 | 64 | 86040 | 97176 | 229 | 15800 | 17 | 1 |  | 2023-02-19 22:17 | 1587 | 132 |  | 25 |  | *STR#2 크로깅발생으로 20% 이상 감속주입 401~2 이상공정등록 및 생관통보 | [14 empty] | 90.95 | 100 | 4400 | 0 | 0 |  | 351 | 400 | Y | Y | 4400 | 0 | 0 |  | 351 | 400 | Y | Y | Y |  |  |  | Y |  |  | LT170170 | H
B75325 | 2023-02-19 | 2 | A |  | 12 | A | SUM43M3 | 특수용도강 | D1 | BM#2 | 1635 | 49 | 1652 | 1552 | 41 | 8200 |  | 1 | 0.27 | 10 |  | -2.93 | 1578 | 1639 | 0 | 15.23 | 0 | 19 | 73 | 115 | Y |  | 2023-02-19 23:26 | 84 | 1095 | 47 | 47 | 52 | 54 | 56 | 57 | 57 | 56 | 56 | 55 | 55 | 54 | 54 | 51 | 54 | 57 | 51 | 56 | -0.13 | Y | 45 | Y | -0.4 | [7 empty] | N | N | N | N | 190 | 0.45 | 66 | 94644 | 95586 | 264 | 15300 | 17 | 1 |  | 2023-02-19 23:26 | 1578 | 120 |  | 17 | [16 empty] | 100.31 | 100 | 0 | 0 | 0 |  | 350 | 400 | Y | Y | 0 | 0 | 0 |  | 350 | 400 | Y | Y | Y | [6 empty] | LT170170 | H
B75326 | 2023-02-19 | 2 | A |  | 13 | A | SUM43M3 | 특수용도강 | D1 | BM#2 | 1625 | 47 | 1648 | 1545 | 41 | 8000 |  | 1 | 0.34 | 10 |  | -3.87 | 1571 | 1644 | 0 | 15.59 | 0 | 32 | 87 | 76 | Y |  | 2023-02-20 00:23 | 77 | 1097 | 50 | 53 | 55 | 58 | 59 | 59 | 58 | 57 | 57 | 56 | 55 | 54 | 53 | 52 | 56 | 59 | 52 | 0 | -0.16 | Y | 45 | Y | -0.2 | [7 empty] | N | N | N | N | 190 | 0.45 | 67 | 94644 | 97155 | 195 | 14500 | 17 | 1 |  | 2023-02-20 00:27 | 1571 | 121 |  | 28 | [16 empty] | 99.84 | 100 | 0 | 0 | 0 |  | 351 | 400 | Y | Y | 0 | 0 | 0 |  | 350 | 400 | Y | Y | Y | [6 empty] | LT170170 | H
B75327 | 2023-02-19 | 2 | A | TUNDISH교체전 | 14 | A | SUM43M3 | 특수용도강 | D1 | BM#2 | 1586 | 48 | 1644 | 1547 | 40 | 8100 |  | 1 | 0.33 | 10 |  | -2.87 | 1579 | 1639 | 0 | 10.39 | 0 | 11 | 32 | 195 | Y |  | 2023-02-20 01:23 | 85 | 1094 | 49 | 47 | 45 | 46 | 46 | 45 | 43 | 42 | 42 | 41 | 40 |  |  | 40 | 44 | 46 | 40 | 0 | -0.13 | Y | 45 | Y | -0.2 | [7 empty] | N | N | N | N | 180 | 0.48 | 65 | 96137 | 99893 | -493 | 2300 | 17 | 1 |  | 2023-02-20 01:28 | 1579 | 126 |  | 37 |  |  | 426813B3302A444B847CEE2490FC2FB8 | AB9FBE478A5B439AA961B387DADBE520 | 474C09478A9D4F00B49188F7F90BC1D9 | [11 empty] | 99.42 | 100 | 0 | 2500 | 0 |  | 350 | 400 | Y | Y | 0 | 2500 | 0 |  | 350 | 400 | Y | Y | Y | [6 empty] | LT170170 | H
B75328 | 2023-02-19 | 2 | A | TUNDISH교체 | 1 | A | SCR420HB2 | 소입성보증강 | C2 | BM#2 | 1612 | 52 | 1703 | 1575 | 48 | 9400 |  | 1 | 0.31 | 19 |  | -3.01 | 1611 | 1696 | 0 | 25.51 | 0 | 30 | 34 | 137 | Y |  | 2023-02-20 02:40 | 102 | 1094 | -280 | -266 | 37 | 31 | 30 | 44 | 46 | 48 | 49 | 49 | 50 |  |  | 50 | 42 | 50 | 50 | 0 | 0 |  |  | Y | 0.2 |  | 2.86 | 2.8 |  |  |  |  | N | N | N | N | 220 | 0.52 | 55 | 84610 | 92627 | 4223 | 14000 | 07 | 2 |  | 2023-02-20 02:41 | 1611 | 151 |  | 49 |  | * T/D FLUX 용탕부: 120 KG / 유탕부: 10KG 투입. *수소값 기준치 초과로 이상공정등록 및 생관통보 | [14 empty] | 88.69 | 100 | 1000 | 0 | 0 |  | 451 | 300 | Y | Y | 1000 | 0 | 0 |  | 449 | 300 | Y | Y | N | Y | [5 empty] | BT180180 | H
A76021 | 2023-02-19 | 1 | A |  | 2 | A | SCR420HB2 | 소입성보증강 | C2 | BM#2 | 1620 | 56 | 1682 | 1582 | 45 | 7900 |  | 1 | 0.27 | 19 |  | -2.73 | 1604 | 1673 | 0 | 82.11 | 0 | 19 | 74 | 27 | Y |  | 2023-02-20 03:20 | 95 | 1098 | 49 | 46 | 46 | 47 | 48 | 48 | 48 | 48 | 47 | 47 | 47 |  |  | 47 | 47 | 48 | 47 | 48 | -0.03 | Y | 30 | Y | 0 |  | 1.41 | 1.41 |  |  |  |  | N | N | N | N | 220 | 0.54 | 50 | 84610 | 87197 | 2953 | 13900 | 07 | 2 |  | 2023-02-20 03:35 | 1604 | 170 |  | 65 |  | *수소10분값 측정. | [14 empty] | 94.54 | 100 | 0 | 0 | 0 |  | 450 | 300 | Y | Y | 0 | 0 | 0 |  | 450 | 300 | Y | Y | N | Y | [5 empty] | BT180180 | H
B75329 | 2023-02-19 | 2 | B |  | 3 | A | SCR420HB2 | 소입성보증강 | C2 | BM#2 | 1577 | 54 | 1682 | 1543 | 50 | 10500 |  | 1 | 0.24 | 18 |  | -3 | 1591 | 1666 | 0 | 44.61 | 0 | 16 | 39 | 539 | Y |  | 2023-02-20 04:25 | 82 | 1097 | 45 | 35 | 31 | 30 | 29 | 28 | 28 | 27 | 27 | 25 |  |  |  | 25 | 30 | 31 | 25 | 0 | -0.15 |  | 40 | Y | -0.2 | [7 empty] | N | N | N | N | 210 | 0.54 | 53 | 101532 | 91443 | 3057 | 14000 | 07 | 2 |  | 2023-02-20 04:35 | 1591 | 152 |  | 51 | [16 empty] | 108.82 | 100 | 0 | 0 | 0 |  | 450 | 300 | Y | Y | 0 | 0 | 0 |  | 450 | 300 | Y | Y | N | Y | [5 empty] | BT180180 | H
B75330 | 2023-02-19 | 2 | B |  | 4 | A | SCR420HB2 | 소입성보증강 | C2 | BM#2 | 1629 | 49 | 1654 | 1558 | 45 | 7800 |  | 1 | 0.25 | 18 |  | -2.36 | 1585 | 1642 | 0 | 53.04 | 0 | 11 | 33 | 37 | Y |  | 2023-02-20 05:39 | 76 | 1094 | 23 | 30 | 35 | 37 | 38 | 38 | 38 | 38 | 37 | 37 | 36 | 35 |  | 35 | 35 | 38 | 35 | 38 | -0.08 | Y | 35 | Y | -0.2 | [7 empty] | N | N | N | N | 200 | 0.53 | 57 | 101532 | 96013 | 2987 | 14700 | 07 | 2 |  | 2023-02-20 05:40 | 1585 | 132 |  | 31 | 13 | [15 empty] | 102.56 | 100 | 0 | 0 | 0 |  | 450 | 300 | Y | Y | 0 | 0 | 0 |  | 450 | 300 | Y | Y | N | [6 empty] | BT180180 | H
B75331 | 2023-02-19 | 2 | B |  | 5 | A | SCR420HB2 | 소입성보증강 | C2 | BM#2 | 1643 | 48 | 1654 | 1549 | 45 | 8100 |  | 1 | 0.32 | 22 |  | -2.34 | 1582 | 1653 | 0 | 49.43 | 0 | 30 | 35 | 21 | Y |  | 2023-02-20 06:45 | 73 | 1094 | 33 | 34 | 41 | 44 | 45 | 46 | 46 | 45 | 44 | 44 | 44 | 43 |  | 43 | 43 | 46 | 43 | 44 | -0.02 | Y | 30 | Y | -0.2 | [7 empty] | N | N | N | N | 190 | 0.52 | 58 | 101532 | 95808 | -147608 | 14900 | 07 | 2 |  | 2023-02-20 06:53 | 1582 | 122 |  | 24 |  | * 샘플채취 ID: 303,403 (300) | [14 empty] | 102.77 | 100 | 0 | 0 | 300 |  | 450 | 300 | Y | Y | 0 | 0 | 300 |  | 450 | 300 | Y | Y | N | Y | [5 empty] | BT180180 | C
B75332 | 2023-02-20 | 2 | B |  | 6 | A | SCR420HB2 | 소입성보증강 | C2 | BM#2 | 1603 | 43 | 1634 | 1536 | 34 | 6700 |  | 1 | 0.34 | 18 |  | -2.21 | 1573 | 1626 | 0 | 52.74 | 0 | 19 | 75 | 40 | Y |  | 2023-02-20 07:46 | 64 | 1098 | 41 | 40 | 40 | 39 | 39 | 37 | 36 | 35 | 34 | 33 | 33 | 32 |  | 32 | 36 | 40 | 32 | 0 | -0.18 |  | 45 | Y | -0.2 | [7 empty] | N | N | N | N | 180 | 0.52 | 58 | 84610 | 96709 | 1741 | 13300 | 07 | 2 |  | 2023-02-20 07:51 | 1573 | 108 |  | 21 |  | * 전공정 요청 L/D 잔강이월 미실시, 이상공정등록 및 생관통보 | [14 empty] | 87.09 | 100 | 0 | 0 | 0 |  | 450 | 300 | Y | Y | 0 | 0 | 0 |  | 450 | 300 | Y | Y | N | N | [5 empty] | BT180180 | C
B75333 | 2023-02-20 | 2 | B |  | 7 | A | SCR420HB2 | 소입성보증강 | C2 | BM#2 | 1601 | 40 | 1634 | 1532 | 32 | 6700 |  | 1 | 0.24 | 18 |  | -2.41 | 1565 | 1622 | 0 | 26.47 | 0 | 16 | 40 | 51 | Y |  | 2023-02-20 08:47 | 56 | 1093 | 27 | 27 | 26 | 25 | 24 | 22 | 21 | 19 | 18 | 17 | 16 | 15 | 14 | 13 | 20 | 26 | 13 | 0 | -0.24 |  | 55 | Y | -0.2 | [7 empty] | N | N | N | N | 170 | 0.42 | 67 | 84610 | 91235 | 3265 | 15300 | 07 | 2 |  | 2023-02-20 08:48 | 1565 | 106 |  | 20 |  | * 전공정 요청 L/D 잔강이월 미실시, 이상공정등록 및 생관통보 * 전공정 요청으로 20%이상 감속주입, 이상공정 등록 및 생관통보 ID: 302~,402~ | [14 empty] | 93.96 | 100 | 0 | 0 | 0 |  | 450 | 300 | Y | Y | 0 | 0 | 0 |  | 450 | 300 | Y | Y | N | [6 empty] | BT180180 | H
B75334 | 2023-02-20 | 2 | B | TUNDISH교체전 | 8 | A | SCR420HB2 | 소입성보증강 | C2 | BM#2 | 1657 | 44 | 1653 | 1543 | 37 | 7600 |  | 1 | 0.31 | 18 |  | -2.08 | 1588 | 1640 | 0 | 28.97 | 0 | 11 | 34 | 53 | Y |  | 2023-02-20 10:00 | 79 | 1098 | 11 | 26 | 34 | 39 | 42 | 43 | 43 | 42 | 42 | 41 | 40 | 39 | 38 | 36 | 38 | 43 | 36 | 42 | -0.14 | Y | 50 | Y | -0.2 | [7 empty] | N | N | N | N | 170 | 0.4 | 81 | 98578 | 99242 | 2958 | 2000 | 07 | 2 |  | 2023-02-20 10:02 | 1588 | 110 |  | 16 |  | * 전공정 요청 L/D 잔강이월 미실시, 이상공정등록 및 생관통보 * 전공정 요청으로 20%이상 감속주입, 이상공정 등록 및 생관통보 | 93A3DB1C8ED84F4B9D17C7EB8B7D0EB0 | 1D93E8664EA148C782E0A6687E1B10EF | 87F040F22D0C4930949E217A5CBF6BEB | [11 empty] | 99.72 | 100 | 0 | 3000 | 0 |  | 451 | 300 | Y | Y | 0 | 3000 | 0 |  | 450 | 300 | Y | Y | N | [6 empty] | BT180180 | H
A76018 | 2023-02-19 | 1 | B | 연주종료 | 7 | A | STB2 | 베어링강 | STB (SF) | BM#1 | 1622 | 44 | 1563 | 1554 | 37 | 6200 |  | 3 | 0.37 | 25 |  | -1.28 | 1523 | 1563 | 302.55 | 0 |  | 6 | 19 | 55 | Y |  | 2023-02-19 17:05 | 67 | 1095 | 18 | 18 | 23 | 26 | 27 | 27 | 27 | 26 | 25 | 25 | 24 | 23 | 24 | 23 | 0 | 0 | 0 | 0 | 0 |  | 0 | Y | 0.2 |  |  |  | 0.787 |  |  |  |  | Y | Y | M | 200 | 0 | 3 | 102248 | 102992 | 1808 | 2000 | 10 | 0 |  | 2023-02-19 17:13 | 1523 | 1195 |  | 1111 |  | *전공정 요청으로 감속주입-정속주입 강종 감속으로 이상재 등록ID: (전기로 냉각수 누수)101~103.201~203 *전공정요청 L/D잔강 이월 안함-이상재등록 *연주종료 19:00 |  | AFB7469145134EDFB737E2E7654F4B8C | F05C0F694BC141E4A191F197E72E05B6 |  |  | 32487FE5757B472AACFD14C138FEC56F |  |  |  | 3A12020B26EE489896213BD7E3B18E15 |  |  |  |  | 94.5 | 100 | 0 | 3500 | 0 |  | 650 |  | N | N | 0 | 3500 | 0 |  | 651 |  | N | N | Y |  | N | N |  |  |  | BT180180 | H
B75335 | 2023-02-20 | 2 | B | TUNDISH교체 | 1 | A | 46MNVNBS5M | 합금강 | D1 | BM#2 | 1616 | 49 | 1671 | 1553 | 44 | 8800 |  | 1 | 0.34 | 18 |  | -2.26 | 1565 | 1657 | 0 | 28.15 | 0 | 30 | 36 | 64 | Y |  | 2023-02-20 11:28 | 79 | 1099 | -221 | -221 | 37 | 36 | 37 | 44 | 48 | 50 | 50 | 51 | 52 | 51 | 52 | 52 | 47 | 52 | 51 | 0 | -0.2 |  | 5 | Y | 0.2 |  | 2.01 | 2.01 | 0.61 |  |  |  | N | N | N | M | 220 | 0.5 | 62 | 101532 | 99698 | 1402 | 15500 | 16 | 1 |  | 2023-02-20 11:30 | 1565 | 143 |  | 30 |  | * T/D FLUX 용탕부: 120 KG / 유탕부: 10KG 투입. * 첫 HEAT 수소 기준값 초과(10분) 이상공정 등록 및 생관통보 | [14 empty] | 103.45 | 100 | 700 | 0 | 0 |  | 400 | 400 | Y | Y | 700 | 0 | 0 |  | 401 | 400 | Y | Y | [7 empty] | BT180180 | H
B75336 | 2023-02-20 | 2 | D |  | 2 | A | 46MNVNBS5M | 합금강 | D1 | BM#2 | 1637 | 48 | 1660 | 1558 | 44 | 8400 |  | 1 | 0.35 | 19 |  | -2.62 | 1561 | 1654 | 0 | 30.19 | 0 | 35 | 51 | 9955 | Y |  | 2023-02-20 12:42 | 75 | 1114 | 49 | 50 | 51 | 52 | 52 | 52 | 51 | 50 | 50 | 49 | 49 | 47 | 46 | 45 | 50 | 52 | 45 | 52 | -0.14 | Y | 50 | Y | -0.2 |  |  |  | 0.95 |  |  |  | N | N | N | Y | 220 | 0.51 | 66 | 93071 | 106630 | -2580 | 13800 | 16 | 1 |  | 2023-02-20 12:44 | 1561 | 127 |  | 19 | [16 empty] | 90.19 | 100 | 0 | 0 | 0 |  | 400 | 400 | Y | Y | 0 | 0 | 0 |  | 401 | 400 | Y | Y | [7 empty] | BT180180 | H
B75337 | 2023-02-20 | 2 | D |  | 3 | A | 46MNVNBS5M | 합금강 | D1 | BM#2 | 1673 | 41 | 1657 | 1599 | 35 | 6600 |  | 1 | 0.31 | 21 |  | -2.64 | 1549 | 1645 | 0 | 32.19 | 0 | 16 | 41 | 85 | Y |  | 2023-02-20 13:49 | 63 | 1097 | 41 | 41 | 40 | 40 | 40 | 39 | 38 | 35 | 34 | 33 | 32 | 31 | 30 | 26 | 26 | 0 | 0 | 0 | 0 |  | 0 | Y | -0.55 |  |  |  | 0.47 |  |  |  | N | N | N | Y | 210 | 0.4 | 0 | 93071 | 99524 | -1674 | 15300 | 16 | 1 |  | 2023-02-20 13:51 | 1549 | 203 |  | 92 |  | * 전공정 요청으로 20%이상 감속주입, 이상공정 등록 및 생관통보 ID : 304~, 403~ | [14 empty] | 94.49 | 100 | 0 | 0 | 0 |  | 400 | 400 | Y | Y | 0 | 0 | 0 |  | 400 | 400 | Y | Y | [7 empty] | BT180180 | H
A76019 | 2023-02-19 | 1 | D | 연주시작 | 1 | B | STB3D | 베어링강 | STB (SF) | BM#1 | 1620 | 646 | 1629 | 1602 | 0 | 52600 |  | 3 | 0.24 | 25 |  | -1.95 | 1541 | 1605 | 133.95 | 208.42 |  | 31 | 30 |  | Y |  | 2023-02-20 14:38 | 90 | 1091 | -409 | -16 | 33 | 35 | 41 | 44 | 46 | 46 | 46 | 46 | 45 | 44 |  | 44 | 40 | 46 | 44 | 46 | -0.07 |  | 25 | Y | -0.2 |  | 1.36 | 1.36 |  |  |  |  | N | N | N | N | 210 | 0.46 | 58 | 96872 | 102992 | -2342 | 14800 | 10 | 2 |  | 2023-02-20 14:45 | 1541 | 1317 |  | 27 |  | *T/D FLUX 유:15KG 용:270KG *연주시작 15:08 *RAMPING UP 중 기준 미준수, HEAD 부 500mm 추가절단. | [14 empty] | 97.85 | 100 | 1500 | 0 | 0 |  | 650 |  | N | N | 2000 | 0 | 0 |  | 651 |  | N | N | Y |  |  | Y |  |  |  | BT180180 | H
B75338 | 2023-02-20 | 2 | D |  | 4 | A | 46MNVNBS5M | 합금강 | D1 | BM#2 | 1636 | 42 | 1634 | 1593 | 37 | 6600 |  | 1 | 0.25 | 19 |  | -2.46 | 1559 | 1637 | 0 | 29.2 | 0 | 11 | 35 | 59 | Y |  | 2023-02-20 14:47 | 73 | 1089 | 26 | 31 | 33 | 36 | 38 | 39 | 38 | 37 | 37 | 36 | 36 | 35 | 34 | 26 | 34 | 39 | 26 | 36 | -0.24 | Y | 55 | Y | -0.6 |  |  |  | 0.73 |  |  |  | N | N | N | Y | 200 | 0.4 | 80 | 101532 | 102220 | -2120 | 14900 | 16 | 1 |  | 2023-02-20 15:21 | 1559 | 135 |  | 34 |  | * 전공정 요청으로 20%이상 감속주입, 이상공정 등록 및 생관통보 | [14 empty] | 101.84 | 100 | 0 | 0 | 0 |  | 400 | 400 | Y | Y | 0 | 0 | 0 |  | 401 | 400 | Y | Y | [7 empty] | BT180180 | C
A76022 | 2023-02-20 | 1 | D |  | 2 | A | STB3D | 베어링강 | STB (SF) | BM#1 | 1654 | 44 | 1577 | 1587 | 30 | 4600 |  | 3 | 0.23 | 25 |  | -1.46 | 1524 | 1567 | 105.37 | 81.9 |  | 15 | 2 | -153 | Y |  | 2023-02-20 15:30 | 73 | 1091 | 44 | 42 | 40 | 39 | 39 | 38 | 38 | 38 | 38 | 38 | 38 | 36 | 36 | 36 | 38 | 40 | 36 | 38 | -0.05 | Y | 50 | Y | 0 |  |  |  | 1.13 |  |  |  | Y | N | Y | Y | 200 | 0.48 | 61 | 84610 | 93169 | 5681 | 15900 | 10 | 2 |  | 2023-02-20 15:49 | 1524 | 124 |  | 34 | [16 empty] | 84.48 | 100 | 0 | 0 | 0 |  | 650 |  | N | N | 0 | 0 | 0 |  | 651 |  | N | N | Y |  |  | Y |  |  |  | BT180180 | H
B75339 | 2023-02-20 | 2 | D |  | 5 | A | 46MNVNBS5M | 합금강 | D1 | BM#2 | 1587 | 74 | 1631 | 1534 | 39 | 7400 |  | 1 | 0.27 | 18 |  | -2.17 | 1563 | 1631 | 0 | 22.96 | 0 | 30 | 37 | 47 | Y |  | 2023-02-20 15:55 | 77 | 1094 | 23 | 26 | 29 | 34 | 36 | 37 | 37 | 37 | 37 | 36 | 35 | 34 | 33 | 27 | 33 | 37 | 27 | 37 | -0.18 | Y | 55 | Y | -0.4 |  |  |  | 0.54 |  |  |  | N | N | N | Y | 190 | 0.4 | 78 | 101532 | 100851 | -2101 | 14900 | 16 | 1 |  | 2023-02-20 15:56 | 1563 | 143 |  | 48 |  | * 전공정 요청으로 20%이상 감속주입, 이상공정 등록 및 생관통보 | [14 empty] | 104.89 | 100 | 0 | 0 | 0 |  | 401 | 400 | Y | Y | 0 | 0 | 0 |  | 400 | 400 | Y | Y | [7 empty] | BT180180 | C
A76023 | 2023-02-20 | 1 | D |  | 3 | B | STB3D | 베어링강 | STB (SF) | BM#1 | 1622 | 44 | 1559 | 1558 | 38 | 6000 |  | 3 | 0.23 | 26 |  | -1.51 | 1513 | 1559 | 123.86 | 60.15 |  | 31 | 31 | -80 | Y |  | 2023-02-20 16:30 | 62 | 1090 | 36 | 32 | 27 | 27 | 26 | 25 | 24 | 24 | 23 | 23 | 23 | 22 | 22 | 22 | 26 | 27 | 22 | 23 | -0.1 |  | 50 | Y | 0 |  |  |  | 0.87 |  |  |  | Y | Y | Y | Y | 190 | 0.48 | 63 | 101532 | 94821 | 3979 | 15500 | 10 | 2 |  | 2023-02-20 16:52 | 1513 | 121 |  | 36 | [7 empty] | F69E011D71014636BB400A5FC148F5DB | D03DF2B843004C0D877802379E5CFDD7 | 15948108D53449879BFEA02F0C38343A |  | 43C3B9437ED8417993372E2DCF0BFA1F | F58DB9AF87F444E382C2514D51D19FA4 | AE1218BE5A21431C89F9CEE601143456 |  |  | 99.74 | 100 | 0 | 0 | 0 |  | 650 |  | N | N | 0 | 0 | 0 |  | 651 |  | N | N | Y |  |  | Y |  |  |  | BT180180 | H
B75340 | 2023-02-20 | 2 | D |  | 6 | A | 46MNVNBS5M | 합금강 | D1 | BM#2 | 1546 | 44 | 1637 | 1545 | 35 | 6900 |  | 1 | 0.26 | 18 |  | -2.34 | 1557 | 1624 | 0 | 17.79 | 0 | 35 | 52 | 55 | Y |  | 2023-02-20 17:20 | 71 | 1088 | 25 | 25 | 26 | 29 | 31 | 31 | 30 | 29 | 28 | 27 | 27 | 25 | 23 | 23 | 28 | 31 | 23 | 25 | -0.2 | Y | 40 | Y | -0.4 |  |  |  | 0.67 |  |  |  | N | N | N | Y | 190 | 0.51 | 62 | 101532 | 100413 | -1363 | 13800 | 16 | 1 |  | 2023-02-20 17:27 | 1557 | 137 |  | 43 | [16 empty] | 103.5 | 100 | 0 | 0 | 0 |  | 400 | 400 | Y | Y | 0 | 0 | 0 |  | 400 | 400 | Y | Y | [7 empty] | BT180180 | H
A76024 | 2023-02-20 | 1 | D |  | 4 | A | STB3D | 베어링강 | STB (SF) | BM#1 | 1675 | 57 | 1558 | 1546 | 37 | 6400 |  | 3 | 0.23 | 25 |  | -1.57 | 1511 | 1558 | 121.02 | 43.87 |  | 6 | 21 | -17 | Y |  | 2023-02-20 17:45 | 60 | 1097 | 22 | 22 | 20 | 18 | 18 | 18 | 16 | 15 | 15 | 14 | 13 | 12 | 12 | 12 | 16 | 20 | 12 | 18 | -0.13 |  | 60 | Y | 0 |  |  |  | 0.866 |  |  |  | Y | N | Y | Y | 180 | 0.48 | 68 | 86030 | 102625 | 5225 | 15300 | 10 | 2 |  | 2023-02-20 17:55 | 1511 | 120 |  | 25 | [16 empty] | 78.49 | 100 | 0 | 0 | 0 |  | 650 |  | N | N | 0 | 0 | 0 |  | 651 |  | N | N | Y |  |  | Y |  |  |  | LT170170 | H
B75341 | 2023-02-20 | 2 | D |  | 7 | A | 46MNVNBS5M | 합금강 | D1 | BM#2 | 1582 | 42 | 1631 | 1542 | 38 | 7500 |  | 1 | 0.27 | 18 |  | -2.62 | 1562 | 1631 | 0 | 20.98 | 0 | 16 | 42 | 69 | Y |  | 2023-02-20 18:23 | 76 | 1098 | 18 | 26 | 28 | 32 | 34 | 35 | 35 | 34 | 34 | 33 | 32 | 31 | 28 | 28 | 31 | 35 | 28 | 34 | -0.2 | Y | 35 | Y | -0.6 |  |  |  | 0.47 |  |  |  | N | N | N | Y | 170 | 0.52 | 61 | 101532 | 101144 | 306 | 15300 | 16 | 1 |  | 2023-02-20 18:26 | 1562 | 137 |  | 42 | [16 empty] | 102.56 | 100 | 0 | 0 | 0 |  | 400 | 400 | Y | Y | 0 | 0 | 0 |  | 401 | 400 | Y | Y | [7 empty] | BT180180 | H
A76025 | 2023-02-20 | 1 | D |  | 5 | B | STB3D | 베어링강 | STB (SF) | BM#1 | 1618 | 45 | 1559 | 1539 | 37 | 6100 |  | 3 | 0.22 | 25 |  | -1.07 | 1527 | 1559 | 114.09 | 54.82 |  | 10 | 14 | 60 | Y |  | 2023-02-20 18:50 | 76 | 1088 | 11 | 12 | 25 | 33 | 37 | 38 | 38 | 38 | 38 | 38 | 38 | 38 | 37 | 37 | 34 | 38 | 37 | 38 | -0.03 | Y | 35 | Y | -0.2 |  |  |  | 0.844 |  |  |  | Y | Y | Y | Y | 170 | 0.48 | 64 | 103236 | 96645 | 3205 | 14800 | 10 | 2 |  | 2023-02-20 18:59 | 1527 | 114 |  | 28 | 17 | [15 empty] | 99.65 | 100 | 0 | 0 | 0 |  | 650 |  | N | N | 0 | 0 | 0 |  | 651 |  | N | N | Y |  |  | Y |  |  |  | LT170170 | H
B75342 | 2023-02-20 | 2 | D | TUNDISH교체전 | 8 | A | 46MNVNBS5M | 합금강 | D1 | BM#2 | 1609 | 42 | 1619 | 1559 | 38 | 7400 |  | 1 | 0.27 | 18 |  | -2.78 | 1561 | 1632 | 0 | 26.63 | 0 | 11 | 36 | 49 | Y |  | 2023-02-20 19:27 | 75 | 1093 | 27 | 31 | 35 | 39 | 40 | 40 | 40 | 38 | 37 | 36 | 36 | 34 | 32 | 32 | 36 | 40 | 32 | 40 | -0.2 | Y | 40 | Y | -0.4 |  |  |  | 0.55 |  |  |  | N | N | N | M | 170 | 0.52 | 62 | 111219 | 101730 | -1430 | 2000 | 16 | 1 |  | 2023-02-20 19:31 | 1561 | 132 |  | 40 |  |  | 3741DE97C22542CCB9449653E90A60C8 | 77476BF4001B44E79B69072F1629D766 | 6B84BD2F63B74F0FB12FC636913DEE3F | [11 empty] | 113.03 | 100 | 0 | 2580 | 0 |  | 400 | 400 | Y | Y | 0 | 2500 | 0 |  | 401 | 400 | Y | Y | [7 empty] | BT180180 | H
A76026 | 2023-02-20 | 1 | D |  | 6 | B | STB3D | 베어링강 | STB (SF) | BM#1 | 1688 | 52 | 1548 | 1595 | 28 | 4600 |  | 3 | 0.22 | 25 |  | -0.99 | 1518 | 1548 | 123.57 | 32.58 |  | 15 | 3 | 67 | Y |  | 2023-02-20 19:59 | 67 | 1088 | 37 | 36 | 36 | 38 | 38 | 37 | 37 | 37 | 37 | 36 | 35 | 35 | 35 | 35 | 36 | 38 | 35 | 37 | -0.03 | Y | 45 | Y | 0 |  |  |  | 1.198 |  |  |  | Y | N | Y | Y | 210 | 0.48 | 59 | 86030 | 90234 | 5666 | 16000 | 10 | 2 |  | 2023-02-20 20:09 | 1518 | 115 |  | 25 | 7 | [15 empty] | 88.51 | 100 | 0 | 0 | 0 |  | 650 |  | N | N | 0 | 0 | 0 |  | 651 |  | N | N | Y |  |  | Y |  |  |  | LT170170 | H
A76027 | 2023-02-20 | 1 | A |  | 7 | B | STB3D | 베어링강 | STB (SF) | BM#1 | 1650 | 43 | 1561 | 1563 | 29 | 5000 |  | 3 | 0.22 | 26 |  | -1.35 | 1520 | 1561 | 124.71 | 38.76 |  | 31 | 32 | 71 | Y |  | 2023-02-20 20:58 | 69 | 1099 | 34 | 30 | 30 | 30 | 30 | 29 | 29 | 29 | 27 | 26 | 26 | 26 | 26 | 26 | 29 | 30 | 26 | 30 | -0.07 | Y | 50 | Y | 0 |  |  |  | 1.156 |  |  |  | Y | N | Y | Y | 200 | 0.47 | 62 | 86030 | 91608 | 4892 | 15950 | 10 | 2 |  | 2023-02-20 21:20 | 1520 | 109 |  | 27 | 10 | *전공정요청 감속주입(LF 아르곤 설비이상) - 20%이상 감속 -ID103~104, 203~204 | [14 empty] | 87.25 | 100 | 0 | 0 | 0 |  | 650 |  | N | N | 0 | 0 | 0 |  | 651 |  | N | N | Y |  |  | Y |  |  |  | LT170170 | H
B75343 | 2023-02-20 | 2 | A | TUNDISH교체 | 1 | A | AE1548 | 합금강 | AE4130M6 | BM#2 | 1663 | 41 | 1646 | 1582 | 37 | 7300 |  | 1 | 0.36 | 16 |  | -2.49 | 1584 | 1652 | 0 | 51.88 | 0 | 30 | 38 | 36 | Y |  | 2023-02-20 20:33 | 96 | 1090 | -333 | -17 | 32 | 30 | 33 | 38 | 41 | 42 | 43 | 44 | 43 | 43 | 41 | 41 | 39 | 44 | 41 | 43 | -0.08 |  | 15 | Y | -0.4 |  | 1.4 | 1.4 |  |  |  |  | N | N | N | M | 220 | 0.45 | 62 | 96900 | 92225 | 6225 | 14900 | 13 | 2 |  | 2023-02-20 20:41 | 1584 | 148 |  | 59 |  | * T/D FLUX 용탕부: 120 KG / 유탕부: 10KG 투입. | [14 empty] | 101.04 | 100 | 700 | 0 | 0 |  | 650 | 700 | Y | N | 700 | 0 | 0 |  | 650 | 700 | Y | N | N | Y | [5 empty] | SB135135 | C
A76028 | 2023-02-20 | 1 | A | TUNDISH교체전 | 8 | A | STB3D | 베어링강 | STB (SF) | BM#1 | 1674 | 42 | 1563 | 1585 | 27 | 4600 |  | 3 | 0.22 | 25 |  | -1.37 | 1522 | 1563 | 121.43 | 45.97 |  | 6 | 22 | 58 | Y |  | 2023-02-20 22:02 | 71 | 1097 | 26 | 25 | 26 | 28 | 29 | 30 | 29 | 28 | 28 | 27 | 27 | 26 |  | 26 | 27 | 30 | 26 | 28 | -0.11 | Y | 35 | Y | -0.2 |  |  |  | 0.773 |  |  |  |  | N | N | M | 190 | 0.48 | 68 | 94865 | 93477 | 6973 | 2000 | 10 | 2 |  | 2023-02-20 22:18 | 1522 | 108 |  | 26 | 7 |  |  | 8F3AFAAFA63641B9BA1FBF23EEA5166D | 3701DEC6054E4AFEA5E66D0FD0B7AF38 | [11 empty] | 94.68 | 100 | 0 | 3500 | 0 |  | 650 |  | N | N | 0 | 3500 | 0 |  | 651 |  | N | N | Y |  |  | Y |  |  |  | BT180180 | H
B75344 | 2023-02-20 | 2 | A |  | 2 | A | AE1548 | 합금강 | AE4130M6 | BM#2 | 1608 | 39 | 1616 | 1547 | 36 | 6700 |  | 1 | 0.32 | 15 |  | -2.24 | 1557 | 1613 | 0 | 72.47 | 0 | 35 | 53 | 56 | Y |  | 2023-02-20 21:29 | 69 | 1110 | 39 | 38 | 30 | 26 | 25 | 25 | 24 | 23 | 24 | 22 | 21 | 21 | 20 | 19 | 25 | 30 | 19 | 0 | -0.2 |  | 55 | Y | -0.2 |  |  |  | 1.006 |  |  |  | N | N | N | Y | 220 | 0.48 | 64 | 96900 | 97149 | 3051 | 14800 | 13 | 2 |  | 2023-02-20 21:34 | 1557 | 149 |  | 66 | [16 empty] | 97.93 | 100 | 0 | 0 | 0 |  | 651 | 700 | Y | N | 0 | 0 | 0 |  | 650 | 700 | Y | N | N | Y | [5 empty] | SB135135 | C
B75345 | 2023-02-20 | 2 | A |  | 3 | A | AE1548 | 합금강 | AE4130M6 | BM#2 | 1571 | 65 | 1638 | 1567 | 42 | 7300 |  | 1 | 0.21 | 15 |  | -2.57 | 1567 | 1629 | 0 | 35.18 | 0 | 16 | 43 | 39 | Y |  | 2023-02-20 23:02 | 79 | 1090 | 16 | 16 | 32 | 38 | 41 | 43 | 43 | 42 | 42 | 41 | 40 | 40 | 39 | 37 | 38 | 43 | 37 | 0 | -0.15 | Y | 40 | Y | -0.4 |  |  |  | 1.106 |  |  |  | N | N | N | Y |  | 0.47 | 62 | 94826 | 94254 | 2746 | 14800 | 13 | 2 |  | 2023-02-20 23:02 | 1567 | 152 |  | 37 | [16 empty] | 99.97 | 100 | 0 | 0 | 0 |  | 650 | 700 | Y | N | 0 | 0 | 0 |  | 650 | 700 | Y | N | N | Y | [5 empty] | SB120120 | H
A76029 | 2023-02-20 | 1 | A | TUNDISH교체 | 1 | A | STB2 | 베어링강 | STB (SF) | BM#1 | 1633 | 59 | 1584 | 1558 | 54 | 7400 |  | 3 | 0.26 | 26 |  | -1.05 | 1551 | 1584 | 130.61 | 47.13 |  | 10 | 15 |  | Y |  | 2023-02-20 23:26 | 95 | 1097 | -286 | 29 | 33 | 32 | 37 | 41 | 45 | 47 | 48 | 48 | 48 | 49 | 50 | 50 | 43 | 50 | 50 | 48 | 0 |  |  | Y | 0.2 |  | 1.58 | 1.36 | [5 empty] | N | N | M | 210 | 0.46 | 66 | 101532 | 94009 | 6191 | 14790 | 05 | 1 |  | 2023-02-20 23:34 | 1551 | 126 |  | 27 | 8 | *FLUX 270KG/10KG *STR#2 LOOP#5 비수량 40%감소 분사불량 | [14 empty] | 99.3 | 100 | 1500 | 0 | 0 |  | 650 |  | N | N | 1500 | 0 | 0 |  | 651 |  | N | N | Y |  |  | Y |  |  |  | BT180180 | H
B75346 | 2023-02-20 | 2 | A |  | 4 | A | AE1548 | 합금강 | AE4130M6 | BM#2 | 1586 | 52 | 1623 | 1555 | 41 | 7500 |  | 1 | 0.31 | 15 |  | -2.31 | 1555 | 1618 | 0 | 43.13 | 0 | 11 | 37 | 63 | Y |  | 2023-02-21 00:02 | 67 | 1094 | 35 | 35 | 36 | 37 | 37 | 36 | 34 | 33 | 33 | 32 | 31 | 30 | 29 | 26 | 33 | 37 | 26 | 0 | -0.2 | Y | 55 | Y | -0.2 |  |  |  | 1.065 |  |  |  | N | N | N | Y | 200 | 0.46 | 69 | 96900 | 99604 | 3096 | 15500 | 13 | 2 |  | 2023-02-21 00:05 | 1555 | 138 |  | 40 | 20 | *전기로 지연 11%이상감속주입 304~306 404~406 이상공정등록 및 생관통보 | [14 empty] | 95.23 | 100 | 0 | 0 | 0 |  | 651 | 700 | Y | N | 0 | 0 | 0 |  | 650 | 700 | Y | N | N | Y | [5 empty] | SB135135 | C
A76030 | 2023-02-20 | 1 | A |  | 2 | B | STB2 | 베어링강 | STB (SF) | BM#1 | 1660 | 47 | 1554 | 1563 | 34 | 5700 |  | 3 | 0.23 | 25 |  | -0.9 | 1527 | 1554 | 138.24 | 50.56 |  | 10 | 16 | -135 | Y |  | 2023-02-21 00:21 | 71 | 1094 | 47 | 44 | 37 | 34 | 33 | 32 | 31 | 30 | 30 | 30 | 30 | 30 | 30 | 29 | 33 | 37 | 29 | 30 | -0.15 |  | 55 | Y | -0.2 |  |  |  | 1.18 |  |  |  | Y | N | Y | Y | 200 | 0.48 | 62 | 84610 | 96202 | 5348 | 15170 | 05 | 1 |  | 2023-02-21 00:30 | 1527 | 126 |  | 38 |  | *STR#2 LOOP#5 비수량 40%감소 분사불량 | [6 empty] | 6FBD6BF8F64343638C7DDE455D3C6666 | D59BD539699945B6A6BF52649DB7FDBE | 9A105C0713894ABAA49E66CFD823599F |  | 7C6C612ECFF24B6EB32B9339C99C2421 | 51A4FA00E2584B5C844A85D5A671661F | C7D2CC4ABA684DFE991B3859ADC520FB |  | 81.99 | 100 | 0 | 0 | 0 |  | 650 |  | N | N | 0 | 0 | 0 |  | 651 |  | N | N | Y |  |  | Y |  |  |  | BT180180 | H
B75347 | 2023-02-20 | 2 | A |  | 5 | A | AE1548 | 합금강 | AE4130M6 | BM#2 | 1556 | 50 | 1631 | 1534 | 37 | 6900 |  | 1 | 0.31 | 15 |  | -2.59 | 1558 | 1618 | 0 | 27.44 | 0 | 31 | 33 | 48 | Y |  | 2023-02-21 01:21 | 70 | 1098 | 24 | 24 | 28 | 31 | 32 | 32 | 31 | 31 | 30 | 29 | 28 | 27 | 27 | 26 | 29 | 32 | 26 | 31 | -0.13 | Y | 45 | Y | -0.2 |  |  |  | 1.152 |  |  |  | N | N | N | Y | 190 | 0.48 | 64 | 94738 | 96824 | 3076 | 15700 | 13 | 2 |  | 2023-02-21 01:37 | 1558 | 127 |  | 32 | 13 | [15 empty] | 96.23 | 100 | 0 | 0 | 0 |  | 650 | 700 | Y | N | 0 | 0 | 0 |  | 650 | 700 | Y | N | N | Y | [5 empty] | SB120120 | H
A76031 | 2023-02-20 | 1 | A |  | 3 | A | STB2 | 베어링강 | STB (SF) | BM#1 | 1642 | 41 | 1565 | 1551 | 35 | 5400 |  | 3 | 0.22 | 25 |  | -1.43 | 1522 | 1565 | 137.51 | 38.62 |  | 30 | 39 | 71 | Y |  | 2023-02-21 01:29 | 66 | 1094 | 29 | 27 | 28 | 29 | 29 | 29 | 28 | 28 | 28 | 28 | 27 | 27 | 27 | 26 | 28 | 29 | 26 | 29 | -0.05 | Y | 50 | Y | -0.2 |  |  |  | 1.405 |  |  |  | Y | N | Y | Y | 190 | 0.48 | 63 | 84610 | 94476 | 6474 | 15130 | 05 | 1 |  | 2023-02-21 01:44 | 1522 | 114 |  | 34 |  | *STR#2 LOOP#5 비수량 40%감소 분사불량 | [14 empty] | 83.4 | 100 | 0 | 0 | 0 |  | 650 |  | N | N | 0 | 0 | 0 |  | 651 |  | N | N | Y |  |  | Y |  |  |  | BT180180 | H
A76032 | 2023-02-20 | 1 | A |  | 4 | A | STB2 | 베어링강 | STB (SF) | BM#1 | 1625 | 43 | 1568 | 1562 | 31 | 5100 |  | 3 | 0.25 | 25 |  | -1.58 | 1520 | 1568 | 138.9 | 46.23 |  | 6 | 23 | 73 | Y |  | 2023-02-21 02:35 | 64 | 1092 | 25 | 23 | 23 | 23 | 24 | 24 | 24 | 23 | 22 | 22 | 22 | 22 | 22 | 22 | 23 | 24 | 22 | 24 | -0.05 | Y | 40 | Y | 0 |  |  |  | 0.767 |  |  |  | Y | N | Y | Y | 180 | 0.48 | 60 | 84610 | 92549 | 6751 | 15380 | 05 | 1 |  | 2023-02-21 02:43 | 1520 | 115 |  | 31 |  | *STR#2 LOOP#5 비수량 40%감소 분사불량 | [14 empty] | 84.99 | 100 | 0 | 0 | 0 |  | 650 |  | N | N | 0 | 0 | 0 |  | 651 |  | N | N | Y |  |  | Y |  |  |  | BT180180 | H
B75348 | 2023-02-20 | 2 | A |  | 6 | A | AE1548 | 합금강 | AE4130M6 | BM#2 | 1576 | 43 | 1608 | 1534 | 35 | 6900 |  | 1 | 0.23 | 15 |  | -2.84 | 1548 | 1608 | 0 | 27.83 | 0 | 35 | 54 | 53 | Y |  | 2023-02-21 02:35 | 60 | 1096 | 23 | 23 | 26 | 26 | 27 | 26 | 25 | 23 | 20 | 19 | 18 | 17 | 16 | 14 | 17 | 18 | 14 | 26 | -0.2 |  | 20 | Y | -0.2 |  |  |  | 1.397 |  |  |  | N | N | N | Y | 180 | 0.4 | 29 | 85056 | 101332 | 3068 | 13800 | 13 | 2 |  | 2023-02-21 02:36 | 1548 | 159 |  | 72 |  | *전기로 지연 11%이상감속주입 이상공정등록 및 생관통보 | [14 empty] | 82.98 | 100 | 0 | 0 | 0 |  | 651 | 700 | Y | N | 0 | 0 | 0 |  | 650 | 700 | Y | N | N | Y | [5 empty] | SB120120 | H
A76033 | 2023-02-20 | 1 | A |  | 5 | A | STB2 | 베어링강 | STB (SF) | BM#1 | 1647 | 42 | 1563 | 1566 | 37 | 4600 |  | 3 | 0.23 | 25 |  | -1.36 | 1522 | 1563 | 136.95 | 37.55 |  | 15 | 5 | 65 | Y |  | 2023-02-21 03:37 | 66 | 1091 | 22 | 21 | 25 | 27 | 28 | 29 | 28 | 28 | 27 | 28 | 28 | 27 | 27 | 27 | 27 | 29 | 27 | 28 | -0.02 | Y | 40 | Y | 0 |  |  |  | 1.206 |  |  |  | Y | N | Y | Y | 170 | 0.48 | 64 | 101532 | 95381 | 6619 | 15360 | 05 | 1 |  | 2023-02-21 03:45 | 1522 | 112 |  | 32 |  | *STR#2 LOOP#5 비수량 40%감소 분사불량 | [14 empty] | 99.15 | 100 | 0 | 0 | 0 |  | 650 |  | N | N | 0 | 0 | 0 |  | 651 |  | N | N | Y |  |  | Y |  |  |  | BT180180 | H
B75349 | 2023-02-20 | 2 | A |  | 7 | A | AE1548 | 합금강 | AE4130M6 | BM#2 | 1565 | 47 | 1617 | 1517 | 39 | 7900 |  | 1 | 0.3 | 15 |  | -2.93 | 1556 | 1623 | 0 | 34.18 | 0 | 16 | 44 | 68 | Y |  | 2023-02-21 03:54 | 68 | 1097 | 12 | 16 | 28 | 32 | 34 | 34 | 34 | 33 | 32 | 30 | 30 | 29 |  | 29 | 30 | 34 | 29 | 34 | -0.12 | Y | 40 | Y | -0.2 |  |  |  | 1.021 |  |  |  | N | N | N | Y | 170 | 0.48 | 62 | 99232 | 94484 | 3066 | 15100 | 13 | 2 |  | 2023-02-21 03:55 | 1556 | 119 |  | 24 | [16 empty] | 104.56 | 100 | 0 | 0 | 0 |  | 651 | 700 | Y | N | 0 | 0 | 0 |  | 650 | 700 | Y | N | N | Y | [5 empty] | SB120120 | H
A76034 | 2023-02-20 | 1 | B |  | 6 | A | STB2 | 베어링강 | STB (SF) | BM#1 | 1624 | 41 | 1562 | 1550 | 30 | 5100 |  | 3 | 0.22 | 25 |  | 0 | 1562 | 1562 | 123.79 | 38.02 |  | 10 | 17 | 52 | Y |  | 2023-02-21 04:42 | 106 | 1093 | 27 | 25 | 26 | 27 | 27 | 28 | 27 | 27 | 26 | 26 | 25 | 25 | 23 | 23 | 26 | 28 | 23 | 27 | -0.14 | Y | 35 | Y | -0.4 |  |  |  | 1.068 |  |  |  | Y | N | Y | Y | 210 | 0.48 | 61 | 101532 | 94062 | 6388 | 15800 | 05 | 1 |  | 2023-02-21 04:49 | 1562 | 111 |  | 32 |  | *STR#2 LOOP#5 비수량 40%감소 분사불량 | [14 empty] | 100.48 | 100 | 0 | 0 | 0 |  | 650 |  | N | N | 0 | 0 | 0 |  | 651 |  | N | N | Y |  |  | Y |  |  |  | BT180180 | H
B75350 | 2023-02-20 | 2 | B |  | 8 | A | AE1548 | 합금강 | AE4130M6 | BM#2 | 1583 | 43 | 1614 | 1528 | 39 | 7800 |  | 1 | 0.24 | 15 |  | -2.87 | 1559 | 1622 | 0 | 30.47 | 0 | 11 | 38 | 74 | Y |  | 2023-02-21 04:58 | 71 | 1098 | 26 | 33 | 36 | 39 | 40 | 39 | 38 | 36 | 36 | 34 | 33 | 32 | 31 | 30 | 34 | 40 | 30 | 36 | -0.2 | Y | 50 | Y | -0.2 |  |  |  | 0.885 |  |  |  | N | N | N | Y | 170 | 0.41 | 74 | 99232 | 95581 | 3019 | 16300 | 13 | 2 |  | 2023-02-21 05:01 | 1559 | 106 |  | 23 |  | *전기로 지연 11%이상감속주입 이상공정등록 및 생관통보 | [14 empty] | 103.04 | 100 | 0 | 0 | 0 |  | 651 | 700 | Y | N | 0 | 0 | 0 |  | 650 | 700 | Y | N | N | Y | [5 empty] | SB120120 | H
A76035 | 2023-02-20 | 1 | B |  | 7 | A | STB2 | 베어링강 | STB (SF) | BM#1 | 1599 | 44 | 1563 | 1533 | 37 | 6500 |  | 3 | 0.22 | 25 |  | -1.24 | 1525 | 1563 | 139.57 | 37.51 |  | 30 | 40 | 52 | Y |  | 2023-02-21 05:59 | 69 | 1095 | 23 | 28 | 35 | 37 | 37 | 36 | 35 | 36 | 35 | 34 | 34 | 32 | 33 | 32 | 33 | 37 | 32 | 35 | -0.09 | Y | 55 | Y | 0 |  |  |  | 1.078 |  |  |  |  | Y | Y | Y | 200 | 0.42 | 71 | 101532 | 93002 | 5448 | 15800 | 05 | 1 |  | 2023-02-21 06:13 | 1525 | 102 |  | 18 |  | *STR#2 LOOP#5 비수량 40%감소 분사불량 *전공정 작업지연 감속주입 정속유지 강종 감속주입 | [14 empty] | 101.53 | 100 | 0 | 0 | 0 |  | 650 |  | N | N | 0 | 0 | 0 |  | 651 |  | N | N | Y |  |  | Y |  |  |  | BT180180 | H
B75351 | 2023-02-20 | 2 | B |  | 9 | A | AE1548 | 합금강 | AE4130M6 | BM#2 | 1590 | 47 | 1627 | 1524 | 38 | 7700 |  | 1 | 0.32 | 15 |  | -2.72 | 1556 | 1619 | 0 | 25.03 | 0 | 31 | 34 | 75 | Y |  | 2023-02-21 06:13 | 68 | 1094 | 27 | 29 | 33 | 35 | 36 | 35 | 35 | 33 | 33 | 32 | 32 | 31 | 29 | 27 | 32 | 36 | 27 | 35 | -0.16 | Y | 55 | Y | -0.2 |  |  |  | 1.328 |  |  |  | N | N | N | Y | 220 | 0.4 | 75 | 96900 | 95964 | 2536 | 16200 | 13 | 2 |  | 2023-02-21 06:15 | 1556 | 116 |  | 23 |  | *전기로 지연 11%이상감속주입 이상공정등록 | [14 empty] | 97.88 | 100 | 0 | 0 | 0 |  | 651 | 700 | Y | N | 0 | 0 | 0 |  | 650 | 700 | Y | N | N | Y | [5 empty] | SB135135 | C
A76036 | 2023-02-20 | 1 | B |  | 8 | A | STB2 | 베어링강 | STB (SF) | BM#1 | 1616 | 43 | 1567 | 1530 | 39 | 6100 |  | 3 | 0.22 | 25 |  | -1.54 | 1520 | 1567 | 141.15 | 46.25 |  | 6 | 24 | 70 | Y |  | 2023-02-21 07:15 | 64 | 1094 | 31 | 30 | 30 | 32 | 32 | 30 | 29 | 29 | 28 | 27 | 27 | 27 | 26 | 26 | 29 | 32 | 26 | 30 | -0.12 | Y | 50 | Y | 0 |  |  |  | 1.086 |  |  |  |  | N | Y | Y | 190 | 0.4 | 66 | 84610 | 83606 | 5944 | 16000 | 05 | 1 |  | 2023-02-21 07:22 | 1520 | 99 |  | 13 |  | *STR#2 LOOP#5 비수량 40%감소 분사불량 *전공정 작업지연 감속주입 정속유지 강종 감속주입 | [6 empty] | D0180970EAC144DF8182F8784FE55B87 | F3B2F2324C56419487221F47B0D18794 | A259F62995E34CFEB6D37209025EE287 |  | 40F864AC0388481BB60D985717403F32 | 4848D66E3FB74E17A37B888787805224 | DDF2FEF9ECB34174983DEE05C8967042 |  | 93.39 | 100 | 0 | 0 | 0 |  | 650 |  | N | N | 0 | 0 | 0 |  | 651 |  | N | N | Y |  |  | Y |  |  |  | BT180180 | H
B75352 | 2023-02-20 | 2 | B |  | 10 | A | AE1548 | 합금강 | AE4130M6 | BM#2 | 1611 | 43 | 1631 | 1552 | 32 | 6200 |  | 1 | 0.31 | 16 |  | -2.18 | 1558 | 1615 | 0 | 25.55 | 0 | 35 | 55 | 71 | Y |  | 2023-02-21 07:09 | 70 | 1093 | 26 | 25 | 28 | 31 | 33 | 33 | 33 | 33 | 32 | 31 | 31 | 30 | 29 | 27 | 30 | 33 | 27 | 33 | -0.12 | Y | 50 | Y | -0.2 |  |  |  | 1.135 |  |  |  | N | N | N | Y | 210 | 0.4 | 73 | 85056 | 93093 | 3507 | 12600 | 13 | 2 |  | 2023-02-21 07:09 | 1558 | 129 |  | 44 |  | *전기로 지연 11%이상감속주입 이상공정등록 | [14 empty] | 90.58 | 100 | 0 | 0 | 0 |  | 651 | 700 | Y | N | 0 | 0 | 0 |  | 650 | 700 | Y | N | N | Y | [5 empty] | SB120120 | H
A76037 | 2023-02-21 | 1 | B |  | 9 | A | STB2 | 베어링강 | STB (SF) | BM#1 | 1626 | 42 | 1561 | 1555 | 37 | 5200 |  | 3 | 0.22 | 25 |  | -1.22 | 1524 | 1561 | 139.35 | 49.75 |  | 15 | 6 | 88 | Y |  | 2023-02-21 08:15 | 68 | 1099 | 26 | 27 | 29 | 29 | 30 | 29 | 30 | 29 | 29 | 28 | 27 | 27 | 26 | 27 | 28 | 30 | 26 | 29 | -0.1 | Y | 40 | Y | 0.2 |  |  |  | 1.253 |  |  |  |  | N | Y | Y | 180 | 0.46 | 68 | 84610 | 96281 | 5019 | 15200 | 05 | 1 |  | 2023-02-21 08:23 | 1524 | 104 |  | 21 |  | *STR#2 LOOP#5 비수량 40%감소 분사불량 *전공정 작업지연 감속주입 정속유지 강종 감속주입 ID:101.201 | [14 empty] | 81.91 | 100 | 0 | 0 | 0 |  | 649 |  | N | N | 0 | 0 | 0 |  | 651 |  | N | N | Y |  |  | Y |  |  |  | BT180180 | H
B75353 | 2023-02-21 | 2 | B |  | 11 | A | AE1548 | 합금강 | AE4130M6 | BM#2 | 1586 | 43 | 1636 | 1557 | 34 | 6600 |  | 1 | 0.31 | 16 |  | -2.43 | 1559 | 1624 | 0 | 31.56 | 0 | 16 | 45 | 63 | N | 1 | 2023-02-21 08:37 | 71 | 1098 | 22 | 22 | 31 | 34 | 35 | 36 | 35 | 33 | 32 | 30 | 29 | 28 | 28 | 26 | 30 | 36 | 26 | 0 | -0.22 | Y | 45 | Y | -0.2 |  |  |  | 1.348 |  |  |  | N | N | N | Y | 200 | 0.4 | 70 | 99232 | 91782 | 3018 | 15600 | 13 | 2 |  | 2023-02-21 08:40 | 1559 | 120 |  | 33 |  | * 전기로 지연 11%이상감속주입 이상공정등록 * L/D 강제개공 ID : 301, 401 | [14 empty] | 105.23 | 100 | 0 | 0 | 0 |  | 651 | 700 | Y | N | 0 | 0 | 0 |  | 650 | 700 | Y | N | N | Y | [5 empty] | SB120120 | H
A76038 | 2023-02-21 | 1 | B |  | 10 | A | STB2 | 베어링강 | STB (SF) | BM#1 | 1652 | 41 | 1567 | 1564 | 28 | 4600 |  | 3 | 0.22 | 25 |  | -1.51 | 1522 | 1567 | 145.19 | 27.57 |  | 10 | 18 | 80 | Y |  | 2023-02-21 09:12 | 66 | 1098 | 26 | 27 | 26 | 27 | 27 | 26 | 26 | 26 | 25 | 25 | 25 | 25 |  | 25 | 26 | 27 | 25 | 27 | -0.03 | Y | 40 | Y | 0 |  |  |  | 0.845 |  |  |  |  | N | Y | Y | 170 | 0.48 | 61 | 101532 | 93214 | 5036 | 14600 | 05 | 1 |  | 2023-02-21 09:20 | 1522 | 111 |  | 33 |  | *STR#2 LOOP#5 비수량 40%감소 분사불량 | [14 empty] | 101.33 | 100 | 0 | 0 | 0 |  | 650 |  | N | N | 0 | 0 | 0 |  | 651 |  | N | N | Y |  |  | Y |  |  |  | BT180180 | H
B75354 | 2023-02-21 | 2 | B |  | 12 | A | AE1548 | 합금강 | AE4130M6 | BM#2 | 1641 | 45 | 1627 | 1515 | 40 | 8000 |  | 1 | 0.32 | 16 |  | -2.6 | 1563 | 1627 | 0 | 34.01 | 0 | 11 | 39 | 80 | Y |  | 2023-02-21 09:45 | 75 | 1093 | 23 | 27 | -252 | 32 | 34 | 34 | 33 | 32 | 32 | 31 | 30 | 30 | 29 | 28 | 12 | 34 | 28 | 32 | -0.12 | Y | 50 | Y | -0.2 |  |  |  | 1.055 |  |  |  | N | N | N | Y | 190 | 0.43 | 72 | 85056 | 96196 | 854 | 15500 | 13 | 2 |  | 2023-02-21 09:50 | 1563 | 127 |  | 35 |  | * 전기로 지연 11%이상감속주입 이상공정등록 ID: 301~304,401~404 * 전공정 요청 L/D 잔강이월 미실시, 이상공정등록 및 생관통보 | [14 empty] | 88.37 | 100 | 0 | 0 | 0 |  | 650 | 700 | Y | N | 0 | 0 | 0 |  | 650 | 700 | Y | N | N | N | [5 empty] | SB120120 | H
A76039 | 2023-02-21 | 1 | B |  | 11 | A | STB2 | 베어링강 | STB (SF) | BM#1 | 1668 | 41 | 1564 | 1578 | 28 | 4300 |  | 3 | 0.21 | 25 |  | -1.71 | 1511 | 1564 | 142.57 | 58.14 |  | 30 | 41 | 72 | Y |  | 2023-02-21 10:16 | 55 | 1098 | 25 | 24 | 25 | 25 | 25 | 24 | 24 | 23 | 23 | 22 | 22 | 21 |  | 21 | 23 | 25 | 21 | 25 | -0.09 |  | 45 | Y | -0.2 |  |  |  | 0.93 |  |  |  |  | Y | Y | Y | 210 | 0.48 | 63 | 101532 | 97031 | 2719 | 15200 | 05 | 1 |  | 2023-02-21 10:23 | 1511 | 116 |  | 31 |  | *STR#2 LOOP#5 비수량 40%감소 분사불량 | [14 empty] | 95.97 | 100 | 0 | 0 | 0 |  | 650 |  | N | N | 0 | 0 | 0 |  | 651 |  | N | N | Y |  |  | Y |  |  |  | BT180180 | H
B75355 | 2023-02-21 | 2 | B |  | 13 | A | AE1548 | 합금강 | AE4130M6 | BM#2 | 1588 | 46 | 1638 | 1533 | 41 | 8200 |  | 1 | 0.32 | 15 |  | -2.29 | 1563 | 1621 | 0 | 24.45 | 0 | 31 | 35 | 61 | Y |  | 2023-02-21 11:07 | 75 | 1093 | 27 | 28 | 35 | 37 | 39 | 39 | 38 | 37 | 36 | 36 | 35 | 34 | 33 | 33 | 35 | 39 | 33 | 0 | -0.13 | Y | 45 | Y | 0 |  |  |  | 1.255 |  |  |  | N | N | N | Y | 180 | 0.48 | 65 | 99232 | 98505 | -2805 | 15700 | 13 | 2 |  | 2023-02-21 11:08 | 1563 | 121 |  | 25 |  | * 전공정 요청 L/D 잔강이월 미실시, 이상공정등록 및 생관통보 | [14 empty] | 101.26 | 100 | 0 | 0 | 0 |  | 651 | 700 | Y | N | 0 | 0 | 0 |  | 650 | 700 | Y | N | N | [6 empty] | SB120120 | H
A76040 | 2023-02-21 | 1 | B |  | 12 | A | STB2 | 베어링강 | STB (SF) | BM#1 | 1631 | 48 | 1560 | 1574 | 37 | 5000 |  | 3 | 0.22 | 25 |  | -1.37 | 1519 | 1560 | 136.84 | 64.22 |  | 6 | 25 | 56 | Y |  | 2023-02-21 11:18 | 63 | 1097 | 21 | 20 | 20 | 21 | 22 | 21 | 20 | 21 | 21 | 20 | 20 | 19 | 19 | 19 | 20 | 22 | 19 | 21 | -0.07 | Y | 40 | Y | 0 |  |  |  | 0.951 |  |  |  |  | N | Y | Y | 200 | 0.48 | 62 | 84610 | 94384 | 5566 | 15400 | 05 | 1 |  | 2023-02-21 11:27 | 1519 | 125 |  | 34 |  | *STR#2 LOOP#5 비수량 40%감소 분사불량 | [14 empty] | 83.44 | 100 | 0 | 0 | 0 |  | 650 |  | N | N | 0 | 0 | 0 |  | 651 |  | N | N | Y |  |  | Y |  |  |  | BT180180 | H
B75356 | 2023-02-21 | 2 | B | 연주종료 | 14 | A | AE1548 | 합금강 | AE4130M6 | BM#2 | 1596 | 52 | 1618 | 1546 | 36 | 7300 |  | 1 | 0.33 | 15 |  | -2.29 | 1558 | 1608 | 0 | 30.63 | 0 | 35 | 56 | 69 | Y |  | 2023-02-21 12:15 | 70 | 1098 | 31 | 31 | 36 | 39 | 41 | 41 | 41 | 40 | 39 | 39 | 38 | 38 | 37 | 35 | 38 | 41 | 35 | 41 | -0.12 | Y | 50 | Y | -0.2 |  |  |  | 1.416 |  |  |  | N | N | N | M | 170 | 0.48 | 73 | 105337 | 106031 | -881 | 2000 | 13 | 2 |  | 2023-02-21 12:22 | 1558 | 120 |  | 23 |  | * 연주종료 : 14 : 04 * 전공정 요청 L/D 잔강이월 미실시, 이상공정등록 및 생관통보 | 373A000F4C924CE98572DDF0D3E5541F | [5 empty] | 2C4E2BE469654EBD9EB01C1FBDFD8969 | 3BD063B29C2A4BDFACC2E86DC3E98EF5 |  |  | CBF2AA68F1CD46FC90F81E75DD47A971 | 288655DFC3F744AA9D62FD2A9527B265 |  |  | 100.95 | 100 | 0 | 3160 | 0 |  | 651 | 700 | Y | N | 0 | 3190 | 0 |  | 650 | 700 | Y | N | N | [6 empty] | SB120120 | H
A76041 | 2023-02-21 | 1 | B |  | 13 | A | STB2 | 베어링강 | STB (SF) | BM#1 | 1634 | 44 | 1565 | 1586 | 26 | 4400 |  | 3 | 0.22 | 25 |  | -1.42 | 1522 | 1565 | 139.21 | 62.17 |  | 15 | 7 | 61 | Y |  | 2023-02-21 12:15 | 66 | 1099 | 18 | 18 | 20 | 21 | 22 | 21 | 22 | 20 | 19 | 19 | 19 | 18 | 18 | 18 | 20 | 22 | 18 | 19 | -0.1 | Y | 40 | Y | 0 |  |  |  | 1.156 |  |  |  |  | Y | Y | Y | 190 | 0.48 | 63 | 101532 | 96220 | 3130 | 15100 | 05 | 1 |  | 2023-02-21 12:38 | 1522 | 129 |  | 41 |  | *STR#2 LOOP#5 비수량 40%감소 분사불량 | [14 empty] | 98.38 | 100 | 0 | 0 | 0 |  | 650 |  | N | N | 0 | 0 | 0 |  | 651 |  | N | N | Y |  |  | Y |  |  |  | BT180180 | H
A76042 | 2023-02-21 | 1 | D |  | 14 | A | STB2 | 베어링강 | STB (SF) | BM#1 | 1616 | 45 | 1564 | 1556 | 32 | 5100 |  | 3 | 0.21 | 25 |  | 0 | 1564 | 1564 | 193.14 | 55.45 |  | 10 | 19 | 44 | Y |  | 2023-02-21 13:43 | 108 | 1095 | 16 | 20 | 23 | 24 | 24 | 23 | 22 | 22 | 21 | 21 | 20 | 19 | 18 | 18 | 21 | 24 | 18 | 0 | -0.13 | Y | 45 | Y | -0.2 |  |  |  | 0.928 |  |  |  | Y | N | Y | Y | 180 | 0.48 | 62 | 101532 | 94925 | 5075 | 16500 | 05 | 1 |  | 2023-02-21 13:50 | 1564 | 117 |  | 17 | 18 | [15 empty] | 99.64 | 100 | 0 | 0 | 0 |  | 650 |  | N | N | 0 | 0 | 0 |  | 651 |  | N | N | Y |  |  | Y |  |  |  | BT180180 | H
A76043 | 2023-02-21 | 1 | D |  | 15 | A | STB2 | 베어링강 | STB (SF) | BM#1 | 1660 | 46 | 1569 | 1581 | 27 | 4300 |  | 3 | 0.22 | 26 |  | -1.48 | 1524 | 1569 | 138.77 | 53.39 |  | 30 | 42 | 64 | Y |  | 2023-02-21 14:39 | 68 | 1093 | 17 | 16 | 25 | 31 | 33 | 34 | 33 | 34 | 34 | 33 | 32 | 32 | 31 | 32 | 31 | 34 | 31 | 34 | -0.09 | Y | 35 | Y | 0.2 |  |  |  | 0.931 |  |  |  | Y | N | Y | Y | 170 | 0.48 | 62 | 101532 | 93663 | 5887 | 16000 | 05 | 1 |  | 2023-02-21 14:46 | 1524 | 112 |  | 25 | 8 | [15 empty] | 100.88 | 100 | 0 | 0 | 0 |  | 650 |  | N | N | 0 | 0 | 0 |  | 651 |  | N | N | Y |  |  | Y |  |  |  | BT180180 | H
A76044 | 2023-02-21 | 1 | D |  | 16 | A | STB2 | 베어링강 | STB (SF) | BM#1 | 1684 | 40 | 1561 | 1593 | 25 | 3900 |  | 3 | 0.21 | 25 |  | -1.37 | 1520 | 1561 | 139.27 | 67.93 |  | 6 | 26 | 66 | Y |  | 2023-02-21 15:47 | 64 | 1099 | 31 | 30 | 29 | 29 | 29 | 28 | 27 | 26 | 24 | 24 | 23 | 22 | 23 | 23 | 26 | 29 | 22 | 29 | -0.16 | Y | 45 | Y | 0.2 |  |  |  | 0.811 |  |  |  | Y | N | Y | Y | 210 | 0.48 | 63 | 84610 | 95423 | 5677 | 15400 | 05 | 1 |  | 2023-02-21 15:55 | 1520 | 103 |  | 20 | 9 | [15 empty] | 82.63 | 100 | 0 | 0 | 0 |  | 650 |  | N | N | 0 | 0 | 0 |  | 651 |  | N | N | Y |  |  | Y |  |  |  | BT180180 | H
A76045 | 2023-02-21 | 1 | D |  | 17 | A | STB2 | 베어링강 | STB (SF) | BM#1 | 1622 | 40 | 1567 | 1555 | 29 | 4700 |  | 3 | 0.21 | 25 |  | -1.45 | 1524 | 1567 | 134.7 | 50.8 |  | 15 | 8 | 60 | Y |  | 2023-02-21 16:46 | 68 | 1099 | 22 | 23 | 26 | 27 | 28 | 27 | 27 | 27 | 25 | 26 | 25 | 24 | 25 | 25 | 26 | 28 | 24 | 27 | -0.11 | Y | 35 | Y | 0 |  |  |  | 0.794 |  |  |  | Y | N | Y | Y | 200 | 0.48 | 66 | 101532 | 95873 | 6327 | 15900 | 05 | 1 |  | 2023-02-21 16:53 | 1524 | 104 |  | 24 | [7 empty] | 8FAA6DEDF95E4053BEA10529F85A6AEF | E51B378FEEF3455F8F694FE7614A6E14 | 1812BDB9DB9540B9BB6A1C689B778714 |  | 930B39AE2D3A47B2BE9C1CAC5F35DF2C | 0FCDA1920D2841168DE44803AC80E44A | 000B8AECE40547999C3A9B78EE8B288B |  |  | 98.72 | 100 | 0 | 0 | 0 |  | 650 |  | N | N | 0 | 0 | 0 |  | 651 |  | N | N | Y |  |  | Y |  |  |  | BT180180 | H
B75357 | 2023-02-21 | 2 | D | 연주시작 | 1 | A | AE1548 | 합금강 | AE4130M6 | BM#2 | 1565 | 53 | 1634 | 1531 | 49 | 9600 |  | 1 | 0.43 | 16 |  | -2.7 | 1585 | 1649 | 0 | 36.32 | 0 | 35 | 57 | 53 | Y |  | 2023-02-21 17:01 | 97 | 1091 | -262 | 16 | 36 | 34 | 42 | 45 | 46 | 47 | 47 | 47 | 46 | 44 | 42 | 39 | 43 | 47 | 39 | 47 | -0.27 |  | 30 | Y | -0.6 |  | 2.4 | 2.4 |  |  |  |  | N | N | N | M | 220 | 0.45 | 65 | 99232 | 100000 | 2150 | 14700 | 08 | 1 |  | 2023-02-21 17:18 | 1585 | 131 |  | 20 |  | * 연주시작 : 17 : 23 * T/D FLUX 용탕부: 120 KG / 유탕부: 10KG 투입. * EDGE HEATER 코일 건조로 미적용. |  | 47C0CFFEF2654DAEB416552BEAF711A5 | 29214144F358448098BADE3EC3EC1DA7 | [11 empty] | 97.57 | 100 | 700 | 0 | 0 |  | 652 | 700 | N | N | 700 | 0 | 0 |  | 650 | 700 | N | N | N | Y | [5 empty] | SB120120 | H
A76046 | 2023-02-21 | 1 | D |  | 18 | A | STB2 | 베어링강 | STB (SF) | BM#1 | 1663 | 40 | 1566 | 1586 | 32 | 4100 |  | 3 | 0.25 | 25 |  | -1.38 | 1525 | 1566 | 139.42 | 45.75 |  | 10 | 20 | 77 | Y |  | 2023-02-21 17:47 | 69 | 1093 | 24 | 25 | 27 | 28 | 29 | 29 | 29 | 29 | 28 | 27 | 27 | 27 | 27 | 28 | 27 | 29 | 27 | 29 | -0.02 | Y | 40 | Y | 0.2 |  |  |  | 1.182 |  |  |  | Y | Y | Y | Y | 190 | 0.48 | 64 | 101532 | 98723 | 6327 | 15700 | 05 | 1 |  | 2023-02-21 17:58 | 1525 | 110 |  | 30 | [16 empty] | 96.06 | 100 | 0 | 0 | 0 |  | 650 |  | N | N | 0 | 0 | 0 |  | 651 |  | N | N | Y |  |  | Y |  |  |  | BT180180 | H
B75358 | 2023-02-21 | 2 | D |  | 2 | A | AE1548 | 합금강 | AE4130M6 | BM#2 | 1590 | 41 | 1631 | 1557 | 35 | 6700 |  | 1 | 0.41 | 16 |  | 0 | 1570 | 1644 | 0 | 36.92 | 0 | 31 | 36 | 202 | Y |  | 2023-02-21 17:42 | 82 | 1088 | 37 | 38 | 38 | 40 | 41 | 41 | 41 | 41 | 40 | 40 | 39 | 39 | 38 | 38 | 40 | 41 | 38 | 41 | -0.07 | Y | 40 | Y | -0.2 |  |  |  | 1.05 |  |  |  | N | N | N | Y | 220 | 0.47 | 63 | 96092 | 94564 | 2736 | 14700 | 08 | 1 |  | 2023-02-21 17:48 | 1570 | 132 |  | 45 |  | * EDGE HEATER 코일 건조로 미적용. | [14 empty] | 98.15 | 100 | 0 | 0 | 0 |  | 652 | 700 | N | N | 0 | 0 | 0 |  | 650 | 700 | N | N | N | Y | [5 empty] | SB135135 | C
A76047 | 2023-02-21 | 1 | D |  | 19 | A | STB2 | 베어링강 | STB (SF) | BM#1 | 1686 | 41 | 1567 | 1599 | 23 | 3600 |  | 3 | 0.22 | 25 |  | -1.35 | 1527 | 1567 | 136.3 | 43.49 |  | 30 | 43 | 64 | Y |  | 2023-02-21 18:47 | 71 | 1097 | 26 | 28 | 30 | 32 | 33 | 33 | 34 | 34 | 33 | 33 | 33 | 33 | 33 | 33 | 32 | 34 | 33 | 33 | -0.03 | Y | 35 | Y | 0 |  |  |  | 0.785 |  |  |  | Y | N | Y | Y | 180 | 0.48 | 64 | 84610 | 95820 | 10230 | 14700 | 05 | 1 |  | 2023-02-21 19:00 | 1527 | 114 |  | 35 | [16 empty] | 82.31 | 100 | 0 | 0 | 0 |  | 650 |  | N | N | 0 | 0 | 0 |  | 651 |  | N | N | Y |  |  | Y |  |  |  | BT180180 | H
B75359 | 2023-02-21 | 2 | D |  | 3 | A | AE1548 | 합금강 | AE4130M6 | BM#2 | 1591 | 52 | 1643 | 1534 | 48 | 9100 |  | 1 | 0.41 | 16 |  | -3.04 | 1565 | 1640 | 0 | 48.05 | 0 | 11 | 40 | 323 | Y |  | 2023-02-21 19:02 | 77 | 1088 | 35 | 36 | 37 | 37 | 38 | 37 | 35 | 33 | 32 | 30 | 26 | 23 |  | 23 | 33 | 38 | 23 | 37 | -0.37 | Y | 40 | Y | -0.6 |  |  |  | 1.342 |  |  |  | N | N | N | Y | 210 | 0.47 | 63 | 99232 | 95725 | 2725 | 14900 | 08 | 1 |  | 2023-02-21 19:04 | 1565 | 131 |  | 29 |  | * EDGE HEATER 코일 건조로 미적용. | [14 empty] | 96.48 | 100 | 0 | 0 | 0 |  | 651 | 700 | N | N | 0 | 0 | 0 |  | 650 | 700 | N | N | N | Y | [5 empty] | SB120120 | H
A76048 | 2023-02-21 | 1 | D |  | 20 | A | STB2 | 베어링강 | STB (SF) | BM#1 | 1644 | 46 | 1554 | 1566 | 27 | 4400 |  | 3 | 0.22 | 27 |  | -1.09 | 1520 | 1554 | 142.66 | 49.1 |  | 6 | 27 | 55 | Y |  | 2023-02-21 19:55 | 64 | 1099 | 32 | 29 | 27 | 26 | 25 | 24 | 24 | 24 | 23 | 23 | 22 | 21 | 22 | 22 | 25 | 27 | 21 | 24 | -0.13 | Y | 45 | Y | 0.2 |  |  |  | 0.944 |  |  |  | Y | N | Y | Y | 170 | 0.48 | 60 | 101532 | 92676 | 7124 | 15500 | 05 | 1 |  | 2023-02-21 20:06 | 1520 | 119 |  | 32 | [16 empty] | 101.89 | 100 | 0 | 0 | 0 |  | 650 |  | N | N | 0 | 0 | 0 |  | 651 |  | N | N | Y |  |  | Y |  |  |  | BT180180 | H
B75360 | 2023-02-21 | 2 | D |  | 4 | A | AE1548 | 합금강 | AE4130M6 | BM#2 | 1626 | 52 | 1634 | 1552 | 44 | 8000 |  | 1 | 0.43 | 16 |  | -2.59 | 1573 | 1638 | 0 | 57.99 | 0 | 16 | 46 | 476 | Y |  | 2023-02-21 20:10 | 85 | 1091 | 20 | 31 | 41 | 45 | 46 | 45 | 45 | 44 | 42 | 40 | 38 | 37 | 34 | 30 | 39 | 46 | 30 | 45 | -0.36 | Y | 45 | Y | -0.8 |  |  |  | 1.383 |  |  |  | N | N | N | Y | 200 | 0.47 | 66 | 139607 | 99156 | 2444 | 14600 | 08 | 1 |  | 2023-02-21 20:11 | 1573 | 123 |  | 25 |  | * 연연주 혼탕부 성분확인 ID :307 308, 309, 408, 409, 410 *전공정 요청 11%이상감속주입 307 308, 309, 408, 409, 410 | [14 empty] | 138.36 | 100 | 0 | 0 | 0 |  | 651 | 700 | Y | N | 0 | 0 | 0 |  | 650 | 700 | Y | N | N | Y | [5 empty] | SB120120 | C
A76049 | 2023-02-21 | 1 | A |  | 21 | A | STB2 | 베어링강 | STB (SF) | BM#1 | 1671 | 47 | 1554 | 1582 | 24 | 4100 |  | 3 | 0.22 | 25 |  | -1.07 | 1522 | 1554 | 136.82 | 43.13 |  | 15 | 9 | 51 | Y |  | 2023-02-21 21:05 | 66 | 1088 | 21 | 21 | 25 | 29 | 30 | 29 | 29 | 29 | 28 | 27 | 27 | 27 | 27 | 28 | 27 | 30 | 27 | 29 | -0.02 | Y | 40 | Y | 0.2 |  |  |  | 1.096 |  |  |  | Y | N | Y | Y | 210 | 0.48 | 64 | 84610 | 94945 | 6605 | 15250 | 05 | 1 |  | 2023-02-21 21:19 | 1522 | 109 |  | 23 | 13 | [15 empty] | 82.99 | 100 | 0 | 0 | 0 |  | 650 |  | N | N | 0 | 0 | 0 |  | 651 |  | N | N | Y |  |  | Y |  |  |  | BT180180 | H
B75361 | 2023-02-21 | 2 | A |  | 5 | A | AE1548M | 합금강 | AE4130M6 | BM#2 | 1572 | 41 | 1620 | 1532 | 37 | 6800 |  | 1 | 0.33 | 16 |  | -2.23 | 1552 | 1610 | 0 | 25.1 | 0 | 35 | 58 | 56 | Y |  | 2023-02-21 21:23 | 65 | 1087 | 29 | 31 | 36 | 39 | 40 | 40 | 38 | 37 | 36 | 36 | 35 | 34 | 33 | 31 | 35 | 40 | 31 | 36 | -0.18 | Y | 50 | Y | -0.2 |  |  |  | 0.664 |  |  |  | N | N | N | Y | 190 | 0.4 | 74 | 43265 | 95165 | -565 | 15700 | 08 | 1 |  | 2023-02-21 21:31 | 1552 | 107 |  | 19 |  | * 연연주 혼탕부 성분확인 ID : 301, 401 *전공정 요청 11%이상감속주입 이상공정등록 및 생관통보 * 전공정 요청 L/D 잔강이월 미실시, 이상공정등록 및 생관통보 | [14 empty] | 45.26 | 100 | 0 | 0 | 0 |  | 652 | 700 | Y | N | 0 | 0 | 0 |  | 650 | 700 | Y | N | N | N | [5 empty] | SB152152 | H
A76050 | 2023-02-21 | 1 | A | TUNDISH교체전 | 22 | A | STB2 | 베어링강 | STB (SF) | BM#1 | 1610 | 41 | 1566 | 1542 | 31 | 5200 |  | 3 | 0.22 | 25 |  | -1.35 | 1526 | 1566 | 135.84 | 43.27 |  | 10 | 21 | 57 | Y |  | 2023-02-21 22:02 | 70 | 1099 | 27 | 28 | 29 | 31 | 31 | 31 | 31 | 30 | 30 | 30 | 29 | 29 |  | 29 | 30 | 31 | 29 | 31 | -0.04 | Y | 40 | Y | 0 |  |  |  | 0.866 |  |  |  |  | N | N | M | 200 | 0.48 | 62 | 101933 | 95939 | 6111 | 2000 | 05 | 1 |  | 2023-02-21 22:23 | 1526 | 113 |  | 31 |  |  | 5C704AE5C2314D0A8F6BA6CA8B834147 | B4E56074A08E4871974F091F57243A20 | [12 empty] | 99.06 | 100 | 0 | 3500 | 0 |  | 650 |  | N | N | 0 | 3500 | 0 |  | 651 |  | N | N | Y |  |  | Y |  |  |  | BT180180 | H
B75362 | 2023-02-21 | 2 | A |  | 6 | A | AE1548M | 합금강 | AE4130M6 | BM#2 | 1721 | 43 | 1611 | 1594 | 29 | 4800 |  | 1 | 0.23 | 15 |  | -2.36 | 1548 | 1609 | 0 | 17.36 | 0 | 31 | 37 | 63 | Y |  | 2023-02-21 22:35 | 61 | 1088 | 27 | 27 | 28 | 28 | 29 | 28 | 28 | 27 | 27 | 25 | 25 | 23 | 23 | 21 | 26 | 29 | 21 | 28 | -0.15 | Y | 55 | Y | -0.2 |  |  |  | 1.143 |  |  |  | N | N | N | Y | 180 | 0.45 | 73 | 95183 | 104192 | -292 | 14700 | 08 | 1 |  | 2023-02-21 22:36 | 1548 | 103 |  | 23 |  | * 전공정 요청 L/D 잔강이월 미실시, 이상공정등록 및 생관통보 *주입초 전공정 지연 감속주입 전공정 요청 11%이상감속주입 301 302 401 이상재등록 및 생관통보 | [14 empty] | 91.7 | 100 | 0 | 0 | 0 |  | 651 | 700 | Y | N | 0 | 0 | 0 |  | 650 | 700 | Y | N | N | [6 empty] | SB152152 | H
A76051 | 2023-02-21 | 1 | A | TUNDISH교체 | 1 | A | SCR420HB | 소입성보증강 | C2 | BM#1 | 1632 | 41 | 1654 | 1574 | 34 | 6500 |  | 3 | 0.24 | 20 |  | -1.88 | 1599 | 1647 | 0 | 180.44 |  | 30 | 44 | 54 | Y |  | 2023-02-21 23:09 | 91 | 1090 | -379 | 17 | 21 | 17 | 25 | 29 | 32 | 35 | 36 | 37 | 38 | 40 |  | 40 | 30 | 40 | 40 | 0 | 0 |  |  | Y | 0.4 |  | 2.56 | 2.5 | 1.8 |  |  |  | N | N | N | N | 150 | 0.52 | 55 | 101532 | 94867 | 4633 | 15030 | 18 | 2 |  | 2023-02-21 23:30 | 1599 | 130 |  | 51 |  | *FLUX 220KG/10KG *첫Heat 수소측정치 OVER되어 이상재 등록및 생관통보-ID:101.102.201.202 | [14 empty] | 100.98 | 100 | 1000 | 0 | 0 |  | 450 |  | Y | Y | 1000 | 0 | 0 |  | 451 |  | Y | Y | N |  | Y |  |  |  |  | BT180180 | C
B75363 | 2023-02-21 | 2 | A |  | 7 | A | AE1548M | 합금강 | AE4130M6 | BM#2 | 1587 | 41 | 1615 | 1531 | 34 | 6700 |  | 1 | 0.3 | 16 |  | -2.23 | 1540 | 1603 | 0 | 15.43 | 0 | 11 | 41 | 76 | Y |  | 2023-02-21 23:46 | 53 | 1098 | 20 | 20 | 21 | 23 | 23 | 23 | 23 | 22 | 21 | 20 | 20 | 19 | 18 | 17 | 21 | 23 | 17 | 23 | -0.12 | Y | 50 | Y | -0.2 |  |  |  | 1.177 |  |  |  | N | N | N | Y | 170 | 0.48 | 66 | 95183 | 99994 | 206 | 15100 | 08 | 1 |  | 2023-02-21 23:44 | 1540 | 113 |  | 26 |  | * 전공정 요청 L/D 잔강이월 미실시, 이상공정등록 및 생관통보 | [14 empty] | 94.05 | 100 | 0 | 0 | 0 |  | 651 | 700 | Y | N | 0 | 0 | 0 |  | 650 | 700 | Y | N | N | [6 empty] | SB152152 | H
A76052 | 2023-02-21 | 1 | A |  | 2 | A | SCR420HB | 소입성보증강 | C2 | BM#1 | 1699 | 43 | 1625 | 1637 | 23 | 3700 |  | 3 | 0.25 | 18 |  | -1.66 | 1586 | 1625 | 0 | 183.74 |  | 6 | 28 | 64 | Y |  | 2023-02-22 00:13 | 78 | 1097 | 39 | 32 | 28 | 27 | 27 | 26 | 26 | 26 | 27 | 27 | 27 |  |  | 27 | 28 | 28 | 26 | 27 | 0 | Y | 25 | Y | 0 | [7 empty] | N | N | N | N | 140 | 0.55 | 52 | 84610 | 92658 | 4992 | 14740 | 18 | 2 |  | 2023-02-22 00:20 | 1586 | 120 |  | 43 | [8 empty] | 4A3D5FB1D4854BA9AA25747646400FF2 | DCA0FAC992FB43D6B855C3C06B0866CE | CFE990EA9BCE45DFBAD7063D114ADDD2 |  | 4C36872AA7D3479D99DE4299A69B3E0E | 05174831AC4B4C9A9213054216C1E59D | 58734894F2C7436BB8DD31ACA87AAFC8 |  | 87 | 100 | 0 | 0 | 0 |  | 450 |  | Y | Y | 0 | 0 | 0 |  | 451 |  | Y | Y | N |  | Y |  |  |  |  | BT180180 | H
B75364 | 2023-02-21 | 2 | A | TUNDISH교체전 | 8 | A | AE1548M | 합금강 | AE4130M6 | BM#2 | 1602 | 45 | 1611 | 1560 | 39 | 6900 |  | 1 | 0.24 | 15 |  | -2.18 | 1553 | 1603 | 0 | 28.21 | 0 | 16 | 47 | 74 | Y |  | 2023-02-22 00:51 | 66 | 1098 | 15 | 18 | 27 | 32 | 35 | 36 | 36 | 35 | 34 | 31 | 30 | 30 | 29 | 29 | 31 | 36 | 29 | 0 | -0.17 | Y | 40 | Y | -0.2 |  |  |  | 0.861 |  |  |  | N | N | N | M | 170 | 0.48 | 63 | 103147 | 96825 | 675 | 2300 | 08 | 1 |  | 2023-02-22 00:53 | 1553 | 118 |  | 27 |  | * 전공정 요청 L/D 잔강이월 미실시, 이상공정등록 및 생관통보 | B9890FC85DB84339951DBF30A65EBD35 | 65522D3DAAD848F587512D067CE81414 | 17879D80D1B448CB8056C2B9694563A3 | [11 empty] | 106.72 | 100 | 0 | 3043 | 0 |  | 650 | 700 | Y | N | 0 | 2893 | 0 |  | 650 | 700 | Y | N | N | [6 empty] | SB152152 | C
A76053 | 2023-02-21 | 1 | A |  | 3 | A | SCR420HB | 소입성보증강 | C2 | BM#1 | 1631 | 43 | 1639 | 1568 | 35 | 6100 |  | 3 | 0.22 | 18 |  | -2.04 | 1592 | 1639 | 0 | 199.42 |  | 15 | 10 | 68 | Y |  | 2023-02-22 01:14 | 84 | 1097 | 27 | 27 | 30 | 33 | 35 | 36 | 36 | 35 | 35 | 36 | 36 | 36 |  | 36 | 34 | 36 | 35 | 36 | -0.07 | Y | 15 | Y | 0 | [7 empty] | N | N | N | N | 130 | 0.55 | 55 | 82500 | 95718 | 4482 | 14810 | 18 | 2 |  | 2023-02-22 01:42 | 1592 | 116 |  | 36 | [16 empty] | 81.93 | 100 | 0 | 0 | 0 |  | 450 |  | Y | Y | 0 | 0 | 0 |  | 451 |  | Y | Y | N |  | Y |  |  |  |  | LT180180 | H
A76054 | 2023-02-21 | 1 | A |  | 4 | A | SCR420HB | 소입성보증강 | C2 | BM#1 | 1606 | 45 | 1625 | 1550 | 33 | 6400 |  | 3 | 0.23 | 20 |  | -1.61 | 1582 | 1625 | 0 | 14.64 |  | 10 | 22 | 59 | Y |  | 2023-02-22 02:11 | 74 | 1097 | 34 | 29 | 28 | 29 | 29 | 29 | 28 | 27 | 27 | 27 | 25 | 26 |  | 26 | 28 | 29 | 25 | 29 | -0.06 | Y | 35 | Y | 0.2 | [7 empty] | N | N | N | N | 120 | 0.5 | 59 | 83977 | 96144 | 5006 | 14860 | 18 | 2 |  | 2023-02-22 02:20 | 1582 | 111 |  | 34 |  | *전공정요청 감속주입 (전기로 작업지연) | [14 empty] | 83.15 | 100 | 0 | 0 | 0 |  | 450 |  | Y | Y | 0 | 0 | 0 |  | 451 |  | Y | Y | N |  | Y |  |  |  |  | BT180180 | H
B75365 | 2023-02-21 | 2 | A | TUNDISH교체 | 1 | A | 55CRMOV4M | 특수용도강 | D1 | BM#2 | 1589 | 47 | 1649 | 1554 | 44 | 8800 |  | 1 | 0.32 | 20 |  | -2.51 | 1571 | 1640 | 28.78 | 0 | 0 | 35 | 59 | 69 | Y |  | 2023-02-22 02:11 | 91 | 1098 | -325 | 25 | 38 | 33 | 38 | 42 | 45 | 46 | 47 | 47 | 47 | 47 | 46 | 43 | 43 | 47 | 43 | 47 | -0.16 |  | 25 | Y | -0.6 |  | 2.2 | 2.07 |  |  |  |  | N | N | N | M | 220 | 0.45 | 65 | 91861 | 96255 | 3945 | 15000 | 15 | 2 |  | 2023-02-22 02:14 | 1571 | 131 |  | 35 |  | * T/D FLUX 용탕부: 120 KG / 유탕부: 10KG 투입. | [14 empty] | 93.74 | 100 | 700 | 0 | 0 |  | 651 | 400 | Y | N | 700 | 0 | 0 |  | 650 | 400 | Y | N | Y | [6 empty] | LT160160 | H
A76055 | 2023-02-21 | 1 | A |  | 5 | A | SCR420HB | 소입성보증강 | C2 | BM#1 | 1606 | 41 | 1622 | 1545 | 33 | 6300 |  | 3 | 0.22 | 18 |  | 0 | 1622 | 1622 | 0 | 162.19 |  | 30 | 45 | 50 | Y |  | 2023-02-22 03:16 | 114 | 1098 | 25 | 25 | 32 | 35 | 35 | 35 | 35 | 35 | 35 | 35 | 34 | 35 | 34 | 34 | 33 | 35 | 34 | 35 | -0.02 | Y | 45 | Y | -0.2 | [7 empty] | N | N | N | N | 110 | 0.5 | 62 | 101532 | 98356 | 4344 | 14640 | 18 | 2 |  | 2023-02-22 03:23 | 1622 | 102 |  | 31 |  | *전공정요청 감속주입 (전기로 작업지연) | [14 empty] | 98.24 | 100 | 0 | 0 | 0 |  | 450 |  | Y | Y | 0 | 0 | 0 |  | 451 |  | Y | Y | N |  | Y |  |  |  |  | BT180180 | H
B75366 | 2023-02-21 | 2 | A |  | 2 | B | 55CRMOV4M | 특수용도강 | D1 | BM#2 | 1559 | 47 | 1628 | 1521 | 44 | 8000 |  | 1 | 0.36 | 18 |  | -2.5 | 1553 | 1617 | 22.24 | 0 | 0 | 31 | 38 | 68 | Y |  | 2023-02-22 03:10 | 73 | 1098 | 42 | 39 | 37 | 35 | 34 | 33 | 32 | 31 | 30 | 29 | 28 | 27 | 26 | 24 | 32 | 37 | 24 | 0 | -0.22 |  | 60 | Y | -0.2 | [7 empty] | N | N | N | Y | 220 | 0.44 | 70 | 93021 | 97290 | -90 | 14800 | 15 | 2 |  | 2023-02-22 03:15 | 1553 | 134 |  | 41 |  | *전공정 요청 20%이상감속주입 303~6 402~5 이상공정등록 및 생관통보 *감속주입 정속미준수 | [14 empty] | 97.46 | 100 | 0 | 0 | 0 |  | 651 | 400 | Y | N | 0 | 0 | 0 |  | 650 | 400 | Y | N | Y | [6 empty] | LT160160 | H
A76056 | 2023-02-21 | 1 | A |  | 6 | A | SCR420HB | 소입성보증강 | C2 | BM#1 | 1620 | 44 | 1628 | 1542 | 32 | 6100 |  | 3 | 0.23 | 18 |  | -1.71 | 1589 | 1628 | 0 | 166.73 |  | 6 | 29 | 56 | Y |  | 2023-02-22 04:21 | 81 | 1097 | 33 | 32 | 35 | 38 | 39 | 39 | 39 | 39 | 39 | 38 | 38 | 38 |  | 38 | 38 | 39 | 38 | 39 | -0.03 | Y | 35 | Y | 0 | [7 empty] | N | N | N | N | 100 | 0.5 | 56 | 101532 | 91988 | 2212 | 14900 | 18 | 2 |  | 2023-02-22 04:33 | 1589 | 103 |  | 28 |  | *전공정요청 감속주입 (전기로 작업지연) *전공정요청 잔강미이월 - 이상재 등록 | [14 empty] | 108.3 | 100 | 0 | 0 | 0 |  | 450 |  | Y | Y | 0 | 0 | 0 |  | 451 |  | Y | Y | N |  | N |  |  |  |  | BT180180 | H
B75367 | 2023-02-21 | 2 | C |  | 3 | A | 55CRMOV4M | 특수용도강 | D1 | BM#2 | 1571 | 50 | 1617 | 1525 | 44 | 8300 |  | 1 | 0.31 | 18 |  | 0 | 1543 | 1605 | 18.12 | 0 | 0 | 11 | 42 | 62 | Y |  | 2023-02-22 04:17 | 63 | 1093 | 21 | 22 | 22 | 23 | 24 | 24 | 23 | 22 | 21 | 20 | 20 | 19 | 18 | 18 | 21 | 24 | 18 | 22 | -0.13 | Y | 45 | Y | 0 | [7 empty] | N | N | N | Y | 210 | 0.47 | 68 | 100212 | 101180 | 320 | 13500 | 15 | 2 |  | 2023-02-22 04:20 | 1543 | 143 |  | 46 | [16 empty] | 100.56 | 100 | 0 | 0 | 0 |  | 650 | 400 | Y | N | 0 | 0 | 0 |  | 650 | 400 | Y | N | Y | [6 empty] | LT160160 | H
A76057 | 2023-02-21 | 1 | C |  | 7 | A | SCR420HB | 소입성보증강 | C2 | BM#1 | 1609 | 46 | 1615 | 1556 | 35 | 6600 |  | 3 | 0.22 | 20 |  | -1.55 | 1576 | 1615 | 0 | 180.93 |  | 15 | 11 | 66 | Y |  | 2023-02-22 05:23 | 68 | 1097 | 36 | 34 | 33 | 31 | 30 | 29 | 28 | 27 | 26 | 25 | 25 | 24 | 24 | 23 | 28 | 33 | 23 | 0 | -0.18 |  | 55 | Y | -0.2 | [7 empty] | N | N | N | N | 150 | 0.5 | 67 | 101532 | 106021 | 1329 | 15300 | 18 | 2 |  | 2023-02-22 05:29 | 1576 | 103 |  | 25 |  | *전공정요청 감속주입(전기로 작업지연) *전공정요청 잔강미이월 - 이상재 등록 | [14 empty] | 94.8 | 100 | 0 | 0 | 0 |  | 450 |  | Y | Y | 0 | 0 | 0 |  | 451 |  | Y | Y | N |  | N |  |  |  |  | BT180180 | H
B75368 | 2023-02-21 | 2 | C | 잔강최소화전 | 4 | A | 55CRMOV4M | 특수용도강 | D1 | BM#2 | 1631 | 59 | 1647 | 1515 | 54 | 10000 |  | 1 | 0.3 | 19 |  | 0 | 1561 | 1641 | 23.87 | 0 | 0 | 16 | 48 | 69 | Y |  | 2023-02-22 05:50 | 81 | 1098 | 13 | 28 | 40 | 46 | 49 | 50 | 49 | 49 | 48 | 47 | 47 | 45 | 44 | 44 | 44 | 50 | 44 | 49 | -0.17 | Y | 35 | Y | -0.2 | [7 empty] | N | N | N | Y | 200 | 0.47 | 61 | 90546 | 93161 | -361 | 3000 | 15 | 2 |  | 2023-02-22 05:57 | 1561 | 132 |  | 22 | [16 empty] | 97.52 | 100 | 0 | 3200 | 0 |  | 651 | 400 | Y | N | 0 | 3700 | 0 |  | 650 | 400 | Y | N | Y | [6 empty] | LT160160 | H
A76058 | 2023-02-21 | 1 | C | TUNDISH교체전 | 8 | A | SCR420HB | 소입성보증강 | C2 | BM#1 | 1599 | 41 | 1620 | 1539 | 35 | 6700 |  | 3 | 0.21 | 18 |  | -1.86 | 1575 | 1620 | 0 | 210.62 |  | 10 | 23 | 61 | Y |  | 2023-02-22 06:27 | 67 | 1098 | 23 | 26 | 28 | 30 | 31 | 32 | 31 | 31 | 31 | 31 | 30 | 30 |  | 30 | 30 | 32 | 30 | 31 | -0.02 | Y | 30 | Y | 0 | [7 empty] | N | N | N | N | 140 | 0.51 | 61 | 111960 | 101868 | -68 | 2000 | 18 | 2 |  | 2023-02-22 06:34 | 1575 | 109 |  | 28 |  | *전공정요청 감속주입(전기로 작업지연) *전공정요청 잔강미이월 - 이상재 등록 |  | 495B0ED3106248BD9D96F0ABFA13F70C | 21BBE8D3CC974FE5ACF7B7416C293899 | [11 empty] | 108.38 | 100 | 0 | 3000 | 0 |  | 450 |  | Y | Y | 0 | 3170 | 0 |  | 451 |  | Y | Y | N | [6 empty] | BT180180 | H
B75369 | 2023-02-21 | 2 | C | 잔강최소화 | 5 | A | SPS13 | 특수용도강 | D | BM#2 | 1605 | 45 | 1604 | 1554 | 40 | 7500 |  | 1 | 0.3 | 19 |  | -2.44 | 1553 | 1615 | 10.91 | 0 | 0 | 35 | 60 | 75 | Y |  | 2023-02-22 06:54 | 74 | 1097 | -131 | -136 | 35 | 34 | 35 | 37 | 38 | 38 | 38 | 38 | 38 | 37 | 37 | 36 | 31 | 38 | 36 | 38 | -0.05 | Y | 35 | Y | -0.2 | [7 empty] | N | N | N | N | 190 | 0.47 | 63 | 94200 | 102346 | 1004 | 14900 | 15 | 2 |  | 2023-02-22 07:01 | 1553 | 125 |  | 35 |  |  | 1F0F5F46012843E686451720287E106B | [13 empty] | 87.63 | 100 | 2500 | 0 | 0 |  | 651 | 400 | Y | N | 2500 | 0 | 0 |  | 650 | 400 | Y | N | Y | [6 empty] | LT180180 | H
A76059 | 2023-02-22 | 1 | C | TUNDISH교체 | 1 | A | AE1055LS | 탄소강 | G-AE1055LS | BM#1 | 1658 | 42 | 1621 | 1603 | 26 | 4400 |  | 3 | 0.2 | 25 |  | -1.46 | 1576 | 1622 | 0 | 243.07 |  | 30 | 46 | 57 | Y |  | 2023-02-22 07:43 | 92 | 1101 | -40 | 26 | 25 | 31 | 39 | 42 | 43 | 44 | 44 | 44 | 45 | 45 | 45 | 45 | 40 | 45 | 45 | 45 | 0 |  | 10 | Y | 0 |  | 2.32 | 2.25 | [5 empty] | N | N | M | 210 | 0.47 | 68 | 84600 | 101014 | 7336 | 14400 | 02 | 1 |  | 2023-02-22 07:51 | 1576 | 126 |  | 37 |  | *T/D FLUX 유:10,용:220kg *6공 장연주 50H | [14 empty] | 78.33 | 100 | 1500 | 0 | 0 |  | 500 |  | N | N | 1500 | 0 | 0 |  | 501 |  | N | N | N |  |  | Y |  |  |  | BT180180 | H
B75370 | 2023-02-22 | 2 | C |  | 6 | A | SPS13 | 특수용도강 | D | BM#2 | 1592 | 46 | 1611 | 1546 | 40 | 7300 |  | 1 | 0.29 | 18 |  | -2.32 | 1546 | 1608 | 11.47 | 0 | 0 | 31 | 39 | 69 | Y |  | 2023-02-22 08:05 | 67 | 1089 | 35 | 33 | 35 | 36 | 36 | 35 | 34 | 33 | 31 | 31 | 29 | 28 | 28 | 27 | 32 | 36 | 27 | 35 | -0.18 | Y | 50 | Y | -0.2 | [7 empty] | N | N | N | N | 180 | 0.49 | 65 | 94200 | 104077 | -2077 | 14800 | 15 | 2 |  | 2023-02-22 08:13 | 1546 | 123 |  | 28 | [16 empty] | 92.35 | 100 | 0 | 0 | 0 |  | 651 | 400 | Y | N | 0 | 0 | 0 |  | 651 | 400 | Y | N | Y | [6 empty] | LT180180 | H
A76060 | 2023-02-22 | 1 | C |  | 2 | A | AE1055LS | 탄소강 | G-AE1055LS | BM#1 | 1663 | 41 | 1606 | 1598 | 22 | 3700 |  | 3 | 0.19 | 25 |  | -1.63 | 1557 | 1606 | 0 | 194.17 |  | 6 | 30 | 64 | Y |  | 2023-02-22 08:45 | 73 | 1090 | 45 | 41 | 34 | 29 | 26 | 24 | 23 | 23 | 23 | 22 | 21 | 20 | 20 | 20 | 26 | 34 | 20 | 23 | -0.28 |  | 50 | Y | 0 | [8 empty] | N | N | Y | 200 | 0.48 | 60 | 101520 | 92241 | 6859 | 13300 | 02 | 1 |  | 2023-02-22 09:11 | 1557 | 123 |  | 44 | [8 empty] | 6007AC48042343E98F8DB8968BB61280 | 6FD63E3A76BB4BBFA3389D364EBA2D65 | A990F8233E3F416A86375D1C1BF1E55F |  | 4620811B18E9477C9F0E7E165B119BD2 | 82849419C6564D0395CE7ABF12656C5E | 9069B8CCE0F84F08B71C3CB87E3D9E7B |  | 102.29 | 100 | 0 | 0 | 0 |  | 500 |  | N | N | 0 | 0 | 0 |  | 501 |  | N | N | N |  |  | Y |  |  |  | BT180180 | H
B75371 | 2023-02-22 | 2 | C |  | 7 | A | SPS13 | 특수용도강 | D | BM#2 | 1582 | 45 | 1624 | 1548 | 42 | 7700 |  | 1 | 0.26 | 19 |  | -2.49 | 1548 | 1614 | 16.04 | 0 | 0 | 11 | 43 | 59 | Y |  | 2023-02-22 09:15 | 69 | 1094 | 26 | 26 | 34 | 40 | 42 | 43 | 43 | 42 | 42 | 41 | 40 | 39 | 38 | 37 | 39 | 43 | 37 | 42 | -0.15 | Y | 40 | Y | -0.2 | [7 empty] | N | N | N | N | 170 | 0.49 | 65 | 94200 | 99616 | 2384 | 15500 | 15 | 2 |  | 2023-02-22 09:24 | 1548 | 126 |  | 25 | [16 empty] | 91.95 | 100 | 0 | 0 | 0 |  | 651 | 400 | Y | N | 0 | 0 | 0 |  | 650 | 400 | Y | N | Y | [6 empty] | LT180180 | C
A76061 | 2023-02-22 | 1 | C |  | 3 | A | AE1055LS | 탄소강 | G-AE1055LS | BM#1 | 1634 | 41 | 1602 | 1564 | 31 | 4700 |  | 3 | 0.2 | 25 |  | -1.52 | 1556 | 1602 | 0 | 234.91 |  | 15 | 12 | 66 | Y |  | 2023-02-22 09:52 | 72 | 1101 | 17 | 22 | 25 | 28 | 29 | 29 | 28 | 28 | 27 | 27 | 26 | 26 |  | 26 | 26 | 29 | 26 | 28 | -0.05 | Y | 35 | Y | 0 | [8 empty] | N | N | Y | 190 | 0.48 | 58 | 84600 | 88953 | 5197 | 14900 | 02 | 1 |  | 2023-02-22 10:02 | 1556 | 124 |  | 39 | [16 empty] | 88.17 | 100 | 0 | 0 | 0 |  | 500 |  | N | N | 0 | 0 | 0 |  | 501 |  | N | N | N |  |  | Y |  |  |  | BT180180 | H
B75372 | 2023-02-22 | 2 | C | TUNDISH교체전 | 8 | A | SPS13 | 특수용도강 | D | BM#2 | 1288 | 44 | 1614 | 1514 | 40 | 7800 |  | 1 | 0.25 | 20 |  | -2.51 | 1537 | 1606 | 12.87 | 0 | 0 | 16 | 49 | 66 | Y |  | 2023-02-22 10:17 | 58 | 1095 | 33 | 31 | 32 | 32 | 31 | 31 | 29 | 27 | 26 | 25 | 24 | 24 | 22 | 22 | 28 | 32 | 22 | 31 | -0.2 |  | 50 | Y | -0.4 | [7 empty] | N | N | N | N | 170 | 0.49 | 69 | 97040 | 98684 | -784 | 2000 | 15 | 2 |  | 2023-02-22 10:23 | 1537 | 126 |  | 28 |  |  | 5E77381A22F341E5ADDCF4550CE3D8D1 | 78D83248CD9447C5BEBD815A8B8B64C0 | D7699531EF914D0998DC2302BEF144DE | [11 empty] | 100.46 | 100 | 0 | 5700 | 0 |  | 651 | 400 | Y | N | 0 | 6100 | 0 |  | 650 | 400 | Y | N | Y | [6 empty] | LT180180 | H
A76062 | 2023-02-22 | 1 | C |  | 4 | A | AE1055LS | 탄소강 | G-AE1055LS | BM#1 | 1669 | 41 | 1592 | 1592 | 23 | 4000 |  | 3 | 0.19 | 25 |  | -1.26 | 1554 | 1592 | 0 | 164.26 |  | 10 | 24 | 74 | Y |  | 2023-02-22 10:57 | 70 | 1099 | 26 | 23 | 24 | 25 | 25 | 25 | 24 | 23 | 23 | 23 | 21 | 20 | 18 | 19 | 23 | 25 | 18 | 25 | -0.16 | Y | 45 | Y | 0.2 | [8 empty] | N | N | Y | 180 | 0.46 | 68 | 101520 | 97164 | 4636 | 14900 | 02 | 1 |  | 2023-02-22 11:05 | 1554 | 108 |  | 34 |  | *전공정 요청으로 감속주입-감속주입 20%이상으로 이상재및 생관통보 ID (전기로 전극교체) | [14 empty] | 97.43 | 100 | 0 | 0 | 0 |  | 500 |  | N | N | 0 | 0 | 0 |  | 501 |  | N | N | N |  |  | Y |  |  |  | BT180180 | H
B75373 | 2023-02-22 | 2 | C | TUNDISH교체 | 1 | A | AE1043M3 | 탄소강 | D1 | BM#2 | 1568 | 50 | 1666 | 1533 | 38 | 9100 |  | 1 | 0.3 | 20 |  | -2.54 | 1569 | 1660 | 0 | 26.19 | 0 | 35 | 61 | 48 | Y |  | 2023-02-22 11:45 | 81 | 1105 | -297 | -47 | 34 | 32 | 37 | 42 | 44 | 45 | 46 | 46 | 46 | 46 | 46 | 45 | 43 | 46 | 45 | 46 | -0.04 |  | 25 | Y | -0.2 |  | 2.64 | 2.64 | 1.77 |  |  |  | N | N | N | N | 20 | 0.48 | 67 | 91212 | 100638 | 3012 | 15400 | 09 | 1 |  | 2023-02-22 11:49 | 1569 | 147 |  | 27 |  | * T/D FLUX 용탕부: 120 KG / 유탕부: 10KG 투입. *수소 10분 측정값 기준치 초과, 생관통보 | [14 empty] | 88.56 | 100 | 700 | 0 | 0 |  | 651 | 400 | Y | N | 700 | 0 | 0 |  | 650 | 400 | Y | Y | N |  |  |  | Y |  |  | SB100100 | C
A76063 | 2023-02-22 | 1 | C |  | 5 | A | AE1055LS | 탄소강 | G-AE1055LS | BM#1 | 1652 | 41 | 1603 | 1568 | 31 | 4700 |  | 3 | 0.19 | 25 |  | -1.59 | 1555 | 1603 | 0 | 180.84 |  | 30 | 47 | 57 | Y |  | 2023-02-22 12:07 | 71 | 1095 | 18 | 21 | 25 | 29 | 29 | 29 | 28 | 27 | 27 | 26 | 27 | 26 | 25 | 25 | 26 | 29 | 25 | 29 | -0.07 | Y | 55 | Y | 0 | [8 empty] | N | N | Y | 170 | 0.4 | 78 | 101520 | 98309 | 6991 | 14800 | 02 | 1 |  | 2023-02-22 12:15 | 1555 | 110 |  | 34 |  | *전공정 요청으로 감속주입-감속주입 20%이상으로 이상재및 생관통보 (전기로 전극교체) | [14 empty] | 96.41 | 100 | 0 | 0 | 0 |  | 500 |  | N | N | 0 | 0 | 0 |  | 501 |  | N | N | N |  |  | Y |  |  |  | BT180180 | H
B75374 | 2023-02-22 | 2 | D |  | 2 | A | AE1043M3 | 탄소강 | D1 | BM#2 | 1594 | 40 | 1627 | 1554 | 38 | 6800 |  | 1 | 0.28 | 16 |  | -2.73 | 1552 | 1629 | 0 | 17.47 | 0 | 31 | 40 | 57 | Y |  | 2023-02-22 12:47 | 64 | 1097 | 43 | 41 | 36 | 34 | 31 | 30 | 28 | 27 | 26 | 25 | 24 | 23 | 22 | 22 | 29 | 36 | 22 | 0 | -0.28 |  | 50 | Y | -0.2 | [7 empty] | N | N | N | N | 220 | 0.49 | 64 | 91212 | 100267 | -1167 | 13900 | 09 | 1 |  | 2023-02-22 13:02 | 1552 | 126 |  | 32 | 18 | [15 empty] | 89.64 | 100 | 0 | 0 | 0 |  | 651 | 400 | Y | N | 0 | 0 | 0 |  | 650 | 400 | Y | Y | N | [6 empty] | SB100100 | C
A76064 | 2023-02-22 | 1 | D |  | 6 | A | AE1055LS | 탄소강 | G-AE1055LS | BM#1 | 1606 | 49 | 1608 | 1538 | 35 | 6100 |  | 3 | 0.2 | 25 |  | -1.6 | 1559 | 1608 | 0 | 261.13 |  | 6 | 31 | 56 | Y |  | 2023-02-22 13:31 | 75 | 1100 | 23 | 22 | 27 | 29 | 32 | 33 | 33 | 33 | 32 | 30 | 31 | 30 | 28 | 27 | 30 | 33 | 27 | 33 | -0.12 | Y | 50 | Y | -0.2 | [8 empty] | N | N | Y | 210 | 0.4 | 73 | 84600 | 93762 | 6488 | 15100 | 02 | 1 |  | 2023-02-22 13:39 | 1559 | 120 |  | 28 |  | *전공정 요청으로 감속주입-감속주입 20%이상으로 이상재및 생관통보 (전기로 전극교체) | [14 empty] | 83.97 | 100 | 0 | 0 | 0 |  | 500 |  | N | N | 0 | 0 | 0 |  | 501 |  | N | N | N |  |  | Y |  |  |  | BT180180 | H
B75375 | 2023-02-22 | 2 | D |  | 3 | A | AE1043M3 | 탄소강 | D1 | BM#2 | 1599 | 39 | 1611 | 1556 | 32 | 6000 |  | 1 | 0.27 | 15 |  | -2.6 | 1543 | 1604 | 0 | 8.11 | 0 | 11 | 44 | 66 | Y |  | 2023-02-22 13:59 | 55 | 1099 | 19 | 19 | 21 | 23 | 24 | 23 | 23 | 22 | 20 | 18 | 16 | 15 | 15 | 15 | 20 | 24 | 15 | 23 | -0.22 | Y | 40 | Y | 0 | [7 empty] | N | N | N | N | 210 | 0.51 | 61 | 98813 | 100402 | 2548 | 15600 | 09 | 1 |  | 2023-02-22 14:07 | 1543 | 117 |  | 26 | [16 empty] | 9881300 | 100 | 0 | 0 | 0 |  | 651 | 400 | N | N | 0 | 0 | 0 |  | 650 | 400 | N | Y | N | [6 empty] | SB100100 | C
A76065 | 2023-02-22 | 1 | D |  | 7 | B | G-AE1055LST | 탄소강 | G-AE1055LS | BM#1 | 1621 | 54 | 1587 | 1561 | 34 | 5500 |  | 3 | 0.19 | 26 |  | -1.39 | 1545 | 1587 | 0 | 240.08 |  | 15 | 13 | 81 | Y |  | 2023-02-22 14:57 | 61 | 1093 | 25 | 25 | 27 | 28 | 28 | 28 | 27 | 26 | 25 | 24 | 23 | 23 | 23 | 22 | 25 | 28 | 22 | 28 | -0.12 | Y | 50 | Y | -0.2 | [8 empty] | N | N | Y | 210 | 0.48 | 64 | 118440 | 96377 | 5023 | 14700 | 02 | 1 |  | 2023-02-22 15:05 | 1545 | 112 |  | 17 | [16 empty] | 114.6 | 100 | 0 | 0 | 0 |  | 500 |  | N | N | 0 | 0 | 0 |  | 501 |  | N | N | N |  |  | Y |  |  |  | BT180180 | H
B75376 | 2023-02-22 | 2 | D | 잔강최소화전 | 4 | A | AE1043M3 | 탄소강 | D1 | BM#2 | 1622 | 45 | 1621 | 1520 | 41 | 8100 |  | 1 | 0.25 | 16 |  | -2.86 | 1555 | 1620 | 0 | 23.71 | 0 | 16 | 50 | 66 | Y |  | 2023-02-22 15:16 | 67 | 1105 | 13 | 20 | 28 | 33 | 36 | 36 | 36 | 35 | 35 | 34 | 33 | 32 | 31 | 31 | 31 | 36 | 31 | 36 | -0.12 | Y | 40 | Y | -0.2 | [7 empty] | N | N | N | N | 200 | 0.5 | 63 | 107122 | 96692 | 1458 | 3000 | 09 | 1 |  | 2023-02-22 15:18 | 1555 | 113 |  | 11 |  | *램핑다운 시간 16분3초로 테일부 500MM추가절단 요청. | 7DA04884DCAB4460ABF9AB2129CA8C95 | [13 empty] | 111.7 | 100 | 0 | 3600 | 0 |  | 651 | 400 | Y | N | 0 | 3600 | 0 |  | 650 | 400 | Y | Y | N | [6 empty] | SB100100 | C
A76066 | 2023-02-22 | 1 | D |  | 8 | A | AE1055LS | 탄소강 | G-AE1055LS | BM#1 | 1627 | 42 | 1597 | 1541 | 27 | 5200 |  | 3 | 0.2 | 26 |  | -1.78 | 1544 | 1597 | 0 | 215.87 |  | 10 | 25 | 97 | Y |  | 2023-02-22 15:48 | 60 | 1090 | 21 | 20 | 21 | 20 | 21 | 21 | 19 | 20 | 16 | 16 | 17 | 16 | 14 | 14 | 18 | 21 | 14 | 21 | -0.14 | Y | 50 | Y | -0.4 | [8 empty] | N | N | Y | 200 | 0.52 | 61 | 84600 | 101725 | 4675 | 14500 | 02 | 1 |  | 2023-02-22 15:55 | 1544 | 113 |  | 31 | [7 empty] | 9B4B9980C79A4325934A844041DD381B | A3F7DD809E4A4A83A37DA0B516105A92 | 69CFE84F3BAE4375BEFE5651C13931AD |  | 45F18590A1F5413EB5E27F81552374FB | 19E0DA5ADD93467D92536FC6F85BA23E | BE66EC30CAC7443295C180F0DAA92895 |  |  | 77.83 | 100 | 0 | 0 | 0 |  | 500 |  | N | N | 0 | 0 | 0 |  | 501 |  | N | N | N |  |  | Y |  |  |  | BT180180 | H
B75377 | 2023-02-22 | 2 | D | 잔강최소화 | 5 | A | SM48CH | 탄소강 | B | BM#2 | 1565 | 39 | 1625 | 1547 | 35 | 6500 |  | 1 | 0.23 | 19 |  | -2.47 | 1561 | 1627 | 0 | 33.42 | 0 | 35 | 62 | 69 | Y |  | 2023-02-22 16:22 | 70 | 1088 | -166 | -161 | 33 | 35 | 37 | 38 | 39 | 38 | 37 | 37 | 36 | 36 | 34 | 34 | 26 | 39 | 34 | 37 | -0.17 | Y | 30 | Y | -0.4 | [7 empty] | N | N | N | N | 190 | 0.44 | 61 | 84222 | 95402 | 3098 | 14300 | 09 | 1 |  | 2023-02-22 16:22 | 1561 | 111 |  | 21 |  | *롱노즐 재사용 *전공정 요청 감속주입 *주입말 전공정 지연 20%이상감속주입 304~5 404~5 이상공정등록 및 생관통보 | [14 empty] | 87.14 | 100 | 2500 | 0 | 0 |  | 651 | 400 | N | N | 2500 | 0 | 0 |  | 650 | 400 | N | N | N | Y |  |  |  |  | Y | SB140140 | H
A76067 | 2023-02-22 | 1 | D |  | 9 | A | AE1055LS | 탄소강 | G-AE1055LS | BM#1 | 1653 | 41 | 1593 | 1580 | 33 | 3800 |  | 3 | 0.19 | 25 |  | -1.47 | 1548 | 1593 | 0 | 213.52 |  | 30 | 48 | 69 | Y |  | 2023-02-22 16:54 | 64 | 1098 | 16 | 19 | 25 | 27 | 27 | 27 | 26 | 26 | 26 | 26 | 25 | 24 | 25 | 25 | 25 | 27 | 24 | 27 | -0.04 | Y | 40 | Y | 0.2 | [8 empty] | N | N | Y | 190 | 0.52 | 60 | 101520 | 98327 | 5323 | 14700 | 02 | 1 |  | 2023-02-22 17:05 | 1548 | 113 |  | 27 | [16 empty] | 96.41 | 100 | 0 | 0 | 0 |  | 500 |  | N | N | 0 | 0 | 0 |  | 501 |  | N | N | N |  |  | Y |  |  |  | BT180180 | H
B75378 | 2023-02-22 | 2 | D |  | 6 | A | SM48CH | 탄소강 | B | BM#2 | 1566 | 41 | 1629 | 1538 | 33 | 6600 |  | 1 | 0.24 | 18 |  | -2.35 | 1556 | 1616 | 0 | 39.61 | 0 | 31 | 41 | 67 | Y |  | 2023-02-22 17:34 | 65 | 1097 | 31 | 31 | 33 | 37 | 37 | 37 | 36 | 36 | 34 | 33 | 31 | 29 | 27 | 26 | 33 | 37 | 26 | 37 | -0.22 | Y | 50 | Y | -0.2 | [7 empty] | N | N | N | N | 180 | 0.47 | 64 | 99420 | 95837 | 3013 | 15000 | 09 | 1 |  | 2023-02-22 17:34 | 1556 | 106 |  | 11 |  | *전공정 요청 감속주입 | [14 empty] | 103.29 | 100 | 0 | 0 | 0 |  | 651 | 400 | N | N | 0 | 0 | 0 |  | 650 | 400 | N | N | N | Y | [5 empty] | SB140140 | H
A76068 | 2023-02-22 | 1 | D |  | 10 | A | AE1055LS | 탄소강 | G-AE1055LS | BM#1 | 1619 | 40 | 1609 | 1544 | 28 | 4900 |  | 3 | 0.19 | 25 |  | 0 | 1609 | 1609 | 0 | 236.03 |  | 6 | 32 | 48 | Y |  | 2023-02-22 17:56 | 125 | 1088 | 24 | 25 | 28 | 29 | 29 | 28 | 28 | 28 | 28 | 26 | 25 | 26 |  | 26 | 27 | 29 | 25 | 28 | -0.04 | Y | 35 | Y | 0.2 | [8 empty] | N | N | Y | 180 | 0.52 | 53 | 84600 | 88773 | 6977 | 14800 | 02 | 1 |  | 2023-02-22 18:04 | 1609 | 115 |  | 26 | [16 empty] | 8460000 | 100 | 0 | 0 | 0 |  | 500 |  | N | N | 0 | 0 | 0 |  | 501 |  | N | N | N |  |  | Y |  |  |  | BT180180 | C
B75379 | 2023-02-22 | 2 | D |  | 7 | B | SM48CH | 탄소강 | B | BM#2 | 1604 | 36 | 1626 | 1541 | 32 | 6300 |  | 1 | 0.23 | 19 |  | -2.38 | 1553 | 1618 | 0 | 21.72 | 0 | 11 | 45 | 74 | Y |  | 2023-02-22 18:34 | 62 | 1089 | 25 | 24 | 26 | 28 | 28 | 29 | 29 | 28 | 27 | 27 | 26 | 25 | 24 | 22 | 26 | 29 | 22 | 28 | -0.16 | Y | 45 | Y | -0.2 | [7 empty] | N | N | N | N | 170 | 0.47 | 66 | 91135 | 98711 | 2989 | 15000 | 09 | 1 |  | 2023-02-22 18:35 | 1553 | 110 |  | 16 |  | *전공정 요청 감속주입 | [14 empty] | 92.24 | 100 | 0 | 0 | 0 |  | 651 | 400 | N | N | 0 | 0 | 0 |  | 650 | 400 | N | N | N | [6 empty] | SB140140 | H
A76069 | 2023-02-22 | 1 | D |  | 11 | A | AE1055LS | 탄소강 | G-AE1055LS | BM#1 | 1609 | 41 | 1599 | 1549 | 30 | 5200 |  | 3 | 0.19 | 25 |  | -1.47 | 1555 | 1599 | 0 | 202.98 |  | 15 | 14 | 47 | Y |  | 2023-02-22 18:56 | 71 | 1093 | 25 | 28 | 31 | 32 | 33 | 33 | 33 | 33 | 32 | 31 | 30 | 30 | 29 | 29 | 31 | 33 | 28 | 33 | -0.11 | Y | 45 | Y | 0.2 | [8 empty] | N | N | Y | 170 | 0.48 | 68 | 101520 | 104227 | 6873 | 15600 | 02 | 1 |  | 2023-02-22 19:05 | 1555 | 104 |  | 20 | [16 empty] | 91.29 | 100 | 0 | 0 | 0 |  | 500 |  | N | N | 0 | 0 | 0 |  | 501 |  | N | N | N |  |  | Y |  |  |  | BT180180 | H
B75380 | 2023-02-22 | 2 | D |  | 8 | A | SM48CH | 탄소강 | B | BM#2 | 1634 | 38 | 1625 | 1575 | 33 | 5600 |  | 1 | 0.27 | 19 |  | 0 | 1552 | 1623 | 0 | 70.54 | 0 | 16 | 51 | 73 | Y |  | 2023-02-22 19:34 | 61 | 1094 | 20 | 23 | 27 | 30 | 31 | 31 | 30 | 30 | 29 | 28 | 28 | 27 | 26 | 26 | 28 | 31 | 26 | 30 | -0.12 | Y | 40 | Y | -0.2 | [7 empty] | N | N | N | N | 170 | 0.47 | 63 | 91135 | 93714 | 3086 | 14700 | 09 | 1 |  | 2023-02-22 19:35 | 1552 | 119 |  | 23 |  | *전공정 요청 감속주입 | [14 empty] | 97.16 | 100 | 0 | 0 | 0 |  | 651 | 400 | N | N | 0 | 0 | 0 |  | 650 | 400 | N | N | N | Y | [5 empty] | SB140140 | H
A76070 | 2023-02-22 | 1 | D |  | 12 | A | AE1055LS | 탄소강 | G-AE1055LS | BM#1 | 1623 | 41 | 1593 | 1548 | 34 | 5400 |  | 3 | 0.19 | 25 |  | -1.17 | 1557 | 1593 | 0 | 172.18 |  | 10 | 26 | 55 | Y |  | 2023-02-22 19:58 | 73 | 1099 | 28 | 28 | 31 | 33 | 34 | 34 | 34 | 33 | 32 | 32 | 31 | 31 | 30 | 29 | 32 | 34 | 29 | 34 | -0.11 | Y | 45 | Y | -0.2 | [8 empty] | N | N | Y | 170 | 0.48 | 65 | 101520 | 99674 | 5326 | 15100 | 02 | 1 |  | 2023-02-22 20:08 | 1557 | 106 |  | 28 | [16 empty] | 95.19 | 100 | 0 | 0 | 0 |  | 500 |  | N | N | 0 | 0 | 0 |  | 501 |  | N | N | N |  |  | Y |  |  |  | BT180180 | H
B75381 | 2023-02-22 | 2 | A |  | 9 | A | SM48CH | 탄소강 | B | BM#2 | 1553 | 40 | 1605 | 1528 | 37 | 7100 |  | 1 | 0.25 | 19 |  | 0 | 1550 | 1615 | 0 | 21.59 | 0 | 35 | 63 | 53 | Y |  | 2023-02-22 20:43 | 59 | 1090 | 24 | 26 | 29 | 31 | 32 | 32 | 31 | 31 | 30 | 29 | 28 | 27 | 26 | 25 | 29 | 32 | 25 | 31 | -0.16 | Y | 45 | Y | -0.2 | [7 empty] | N | N | N | N | 220 | 0.47 | 67 | 99420 | 100170 | 3480 | 15000 | 09 | 1 |  | 2023-02-22 20:45 | 1550 | 112 |  | 17 |  | *전공정 요청 감속주입 *L/D 3.5T에 슬러그나와 이월 미실시 이상공정등록 및 생관통보 | [14 empty] | 99.42 | 100 | 0 | 0 | 0 |  | 651 | 400 | N | N | 0 | 0 | 0 |  | 650 | 400 | N | N | N | [6 empty] | SB140140 | C
A76071 | 2023-02-22 | 1 | A |  | 13 | A | AE1055LS | 탄소강 | G-AE1055LS | BM#1 | 1658 | 41 | 1593 | 1585 | 23 | 3800 |  | 3 | 0.19 | 25 |  | -1.32 | 1553 | 1593 | 0 | 143.61 |  | 30 | 49 | 65 | Y |  | 2023-02-22 21:03 | 69 | 1087 | 29 | 28 | 29 | 30 | 31 | 31 | 30 | 29 | 28 | 29 | 27 | 27 | 28 | 27 | 29 | 31 | 27 | 29 | -0.09 | Y | 45 | Y | -0.2 | [8 empty] | N | N | Y | 210 | 0.48 | 64 | 101520 | 96244 | 7006 | 14710 | 02 | 1 |  | 2023-02-22 21:10 | 1553 | 103 |  | 30 | [16 empty] | 10152000 | 100 | 0 | 0 | 0 |  | 500 |  | N | N | 0 | 0 | 0 |  | 501 |  | N | N | N |  |  | Y |  |  |  | BT180180 | H
B75382 | 2023-02-22 | 2 | A |  | 10 | A | SM48CH | 탄소강 | B | BM#2 | 1575 | 36 | 1627 | 1541 | 31 | 6200 |  | 1 | 0.25 | 19 |  | -2.34 | 1554 | 1621 | 0 | 30.16 | 0 | 31 | 42 | 54 | Y |  | 2023-02-22 21:41 | 63 | 1084 | 22 | 21 | 26 | 30 | 30 | 31 | 31 | 31 | 30 | 30 | 29 | 28 | 27 | 27 | 29 | 31 | 27 | 31 | -0.11 | Y | 35 | Y | -0.2 | [7 empty] | N | N | N | N | 210 | 0.5 | 59 | 99420 | 94860 | 2990 | 13400 | 09 | 1 |  | 2023-02-22 21:39 | 1554 | 114 |  | 28 | [16 empty] | 104.87 | 100 | 0 | 0 | 0 |  | 651 | 400 | N | N | 0 | 0 | 0 |  | 650 | 400 | N | N | N | Y |  |  | Y |  |  | SB140140 | H
A76072 | 2023-02-22 | 1 | A |  | 14 | A | AE1055LS | 탄소강 | G-AE1055LS | BM#1 | 1655 | 37 | 1603 | 1583 | 22 | 3800 |  | 3 | 0.19 | 25 |  | -1.45 | 1559 | 1603 | 0 | 154.63 |  | 6 | 33 | 65 | Y |  | 2023-02-22 22:00 | 75 | 1090 | 27 | 26 | 26 | 27 | 28 | 28 | 27 | 26 | 26 | 26 | 26 | 26 |  | 26 | 27 | 28 | 26 | 27 | -0.04 | Y | 45 | Y | 0 | [8 empty] | N | N | Y | 210 | 0.48 | 63 | 101520 | 97206 | 6644 | 14990 | 02 | 1 |  | 2023-02-22 22:12 | 1559 | 109 |  | 38 | [8 empty] | FB085C5C278E44AEB8ADD6EAA2F87E42 | 98DCD58B91784A0CA764D6A03549A890 | B208FB82DF9D47E9BED2D4ED16598C44 |  | 863ED4BE2FD94130825E9A386195EFDA | 5CE1826B33914F659A4FB0110DABF38A | D09C906D81D54C97B2B95B0CB97006BE |  | 10152000 | 100 | 0 | 0 | 0 |  | 500 |  | N | N | 0 | 0 | 0 |  | 501 |  | N | N | N |  |  | Y |  |  |  | BT180180 | H
B75383 | 2023-02-22 | 2 | A |  | 11 | A | SM48CH | 탄소강 | B | BM#2 | 1578 | 42 | 1621 | 1538 | 35 | 6600 |  | 1 | 0.26 | 18 |  | -2.58 | 1551 | 1620 | 0 | 30.11 | 0 | 11 | 46 | 54 | Y |  | 2023-02-22 22:43 | 60 | 1080 | 24 | 24 | 26 | 28 | 30 | 30 | 29 | 29 | 28 | 27 | 26 | 25 | 24 | 24 | 27 | 30 | 24 | 24 | -0.15 | Y | 40 | Y | -0.2 | [7 empty] | N | N | N | N | 200 | 0.49 | 60 | 99420 | 94836 | 3064 | 15100 | 09 | 1 |  | 2023-02-22 22:46 | 1551 | 112 |  | 27 | [16 empty] | 104.43 | 100 | 0 | 0 | 0 |  | 651 | 400 | N | N | 0 | 0 | 0 |  | 650 | 400 | N | N | N | Y | [5 empty] | SB140140 | H
A76073 | 2023-02-22 | 1 | A |  | 15 | A | AE1055LS | 탄소강 | G-AE1055LS | BM#1 | 1697 | 40 | 1600 | 1622 | 16 | 2700 |  | 3 | 0.19 | 25 |  | -1.34 | 1560 | 1600 | 0 | 390.4 |  | 15 | 15 | 55 | Y |  | 2023-02-22 23:26 | 76 | 1087 | 26 | 25 | 28 | 30 | 31 | 31 | 31 | 30 | 29 | 29 | 28 | 28 | 28 | 27 | 29 | 31 | 27 | 31 | -0.09 | Y | 45 | Y | -0.2 | [8 empty] | N | N | Y | 200 | 0.48 | 66 | 101520 | 98070 | 6930 | 14850 | 02 | 1 |  | 2023-02-22 23:17 | 1560 | 110 |  | 15 | [16 empty] | 96.64 | 100 | 0 | 0 | 0 |  | 500 |  | N | N | 0 | 0 | 0 |  | 501 |  | N | N | N |  |  | Y |  |  |  | BT180180 | H
B75384 | 2023-02-22 | 2 | A |  | 12 | A | SM48CH | 탄소강 | B | BM#2 | 1636 | 44 | 1614 | 1514 | 36 | 6800 |  | 1 | 0.24 | 19 |  | -2.47 | 1549 | 1614 | 0 | 26.35 | 0 | 16 | 52 | 52 | Y |  | 2023-02-22 23:50 | 58 | 1090 | 22 | 23 | 26 | 27 | 26 | 26 | 25 | 24 | 24 | 23 | 22 | 21 | 20 | 20 | 24 | 27 | 20 | 26 | -0.16 | Y | 45 | Y | -0.2 | [7 empty] | N | N | N | N | 190 | 0.47 | 64 | 99420 | 94739 | 2961 | 15100 | 09 | 1 |  | 2023-02-22 23:50 | 1549 | 111 |  | 20 | [16 empty] | 105.15 | 100 | 0 | 0 | 0 |  | 651 | 400 | N | N | 0 | 0 | 0 |  | 650 | 400 | N | N | N | Y | [5 empty] | SB140140 | C
A76074 | 2023-02-22 | 1 | A |  | 16 | A | AE1055LS | 탄소강 | G-AE1055LS | BM#1 | 1608 | 42 | 1594 | 1543 | 34 | 5200 |  | 3 | 0.19 | 25 |  | -1.41 | 1551 | 1594 | 0 | 219.39 |  | 10 | 27 | 57 | Y |  | 2023-02-23 00:16 | 67 | 1091 | 27 | 26 | 26 | 27 | 27 | 28 | 28 | 27 | 27 | 26 | 26 | 26 | 25 | 25 | 27 | 28 | 25 | 27 | -0.03 | Y | 40 | Y | 0 | [8 empty] | N | N | Y | 190 | 0.48 | 64 | 101520 | 98900 | 7000 | 14150 | 02 | 1 |  | 2023-02-23 00:24 | 1551 | 117 |  | 32 |  | *롱노즐 산소랜싱 | [14 empty] | 10152000 | 100 | 0 | 0 | 0 |  | 500 |  | N | N | 0 | 0 | 0 |  | 501 |  | N | N | N |  |  | Y |  |  |  | BT180180 | H
B75385 | 2023-02-22 | 2 | A |  | 13 | A | SM48CH | 탄소강 | B | BM#2 | 1591 | 46 | 1607 | 1544 | 38 | 7100 |  | 1 | 0.21 | 18 |  | -2.52 | 1564 | 1624 | 0 | 20.99 | 0 | 35 | 64 | 51 | Y |  | 2023-02-23 00:56 | 73 | 1091 | 19 | 18 | 30 | 37 | 40 | 43 | 43 | 43 | 42 | 41 | 40 | 39 | 37 | 35 | 38 | 43 | 35 | 43 | -0.18 | Y | 45 | Y | -0.4 | [7 empty] | N | N | N | N | 180 | 0.47 | 68 | 99420 | 100168 | 3182 | 14700 | 09 | 1 |  | 2023-02-23 01:00 | 1564 | 110 |  | 19 |  | L/D 잔강 3.5 T에 슬러그 나와 잔강이월 미실시 이상공정등록 및 생관통보 | [14 empty] | 98.58 | 100 | 0 | 0 | 0 |  | 652 | 400 | N | N | 0 | 0 | 0 |  | 650 | 400 | N | N | N | N | [5 empty] | SB140140 | H
A76075 | 2023-02-22 | 1 | A |  | 17 | A | AE1055LS | 탄소강 | G-AE1055LS | BM#1 | 1609 | 43 | 1609 | 1564 | 31 | 5200 |  | 3 | 0.19 | 25 |  | -1.72 | 1558 | 1609 | 0 | 226.99 |  | 30 | 50 | 55 | Y |  | 2023-02-23 01:15 | 74 | 1089 | 25 | 24 | 25 | 27 | 30 | 30 | 30 | 30 | 30 | 29 | 29 | 29 | 28 | 28 | 28 | 30 | 28 | 30 | -0.04 | Y | 45 | Y | 0 | [8 empty] | N | N | Y | 180 | 0.48 | 65 | 84600 | 95481 | 6819 | 15080 | 02 | 1 |  | 2023-02-23 01:23 | 1558 | 125 |  | 38 | [16 empty] | 82.54 | 100 | 0 | 0 | 0 |  | 500 |  | N | N | 0 | 0 | 0 |  | 501 |  | N | N | N |  |  | Y |  |  |  | BT180180 | H
B75386 | 2023-02-22 | 2 | A |  | 14 | A | SM48CH | 탄소강 | B | BM#2 | 1606 | 42 | 1628 | 1562 | 33 | 5900 |  | 1 | 0.23 | 19 |  | -2.54 | 1546 | 1617 | 0 | 36.9 | 0 | 31 | 43 | 57 | Y |  | 2023-02-23 01:53 | 55 | 1088 | 33 | 31 | 32 | 32 | 32 | 32 | 31 | 29 | 27 | 26 | 25 | 23 | 22 | 22 | 29 | 32 | 22 | 32 | -0.18 |  | 55 | Y | -0.2 | [7 empty] | N | N | N | N | 170 | 0.49 | 62 | 99420 | 97899 | 3101 | 13900 | 09 | 1 |  | 2023-02-23 01:56 | 1546 | 116 |  | 30 |  | *후HEAT L/D자연개공 안되 강제개공실시 306 406 | [14 empty] | 99.62 | 100 | 0 | 0 | 0 |  | 652 | 400 | N | N | 0 | 0 | 0 |  | 650 | 400 | N | N | N | Y | [5 empty] | SB140140 | H
A76076 | 2023-02-22 | 1 | A |  | 18 | A | AE1055LS | 탄소강 | G-AE1055LS | BM#1 | 1629 | 40 | 1612 | 1561 | 27 | 4600 |  | 3 | 0.19 | 25 |  | -1.82 | 1556 | 1612 | 0 | 230.33 |  | 6 | 34 | 52 | Y |  | 2023-02-23 02:23 | 72 | 1089 | 27 | 26 | 27 | 29 | 30 | 30 | 30 | 30 | 29 | 29 | 29 | 28 | 28 | 28 | 29 | 30 | 28 | 30 | -0.04 | Y | 45 | Y | 0 | [8 empty] | N | N | Y | 170 | 0.48 | 63 | 101520 | 96926 | 6724 | 15000 | 02 | 1 |  | 2023-02-23 02:30 | 1556 | 116 |  | 36 | [16 empty] | 97.71 | 100 | 0 | 0 | 0 |  | 500 |  | N | N | 0 | 0 | 0 |  | 501 |  | N | N | N |  |  | Y |  |  |  | BT180180 | H
B75387 | 2023-02-22 | 2 | A |  | 15 | A | SM48CH | 탄소강 | B | BM#2 | 1598 | 46 | 1618 | 1517 | 38 | 7500 |  | 1 | 0.2 | 18 |  | -2.7 | 1542 | 1610 | 0 | 19.01 | 0 | 11 | 47 | 56 | N | 1 | 2023-02-23 03:02 | 51 | 1087 | 20 | 21 | 24 | 26 | 26 | 25 | 24 | 23 | 23 | 22 | 22 | 21 | 20 | 20 | 23 | 26 | 20 | 0 | -0.13 | Y | 45 | Y | -0.2 | [7 empty] | N | N | N | N | 220 | 0.47 | 61 | 99420 | 92882 | 3018 | 15500 | 09 | 1 |  | 2023-02-23 03:05 | 1542 | 114 |  | 25 |  | * L/D자연개공 안되 강제개공실시 301 401 | [14 empty] | 104.54 | 100 | 0 | 0 | 0 |  | 651 | 400 | N | N | 0 | 0 | 0 |  | 650 | 400 | N | N | N | Y | [5 empty] | SB140140 | H
A76077 | 2023-02-22 | 1 | A |  | 19 | A | AE1055LS | 탄소강 | G-AE1055LS | BM#1 | 1615 | 40 | 1603 | 1574 | 31 | 4800 |  | 3 | 0.19 | 25 |  | -1.45 | 1560 | 1603 | 0 | 197.71 |  | 15 | 16 | 52 | Y |  | 2023-02-23 03:21 | 76 | 1088 | 28 | 26 | 26 | 27 | 28 | 29 | 28 | 28 | 28 | 27 | 27 | 26 | -526 | -526 | 18 | 29 | 26 | 28 | -9.42 | Y | 35 | Y | 9.99 | [8 empty] | N | N | Y | 170 | 0.52 | 59 | 84600 | 93196 | 6304 | 13970 | 02 | 1 |  | 2023-02-23 03:29 | 1560 | 117 |  | 41 | [16 empty] | 84.43 | 100 | 0 | 0 | 0 |  | 500 |  | N | N | 0 | 0 | 0 |  | 501 |  | N | N | N |  |  | Y |  |  |  | BT180180 | H
B75388 | 2023-02-22 | 2 | A |  | 16 | A | SM48CH | 탄소강 | B | BM#2 | 1573 | 44 | 1616 | 1516 | 34 | 6800 |  | 1 | 0.2 | 18 |  | -2.42 | 1547 | 1610 | 0 | 15.74 | 0 | 16 | 53 | 64 | Y |  | 2023-02-23 04:04 | 56 | 1089 | 19 | 18 | 22 | 26 | 28 | 28 | 27 | 27 | 26 | 25 | 24 | 23 | 23 | 22 | 24 | 28 | 22 | 0 | -0.13 | Y | 45 | Y | -0.2 | [7 empty] | N | N | N | N | 210 | 0.45 | 65 | 82850 | 92734 | 3066 | 15100 | 09 | 1 |  | 2023-02-23 04:06 | 1547 | 111 |  | 25 |  | *전기로 지연감속주입 | [14 empty] | 86.48 | 100 | 0 | 0 | 0 |  | 651 | 400 | N | N | 0 | 0 | 0 |  | 650 | 400 | N | N | N | Y | [5 empty] | SB140140 | H
A76078 | 2023-02-22 | 1 | A |  | 20 | A | AE1055LS | 탄소강 | G-AE1055LS | BM#1 | 1591 | 41 | 1595 | 1538 | 29 | 5000 |  | 3 | 0.19 | 25 |  | -1.6 | 1547 | 1595 | 0 | 176.89 |  | 10 | 28 | 52 | Y |  | 2023-02-23 04:30 | 63 | 1088 | -346 | 10 | 25 | 25 | 25 | 25 | 24 | 23 | 23 | 23 | 22 | 20 |  | 20 | 2 | 25 | 20 | 25 | -0.11 |  | 45 | Y | -0.4 | [8 empty] | N | N | Y | 210 | 0.52 | 56 | 101520 | 94090 | 5910 | 14800 | 02 | 1 |  | 2023-02-23 04:37 | 1547 | 105 |  | 32 | [16 empty] | 100.47 | 100 | 0 | 0 | 0 |  | 500 |  | N | N | 0 | 0 | 0 |  | 501 |  | N | N | N |  |  | Y |  |  |  | BT180180 | H
B75389 | 2023-02-22 | 2 | C |  | 17 | A | SM48CH | 탄소강 | B | BM#2 | 1592 | 43 | 1614 | 1550 | 34 | 6300 |  | 1 | 0.2 | 18 |  | -2.33 | 1556 | 1615 | 0 | 18.68 | 0 | 35 | 65 | 57 | Y |  | 2023-02-23 05:17 | 65 | 1089 | 20 | 20 | 24 | 30 | 32 | 33 | 33 | 33 | 32 | 32 | 31 | 30 | 28 | 23 | 28 | 33 | 23 | 33 | -0.18 | Y | 55 | Y | -0.2 | [7 empty] | N | N | N | N | 200 | 0.4 | 79 | 101376 | 101396 | 2954 | 14900 | 09 | 1 |  | 2023-02-23 05:19 | 1556 | 102 |  | 18 |  | *전기로 지연 20%이상감속주입 이상공정등록 및 생관통보 | [14 empty] | 98.23 | 100 | 0 | 0 | 0 |  | 651 | 400 | N | N | 0 | 0 | 0 |  | 650 | 400 | N | N | N | Y | [5 empty] | SB140140 | H
A76079 | 2023-02-22 | 1 | C |  | 21 | A | AE1055LS | 탄소강 | G-AE1055LS | BM#1 | 1620 | 42 | 1601 | 1570 | 29 | 4900 |  | 3 | 0.2 | 25 |  | -1.72 | 1549 | 1601 | 0 | 227.12 |  | 30 | 51 | 52 | Y |  | 2023-02-23 05:40 | 65 | 1088 | 21 | 19 | 25 | 32 | 35 | 35 | 35 | 36 | 36 | 35 | 34 | 34 | 34 | 34 | 32 | 36 | 34 | 35 | -0.02 | Y | 25 | Y | 0 | [8 empty] | N | N | Y | 210 | 0.5 | 60 | 101520 | 92852 | 5848 | 15200 | 02 | 1 |  | 2023-02-23 05:47 | 1549 | 105 |  | 18 |  | *롱노즐교체 20H 사용 - 사용횟수 | [14 empty] | 101.67 | 100 | 0 | 0 | 0 |  | 500 |  | N | N | 0 | 0 | 0 |  | 501 |  | N | N | N |  |  | Y | Y |  |  | BT180180 | H
A76080 | 2023-02-22 | 1 | C |  | 22 | A | AE1055LS | 탄소강 | G-AE1055LS | BM#1 | 1632 | 41 | 1607 | 1578 | 28 | 4800 |  | 3 | 0.19 | 25 |  | -1.74 | 1554 | 1607 | 0 | 450 |  | 6 | 35 | 48 | Y |  | 2023-02-23 06:40 | 70 | 1089 | 33 | 33 | 34 | 36 | 37 | 38 | 38 | 37 | 36 | 36 | 34 | 33 | 33 | 33 | 35 | 38 | 33 | 36 | -0.12 | Y | 40 | Y | 0 | [8 empty] | N | N | Y | 200 | 0.48 | 62 | 101520 | 95534 | 5366 | 15000 | 02 | 1 |  | 2023-02-23 06:45 | 1554 | 108 |  | 20 | [8 empty] | FC45633070A94D1C93A1CC6E505144E7 | F33FF6CA45824E65B06270200A3FAC8C | 789E9E402ED14067B6E9261DD3506E2C |  | 75AE2BACDC0D400C9E61274FEAFEDCAC | 23B4429B575F4499B56596BEF9FFA5C3 | FA3DA4D1AA42450DADA4961352802C9B |  | 10152000 | 100 | 0 | 0 | 0 |  | 500 |  | N | N | 0 | 0 | 0 |  | 501 |  | N | N | N |  |  | Y |  |  |  | BT180180 | H
B75390 | 2023-02-22 | 2 | C |  | 18 | A | SM48CH | 탄소강 | B | BM#2 | 1636 | 43 | 1607 | 1544 | 37 | 6800 |  | 1 | 0.21 | 18 |  | -2.43 | 1557 | 1615 | 0 | 12.83 | 0 | 31 | 44 | 69 | Y |  | 2023-02-23 06:28 | 66 | 1090 | 18 | 20 | 26 | 29 | 31 | 31 | 31 | 30 | 29 | 28 | 27 | 26 | 25 | 22 | 26 | 31 | 22 | 31 | -0.18 | Y | 50 | Y | -0.2 | [7 empty] | N | N | N | N | 190 | 0.4 | 76 | 101376 | 96550 | 3000 | 15000 | 09 | 1 |  | 2023-02-23 06:31 | 1557 | 118 |  | 28 |  | *전기로 지연 20%이상감속주입 이상공정등록 및 생관통보 | [14 empty] | 102.61 | 100 | 0 | 0 | 0 |  | 651 | 400 | N | N | 0 | 0 | 0 |  | 650 | 400 | N | N | N | Y | [5 empty] | SB140140 | H
A76081 | 2023-02-23 | 1 | C |  | 23 | A | AE1055LS | 탄소강 | G-AE1055LS | BM#1 | 1634 | 47 | 1601 | 1572 | 31 | 4600 |  | 3 | 0.19 | 25 |  | -1.66 | 1550 | 1601 | 0 | 161.48 |  | 15 | 17 | 54 | Y |  | 2023-02-23 07:40 | 66 | 1091 | 31 | 29 | 33 | 34 | 34 | 34 | 35 | 34 | 34 | 33 | 31 | 29 | 28 | 29 | 32 | 35 | 28 | 34 | -0.23 | Y | 30 | Y | 0.2 | [8 empty] | N | N | Y | 190 | 0.48 | 64 | 101520 | 95655 | 5345 | 14900 | 02 | 1 |  | 2023-02-23 07:59 | 1550 | 105 |  | 24 | [16 empty] | 98.9 | 100 | 0 | 0 | 0 |  | 500 |  | N | N | 0 | 0 | 0 |  | 501 |  | N | N | N |  |  | Y |  |  |  | BT180180 | H
B75391 | 2023-02-23 | 2 | C |  | 19 | A | SM48CH | 탄소강 | B | BM#2 | 1585 | 48 | 1616 | 1529 | 44 | 8400 |  | 1 | 0.23 | 18 |  | -2.48 | 1556 | 1617 | 0 | 14.28 | 0 | 11 | 48 | 67 | Y |  | 2023-02-23 07:52 | 65 | 1100 | 21 | 21 | 27 | 31 | 31 | 31 | 31 | 30 | 29 | 28 | 27 | 26 | 25 | 21 | 27 | 31 | 21 | 31 | -0.17 | Y | 60 | Y | -0.2 | [7 empty] | N | N | N | N | 180 | 0.4 | 76 | 101376 | 97156 | 2994 | 15000 | 09 | 1 |  | 2023-02-23 08:02 | 1556 | 119 |  | 20 |  | *전기로 지연 20%이상감속주입 이상공정등록 및 생관통보 | [14 empty] | 100.03 | 100 | 0 | 0 | 0 |  | 650 | 400 | N | N | 0 | 0 | 0 |  | 650 | 400 | N | N | N | Y | [5 empty] | SB140140 | H
A76082 | 2023-02-23 | 1 | C |  | 24 | A | AE1055LS | 탄소강 | G-AE1055LS | BM#1 | 1582 | 41 | 1600 | 1533 | 29 | 5400 |  | 3 | 0.19 | 25 |  | -1.53 | 1554 | 1600 | 0 | 213.17 |  | 10 | 29 | 52 | Y |  | 2023-02-23 08:42 | 70 | 1095 | 27 | 25 | 32 | 33 | 33 | 33 | 32 | 33 | 31 | 30 | 30 | 30 | 29 | 29 | 31 | 33 | 29 | 33 | -0.09 | Y | 45 | Y | -0.2 | [8 empty] | N | N | Y | 180 | 0.48 | 62 | 84600 | 95056 | 5794 | 14800 | 02 | 1 |  | 2023-02-23 08:50 | 1554 | 108 |  | 26 | [16 empty] | 82.94 | 100 | 0 | 0 | 0 |  | 500 |  | N | N | 0 | 0 | 0 |  | 501 |  | N | N | N |  |  | Y |  |  |  | BT180180 | H
B75392 | 2023-02-23 | 2 | C | TUNDISH교체전 | 20 | A | SM48CH | 탄소강 | B | BM#2 | 1585 | 42 | 1626 | 1535 | 37 | 6700 |  | 1 | 0.24 | 18 |  | -2.22 | 1549 | 1607 | 0 | 14.37 | 0 | 16 | 54 | 86 | Y |  | 2023-02-23 08:56 | 58 | 1103 | 18 | 18 | 17 | 18 | 18 | 18 | 18 | 18 | 18 | 17 | 15 | 14 | 12 | 12 | 16 | 18 | 12 | 18 | -0.12 | Y | 50 | Y | -0.2 | [7 empty] | N | N | N | N | 170 | 0.48 | 69 | 94358 | 98772 | 378 | 2000 | 09 | 1 |  | 2023-02-23 09:00 | 1549 | 125 |  | 34 |  | *전기로 지연 20%이상감속주입 이상재 등록 및 생관통보 ID:301,401 *전공정 요청 L/D 잔강이월 미실시, 이상공정 등록 및 생관통보 | 59A37D0899BD4319A7734E738EE067C8 | 3C6E07C555BA432B9ACD918DB9D5F886 | 824B62E9AAA1445B9241FF807874AE75 | 02435D9C6E524701B66CA673CB11199E | 0E7118DE185B4AFB92F2DA4DD81F8B36 | [9 empty] | 92.06 | 100 | 0 | 3260 | 0 |  | 651 | 400 | N | N | 0 | 3354 | 0 |  | 650 | 400 | N | N | N | N | [5 empty] | SB140140 | C
A76083 | 2023-02-23 | 1 | C |  | 25 | A | AE1055LS | 탄소강 | G-AE1055LS | BM#1 | 1681 | 41 | 1581 | 1603 | 21 | 3600 |  | 3 | 0.18 | 25 |  | -1.11 | 1546 | 1581 | 0 | 233.48 |  | 30 | 52 | 51 | Y |  | 2023-02-23 09:51 | 62 | 1093 | 30 | 30 | 27 | 31 | 31 | 31 | 31 | 30 | 28 | 27 | 26 | 25 | 25 | 22 | 27 | 31 | 22 | 31 | -0.14 | Y | 65 | Y | -0.2 | [8 empty] | N | N | Y | 170 | 0.41 | 77 | 101520 | 96001 | 3899 | 15200 | 02 | 1 |  | 2023-02-23 09:59 | 1546 | 105 |  | 19 |  | *전공정 요청으로 감속주입-감속주입 20%이상으로 이상재및 생관통보 (전기로 판넬용접보강) | [14 empty] | 96.82 | 100 | 0 | 0 | 0 |  | 500 |  | N | N | 0 | 0 | 0 |  | 501 |  | N | N | N |  |  | Y |  |  |  | BT180180 | H
B75393 | 2023-02-23 | 2 | C | TUNDISH교체 | 1 | A | AE4137HMA | 소입성보증강 | AE4137HMA | BM#2 | 1640 | 64 | 1683 | 1528 | 57 | 11800 |  | 1 | 0.27 | 21 |  | -2.52 | 1587 | 1669 | 12.82 | 0 | 0 | 35 | 66 | 71 | Y |  | 2023-02-23 10:30 | 90 | 1098 | 47 | 37 | 39 | 47 | 49 | 49 | 51 | 52 | 52 | 52 | 51 | 50 |  | 50 | 49 | 52 | 50 | 52 | -0.07 |  | 25 | Y | -0.2 |  | 2.47 | 2.47 |  |  |  |  | N | N | N | N | 220 | 0.39 | 77 | 97596 | 101453 | -53 | 16500 | 03 | 2 |  | 2023-02-23 10:34 | 1587 | 145 |  | 28 |  | * T/D FLUX 용탕부: 220 KG / 유탕부: 10KG 투입. * 전공정 요청 20%이상 감속주입, 이상공정 등록 및 생관통보 | [14 empty] | 96.58 | 100 | 700 | 0 | 0 |  | 651 | 400 | Y | Y | 700 | 0 | 0 |  | 650 | 400 | Y | Y | Y |  |  |  | Y |  |  | SB140140 | C
A76084 | 2023-02-23 | 1 | C |  | 26 | A | AE1055LS | 탄소강 | G-AE1055LS | BM#1 | 1616 | 42 | 1598 | 1543 | 31 | 5900 |  | 3 | 0.19 | 25 |  | -1.53 | 1552 | 1598 | 0 | 175.35 |  | 6 | 36 | 63 | Y |  | 2023-02-23 11:06 | 68 | 1101 | 20 | 22 | 27 | 28 | 30 | 31 | 29 | 27 | 27 | 27 | 26 | 24 | 24 | 24 | 27 | 31 | 24 | 27 | -0.14 | Y | 50 | Y | 0 | [8 empty] | N | N | Y | 170 | 0.4 | 74 | 101520 | 94633 | 5567 | 15100 | 02 | 1 |  | 2023-02-23 11:13 | 1552 | 100 |  | 21 |  | *전공정 요청으로 감속주입-감속주입 20%이상으로 이상재및 생관통보 (전기로 전극교체) | [14 empty] | 99.87 | 100 | 0 | 0 | 0 |  | 500 |  | N | N | 0 | 0 | 0 |  | 501 |  | N | N | N |  |  | Y |  |  |  | BT180180 | H
B75394 | 2023-02-23 | 2 | C |  | 2 | A | AE4137HMA | 소입성보증강 | AE4137HMA | BM#2 | 1606 | 58 | 1640 | 1521 | 48 | 9900 |  | 1 | 0.23 | 18 |  | -2.67 | 1573 | 1643 | 19.47 | 0 | 0 | 31 | 45 | 74 | Y |  | 2023-02-23 11:39 | 76 | 1092 | 47 | 42 | 41 | 40 | 38 | 38 | 36 | 35 | 34 | 33 | 32 | 31 | 30 | 26 | 35 | 41 | 26 | 0 | -0.21 |  | 70 | Y | -0.2 |  |  |  | 0.98 |  |  |  | N | N | N | N | 220 | 0.4 | 82 | 97596 | 103737 | -1337 | 14700 | 03 | 2 |  | 2023-02-23 11:45 | 1573 | 142 |  | 37 |  | * 전공정 요청 20%이상 감속주입, 이상공정 등록 및 생관통보 | [14 empty] | 91.25 | 100 | 0 | 0 | 0 |  | 651 | 400 | Y | Y | 0 | 0 | 0 |  | 650 | 400 | Y | Y | Y | [6 empty] | SB140140 | C
A76085 | 2023-02-23 | 1 | C |  | 27 | A | AE1055LS | 탄소강 | G-AE1055LS | BM#1 | 1588 | 43 | 1594 | 1547 | 37 | 6200 |  | 3 | 0.19 | 25 |  | -1.37 | 1552 | 1594 | 0 | 202.8 |  | 15 | 18 | 88 | Y |  | 2023-02-23 12:18 | 68 | 1094 | 21 | 19 | 25 | 28 | 29 | 29 | 29 | 28 | 28 | 27 | 27 | 27 | 26 | 22 | 26 | 29 | 22 | 29 | -0.13 | Y | 55 | Y | -0.4 | [8 empty] | N | N | Y | 210 | 0.4 | 75 | 84600 | 95308 |  | 15700 | 02 | 1 |  | 2023-02-23 12:26 | 1552 | 108 |  | 26 |  | *전공정 요청으로 감속주입-감속주입 20%이상으로 이상재및 생관통보 (전기로 전극교체) | [14 empty] | 54.48 | 100 | 0 | 0 | 0 |  | 500 |  | N | N | 0 | 0 | 0 |  | 501 |  | N | N | N |  |  | Y |  |  |  | BT180180 | H
B75395 | 2023-02-23 | 2 | D |  | 3 | A | AE4137HMA | 소입성보증강 | AE4137HMA | BM#2 | 1596 | 51 | 1633 | 1536 | 44 | 8700 |  | 1 | 0.21 | 18 |  | -2.72 | 1559 | 1630 | 8.18 | 0 | 0 | 11 | 49 | 76 | Y |  | 2023-02-23 13:21 | 62 | 1100 | 22 | 22 | 28 | 31 | 31 | 32 | 31 | 30 | 29 | 28 | 26 | 25 | 24 | 17 | 26 | 32 | 17 | 31 | -0.27 | Y | 55 | Y | -0.4 |  |  |  | 1.01 |  |  |  | N | N | N | N | 210 | 0.39 | 78 | 97596 | 97613 | 137 | 15800 | 03 | 2 |  | 2023-02-23 13:23 | 1559 | 120 |  | 18 |  | * 전공정 요청 20%이상 감속주입, 이상공정 등록 및 생관통보 | [14 empty] | 99.59 | 100 | 0 | 0 | 0 |  | 651 | 400 | Y | Y | 0 | 0 | 0 |  | 650 | 400 | Y | Y | Y | [6 empty] | SB140140 | C
A76086 | 2023-02-23 | 1 | D |  | 28 | A | AE1055LS | 탄소강 | G-AE1055LS | BM#1 | 1598 | 41 | 1604 | 1544 | 32 | 5900 |  | 3 | 0.18 | 25 |  | -1.69 | 1552 | 1604 | 0 | 197.19 |  | 10 | 30 | 86 | Y |  | 2023-02-23 13:29 | 68 | 1097 | 23 | 23 | 23 | 22 | 24 | 24 | 25 | 22 | 23 | 22 | 21 | 20 | 18 | 18 | 22 | 25 | 18 | 23 | -0.16 | Y | 45 | Y | 0 | [8 empty] | N | N | Y | 210 | 0.4 | 73 | 101520 | 92966 | 5084 | 14900 | 02 | 01 |  | 2023-02-24 00:25 | 1552 | 112 |  | 30 |  | *전공정 요청으로 감속주입-감속주입 20%이상으로 이상재및 생관통보 (전기로 전극교체) | [14 empty] | 101.57 | 100 | 0 | 0 | 0 |  | 500 |  | N | N | 0 | 0 | 0 |  | 501 |  | N | N | N |  |  | Y |  |  |  | BT180180 | H
B75396 | 2023-02-23 | 2 | D |  | 4 | A | AE4137HMA | 소입성보증강 | AE4137HMA | BM#2 | 1556 | 49 | 1641 | 1544 | 44 | 8600 |  | 1 | 0.22 | 18 |  | -2.27 | 1570 | 1625 | 15.05 | 0 | 0 | 16 | 55 | 106 | Y |  | 2023-02-23 14:46 | 73 | 1090 | 15 | 14 | 29 | 36 | 39 | 40 | 40 | 39 | 38 | 37 | 37 | 37 | 37 | 36 | 35 | 40 | 36 | 37 | -0.09 | Y | 45 | Y | 0 |  |  |  | 0.86 |  |  |  | N | N | N | N | 200 | 0.46 | 68 | 96948 | 99225 | -75 | 13800 | 03 | 2 |  | 2023-02-23 14:48 | 1570 | 110 |  | 14 |  | * 전공정 요청 20%이상 감속주입, 이상공정 등록 및 생관통보 ID : 301, 302, 303, 304, 401, 402, 403, 404 | [14 empty] | 100.31 | 100 | 0 | 0 | 0 |  | 651 | 400 | Y | Y | 0 | 0 | 0 |  | 650 | 400 | Y | Y | Y | [6 empty] | SB140140 | C
A76087 | 2023-02-23 | 1 | D |  | 29 | A | AE1055LS | 탄소강 | G-AE1055LS | BM#1 | 1615 | 40 | 1588 | 1540 | 29 | 5400 |  | 3 | 0.18 | 25 |  | -1.33 | 1548 | 1588 | 0 | 177.85 |  | 30 | 53 | 84 | Y |  | 2023-02-23 14:38 | 64 | 1099 | 16 | 13 | 14 | 16 | 17 | 17 | 17 | 16 | 17 | 16 | 16 | 15 | 14 | 12 | 15 | 17 | 12 | 17 | -0.1 | Y | 50 | Y | -0.2 | [8 empty] | N | N | Y | 200 | 0.41 | 74 | 101520 | 96029 | 4421 | 14700 | 02 | 1 |  | 2023-02-23 14:47 | 1548 | 116 |  | 37 |  | *전공정 요청으로 감속주입-감속주입 20%이상으로 이상재및 생관통보 (전기로 전극교체) | [14 empty] | 98.56 | 100 | 0 | 0 | 0 |  | 500 |  | N | N | 0 | 0 | 0 |  | 501 |  | N | N | N |  |  | Y |  |  |  | BT180180 | H
B75397 | 2023-02-23 | 2 | D |  | 5 | A | AE4137HMA | 소입성보증강 | AE4137HMA | BM#2 | 1575 | 41 | 1630 | 1575 | 39 | 7100 |  | 1 | 0.24 | 18 |  | -2.4 | 1566 | 1628 | 15.64 | 0 | 0 | 35 | 67 | 110 | Y |  | 2023-02-23 15:47 | 69 | 1080 | 32 | 32 | 39 | 41 | 41 | 41 | 40 | 39 | 38 | 38 | 37 | 36 | 35 | 33 | 38 | 41 | 33 | 41 | -0.16 | Y | 50 | Y | -0.4 |  |  |  | 0.92 |  |  |  | N | N | N | N | 190 | 0.53 | 63 | 95652 | 106095 | 1305 | 14100 | 03 | 2 |  | 2023-02-23 15:49 | 1566 | 109 |  | 22 |  | * 전공정 요청으로 감속주입 | [14 empty] | 90.84 | 100 | 0 | 0 | 0 |  | 651 | 400 | Y | Y | 0 | 0 | 0 |  | 650 | 400 | Y | Y | Y | [6 empty] | SB140140 | H
A76088 | 2023-02-23 | 1 | D |  | 30 | A | AE1055LS | 탄소강 | G-AE1055LS | BM#1 | 1642 | 42 | 1598 | 1566 | 33 | 5300 |  | 3 | 0.18 | 25 |  | -1.7 | 1546 | 1598 | 0 | 224.63 |  | 6 | 37 | 68 | Y |  | 2023-02-23 15:58 | 62 | 1097 | 12 | 11 | 14 | 15 | 20 | 23 | 19 | 21 | 21 | 20 | 19 | 19 |  | 19 | 18 | 23 | 19 | 19 | -0.13 | Y | 30 | Y | 0 | [8 empty] | N | N | Y | 190 | 0.52 | 56 | 84600 | 93175 | 6775 | 14300 | 02 | 1 |  | 2023-02-23 16:06 | 1546 | 121 |  | 32 | [7 empty] | E8CD7E3F8F4F41AEB3E75B17AD59A38A | 92F4FD2D4BB3401A999BDF0822B426AA | F36E80C54A344B6A86087B92958CB7DD |  | 4491BEC4A8544DEB896AC53DBB33A374 | CC57EF66ACA64B0B9F221E3F65E2134D | 65FBF22D30454970B0A393981576CDFD |  |  | 84.47 | 100 | 0 | 0 | 0 |  | 500 |  | N | N | 0 | 0 | 0 |  | 501 |  | N | N | N |  |  | Y |  |  |  | BT180180 | H
B75398 | 2023-02-23 | 2 | D |  | 6 | A | AE4137HMA | 소입성보증강 | AE4137HMA | BM#2 | 1592 | 41 | 1622 | 1545 | 36 | 7100 |  | 1 | 0.22 | 19 |  | -2.34 | 1557 | 1615 | 11.8 | 0 | 0 | 31 | 46 | 82 | Y |  | 2023-02-23 16:45 | 60 | 1097 | 30 | 28 | 27 | 25 | 24 | 22 | 21 | 20 | 19 | 18 | 18 | 17 | 16 | 16 | 22 | 27 | 16 | 0 | -0.2 |  | 55 | Y | -0.2 |  |  |  | 0.89 |  |  |  | N | N | N | N | 180 | 0.5 | 63 | 95652 | 100942 | 1658 | 14300 | 03 | 2 |  | 2023-02-23 16:51 | 1557 | 113 |  | 28 |  | * 전공정 요청으로 감속주입 | [14 empty] | 95.51 | 100 | 0 | 0 | 0 |  | 651 | 400 | Y | Y | 0 | 0 | 0 |  | 651 | 400 | Y | Y | Y | [6 empty] | SB140140 | H
A76089 | 2023-02-23 | 1 | D |  | 31 | A | AE1055LS | 탄소강 | G-AE1055LS | BM#1 | 1636 | 40 | 1600 | 1563 | 27 | 4600 |  | 3 | 0.19 | 25 |  | -1.49 | 1555 | 1600 | 0 | 180.94 |  | 15 | 19 | 76 | Y |  | 2023-02-23 17:08 | 71 | 1098 | 20 | 16 | 27 | 31 | 32 | 31 | 32 | 33 | 32 | 31 | 30 | 31 | 29 | 29 | 29 | 33 | 29 | 32 | -0.16 | Y | 25 | Y | -0.4 | [8 empty] | N | N | Y | 180 | 0.52 | 59 | 101520 | 95968 | -148868 | 14500 | 02 | 1 |  | 2023-02-23 17:17 | 1555 | 98 |  | 19 | [16 empty] | 98.61 | 100 | 0 | 0 | 0 |  | 500 |  | N | N | 0 | 0 | 0 |  | 501 |  | N | N | N |  |  | Y |  |  |  | BT180180 | H
B75399 | 2023-02-23 | 2 | D |  | 7 | A | AE4137HMA | 소입성보증강 | AE4137HMA | BM#2 | 1619 | 40 | 1633 | 1561 | 34 | 6700 |  | 1 | 0.25 | 18 |  | -2.37 | 1568 | 1625 | 30.01 | 0 | 0 | 11 | 50 | 62 | Y |  | 2023-02-23 17:45 | 71 | 1088 | 13 | 16 | 24 | 28 | 29 | 29 | 29 | 28 | 28 | 28 | 27 | 26 | 25 | 24 | 26 | 29 | 24 | 29 | -0.11 | Y | 45 | Y | -0.2 |  |  |  | 0.68 |  |  |  | N | N | N | N | 170 | 0.5 | 63 | 111594 | 102730 | -430 | 15600 | 03 | 2 |  | 2023-02-23 17:52 | 1568 | 118 |  | 33 |  | * 전공정 요청으로 감속주입 | [14 empty] | 111.15 | 100 | 0 | 0 | 0 |  | 651 | 400 | Y | Y | 0 | 0 | 0 |  | 650 | 400 | Y | Y | Y | [6 empty] | SB140140 | H
A76090 | 2023-02-23 | 1 | D |  | 32 | A | AE1055LS | 탄소강 | G-AE1055LS | BM#1 | 1620 | 41 | 1594 | 1580 | 23 | 4000 |  | 3 | 0.19 | 25 |  | -1.56 | 1547 | 1594 | 0 | 173.33 |  | 10 | 31 | 72 | Y |  | 2023-02-23 18:11 | 63 | 1110 | 27 | 25 | 29 | 30 | 31 | 29 | 28 | 27 | 26 | 25 | 25 | 25 | 24 | 24 | 27 | 31 | 24 | 25 | -0.17 | Y | 40 | Y | -0.2 | [8 empty] | N | N | Y | 170 | 0.52 | 60 | 101520 | 99522 | 5428 | 14500 | 02 | 1 |  | 2023-02-23 18:21 | 1547 | 96 |  | 17 | [16 empty] | 95.32 | 100 | 0 | 0 | 0 |  | 500 |  | N | N | 0 | 0 | 0 |  | 501 |  | N | N | N |  |  | Y |  |  |  | BT180180 | H
B75400 | 2023-02-23 | 2 | D | TUNDISH교체전 | 8 | A | AE4137HMA | 소입성보증강 | AE4137HMA | BM#2 | 1624 | 40 | 1633 | 1580 | 34 | 5900 |  | 1 | 0.19 | 19 |  | -2.01 | 1559 | 1622 | 13.79 | 0 | 0 | 16 | 56 | 52 | Y |  | 2023-02-23 18:48 | 62 | 1090 | 22 | 25 | 29 | 31 | 32 | 32 | 32 | 31 | 30 | 29 | 28 | 27 | 26 | 26 | 29 | 32 | 26 | 32 | -0.13 | Y | 45 | Y | 0 |  |  |  | 0.83 |  |  |  | N | N | N | N | 170 | 0.5 | 64 | 114656 | 101371 | 2129 | 2000 | 03 | 2 |  | 2023-02-23 18:54 | 1559 | 120 |  | 35 |  | * 전공정 요청으로 감속주입 | 7514F0FD6B4F4D3C9147028643A82C1E | 6058B2572ABE45E7A1221C00FEAA318F | E9CE8EE1D03740B4B3BDCC19BB109F8B | [11 empty] | 112.74 | 100 | 0 | 2840 | 0 |  | 651 | 400 | Y | Y | 0 | 2800 | 0 |  | 650 | 400 | Y | Y | Y | [6 empty] | SB110110 | C
A76091 | 2023-02-23 | 1 | D |  | 33 | B | AE1055LS | 탄소강 | G-AE1055LS | BM#1 | 1681 | 41 | 1585 | 1606 | 18 | 3000 |  | 3 | 0.18 | 26 |  | -0.98 | 1555 | 1585 | 0 | 159.87 |  | 30 | 54 | 62 | Y |  | 2023-02-23 19:06 | 71 | 1088 | 24 | 22 | 24 | 27 | 31 | 32 | 32 | 33 | 33 | 32 | 31 | 31 |  | 31 | 30 | 33 | 31 | 32 | -0.03 | Y | 25 | Y | 0 | [8 empty] | N | N | Y | 17 | 0.52 | 60 | 101520 | 98619 | 7031 | 14700 | 02 | 1 |  | 2023-02-23 19:18 | 1555 | 100 |  | 23 | [16 empty] | 96.14 | 100 | 0 | 0 | 0 |  | 500 |  | N | N | 0 | 0 | 0 |  | 501 |  | N | N | N |  |  | Y |  |  |  | BT180180 | H
A76092 | 2023-02-23 | 1 | D |  | 34 | A | AE1055LS | 탄소강 | G-AE1055LS | BM#1 | 1620 | 40 | 1601 | 1583 | 25 | 4300 |  | 3 | 0.18 | 25 |  | -1.62 | 1553 | 1601 | 0 | 184.18 |  | 6 | 38 | 56 | Y |  | 2023-02-23 20:06 | 69 | 1098 | 31 | 31 | 30 | 33 | 34 | 35 | 33 | 32 | 33 | 33 | 31 | 29 | 28 | 28 | 32 | 35 | 28 | 33 | -0.2 | Y | 35 | Y | -0.2 | [8 empty] | N | N | Y | 210 | 0.52 | 58 | 101520 | 96187 | 6163 | 13700 | 02 | 1 |  | 2023-02-23 20:14 | 1553 | 103 |  | 24 | [16 empty] | 98.42 | 100 | 0 | 0 | 0 |  | 500 |  | N | N | 0 | 0 | 0 |  | 501 |  | N | N | N |  |  | Y |  |  |  | BT180180 | H
B75401 | 2023-02-23 | 2 | D | TUNDISH교체 | 1 | A | AE1038M3 | 탄소강 | B | BM#2 | 1638 | 45 | 1655 | 1542 | 42 | 8500 |  | 1 | 0.3 | 16 |  | -2.64 | 1597 | 1664 | 0 | 46.74 | 0 | 35 | 68 | 48 | Y |  | 2023-02-23 20:15 | 98 | 1097 | -323 | 36 | 34 | 40 | 44 | 46 | 47 | 48 | 48 | 47 | 46 | 44 |  | 44 | 44 | 48 | 44 | 0 | -0.2 |  | 20 | Y | -0.4 |  | 1.66 | 1.66 |  |  |  |  | N | N | N | N | 220 | 0.48 | 63 | 97435 | 97264 | 4086 | 15300 | 01 | 1 |  | 2023-02-23 20:18 | 1597 | 135 |  | 36 |  | * T/D FLUX 용탕부: 120 KG / 유탕부: 10KG 투입. | 92CFA55638F044FCA83027AF9BECAAC2 | [13 empty] | 98.27 | 100 | 700 | 0 | 0 |  | 650 | 400 | Y | N | 700 | 0 | 0 |  | 650 | 400 | Y | N | N | [6 empty] | SB110110 | C
A76093 | 2023-02-23 | 1 | B |  | 35 | A | AE1055LS | 탄소강 | G-AE1055LS | BM#1 | 1609 | 40 | 1598 | 1550 | 45 | 4700 |  | 3 | 0.18 | 26 |  | -1.68 | 1545 | 1598 | 0 | 236.79 |  | 15 | 20 | 67 | Y |  | 2023-02-23 21:09 | 61 | 1088 | 27 | 26 | 29 | 29 | 27 | 27 | 25 | 26 | 26 | 26 | 26 | 24 | 24 | 24 | 26 | 29 | 24 | 27 | -0.05 | Y | 50 | Y | 0 | [8 empty] | N | N | Y | 200 | 0.52 | 59 | 84600 | 95637 | 4713 | 13000 | 02 | 1 |  | 2023-02-23 21:16 | 1545 | 104 |  | 21 | [16 empty] | 82.42 | 100 | 0 | 0 | 0 |  | 500 |  | N | N | 0 | 0 | 0 |  | 501 |  | N | N | N |  |  | Y |  |  |  | BT180180 | H
B75402 | 2023-02-23 | 2 | B |  | 2 | A | AE1038M3 | 탄소강 | B | BM#2 | 1594 | 38 | 1637 | 1562 | 34 | 6300 |  | 1 | 0.25 | 16 |  | -2.62 | 1569 | 1636 | 0 | 35.27 | 0 | 31 | 47 | 54 | Y |  | 2023-02-23 21:08 | 70 | 1096 | 40 | 39 | 34 | 32 | 32 | 31 | 31 | 30 | 30 | 29 | 28 | 28 | 27 | 26 | 31 | 34 | 26 | 0 | -0.15 |  | 55 | Y | -0.2 | [7 empty] | N | N | N | N | 220 | 0.5 | 63 | 97435 | 99984 | 16 | 13600 | 01 | 1 |  | 2023-02-23 21:34 | 1569 | 132 |  | 47 | [16 empty] | 98.52 | 100 | 0 | 0 | 0 |  | 651 | 400 | Y | N | 0 | 0 | 0 |  | 650 | 400 | Y | N | N | [6 empty] | SB110110 | H
A76094 | 2023-02-23 | 1 | B |  | 36 | A | AE1055LS | 탄소강 | G-AE1055LS | BM#1 | 1620 | 42 | 1599 | 1533 | 27 | 5100 |  | 3 | 0.18 | 25 |  | 0 | 1599 | 1599 | 0 | 225.38 |  | 10 | 32 | 63 | Y |  | 2023-02-23 22:10 | 115 | 1090 | 20 | 19 | 26 | 30 | 31 | 31 | 29 | 26 | 26 | 26 | 27 | 27 | 26 | 26 | 27 | 31 | 26 | 26 | 0 | Y | 40 | Y | -0.2 | [8 empty] | N | N | Y | 190 | 0.52 | 59 | 93060 | 99676 | -99676 | 13900 | 02 | 1 |  | 2023-02-23 22:17 | 1599 | 103 |  | 19 | [16 empty] | 9306000 | 100 | 0 | 0 | 0 |  | 500 |  | N | N | 0 | 0 | 0 |  | 501 |  | N | N | N |  |  | Y |  |  |  | BT180180 | H
B75403 | 2023-02-23 | 2 | B |  | 3 | A | AE1038M3 | 탄소강 | B | BM#2 | 1578 | 49 | 1637 | 1541 | 46 | 8300 |  | 1 | 0.23 | 16 |  | -2.58 | 1561 | 1631 | 0 | 26.18 | 0 | 11 | 51 | 53 | Y |  | 2023-02-23 22:30 | 62 | 1088 | 23 | 22 | 27 | 30 | 31 | 31 | 31 | 31 | 30 | 28 | 27 | 26 |  | 26 | 28 | 31 | 26 | 31 | -0.12 | Y | 40 | Y | -0.2 | [7 empty] | N | N | N | N | 210 | 0.5 | 62 | 97435 | 101044 | 1206 | 14600 | 01 | 1 |  | 2023-02-23 22:33 | 1561 | 133 |  | 29 | [16 empty] | 96.61 | 100 | 0 | 0 | 0 |  | 651 | 400 | Y | N | 0 | 0 | 0 |  | 650 | 400 | Y | N | N | [6 empty] | SB110110 | H
A76095 | 2023-02-23 | 1 | B |  | 37 | A | AE1055LS | 탄소강 | G-AE1055LS | BM#1 | 1638 | 35 | 1596 | 1579 | 22 | 3800 |  | 3 | 0.19 | 25 |  | -1.48 | 1551 | 1596 | 0 | 230.36 |  | 30 | 55 | 53 | Y |  | 2023-02-23 23:03 | 67 | 1088 | 26 | 25 | 23 | 29 | 28 | 32 | 32 | 32 | 32 | 29 | 28 | 28 | 29 | 29 | 29 | 32 | 28 | 32 | -0.08 | Y | 30 | Y | 0.2 | [8 empty] | N | N | Y | 180 | 0.52 | 59 | 101520 | 94947 | 5203 | 14200 | 02 | 1 |  | 2023-02-23 23:15 | 1551 | 101 |  | 26 | [8 empty] | DF92C38C35524F4793F31C5E233B9B8A | A2453CAB65BB4DAD96DD40A3050A277C | FA6ACDCD88EF4DB5A6152886438DE455 |  | 2E07ED2ECA8B4F938F068094B4737BDB | 69F91D00D2E74DE78210402A26F9F1D3 | B8D55F074FB145E9BF15446BEFCC4C86 |  | 99.58 | 100 | 0 | 0 | 0 |  | 500 |  | N | N | 0 | 0 | 0 |  | 501 |  | N | N | N |  |  | Y | Y |  |  | BT180180 | H
B75404 | 2023-02-23 | 2 | B |  | 4 | A | AE1038M3 | 탄소강 | B | BM#2 | 1562 | 43 | 1638 | 1522 | 39 | 7600 |  | 1 | 0.22 | 16 |  | -3.13 | 1563 | 1627 | 0 | 27.3 | 0 | 16 | 57 | 66 | Y |  | 2023-02-23 23:38 | 64 | 1099 | 22 | 23 | 29 | 31 | 32 | 32 | 32 | 31 | 31 | 30 | 29 | 28 |  | 28 | 29 | 32 | 28 | 32 | -0.11 | Y | 35 | Y | -0.2 | [7 empty] | N | N | N | N | 200 | 0.47 | 64 | 97435 | 94514 | 1036 | 15000 | 01 | 1 |  | 2023-02-23 23:40 | 1563 | 118 |  | 25 |  | * 전공정 요청으로 감속주입 | [14 empty] | 103.65 | 100 | 0 | 0 | 0 |  | 649 | 400 | Y | N | 0 | 0 | 0 |  | 650 | 400 | Y | N | N | [6 empty] | SB110110 | H
A76096 | 2023-02-23 | 1 | B |  | 38 | A | AE1055LS | 탄소강 | G-AE1055LS | BM#1 | 1583 | 44 | 1601 | 1519 | 37 | 6100 |  | 3 | 0.18 | 25 |  | -1.73 | 1549 | 1601 | 0 | 276.17 |  | 6 | 39 | 62 | Y |  | 2023-02-24 00:20 | 65 | 1096 | 30 | 26 | 32 | 34 | 36 | 37 | 36 | 34 | 35 | 34 | 33 | 33 | 33 | 33 | 33 | 37 | 33 | 34 | -0.11 | Y | 35 | Y | 0 | [8 empty] | N | N | Y | 170 | 0.52 | 58 | 101520 | 94519 | -147419 | 15100 | 02 | 1 |  | 2023-02-24 00:26 | 1549 | 103 |  | 8 | [16 empty] | 100.02 | 100 | 0 | 0 | 0 |  | 500 |  | N | N | 0 | 0 | 0 |  | 501 |  | N | N | N |  |  | Y |  |  |  | BT180180 | H
B75405 | 2023-02-23 | 2 | B |  | 5 | A | AE1038M3 | 탄소강 | B | BM#2 | 1657 | 39 | 1641 | 1579 | 34 | 5900 |  | 1 | 0.24 | 15 |  | -2.41 | 1575 | 1632 | 0 | 22.7 | 0 | 35 | 69 | 52 | Y |  | 2023-02-24 00:46 | 76 | 1098 | 24 | 27 | 34 | 37 | 39 | 39 | 39 | 40 | 39 | 38 | 37 | 35 | 34 | 29 | 35 | 40 | 29 | 39 | -0.31 | Y | 35 | Y | -0.6 | [7 empty] | N | N | N | N | 190 | 0.43 | 73 | 99155 | 99809 | 1041 | 14600 | 01 | 1 |  | 2023-02-24 00:49 | 1575 | 107 |  | 21 |  | * 전공정 요청 20%이상 감속주입, 이상공정 등록 및 생관통보 ID: 303~ 404~ | [14 empty] | 99.65 | 100 | 0 | 0 | 0 |  | 650 | 400 | Y | N | 0 | 0 | 0 |  | 650 | 400 | Y | N | N | [6 empty] | SB110110 | H
A76097 | 2023-02-23 | 1 | B |  | 39 | A | AE1055LS | 탄소강 | G-AE1055LS | BM#1 | 1603 | 42 | 1608 | 1550 | 30 | 5100 |  | 3 | 0.18 | 25 |  | -1.78 | 1554 | 1608 | 0 | 208.28 |  | 15 | 21 | 51 | Y |  | 2023-02-24 01:08 | 70 | 1096 | 32 | 30 | 36 | 38 | 39 | 39 | 37 | 37 | 37 | 36 | 36 | 37 |  | 37 | 36 | 39 | 36 | 37 | 0 | Y | 30 | Y | 0.2 | [8 empty] | N | N | Y | 210 | 0.52 | 57 | 84600 | 92842 | 5758 | 13000 | 02 | 1 |  | 2023-02-24 01:18 | 1554 | 100 |  | 19 | [16 empty] | 84.73 | 100 | 0 | 0 | 0 |  | 500 |  | N | N | 0 | 0 | 0 |  | 501 |  | N | N | N |  |  | Y |  |  |  | BT180180 | H
A76098 | 2023-02-23 | 1 | B |  | 40 | A | AE1055LS | 탄소강 | G-AE1055LS | BM#1 | 1661 | 41 | 1590 | 1592 | 23 | 3400 |  | 3 | 0.19 | 25 |  | -1.56 | 1543 | 1590 | 0 | 239.99 |  | 10 | 33 | 57 | Y |  | 2023-02-24 02:10 | 59 | 1093 | 34 | 30 | 30 | 30 | 29 | 28 | 25 | 24 | 23 | 22 | 22 | 25 |  | 25 | 27 | 30 | 22 | 30 | -0.2 | Y | 40 | Y | 0.6 | [8 empty] | N | N | Y | 200 | 0.52 | 58 | 101520 | 97097 | 6153 | 14500 | 02 | 1 |  | 2023-02-24 02:16 | 1543 | 100 |  | 15 | [16 empty] | 97.52 | 100 | 0 | 0 | 0 |  | 500 |  | N | N | 0 | 0 | 0 |  | 501 |  | N | N | N |  |  | Y |  |  |  | BT180180 | H
B75406 | 2023-02-23 | 2 | B |  | 6 | B | AE1038M3 | 탄소강 | B | BM#2 | 1597 | 43 | 1631 | 1542 | 38 | 7400 |  | 1 | 0.39 | 16 |  | -2.2 | 1562 | 1622 | 0.18 | 26.83 | 0 | 31 | 48 | 58 | Y |  | 2023-02-24 02:11 | 63 | 1095 | 24 | 27 | 29 | 31 | 32 | 31 | 30 | 30 | 29 | 27 | 26 | 25 | 24 | 21 | 27 | 32 | 21 | 0 | -0.2 | Y | 55 | Y | -0.2 |  |  |  | 1.34 |  |  |  | N | N | N | N | 180 | 0.4 | 78 | 99671 | 99244 | -49144 | 14300 | 01 | 1 |  | 2023-02-24 02:09 | 1562 | 107 |  | 11 |  | * 전공정 요청 20%이상 감속주입, 이상공정 등록 및 생관통보 | [14 empty] | 95.47 | 100 | 0 | 0 | 0 |  | 650 | 400 | Y | N | 0 | 0 | 0 |  | 650 | 400 | Y | N | N | [6 empty] | SB110110 | H
A76099 | 2023-02-23 | 1 | B |  | 41 | A | AE1055LS | 탄소강 | G-AE1055LS | BM#1 | 1587 | 41 | 1591 | 1536 | 34 | 5500 |  | 3 | 0.18 | 25 |  | -1.51 | 1545 | 1591 | 0 | 220.31 |  | 30 | 56 | 62 | Y |  | 2023-02-24 03:05 | 61 | 1098 | 25 | 22 | 22 | 26 | 28 | 29 | 29 | 28 | 29 | 29 | 28 | 26 | 28 | 28 | 27 | 29 | 26 | 29 | -0.03 | Y | 30 | Y | 0.4 | [8 empty] | N | N | Y | 190 | 0.52 | 60 | 101520 | 96585 | 5915 | 14600 | 02 | 1 |  | 2023-02-24 03:12 | 1545 | 100 |  | 18 | [16 empty] | 97.99 | 100 | 0 | 0 | 0 |  | 500 |  | N | N | 0 | 0 | 0 |  | 501 |  | N | N | N |  |  | Y |  |  |  | BT180180 | H
B75407 | 2023-02-23 | 2 | B |  | 7 | A | AE1038M3 | 탄소강 | B | BM#2 | 1651 | 40 | 1639 | 1564 | 35 | 6600 |  | 1 | 0.25 | 16 |  | -2.34 | 1567 | 1630 | 0 | 26.37 | 0 | 11 | 52 | 74 | Y |  | 2023-02-24 03:13 | 68 | 1093 | 18 | 23 | 25 | 28 | 29 | 30 | 29 | 29 | 28 | 27 | 26 | 24 | 23 | 21 | 26 | 30 | 21 | 29 | -0.2 | Y | 45 | Y | -0.4 | [7 empty] | N | N | N | N | 170 | 0.4 | 73 | 99671 | 93213 | 2437 | 15100 | 01 | 1 |  | 2023-02-24 03:16 | 1567 | 113 |  | 28 |  | * 전공정 요청 20%이상 감속주입, 이상공정 등록 및 생관통보 | [14 empty] | 106.15 | 100 | 0 | 0 | 0 |  | 651 | 400 | Y | N | 0 | 0 | 0 |  | 650 | 400 | Y | N | N | [6 empty] | SB110110 | H
A76100 | 2023-02-23 | 1 | B |  | 42 | A | AE1055LS | 탄소강 | G-AE1055LS | BM#1 | 1611 | 41 | 1597 | 1552 | 32 | 4900 |  | 3 | 0.19 | 25 |  | -1.57 | 1550 | 1597 | 0 | 230.28 |  | 6 | 40 | 50 | Y |  | 2023-02-24 04:04 | 66 | 1096 | 26 | 23 | 29 | 31 | 31 | 30 | 32 | 29 | 29 | 29 | 27 | 27 | 29 | 29 | 29 | 32 | 27 | 29 | 0 | Y | 25 | Y | 0.4 | [8 empty] | N | N | Y | 180 | 0.52 | 58 | 84600 | 96990 | 5760 | 15100 | 02 | 1 |  | 2023-02-24 04:11 | 1550 | 103 |  | 19 | [16 empty] | 81.35 | 100 | 0 | 0 | 0 |  | 500 |  | N | N | 0 | 0 | 0 |  | 501 |  | N | N | N |  |  | Y |  |  |  | BT180180 | H
B75408 | 2023-02-23 | 2 | C |  | 8 | A | AE1038M3 | 탄소강 | B | BM#2 | 1609 | 44 | 1643 | 1534 | 39 | 8000 |  | 1 | 0.26 | 16 |  | -2.31 | 1568 | 1628 | 0 | 33.42 | 0 | 16 | 58 | 89 | Y |  | 2023-02-24 04:32 | 69 | 1094 | 17 | 21 | 25 | 28 | 29 | 30 | 30 | 29 | 29 | 28 | 27 | 26 | 25 | 20 | 26 | 30 | 20 | 29 | -0.2 | Y | 50 | Y | -0.2 | [7 empty] | N | N | N | N | 170 | 0.4 | 77 | 99671 | 98114 | 586 | 15900 | 01 | 1 |  | 2023-02-24 04:34 | 1568 | 116 |  | 25 |  | * 전공정 요청 20%이상 감속주입, 이상공정 등록 및 생관통보 | [14 empty] | 102.7 | 100 | 0 | 0 | 0 |  | 650 | 400 | Y | N | 0 | 0 | 0 |  | 651 | 400 | Y | N | N | [6 empty] | SB110110 | H
A76101 | 2023-02-23 | 1 | C | TUNDISH교체전 | 43 | A | AE1055LS | 탄소강 | G-AE1055LS | BM#1 | 1562 | 41 | 1591 | 1561 | 32 | 5300 |  | 3 | 0.19 | 25 |  | -1.52 | 1545 | 1591 | 0 | 217.56 |  | 15 | 22 | 61 | Y |  | 2023-02-24 05:12 | 61 | 1093 | 28 | 26 | 33 | 35 | 35 | 33 | 32 | 31 | 31 | 31 | 31 |  |  | 31 | 32 | 35 | 31 | 31 | 0 | Y | 35 | Y | 0 | [7 empty] | N | N | N | N | 170 | 0.51 | 62 | 96252 | 96826 | 5724 | 2000 | 02 | 1 |  | 2023-02-24 05:19 | 1545 | 93 |  | 11 |  |  |  | EC4C4DDA7C654CB1A9F9461A16DB7272 | 09C7BA10973548C896002C610C652F17 | [11 empty] | 92.73 | 100 | 0 | 3500 | 0 |  | 500 |  | N | N | 0 | 3500 | 0 |  | 501 |  | N | N | N |  |  | Y |  |  |  | BT180180 | H
B75409 | 2023-02-23 | 2 | C |  | 9 | A | AE1038M3 | 탄소강 | B | BM#2 | 1568 | 39 | 1637 | 1549 | 33 | 6600 |  | 1 | 0.25 | 15 |  | -2.65 | 1568 | 1631 | 0 | 26.3 | 0 | 35 | 70 | 99 | Y |  | 2023-02-24 05:53 | 69 | 1096 | 17 | 17 | 22 | 26 | 28 | 28 | 28 | 27 | 27 | 26 | 25 | 24 | 23 | 20 | 24 | 28 | 20 | 28 | -0.15 | Y | 55 | Y | -0.2 | [7 empty] | N | N | N | N | 220 | 0.4 | 74 | 99671 | 94987 | -1187 | 16000 | 01 | 1 |  | 2023-02-24 06:00 | 1568 | 106 |  | 21 |  | * 전공정 요청 20%이상 감속주입, 이상공정 등록 및 생관통보 | [14 empty] | 106.89 | 100 | 0 | 0 | 0 |  | 651 | 400 | Y | N | 0 | 0 | 0 |  | 650 | 400 | Y | N | N | [6 empty] | SB110110 | H
A76102 | 2023-02-23 | 1 | C | TUNDISH교체 | 1 | A | AE1055LSM | 베어링강 | G-AE1055LS | BM#1 | 1620 | 43 | 1615 | 1503 | 38 | 7500 |  | 3 | 0.17 | 25 |  | -1.24 | 1566 | 1603 | 0 | 152.7 |  | 10 | 34 | 67 | Y |  | 2023-02-24 06:16 | 82 | 1098 | -281 | -257 | 24 | 23 | 21 | 25 | 28 | 30 | 31 | 33 | 32 | 32 |  | 32 | 29 | 33 | 32 | 0 | -0.07 |  | 15 | Y | 0 |  | 1.92 | 1.79 | [5 empty] | N | N | M | 210 | 0.45 | 64 | 84600 | 95135 | 4115 | 14600 | 14 | 2 |  | 2023-02-24 06:24 | 1566 | 117 |  | 33 |  | *T/D FLUX 유:10,용:220kg *전공정 요청으로 감속주입-감속주입 20%이상으로 이상재및 생관통보 105.205 (전기로 전극절손) | [14 empty] | 82.82 | 100 | 1500 | 0 | 0 |  | 500 |  | N | N | 1500 | 0 | 0 |  | 501 |  | N | N | N |  |  | Y |  |  |  | BT180180 | H
B75410 | 2023-02-23 | 2 | C | 연주종료 | 10 | A | AE1038M3 | 탄소강 | B | BM#2 | 1668 | 36 | 1636 | 1608 | 30 | 5000 |  | 1 | 0.22 | 15 |  | -2.9 | 1564 | 1632 | 0 | 32.57 | 0 | 31 | 49 | 80 | Y |  | 2023-02-24 06:58 | 65 | 1097 | 17 | 16 | 20 | 22 | 24 | 25 | 25 | 25 | 24 | 24 | 23 | 22 | 21 | 17 | 22 | 25 | 17 | 25 | -0.15 | Y | 55 | Y | -0.2 | [7 empty] | N | N | N | N | 210 | 0.4 | 81 | 89435 | 99150 | 1600 | 2000 | 01 | 1 |  | 2023-02-24 07:03 | 1564 | 114 |  | 31 |  | * 전공정 요청 20%이상 감속주입, 이상공정 등록 및 생관통보 * 연주 종료 09:03 (전기로 탭홀교체 및 VD 벳셀청소) | 01873E8116CF452BB3C67EB4D3C30368 |  |  |  |  | 726EF97BD394446CB7BE3C1FA9756F3B | 07DB82BEE0334363828DD38506050600 |  |  | 813A4CBCFECF4887A40ED3CACE72513D | D691DD85A8D94581999022A520DCA125 |  |  |  | 87.17 | 69.23 | 0 | 3270 | 0 |  | 650 | 400 | Y | N | 0 | 2700 | 0 |  | 650 | 400 | Y | N | N | [6 empty] | SB110110 | H
A76103 | 2023-02-24 | 1 | C |  | 2 | A | AE1055LSM | 베어링강 | G-AE1055LS | BM#1 | 1612 | 44 | 1602 | 1550 | 33 | 5700 |  | 3 | 0.18 | 25 |  | -0.71 | 1581 | 1602 | 0 | 164.62 |  | 30 | 57 | 72 | Y |  | 2023-02-24 07:26 | 97 | 1103 | 30 | 29 | 30 | 31 | 31 | 31 | 31 | 30 | 29 | 29 | 29 | 28 | 27 | 27 | 29 | 31 | 27 | 31 | -0.07 | Y | 60 | Y | 0 | [8 empty] | N | N | Y | 200 | 0.41 | 76 | 102960 | 98738 | 4512 | 14900 | 14 | 2 |  | 2023-02-24 07:32 | 1581 | 106 |  | 28 |  | *전공정 요청으로 감속주입-감속주입 20%이상으로 이상재및 생관통보 (전기로 전극절손) | [6 empty] | 6569110D38FD4B08BDF0107ECC219A83 | 9B687400C1D4428AA3DBB438D0D83C1E | A58A309B0ADD4D90957FCBA9823A463B |  | F12E1AB7E6444F4294D66C2929FF4913 | 72A2A478DFD248D3A668ADAEA7AE44AC | 37985D40D4CA481086F1A7C933CC13F1 |  | 97.41 | 100 | 0 | 0 | 300 |  | 500 |  | N | N | 0 | 0 | 300 |  | 501 |  | N | N | N |  |  | Y |  |  |  | BT180180 | H
A76104 | 2023-02-24 | 1 | C |  | 3 | A | AE1055LSM | 베어링강 | G-AE1055LS | BM#1 | 1592 | 42 | 1599 | 1546 | 32 | 6300 |  | 3 | 0.18 | 25 |  | 0 | 1599 | 1599 | 0 | 204.19 |  | 6 | 41 | 78 | Y |  | 2023-02-24 08:42 | 115 | 1098 | 27 | 29 | 31 | 33 | 33 | 32 | 31 | 31 | 30 | 29 | 29 | 29 |  | 29 | 30 | 33 | 29 | 31 | -0.1 | Y | 40 | Y | 0 | [8 empty] | N | N | Y | 190 | 0.52 | 60 | 101520 | 98997 | 5453 | 13600 | 14 | 2 |  | 2023-02-24 08:52 | 1599 | 109 |  | 27 |  | *L/D강제개공으로 나탕주입ID:106.206 | [14 empty] | 95.82 | 100 | 0 | 0 | 0 |  | 500 |  | N | N | 0 | 0 | 0 |  | 501 |  | N | N | N |  |  | Y |  |  |  | BT180180 | H
B75411 | 2023-02-24 | 2 | C |  | 4 | B | AE1055LSM | 베어링강 | G-AE1055LS | BM#1 | 1623 | 30 | 1592 | 1556 | 22 | 9700 |  | 3 | 0.22 | 25 |  | -1.05 | 1558 | 1589 | 0 | 186.19 | 0 | 11 | 53 | 70 | N | 1 | 2023-02-24 09:38 | 74 | 1094 | 26 | 27 | 35 | 37 | 39 | 40 | 40 | 40 | 39 | 39 | 39 | 39 |  | 39 | 37 | 40 | 39 | 40 | -0.03 | Y | 30 | Y | 0 | [8 empty] | N | N | Y | 180 | 0.52 | 55 | 84600 | 92310 | 6990 | 14800 | 14 | 2 |  | 2023-02-24 09:47 | 1558 | 191 |  | 34 |  | *L/D강제개공으로 나탕주입ID:101.201 | [14 empty] | 86.15 | 100 | 0 | 0 | 0 |  | 500 |  | N | N | 0 | 0 | 0 |  | 501 |  | N | N | N |  |  | Y |  |  |  | BT180180 | H
A76105 | 2023-02-24 | 1 | C |  | 5 | A | AE1055LSM | 베어링강 | G-AE1055LS | BM#1 | 1689 | 41 | 1605 | 1582 | 22 | 3800 |  | 3 | 0.18 | 25 |  | 61.63 | 1554 | 0 | 0 | 128.81 |  | 15 | 23 | 154 | Y |  | 2023-02-24 10:39 | 70 | 1092 | 38 | 36 | 33 | 31 | 29 | 28 | 27 | 26 | 25 | 25 | 24 | 24 | 24 | 24 | 28 | 33 | 24 | 24 | -0.18 |  | 50 | Y | 0 | [8 empty] | N | N | Y | 170 | 0.48 | 60 | 101520 | 92272 | 5478 | 15000 | 14 | 2 |  | 2023-02-24 10:48 | 1554 | 111 |  | 30 | [16 empty] | 103.59 | 100 | 0 | 0 | 0 |  | 500 |  | N | N | 0 | 0 | 0 |  | 501 |  | N | N | N |  |  | Y |  |  |  | BT180180 | H
A76106 | 2023-02-24 | 1 | C |  | 6 | A | AE1055LSM | 베어링강 | G-AE1055LS | BM#1 | 1690 | 42 | 1598 | 1607 | 22 | 3700 |  | 3 | 0.18 | 25 |  | -1.61 | 1549 | 1598 | 0 | 198.6 |  | 10 | 35 | 123 | Y |  | 2023-02-24 11:45 | 65 | 1100 | 23 | 25 | 27 | 27 | 28 | 27 | 26 | 26 | 25 | 24 | 23 | 23 | 24 | 24 | 25 | 28 | 23 | 27 | -0.14 | Y | 35 | Y | 0.2 | [8 empty] | N | N | Y | 210 | 0.48 | 60 | 84600 | 90750 | 4400 | 14500 | 14 | 2 |  | 2023-02-24 11:51 | 1549 | 110 |  | 25 | [16 empty] | 86.59 | 100 | 0 | 0 | 0 |  | 500 |  | N | N | 0 | 0 | 0 |  | 501 |  | N | N | N |  |  | Y |  |  |  | BT180180 | H
B75412 | 2023-02-24 | 2 | D |  | 7 | A | AE1055LSM | 베어링강 | G-AE1055LS | BM#1 | 1661 | 45 | 1607 | 1564 | 31 | 5500 |  | 3 | 0.17 | 25 |  | 0 | 1607 | 1607 | 0 | 189.44 |  | 30 | 58 | 101 | Y |  | 2023-02-24 12:43 | 123 | 1097 | 22 | 24 | 26 | 26 | 27 | 27 | 26 | 26 | 25 | 25 | 24 | 23 | 22 | 21 | 25 | 27 | 21 | 26 | -0.13 | Y | 45 | Y | -0.2 | [8 empty] | N | N | Y | 200 | 0.45 | 67 | 101520 | 95416 |  | 15500 | 14 | 2 |  | 2023-02-24 12:53 | 1607 | 112 |  | 29 |  | *전공정 요청으로 감속주입-정속주입 강종 감속으로 이상재 등록ID:101~103.201~203. (전공정 교차작업지연) *전공정 작업지연,감속주입(20%이상) ID:104~106 .204~206 . | [14 empty] | 10152000 | 100 | 0 | 0 | 0 |  | 500 |  | N | N | 0 | 0 | 0 |  | 501 |  | N | N | N |  |  | Y |  |  |  | BT180180 | H
B75413 | 2023-02-24 | 2 | D |  | 8 | A | AE1055LSM | 베어링강 | G-AE1055LS | BM#1 | 1613 | 46 | 1639 | 1556 | 39 | 6700 |  | 1 | 0.25 | 26 |  | 0 | 1634 | 1634 | 0 | 39.58 | 0 | 6 | 42 | 105 | Y |  | 2023-02-24 14:07 | 150 | 1094 | 21 | 20 | 27 | 34 | 37 | 38 | 38 | 36 | 36 | 34 | 33 | 31 | 30 | 23 | 32 | 38 | 23 | 0 | -0.27 | Y | 55 | Y | -0.6 | [8 empty] | N | N | Y | 190 | 0.39 | 76 | 84600 | 84024 | 5076 | 15400 | 14 | 2 |  | 2023-02-24 14:16 | 1634 | 114 |  | 12 |  | *전공정 작업지연,감속주입(20%이상) | [14 empty] | 89.24 | 100 | 0 | 0 | 0 |  | 500 |  | N | N | 0 | 0 | 0 |  | 501 |  | N | N | N |  | Y |  |  |  |  | BT180180 | H
B75414 | 2023-02-24 | 2 | D |  | 9 | B | AE1055LSM | 베어링강 | G-AE1055LS | BM#1 | 1563 | 42 | 1629 | 1525 | 28 | 8900 |  | 1 | 0.24 | 25 |  | 0 | 1622 | 1622 | 0 | 33.48 | 0 | 15 | 24 |  | Y |  | 2023-02-24 15:29 | 138 | 1098 | 22 | 34 | 38 | 39 | 40 | 39 | 39 | 38 | 37 | 36 | 35 | 33 | 33 | 33 | 35 | 40 | 33 | 39 | -0.17 | Y | 40 | Y | 0 | [8 empty] | N | N | Y | 180 | 0.4 | 65 | 84600 | 82914 | 5086 | 15200 | 14 | 2 |  | 2023-02-24 15:35 | 1622 | 117 |  | 8 |  | *전공정 작업지연,감속주입(20%이상) | [14 empty] | 8460000 | 100 | 0 | 0 | 0 |  | 500 |  | N | N | 0 | 0 | 0 |  | 501 |  | N | N | N |  | Y |  |  |  |  | BT180180 | H
B75415 | 2023-02-24 | 2 | D |  | 10 | A | AE1055LSM | 베어링강 | G-AE1055LS | BM#1 | 1613 | 51 | 1635 | 1550 | 48 | 8600 |  | 1 | 0.22 | 26 |  | -2.18 | 1566 | 1632 | 0 | 40.36 | 0 | 11 | 54 | 195 | Y |  | 2023-02-24 16:29 | 82 | 1090 | 32 | 32 | 37 | 41 | 42 | 40 | 39 | 39 | 37 | 36 | 33 | 31 | 28 | 16 | 33 | 42 | 16 | 0 | -0.43 | Y | 60 | Y | -0.6 | [8 empty] | N | N | Y | 170 | 0.4 | 79 | 101520 | 95925 | 5075 | 14900 | 14 | 2 |  | 2023-02-24 16:35 | 1566 | 114 |  | 13 |  | *전공정 작업지연,감속주입(20%이상) | [5 empty] | C26B2986991A43DF845A53708A5A0A7F | EB83F96CCDE744D1A113863075E26DB3 | 21DEDE52AA0A4C16B7511BC0BD4873B7 |  | FCB1ABD0FDC5434296D3D37960DC3CF4 | 6139711A02DA4011B4857BC2FBF8D279 | FE711AA18FF249D6A9E2C36B576A1B89 |  |  | 98.75 | 100 | 0 | 0 | 0 |  | 500 |  | N | N | 0 | 0 | 0 |  | 501 |  | N | N | N |  | Y |  |  |  |  | BT180180 | H
B75416 | 2023-02-24 | 2 | D |  | 11 | A | AE1055LSM | 베어링강 | G-AE1055LS | BM#1 | 1625 | 41 | 1632 | 1547 | 36 | 6400 |  | 1 | 0.22 | 26 |  | 0 | 1622 | 1622 | 0 | 51.46 | 0 | 15 | 25 | -61 | Y |  | 2023-02-24 17:32 | 138 | 1088 | 15 | 15 | 20 | 22 | 23 | 23 | 23 | 22 | 21 | 20 | 20 | 19 | 18 | 16 | 20 | 23 | 16 | 23 | -0.14 | Y | 50 | Y | -0.2 | [8 empty] | N | N | Y | 210 | 0.4 | 71 | 84600 | 91019 | 5100 | 16000 | 14 | 2 |  | 2023-02-24 17:38 | 1622 | 130 |  | 30 |  | *전공정 작업지연,감속주입(20%이상) | [14 empty] | 86.5 | 100 | 0 | 0 | 0 |  | 500 |  | N | N | 0 | 0 | 0 |  | 501 |  | N | N | N |  | Y |  |  |  |  | BT180180 | H
B75417 | 2023-02-24 | 2 | D |  | 12 | B | AE1055LSM | 베어링강 | G-AE1055LS | BM#1 | 1654 | 41 | 1609 | 1569 | 33 | 5800 |  | 1 | 0.21 | 25 |  | 0 | 1623 | 1623 | 0 | 58.22 | 0 | 6 | 43 | 64 | Y |  | 2023-02-24 18:39 | 139 | 1098 | 14 | 14 | 17 | 20 | 21 | 22 | 23 | 23 | 23 | 22 | 22 | 21 | 20 | 19 | 21 | 23 | 19 | 23 | -0.11 | Y | 35 | Y | -0.2 | [8 empty] | N | N | Y | 200 | 0.49 | 64 | 101520 | 98576 | 5074 | 14800 | 14 | 2 |  | 2023-02-24 18:42 | 1623 | 136 |  | 36 |  | *전공정 작업지연,감속주입(20%이상) ID:101.102.201.202. | [14 empty] | 98.04 | 100 | 0 | 0 | 0 |  | 500 |  | N | N | 0 | 0 | 0 |  | 501 |  | N | N | N |  | Y |  |  |  |  | BT180180 | H
B75418 | 2023-02-24 | 2 | D | TUNDISH교체전 | 13 | A | AE1055LSM | 베어링강 | G-AE1055LS | BM#1 | 1602 | 50 | 1624 | 1552 | 48 | 7600 |  | 1 | 0.21 | 25 |  | 0 | 1558 | 1623 | 0 | 37.38 | 0 | 10 | 37 | 52 | Y |  | 2023-02-24 19:39 | 74 | 1110 | 18 | 18 | 26 | 32 | 35 | 36 | 36 | 36 | 36 | 36 | 35 |  |  | 35 | 33 | 36 | 35 | 36 | -0.04 | Y | 25 | Y | -0.2 | [8 empty] | N | N | M | 190 | 0.52 | 56 | 92231 | 92127 | 5123 | 1500 | 14 | 2 |  | 2023-02-24 19:44 | 1558 | 143 |  | 41 |  |  |  | 0C4937A2187344DB83DFC290F5A274D8 | 908BB1CC5776483FA9D1450DD96EBD49 | F7CADBCAC550451CAEEE2FDE48C5DDF6 | [10 empty] | 94.02 | 100 | 0 | 3500 | 0 |  | 500 |  | N | N | 0 | 3500 | 0 |  | 501 |  | N | N | N |  | Y |  |  |  |  | BT180180 | H
B75419 | 2023-02-24 | 2 | B | 연주시작 | 1 | A | SM45CB | 탄소강 | SM45C | BM#2 | 1557 | 45 | 1658 | 1549 | 41 | 8200 |  | 1 | 0.38 | 16 |  | 0 | 1597 | 1658 | 0 | 58.4 | 0 | 11 | 55 | 49 | Y |  | 2023-02-24 20:30 | 104 | 1087 | -412 | -306 | 39 | 37 | 44 | 49 | 52 | 53 | 54 | 54 | 53 | 52 | 51 | 49 | 50 | 54 | 49 | 0 | -0.2 |  | 25 | Y | -0.4 |  | 1.93 | 1.93 |  |  |  |  | N | N | N | N | 220 | 0.46 | 64 | 95388 | 99150 | -100 | 15300 | 11 | 2 |  | 2023-02-24 20:33 | 1597 | 128 |  | 38 |  | * 연주시작 : 21 : 09 * T/D FLUX 용탕부: 120 KG / 유탕부: 10KG 투입. | 958087102FC2480EA4335106C6167ADC |  | E108DD92EB004B5F9560926B0B6EB01B | [11 empty] | 98.09 | 100 | 700 | 0 | 0 |  | 650 | 400 | N | N | 700 | 0 | 0 |  | 650 | 400 | N | N | N | [6 empty] | RB190.00 | C
A76107 | 2023-02-24 | 1 | B | TUNDISH교체 | 1 | A | P-AE1055LSM | 탄소강 | G-AE1055LS | BM#1 | 1635 | 54 | 1631 | 1530 | 47 | 8200 |  | 3 | 0.2 | 27 |  | -1.63 | 1578 | 1630 | 0 | 363.97 |  | 30 | 59 | 252 | Y |  | 2023-02-24 21:07 | 94 | 1090 | -713 | -119 | 20 | 17 | 22 | 29 | 33 | 34 | 35 | 34 | 35 | 36 | 37 | 37 | 31 | 37 | 37 | 0 | 0 |  |  | Y | 0.2 |  | 2.12 | 1.91 |  |  |  |  | N | N | N | N | 210 | 0.5 | 61 | 84610 | 95341 | 6409 | 14000 | 17 | 1 |  | 2023-02-24 21:09 | 1578 | 140 |  | 32 |  | *T/D FLUX 유:15KG 용:220KG | [14 empty] | 82.67 | 100 | 1500 | 0 | 0 |  | 500 |  | N | N | 1500 | 0 | 0 |  | 501 |  | N | N | N |  |  | Y |  |  |  | BT180180 | H
B75420 | 2023-02-24 | 2 | B |  | 2 | A | SM45CB | 탄소강 | SM45C | BM#2 | 1617 | 50 | 1621 | 1536 | 47 | 8600 |  | 1 | 0.27 | 15 |  | 0 | 1621 | 1621 | 0 | 26.15 | 0 | 31 | 50 | 652 | Y |  | 2023-02-24 21:37 | 128 | 1087 | 46 | 43 | 38 | 36 | 35 | 34 | 33 | 32 | 32 | 31 | 31 | 30 | 29 | 29 | 34 | 38 | 29 | 0 | -0.18 |  | 50 | Y | -0.2 | [7 empty] | N | N | N | N | 220 | 0.5 | 62 | 93547 | 98727 | 1023 | 14800 | 11 | 2 |  | 2023-02-24 21:40 | 1621 | 131 |  | 37 | [16 empty] | 95.7 | 100 | 0 | 0 | 0 |  | 650 | 400 | N | N | 0 | 0 | 0 |  | 650 | 400 | N | N | N | [6 empty] | RB150.00 | C
A76108 | 2023-02-24 | 1 | B |  | 2 | A | P-AE1055LSM | 탄소강 | G-AE1055LS | BM#1 | 1615 | 43 | 1603 | 1535 | 31 | 5300 |  | 3 | 0.2 | 25 |  | -1.78 | 1550 | 1603 | 0 | 162.78 |  | 15 | 26 | 59 | Y |  | 2023-02-24 21:54 | 66 | 1090 | 36 | 29 | 26 | 23 | 24 | 22 | 22 | 22 | 22 | 21 | 21 |  |  | 21 | 24 | 26 | 21 | 22 | -0.12 |  | 40 | Y | 0 | [8 empty] | N | N | Y | 200 | 0.52 | 58 | 101532 | 95545 | 5405 | 14200 | 17 | 1 |  | 2023-02-24 22:04 | 1550 | 131 |  | 47 | [16 empty] | 99.01 | 100 | 0 | 0 | 0 |  | 500 |  | N | N | 0 | 0 | 0 |  | 501 |  | N | N | N |  |  | Y |  |  |  | BT180180 | H
B75421 | 2023-02-24 | 2 | B |  | 3 | A | SM45CB | 탄소강 | SM45C | BM#2 | 1605 | 44 | 1628 | 1546 | 37 | 6900 |  | 1 | 0.23 | 14 |  | -2.12 | 1559 | 1611 | 0 | 27.99 | 0 | 35 | 71 | 801 | Y |  | 2023-02-24 22:38 | 66 | 1088 | 24 | 22 | 22 | 22 | 22 | 22 | 22 | 21 | 20 | 19 | 18 | 16 |  | 16 | 21 | 22 | 16 | 22 | -0.13 |  | 45 | Y | -0.4 | [7 empty] | N | N | N | N | 210 | 0.5 | 56 | 96772 | 89661 | 989 | 15300 | 11 | 2 |  | 2023-02-24 22:41 | 1559 | 127 |  | 39 |  | * 전공정 요청으로 감속주입 | [14 empty] | 108.13 | 100 | 0 | 0 | 0 |  | 650 | 400 | N | N | 0 | 0 | 0 |  | 650 | 400 | N | N | N | [6 empty] | RB180.00 | H
A76109 | 2023-02-24 | 1 | B |  | 3 | A | P-AE1055LSM | 탄소강 | G-AE1055LS | BM#1 | 1610 | 39 | 1597 | 1533 | 31 | 5700 |  | 3 | 0.19 | 25 |  | -1.45 | 1553 | 1597 | 0 | 162.28 |  | 6 | 44 | 56 | Y |  | 2023-02-24 23:05 | 69 | 1099 | 20 | 22 | 26 | 28 | 29 | 29 | 28 | 27 | 27 | 26 | 26 | 26 |  | 26 | 26 | 29 | 26 | 26 | 0 | Y | 35 | Y | 0 | [8 empty] | N | N | Y | 190 | 0.52 | 57 | 84610 | 92683 | 5667 | 13600 | 17 | 1 |  | 2023-02-24 23:13 | 1553 | 115 |  | 36 | [8 empty] | F46BD43F724D4E489B3D15D1D711E3F6 | AB693999084F4DC2907F85643750E2B9 | A4ADA37C338441FCB1D83319085D20FA |  | 7F9A5C65C4794E93AC86014A0082FF28 | 7D7D593918DB4D298EDC8FA1E686AE16 | 12FB949E284C44D398CCFE2B94C29AF6 |  | 84.86 | 100 | 0 | 0 | 0 |  | 500 |  | N | N | 0 | 0 | 0 |  | 501 |  | N | N | N |  |  | Y |  |  |  | BT180180 | H
B75422 | 2023-02-24 | 2 | B |  | 4 | A | SM45CB | 탄소강 | SM45C | BM#2 | 1607 | 49 | 1622 | 1528 | 42 | 8200 |  | 1 | 0.25 | 14 |  | -2.52 | 1560 | 1620 | 0 | 34.38 | 0 | 16 | 59 | 937 | Y |  | 2023-02-24 23:52 | 67 | 1098 | 13 | 13 | 20 | 24 | 25 | 26 | 26 | 25 | 24 | 24 | 23 | 22 | 21 | 20 | 22 | 26 | 20 | 24 | -0.15 | Y | 40 | Y | -0.2 | [7 empty] | N | N | N | N | 200 | 0.47 | 63 | 145604 | 94381 | 869 | 15400 | 11 | 2 |  | 2023-02-24 23:54 | 1560 | 111 |  | 22 |  | * 전공정 요청으로 감속주입 * 전공정 요청 20%이상 감속주입, 이상공정 등록 및 생관통보 ID: 307~310,406~409 | [14 empty] | 157.24 | 100 | 0 | 0 | 0 |  | 650 | 400 | N | N | 0 | 0 | 0 |  | 650 | 400 | N | N | N | [6 empty] | RB190.00 | C
A76110 | 2023-02-24 | 1 | B |  | 4 | A | P-AE1055LSM | 탄소강 | G-AE1055LS | BM#1 | 1645 | 41 | 1596 | 1557 | 29 | 4700 |  | 3 | 0.19 | 26 |  | -1.66 | 1545 | 1596 | 0 | 214.25 |  | 10 | 38 | 64 | Y |  | 2023-02-25 00:18 | 61 | 1093 | 24 | 22 | 26 | 28 | 28 | 27 | 26 | 26 | 25 | 25 | 25 |  |  | 25 | 26 | 28 | 25 | 26 | -0.02 | Y | 40 | Y | 0 | [8 empty] | N | N | Y | 180 | 0.52 | 59 | 101532 | 98837 | 5413 | 13400 | 17 | 1 |  | 2023-02-25 00:26 | 1545 | 109 |  | 21 | [16 empty] | 95.97 | 100 | 0 | 0 | 0 |  | 500 |  | N | N | 0 | 0 | 0 |  | 501 |  | N | N | N |  |  | Y |  |  |  | BT180180 | H
B75423 | 2023-02-24 | 2 | B |  | 5 | B | SM45CR2 | 탄소강 | SM45CR2 | BM#2 | 1663 | 35 | 1633 | 1613 | 30 | 4300 |  | 1 | 0.26 | 15 |  | -2.4 | 1561 | 1617 | 0 | 29.77 | 0 | 11 | 56 | 58 | Y |  | 2023-02-25 01:06 | 67 | 1097 | 17 | 20 | 26 | 33 | 34 | 33 | 33 | 32 | 31 | 30 | 29 | 28 | 27 | 26 | 29 | 34 | 26 | 33 | -0.18 | Y | 45 | Y | -0.2 | [7 empty] | Y | Y | Y | N | 190 | 0.4 | 73 | 42378 | 93574 | 2876 | 15700 | 11 | 2 |  | 2023-02-25 01:07 | 1561 | 94 |  | 12 |  | * 전공정 요청 20%이상 감속주입, 이상공정 등록 및 생관통보 | [14 empty] | 45.32 | 100 | 0 | 0 | 0 |  | 650 | 400 | Y | Y | 0 | 0 | 0 |  | 650 | 400 | Y | Y | N | Y | [5 empty] | RB160.00 | C
A76111 | 2023-02-24 | 1 | B |  | 5 | A | P-AE1055LSM | 탄소강 | G-AE1055LS | BM#1 | 1630 | 41 | 1602 | 1569 | 27 | 4400 |  | 3 | 0.19 | 25 |  | -1.7 | 1550 | 1602 | 0 | 158.06 |  | 30 | 60 | 50 | Y |  | 2023-02-25 01:14 | 66 | 1098 | 22 | 25 | 31 | 33 | 32 | 32 | 32 | 32 | 32 | 31 | 30 | 32 |  | 32 | 30 | 33 | 30 | 32 | 0 | Y | 35 | Y | 0.4 | [8 empty] | N | N | Y | 170 | 0.52 | 55 | 84610 | 91215 | 5485 | 14300 | 17 | 1 |  | 2023-02-25 01:21 | 1550 | 107 |  | 26 | [16 empty] | 86.16 | 100 | 0 | 0 | 0 |  | 500 |  | N | N | 0 | 0 | 0 |  | 501 |  | N | N | N |  |  | Y |  |  |  | BT180180 | H
A76112 | 2023-02-24 | 1 | B |  | 6 | A | P-AE1055LSM | 탄소강 | G-AE1055LS | BM#1 | 1594 | 43 | 1604 | 1531 | 31 | 5700 |  | 3 | 0.19 | 25 |  | -1.88 | 1548 | 1604 | 0 | 136.78 |  | 15 | 27 | 56 | Y |  | 2023-02-25 02:10 | 64 | 1094 | 30 | 31 | 35 | 36 | 35 | 35 | 34 | 33 | 33 | 33 |  |  |  | 33 | 33 | 36 | 33 | 35 | -0.05 | Y | 35 | Y | 0 | [8 empty] | N | N | Y | 210 | 0.52 | 54 | 101532 | 90258 | 5442 | 14300 | 17 | 1 |  | 2023-02-25 02:16 | 1548 | 104 |  | 27 | [16 empty] | 104.46 | 100 | 0 | 0 | 0 |  | 500 |  | N | N | 0 | 0 | 0 |  | 501 |  | N | N | N |  | N | Y |  |  |  | BT180180 | H
B75424 | 2023-02-24 | 2 | B |  | 6 | A | SM45CR2 | 탄소강 | SM45CR2 | BM#2 | 1575 | 33 | 1625 | 1569 | 28 | 5400 |  | 1 | 0.28 | 16 |  | -2.66 | 1556 | 1617 | 0 | 27.64 | 0 | 31 | 51 | 64 | Y |  | 2023-02-25 02:14 | 62 | 1095 | 21 | 22 | 26 | 28 | 29 | 28 | 27 | 26 | 25 | 24 | 22 | 21 | 20 | 18 | 24 | 29 | 18 | 0 | -0.24 | Y | 45 | Y | -0.4 | [7 empty] | Y | Y | Y | N | 180 | 0.4 | 68 | 96234 | 86264 | 3836 | 15000 | 11 | 2 |  | 2023-02-25 02:18 | 1556 | 99 |  | 19 |  | * 전공정 요청 20%이상 감속주입, 이상공정 등록 및 생관통보 * 샘플채취 ID: 303,403 (300) | [14 empty] | 110.11 | 100 | 0 | 0 | 300 |  | 651 | 400 | Y | Y | 0 | 0 | 300 |  | 650 | 400 | Y | Y | N | Y | [5 empty] | RB125.00 | C
A76113 | 2023-02-24 | 1 | B |  | 7 | A | P-AE1055LSM | 탄소강 | G-AE1055LS | BM#1 | 1627 | 42 | 1596 | 1555 | 33 | 4300 |  | 3 | 0.2 | 25 |  | -1.5 | 1551 | 1596 | 0 | 148.76 |  | 6 | 45 | 62 | Y |  | 2023-02-25 03:13 | 67 | 1096 | 31 | 29 | 34 | 35 | 34 | 34 | 34 | 33 | 33 | 32 | 31 | 31 | 31 | 31 | 33 | 35 | 31 | 34 | -0.09 | Y | 45 | Y | 0 | [8 empty] | N | N | Y | 200 | 0.5 | 61 | 101532 | 94698 | 5602 | 14300 | 17 | 1 |  | 2023-02-25 03:18 | 1551 | 99 |  | 20 | [16 empty] | 99.83 | 100 | 0 | 0 | 0 |  | 500 |  | N | N | 0 | 0 | 0 |  | 501 |  | N | N | N |  |  | Y |  |  |  | BT180180 | H
B75425 | 2023-02-24 | 2 | B |  | 7 | A | SM45CR2 | 탄소강 | SM45CR2 | BM#2 | 1663 | 37 | 1632 | 1569 | 32 | 6000 |  | 1 | 0.32 | 15 |  | -2.25 | 1562 | 1617 | 0 | 36.76 | 0 | 35 | 72 | 67 | Y |  | 2023-02-25 03:28 | 68 | 1097 | 15 | 24 | 31 | 33 | 35 | 35 | 34 | 33 | 32 | 30 | 29 | 25 | 23 | 23 | 30 | 35 | 23 | 0 | -0.24 | Y | 50 | Y | -0.4 | [7 empty] | Y | Y | Y | N | 170 | 0.44 | 71 | 97340 | 97096 | 3504 | 15500 | 11 | 2 |  | 2023-02-25 03:29 | 1562 | 100 |  | 13 | [16 empty] | 99.33 | 100 | 0 | 0 | 0 |  | 650 | 700 | Y | Y | 0 | 0 | 0 |  | 651 | 700 | Y | Y | N | Y | [5 empty] | RB130.00 | C
A76114 | 2023-02-24 | 1 | B |  | 8 | A | P-AE1055LSM | 탄소강 | G-AE1055LS | BM#1 | 1599 | 40 | 1589 | 1538 | 25 | 4800 |  | 3 | 0.19 | 25 |  | -1.37 | 1548 | 1589 | 0 | 135.03 |  | 10 | 39 | 52 | Y |  | 2023-02-25 04:08 | 64 | 1093 | 29 | 29 | 26 | 26 | 28 | 28 | 28 | 27 | 26 | 25 | 24 | 24 | 23 | 24 | 26 | 28 | 23 | 28 | -0.12 | Y | 40 | Y | 0.2 | [8 empty] | N | N | Y | 190 | 0.48 | 61 | 101532 | 94507 | 5343 | 14800 | 17 | 1 |  | 2023-02-25 04:20 | 1548 | 103 |  | 27 | [16 empty] | 100.03 | 100 | 0 | 0 | 0 |  | 500 |  | N | N | 0 | 0 | 0 |  | 501 |  | N | N | N |  |  | Y |  |  |  | BT180180 | H
B75426 | 2023-02-24 | 2 | B |  | 8 | A | SM45CR2 | 탄소강 | SM45CR2 | BM#2 | 1631 | 38 | 1629 | 1534 | 32 | 6400 |  | 1 | 0.25 | 15 |  | -2.64 | 1550 | 1615 | 0 | 27.4 | 0 | 16 | 60 | 83 | Y |  | 2023-02-25 04:42 | 56 | 1096 | 21 | 23 | 27 | 29 | 29 | 28 | 27 | 25 | 24 | 23 | 21 | 20 | 17 | 17 | 24 | 29 | 17 | 0 | -0.27 | Y | 45 | Y | -0.6 | [7 empty] | Y | Y | Y | N | 170 | 0.44 | 62 | 82256 | 87418 | 1132 | 15200 | 11 | 2 |  | 2023-02-25 04:44 | 1550 | 94 |  | 10 |  | *빅사이즈 후속 * 전공정 요청 L/D 잔강이월 미실시, 이상공정등록 및 생관통보 | [14 empty] | 92.63 | 100 | 0 | 0 | 0 |  | 650 | 400 | Y | Y | 0 | 0 | 0 |  | 650 | 400 | Y | Y | N | N | [5 empty] | RB150.00 | C
A76115 | 2023-02-24 | 1 | C |  | 9 | A | P-AE1055LSM | 탄소강 | G-AE1055LS | BM#1 | 1624 | 41 | 1587 | 1561 | 26 | 4400 |  | 3 | 0.18 | 25 |  | -1.29 | 1548 | 1587 | 0 | 179.07 |  | 30 | 61 | 49 | Y |  | 2023-02-25 05:21 | 64 | 1097 | 23 | 24 | 29 | 31 | 32 | 32 | 31 | 31 | 30 | 30 | 29 | 28 | 28 | 28 | 29 | 32 | 28 | 31 | -0.09 | Y | 45 | Y | 0 | [8 empty] | N | N | Y | 180 | 0.48 | 66 | 84610 | 99755 | 5145 | 15000 | 17 | 1 |  | 2023-02-25 05:30 | 1548 | 100 |  | 17 | [16 empty] | 79.26 | 100 | 0 | 0 | 0 |  | 500 |  | N | N | 0 | 0 | 0 |  | 501 |  | N | N | N |  |  | Y |  |  |  | BT180180 | H
B75427 | 2023-02-24 | 2 | C |  | 9 | A | SM45CR2 | 탄소강 | SM45CR2 | BM#2 | 1571 | 34 | 1624 | 1547 | 31 | 5800 |  | 1 | 0.31 | 15 |  | -2.62 | 1548 | 1611 | 0 | 27.43 | 0 | 11 | 57 | 89 | Y |  | 2023-02-25 05:47 | 54 | 1095 | 14 | 19 | 25 | 27 | 27 | 27 | 27 | 26 | 25 | 24 | 23 | 22 | 20 | 18 | 23 | 27 | 18 | 27 | -0.16 | Y | 55 | Y | -0.2 | [7 empty] | Y | Y | Y | N | 220 | 0.41 | 74 | 89320 | 94998 | -848 | 15900 | 11 | 2 |  | 2023-02-25 05:51 | 1548 | 92 |  | 10 |  | * 전공정 요청 L/D 잔강이월 미실시, 이상공정등록 및 생관통보 * 전기로 지연 20%이상 감속주입, 이상공정 등록 및 생관통보 | [14 empty] | 96.25 | 100 | 0 | 0 | 0 |  | 650 | 400 | Y | Y | 0 | 0 | 0 |  | 650 | 400 | Y | Y | N | [6 empty] | RB120.00 | C
A76116 | 2023-02-24 | 1 | C |  | 10 | A | P-AE1055LSM | 탄소강 | G-AE1055LS | BM#1 | 1622 | 41 | 1586 | 1557 | 33 | 4400 |  | 3 | 0.19 | 25 |  | -1.4 | 1544 | 1586 | 0 | 157.41 |  | 15 | 28 | 69 | Y |  | 2023-02-25 06:20 | 60 | 1093 | 26 | 26 | 26 | 28 | 29 | 30 | 29 | 28 | 27 | 27 | 26 | 26 | 26 | 26 | 27 | 30 | 26 | 26 | -0.1 | Y | 40 | Y | 0 | [8 empty] | N | N | Y | 170 | 0.48 | 64 | 101532 | 97720 | 6380 | 15200 | 17 | 1 |  | 2023-02-25 06:29 | 1544 | 106 |  | 25 | [8 empty] | 3E7288AC843041C2A96AC3D59C7CF023 | A7B998B8CD7F45228678F79273D61D54 | B4D19C8DE6D141828A1492899D958E96 |  | F8F3C2BB66B843848C7CFDDAAEAF079C | 3123F12493C24ECF88DDD4F619CF0F5B | D3BA97D9347949BE831B170B24720AEA |  | 96.97 | 100 | 0 | 0 | 0 |  | 500 |  | N | N | 0 | 0 | 0 |  | 501 |  | N | N | N |  |  | Y |  |  |  | BT180180 | H
B75428 | 2023-02-24 | 2 | C | TUNDISH교체전 | 10 | A | SM45CR2 | 탄소강 | SM45CR2 | BM#2 | 1587 | 39 | 1625 | 1528 | 35 | 7000 |  | 1 | 0.27 | 15 |  | -2.58 | 1562 | 1624 | 0 | 17.07 | 0 | 31 | 52 | 79 | Y |  | 2023-02-25 07:00 | 68 | 1099 | 15 | 15 | 25 | 33 | 37 | 39 | 39 | 38 | 37 | 36 | 35 | 34 | 33 | 27 | 33 | 39 | 27 | 0 | -0.24 | Y | 50 | Y | -0.6 | [7 empty] | Y | Y | Y | N | 210 | 0.4 | 72 | 85480 | 90803 | 1547 | 2000 | 11 | 2 |  | 2023-02-25 07:03 | 1562 | 93 |  | 9 |  | * 전공정 요청 L/D 잔강이월 미실시, 이상공정등록 및 생관통보 * 전기로 지연 20%이상 감속주입, 이상공정 등록 및 생관통보 | 8291570379DF4CBFA4BE744880D22BF5 | 1287721494D24C16BC5879B4D7165722 | BDCEFCCAB1E1422FA97D095EB0CA3FB7 | [11 empty] | 8548000 | 100 | 0 | 4270 | 0 |  | 650 | 400 | Y | Y | 0 | 4120 | 0 |  | 650 | 400 | Y | Y | N | [7 empty] | C
A76117 | 2023-02-24 | 1 | C |  | 11 | A | P-AE1055LSM | 탄소강 | G-AE1055LS | BM#1 | 1636 | 42 | 1600 | 1569 | 29 | 5000 |  | 3 | 0.19 | 25 |  | -1.58 | 1552 | 1600 | 0 | 150.32 |  | 6 | 46 | 66 | Y |  | 2023-02-25 07:19 | 68 | 1104 | 25 | 26 | 30 | 31 | 31 | 31 | 31 | 30 | 30 | 30 | 29 | 29 |  | 29 | 29 | 31 | 29 | 31 | -0.05 | Y | 40 | Y | 0 | [8 empty] | N | N | Y | 210 | 0.48 | 64 | 101532 | 95827 | 5623 | 14800 | 17 | 1 |  | 2023-02-25 07:44 | 1552 | 110 |  | 31 | [16 empty] | 98.77 | 100 | 0 | 0 | 0 |  | 500 |  | N | N | 0 | 0 | 0 |  | 501 |  | N | N | N |  |  | Y |  |  |  | BT180180 | H
B75429 | 2023-02-25 | 2 | C | TUNDISH교체 | 1 | A | AE5130M | 합금강 | D1 | BM#2 | 1638 | 50 | 1658 | 1527 | 45 | 9900 |  | 1 | 0.36 | 18 |  | -2.94 | 1581 | 1658 | 0 | 56.97 | 0 | 35 | 73 | 83 | Y |  | 2023-02-25 08:25 | 79 | 1097 | 35 | 29 | 33 | 38 | 42 | 43 | 42 | 42 | 41 | 39 | 36 |  |  | 36 | 38 | 43 | 36 | 42 | -0.28 |  | 25 | Y | -0.6 |  | 1.79 | 1.79 |  |  |  |  | N | N | N | N | 220 | 0.43 | 65 | 84610 | 93443 | 3207 | 16900 | 06 | 1 |  | 2023-02-25 08:26 | 1581 | 120 |  | 21 |  | * T/D FLUX 용탕부: 120 KG / 유탕부: 10KG 투입. * 전기로 지연 20%이상 감속주입, 이상재 등록 및 생관통보 ID:304,305,404,405 * 전공정 요청 L/D 잔강이월 미실시, 이상공정등록 및 생관통보 | [14 empty] | 85.81 | 100 | 710 | 0 | 0 |  | 650 | 400 | Y | Y | 700 | 0 | 0 |  | 650 | 400 | Y | Y | N | N | [5 empty] | BT180180 | H
A76118 | 2023-02-25 | 1 | C |  | 12 | A | P-AE1055LSM | 탄소강 | G-AE1055LS | BM#1 | 1620 | 44 | 1595 | 1560 | 29 | 4700 |  | 3 | 0.19 | 25 |  | -1.62 | 1546 | 1595 | 0 | 158.4 |  | 10 | 40 | 59 | Y |  | 2023-02-25 08:26 | 62 | 1092 | 28 | 28 | 27 | 27 | 28 | 28 | 28 | 27 | 27 | 27 | 26 | 26 | 26 | 25 | 27 | 28 | 25 | 28 | -0.05 | Y | 45 | Y | -0.2 | [8 empty] | N | N | Y | 200 | 0.48 | 62 | 84610 | 94415 | 6635 | 15500 | 17 | 1 |  | 2023-02-25 08:49 | 1546 | 111 |  | 29 | [16 empty] | 83.44 | 100 | 0 | 0 | 0 |  | 500 |  | N | N | 0 | 0 | 0 |  | 501 |  | N | N | N |  |  | Y |  |  |  | BT180180 | H
B75430 | 2023-02-25 | 2 | C |  | 2 | A | AE5130M | 합금강 | D1 | BM#2 | 1638 | 42 | 1637 | 1560 | 37 | 7500 |  | 1 | 0.31 | 16 |  | -2.25 | 1571 | 1631 | 0 | 50.81 | 0 | 16 | 61 | 95 | Y |  | 2023-02-25 09:32 | 69 | 1095 | 32 | 32 | 35 | 36 | 36 | 35 | 34 | 33 | 32 | 31 | 30 | 29 | 29 | 25 | 31 | 36 | 25 | 32 | -0.18 | Y | 60 | Y | -0.2 | [7 empty] | N | N | N | N | 220 | 0.4 | 80 | 101532 | 100462 | -1162 | 15500 | 06 | 1 |  | 2023-02-25 09:36 | 1571 | 111 |  | 19 |  | * 전기로 지연 20%이상 감속주입, 이상공정 등록 및 생관통보 * 전공정 요청 L/D 잔강이월 미실시, 이상공정등록 및 생관통보 | [14 empty] | 103.5 | 100 | 0 | 0 | 0 |  | 650 | 400 | Y | Y | 0 | 0 | 0 |  | 650 | 400 | Y | Y | N | [6 empty] | BT180180 | H
A76119 | 2023-02-25 | 1 | C |  | 13 | A | P-AE1055LSM | 탄소강 | G-AE1055LS | BM#1 | 1601 | 40 | 1609 | 1537 | 33 | 5700 |  | 3 | 0.19 | 25 |  | -1.66 | 1558 | 1609 | 0 | 166.42 |  | 30 | 62 | 66 | Y |  | 2023-02-25 09:27 | 74 | 1100 | 25 | 25 | 28 | 30 | 32 | 32 | 33 | 33 | 32 | 32 | 32 | 31 | 31 | 29 | 31 | 33 | 29 | 32 | -0.09 | Y | 45 | Y | -0.2 | [8 empty] | N | N | Y | 190 | 0.4 | 72 | 101532 | 90834 | 5416 | 15200 | 17 | 1 |  | 2023-02-25 09:44 | 1558 | 111 |  | 31 |  | *전공정 요청으로 감속주입-감속주입 20%이상으로 이상재및 생관통보 (전기로 전극교체) | [14 empty] | 103.76 | 100 | 0 | 0 | 0 |  | 500 |  | N | N | 0 | 0 | 0 |  | 501 |  | N | N | N |  |  | Y |  |  |  | BT180180 | H
A76120 | 2023-02-25 | 1 | C |  | 14 | A | P-AE1055LSM | 탄소강 | G-AE1055LS | BM#1 | 1645 | 42 | 1595 | 1554 | 33 | 5200 |  | 3 | 0.19 | 25 |  | -1.49 | 1551 | 1595 | 0 | 155.46 |  | 15 | 29 | 72 | Y |  | 2023-02-25 10:57 | 67 | 1096 | 28 | 28 | 30 | 32 | 32 | 31 | 30 | 30 | 29 | 28 | 27 | 26 | 25 | 24 | 28 | 32 | 24 | 30 | -0.15 | Y | 55 | Y | -0.2 | [8 empty] | N | N | Y | 180 | 0.4 | 72 | 84610 | 91296 | 5054 | 15500 | 17 | 1 |  | 2023-02-25 11:05 | 1551 | 94 |  | 14 |  | *전공정 요청으로 감속주입-감속주입 20%이상으로 이상재및 생관통보 (전기로 전극교체) *산소랜싱 | [14 empty] | 86.07 | 100 | 0 | 0 | 0 |  | 499 |  | N | N | 0 | 0 | 0 |  | 501 |  | N | N | N |  |  | Y |  |  |  | BT180180 | H
B75431 | 2023-02-25 | 2 | C |  | 3 | A | AE5130M | 합금강 | D1 | BM#2 | 1571 | 45 | 1639 | 1560 | 39 | 7800 |  | 1 | 0.23 | 17 |  | -2.63 | 1575 | 1650 | 0 | 42.6 | 0 | 11 | 58 | 85 | Y |  | 2023-02-25 10:48 | 73 | 1091 | 21 | 28 | 35 | 38 | 39 | 39 | 39 | 39 | 38 | 37 | 36 | 35 | 34 | 25 | 35 | 39 | 25 | 39 | -0.23 | Y | 60 | Y | -0.6 | [7 empty] | N | N | N | N | 210 | 0.4 | 80 | 101532 | 97558 | 2042 | 13600 | 06 | 1 |  | 2023-02-25 10:50 | 1575 | 117 |  | 24 |  | * 전기로 지연 20%이상 감속주입(0.30까지), 이상공정 등록 및 생관통보 * 전공정 요청 L/D 잔강이월 미실시, 이상공정등록 및 생관통보 *후속 B75432 전공정 요청 0.4이하 감속주입으로 코너히터기 적용 불가, 이상공정 등록 및 생관통보 | [14 empty] | 106.32 | 100 | 0 | 0 | 0 |  | 650 | 400 | Y | Y | 0 | 0 | 0 |  | 650 | 400 | Y | Y | N | [6 empty] | BT180180 | C
A76121 | 2023-02-25 | 1 | C |  | 15 | A | P-AE1055LSM | 탄소강 | G-AE1055LS | BM#1 | 1691 | 40 | 1611 | 1596 | 26 | 4300 |  | 3 | 0.18 | 25 |  | -1.71 | 1559 | 1611 | 0 | 142.01 |  | 6 | 47 | 86 | Y |  | 2023-02-25 12:01 | 75 | 1101 | 24 | 24 | 27 | 30 | 32 | 33 | 33 | 33 | 32 | 32 | 31 | 30 | 29 | 29 | 30 | 33 | 29 | 33 | -0.08 | Y | 50 | Y | 0 | [8 empty] | N | N | Y | 170 | 0.4 | 74 | 84610 | 91727 | 6623 | 15000 | 17 | 1 |  | 2023-02-25 12:08 | 1559 | 99 |  | 24 |  | *전공정 요청으로 감속주입-감속주입 20%이상으로 이상재및 생관통보 (전기로 전극교체) | [14 empty] | 85.68 | 100 | 0 | 0 | 0 |  | 500 |  | N | N | 0 | 0 | 0 |  | 501 |  | N | N | N |  |  | Y |  |  |  | BT180180 | H
B75432 | 2023-02-25 | 2 | C |  | 4 | A | AE5130M | 합금강 | D1 | BM#2 | 1636 | 44 | 1629 | 1571 | 35 | 6800 |  | 1 | 0.25 | 15 |  | -2.62 | 1572 | 1625 | 0 | 35.45 | 0 | 31 | 53 | 88 | Y |  | 2023-02-25 12:25 | 70 | 1089 | 23 | 30 | 31 | 32 | 32 | 31 | 30 | 28 | 27 | 24 | 22 | 21 | 19 | 16 | 25 | 32 | 16 | 0 | -0.25 | Y | 65 | Y | -0.2 | [7 empty] | N | N | N | N | 200 | 0.35 | 82 | 101532 | 92368 | 3332 | 15400 | 06 | 1 |  | 2023-02-25 12:28 | 1572 | 92 |  | 6 |  | * 전기로 지연 20%이상 감속주입(0.35까지), 이상공정 등록 및 생관통보 * 전공정 요청 L/D 잔강이월 미실시, 이상공정등록 및 생관통보 | [14 empty] | 10153200 | 100 | 0 | 0 | 0 |  | 650 | 400 | Y | Y | 0 | 0 | 0 |  | 650 | 400 | Y | Y | N | [6 empty] | BT180180 | H
A76122 | 2023-02-25 | 1 | A |  | 16 | A | P-AE1055LSM | 탄소강 | G-AE1055LS | BM#1 | 1644 | 40 | 1588 | 1566 | 30 | 4900 |  | 3 | 0.18 | 26 |  | -1.29 | 1549 | 1588 | 0 | 193.24 |  | 10 | 41 | 78 | Y |  | 2023-02-25 13:16 | 65 | 1092 | 27 | 26 | 27 | 27 | 28 | 28 | 27 | 26 | 26 | 25 | 24 | 23 | 22 | 21 | 25 | 28 | 21 | 27 | -0.13 | Y | 55 | Y | 0 | [8 empty] | N | N | Y | 210 | 0.4 | 71 | 101532 | 91170 | 5780 | 15610 | 17 | 1 |  | 2023-02-25 13:26 | 1549 | 109 |  | 24 |  | *전공정 요청으로 감속주입-감속주입 20%이상으로 이상재및 생관통보 (전기로 전극교체) *산소랜싱 | [14 empty] | 103.39 | 100 | 0 | 0 | 0 |  | 500 |  | N | N | 0 | 0 | 0 |  | 501 |  | N | N | N |  |  | Y |  |  |  | BT180180 | H
B75433 | 2023-02-25 | 2 | A |  | 5 | A | AE5130M | 합금강 | D1 | BM#2 | 1650 | 42 | 1642 | 1599 | 37 | 6100 |  | 1 | 0.33 | 16 |  | 0 | 1579 | 1638 | 0 | 43.37 | 0 | 35 | 74 | 105 | Y |  | 2023-02-25 13:32 | 77 | 1097 | 11 | 11 | 20 | 27 | 31 | 33 | 35 | 35 | 35 | 34 | 33 | 32 | 31 | 27 | 30 | 35 | 27 | 35 | -0.18 | Y | 45 | Y | -0.2 | [7 empty] | N | N | N | N | 190 | 0.39 | 75 | 84610 | 93086 | 364 | 16000 | 06 | 1 |  | 2023-02-25 13:38 | 1579 | 107 |  | 22 |  | * 전기로 지연 20%이상 감속주입 이상공정 등록 및 생관통보 * 전공정 요청 L/D 잔강이월 미실시, 이상공정등록 및 생관통보 | [14 empty] | 8461000 | 100 | 0 | 0 | 0 |  | 650 | 400 | Y | Y | 0 | 0 | 0 |  | 650 | 400 | Y | Y | N | [6 empty] | BT180180 | C
A76123 | 2023-02-25 | 1 | A |  | 17 | A | P-AE1055LSM | 탄소강 | G-AE1055LS | BM#1 | 1620 | 40 | 1598 | 1604 | 27 | 3900 |  | 3 | 0.18 | 25 |  | -1.34 | 1557 | 1598 | 0 | 134.72 |  | 30 | 63 | 69 | Y |  | 2023-02-25 14:21 | 73 | 1090 | 20 | 19 | 24 | 26 | 28 | 29 | 29 | 28 | 28 | 27 | 27 | 27 | 27 | 27 | 27 | 29 | 27 | 28 | -0.02 | Y | 45 | Y | 0 | [8 empty] | N | N | Y | 200 | 0.45 | 67 | 101532 | 94389 | 7011 | 15360 | 17 | 1 |  | 2023-02-25 14:29 | 1557 | 107 |  | 32 |  | *전공정 요청으로 감속주입-정속미준수 이상재 등록 | [14 empty] | 10153200 | 100 | 0 | 0 | 0 |  | 500 |  | N | N | 0 | 0 | 0 |  | 501 |  | N | N | N |  |  | Y |  |  |  | BT180180 | H
B75434 | 2023-02-25 | 2 | A | 잔강최소화전 | 6 | A | AE5130M | 합금강 | D1 | BM#2 | 1660 | 44 | 1644 | 1581 | 40 | 7500 |  | 1 | 0.23 | 16 |  | -2.76 | 1582 | 1649 | 0 | 23.42 | 0 | 16 | 62 | 100 | Y |  | 2023-02-25 14:53 | 80 | 1100 | 22 | 39 | 43 | 44 | 43 | 43 | 42 | 41 | 40 | 39 | 38 | 38 | 37 | 37 | 38 | 44 | 37 | 43 | -0.14 | Y | 50 | Y | -0.2 | [7 empty] | N | N | N | N | 180 | 0.41 | 76 | 92296 | 97076 | 324 | 3000 | 06 | 1 |  | 2023-02-25 14:55 | 1582 | 107 |  | 19 |  | * 전기로 지연 20%이상 감속주입 이상공정 등록 및 생관통보 * 전공정 요청 L/D 잔강이월 미실시, 이상공정등록 및 생관통보 | 85FEB179866F4D8396B02000E2F0308D | [13 empty] | 97.31 | 100 | 0 | 3100 | 0 |  | 650 | 400 | Y | Y | 0 | 3100 | 0 |  | 650 | 400 | Y | Y | N | [6 empty] | BT180180 | C
A76124 | 2023-02-25 | 1 | A |  | 18 | A | P-AE1055LSM | 탄소강 | G-AE1055LS | BM#1 | 1645 | 41 | 1603 | 1569 | 25 | 4200 |  | 3 | 0.21 | 25 |  | -1.74 | 1551 | 1603 | 0 | 147.39 |  | 15 | 30 | 75 | Y |  | 2023-02-25 15:24 | 67 | 1097 | 26 | 25 | 25 | 25 | 25 | 24 | 23 | 23 | 22 | 21 | 21 | 21 | 20 | 20 | 23 | 25 | 20 | 25 | -0.1 |  | 50 | Y | -0.2 | [8 empty] | N | N | Y | 190 | 0.48 | 60 | 84610 | 92669 | 6981 | 15120 | 17 | 1 |  | 2023-02-25 15:32 | 1551 | 114 |  | 37 | [16 empty] | 8461000 | 100 | 0 | 0 | 0 |  | 500 |  | N | N | 0 | 0 | 0 |  | 501 |  | N | N | N |  |  | Y |  |  |  | BT180180 | H
B75435 | 2023-02-25 | 2 | A | 잔강최소화 | 7 | A | AE5130M1 | 합금강 | D1 | BM#2 | 1638 | 47 | 1657 | 1563 | 41 | 8100 |  | 1 | 0.25 | 16 |  | -2.51 | 1565 | 1644 | 0 | 17.16 | 0 | 11 | 59 | 93 | Y |  | 2023-02-25 16:03 | 65 | 1097 | -131 | -63 | 35 | 34 | 36 | 36 | 37 | 36 | 36 | 36 | 35 | 34 | 33 | 33 | 28 | 37 | 33 | 36 | -0.11 | Y | 35 | Y | 0 | [7 empty] | N | N | N | N | 170 | 0.39 | 67 | 84610 | 93618 | 32 | 15600 | 06 | 1 |  | 2023-02-25 16:02 | 1565 | 137 |  | 39 |  | *롱노즐 재사용 *전공정 요청 20%이상감속주입 이상공정등록 및 생관통보 | [14 empty] | 91.52 | 100 | 2500 | 0 | 0 |  | 649 | 400 | Y | Y | 2500 | 0 | 0 |  | 651 | 400 | Y | Y | N | [5 empty] | Y | BT180180 | C
A76125 | 2023-02-25 | 1 | A |  | 19 | A | P-AE1055LSM | 탄소강 | G-AE1055LS | BM#1 | 1641 | 40 | 1609 | 1559 | 27 | 4800 |  | 3 | 0.19 | 25 |  | 0 | 1609 | 1609 | 0 | 149.45 |  | 6 | 48 | 74 | Y |  | 2023-02-25 16:36 | 125 | 1098 | 20 | 18 | 25 | 27 | 30 | 32 | 31 | 30 | 30 | 29 | 29 | 29 | 28 | 29 | 28 | 32 | 28 | 30 | -0.11 | Y | 35 | Y | 0.2 | [8 empty] | N | N | Y | 180 | 0.48 | 64 | 101532 | 94324 | 5926 | 15570 | 17 | 1 |  | 2023-02-25 16:44 | 1609 | 102 |  | 26 | [8 empty] | 73D39BCDD595477CB47DF64B7C86DA26 | F845BFBBDBBA4D3E90E21333D096DBD3 | 69713B10B4274FF58896CC966EA553CF |  | 380D37820C214B32ACD01CA0BD69943D | F0D2224BD7924FC4B531851F6670F1D6 | 37E5440614B543FA88A478E6422D6657 |  | 100.18 | 100 | 0 | 0 | 0 |  | 500 |  | N | N | 0 | 0 | 0 |  | 501 |  | N | N | N |  |  | Y |  |  |  | BT180180 | H
B75436 | 2023-02-25 | 2 | A | 잔강최소화전 | 8 | A | AE5130M1 | 합금강 | D1 | BM#2 | 1593 | 52 | 1644 | 1522 | 49 | 9800 |  | 1 | 0.23 | 16 |  | -2.66 | 1578 | 1643 | 0 | 30.27 | 0 | 31 | 54 | 79 | Y |  | 2023-02-25 17:16 | 78 | 1099 | 29 | 32 | 36 | 37 | 39 | 39 | 38 | 38 | 37 | 36 | 35 | 35 | 35 | 34 | 36 | 39 | 34 | 35 | -0.1 | Y | 50 | Y | 0 | [7 empty] | N | N | N | N | 170 | 0.42 | 71 | 88706 | 95151 | -151 | 3000 | 06 | 1 |  | 2023-02-25 17:15 | 1578 | 144 |  | 36 |  | *프리히터#2 작동중 갑자기 전원이 나가 사무실 협의 후 잔강최소화로 스케쥴 변경함. *전공정 요청 20%이상감속주입 이상공정등록 및 생관통보 | A9A4C5D19EFA4857A22CF316CCC0E046 |  | 78142952AD0D4970BBC5772E971153BF | [11 empty] | 95.9 | 100 | 0 | 3100 | 0 |  | 651 | 400 | Y | Y | 0 | 3100 | 0 |  | 650 | 400 | Y | Y | N | [6 empty] | BT180180 | C
A76126 | 2023-02-25 | 1 | A | TUNDISH교체전 | 20 | A | P-AE1055LSM | 탄소강 | G-AE1055LS | BM#1 | 1666 | 40 | 1595 | 1567 | 27 | 4700 |  | 3 | 0.22 | 25 |  | -1.28 | 1557 | 1595 | 0 | 148.84 |  | 10 | 42 | 64 | Y |  | 2023-02-25 17:33 | 73 | 1096 | 27 | 26 | 28 | 29 | 30 | 30 | 30 | 30 | 29 | 28 | 28 | 28 |  | 28 | 29 | 30 | 28 | 30 | -0.06 | Y | 35 | Y | 0 | [8 empty] | N | N | M | 170 | 0.48 | 64 | 91954 | 97504 | 6196 | 2000 | 17 | 1 |  | 2023-02-25 17:40 | 1557 | 109 |  | 34 |  |  | 6D3286FE244E4210BBE855128F9C8598 | 99B61AED9E17413F8455B49B89BC10E8 | [12 empty] | 87.99 | 100 | 0 | 3500 | 0 |  | 500 |  | N | N | 0 | 3500 | 0 |  | 501 |  | N | N | N |  |  | Y |  |  |  | BT180180 | H
B75437 | 2023-02-25 | 2 | A | 잔강최소화 | 9 | B | SNCM439P | 합금강 | SNCM439계 | BM#2 | 1604 | 75 | 1660 | 1570 | 54 | 10700 |  | 1 | 0.26 | 20 |  | -2.89 | 1582 | 1654 | 22.66 | 0 | 0 | 35 | 75 | 66 | Y |  | 2023-02-25 18:38 | 95 | 1096 | -150 | -152 | 52 | 57 | 58 | 61 | 61 | 61 | 62 | 62 | 61 | 60 | 60 | 59 | 50 | 62 | 59 | 61 | -0.04 | Y | 30 | Y | -0.4 |  |  |  | 0.81 |  |  |  | N | N | N | N | 220 | 0.39 | 69 | 80762 | 98254 | 1196 | 16000 | 06 | 1 |  | 2023-02-25 18:41 | 1582 | 166 |  | 41 |  | *프리히터#2 가열중 꺼져버려 사무실 협의후 잔강최소화로 스케쥴 변경 . *최소화 롱노즐 교체. *T/D 온도 60개 초과 *사무실 협의 후 헤드부 5000 절단. | [14 empty] | 83.73 | 0 | 5000 | 0 | 0 |  | 650 | 400 | Y | N | 5000 | 0 | 0 |  | 650 | 400 | Y | N | Y |  |  |  | Y |  |  | RB100.00 | C
A76127 | 2023-02-25 | 1 | A | TUNDISH교체 | 1 | B | P-STB3D | 베어링강 | STB (SF) | BM#1 | 1625 | 47 | 1579 | 1553 | 40 | 7000 |  | 3 | 0.23 | 30 |  | -1.22 | 1542 | 1579 | 134.2 | 38.13 |  | 30 | 64 | 52 | Y |  | 2023-02-25 19:14 | 92 | 1095 | -103 | 28 | 27 | 31 | 37 | 40 | 42 | 43 | 44 | 44 | 44 | 44 | 45 | 45 | 40 | 45 | 45 | 44 | 0 |  |  | Y | 0.2 |  | 1.92 | 1.75 | [5 empty] | N | N | M | 210 | 0.46 | 67 | 101532 | 97927 | 6873 | 14450 | 07 | 2 |  | 2023-02-25 19:05 | 1542 | 114 |  | 21 |  | *FLUX 270KG/10KG | [14 empty] | 97.11 | 100 | 1500 | 0 | 0 |  | 650 |  | N | N | 1500 | 0 | 0 |  | 651 |  | N | N | Y |  |  | Y |  |  |  | BT180180 | H
B75438 | 2023-02-25 | 2 | A |  | 10 | A | SNCM439P | 합금강 | SNCM439계 | BM#2 | 1636 | 48 | 1611 | 1523 | 43 | 8700 |  | 1 | 0.2 | 18 |  | -2.73 | 1547 | 1607 | 25.86 | 0 | 0 | 16 | 63 | 79 | Y |  | 2023-02-25 20:06 | 60 | 1095 | 56 | 55 | 50 | 47 | 40 | 35 | 33 | 30 | 28 | 26 | 25 | 23 | 22 | 20 | 33 | 50 | 20 | 0 | -0.46 |  | 65 | Y | -0.2 | [7 empty] | Y | Y | Y | N | 210 | 0.45 | 72 | 97130 | 101012 | 2188 | 15800 | 06 | 1 |  | 2023-02-25 20:10 | 1547 | 114 |  | 23 | [16 empty] | 96.55 | 100 | 0 | 0 | 0 |  | 651 | 400 | Y | N | 0 | 0 | 0 |  | 650 | 400 | Y | N | Y | [6 empty] | RB114.30 | C
A76128 | 2023-02-25 | 1 | A |  | 2 | B | P-STB3D | 베어링강 | STB (SF) | BM#1 | 1608 | 49 | 1564 | 1538 | 36 | 6200 |  | 3 | 0.21 | 30 |  | -1.46 | 1514 | 1564 | 138.16 | 33.59 |  | 15 | 31 | 80 | Y |  | 2023-02-25 20:12 | 64 | 1098 | 44 | 41 | 36 | 30 | 29 | 28 | 27 | 27 | 26 | 25 | 25 | 25 | 25 | 25 | 30 | 36 | 25 | 25 | -0.2 |  | 55 | Y | 0 | [7 empty] | Y | N | Y | Y | 200 | 0.48 | 66 | 84610 | 97536 | 6414 | 13300 | 07 | 2 |  | 2023-02-25 20:20 | 1514 | 122 |  | 31 |  | *SR 과정중 #1,2기 과부하로 인한 재설정 | [14 empty] | 80.93 | 100 | 0 | 0 | 0 |  | 650 |  | N | N | 0 | 0 | 0 |  | 651 |  | N | N | Y |  |  | Y |  |  |  | BT180180 | H
B75439 | 2023-02-25 | 2 | B | 잔강최소화전 | 11 | A | SNCM439P | 합금강 | SNCM439계 | BM#2 | 1617 | 46 | 1618 | 1521 | 42 | 8400 |  | 1 | 0.28 | 18 |  | -2.46 | 1563 | 1619 | 96.57 | 0 | 0 | 11 | 60 | 93 | Y |  | 2023-02-25 21:09 | 76 | 1095 | 19 | 25 | 31 | 36 | 37 | 37 | 38 | 37 | 37 | 37 | 36 | 35 | 34 | 34 | 34 | 38 | 34 | 37 | -0.11 | Y | 35 | Y | 0 | [7 empty] | N | N | N | N | 200 | 0.45 | 68 | 93663 | 96713 | 1537 | 3000 | 06 | 1 |  | 2023-02-25 21:16 | 1563 | 122 |  | 32 |  |  | 143D80AB365843B280B96E6E514AC081 | [13 empty] | 97.87 | 100 | 0 | 3100 | 0 |  | 650 | 400 | Y | N | 0 | 3100 | 0 |  | 650 | 400 | Y | N | Y | [6 empty] | RB100.00 | C
A76129 | 2023-02-25 | 1 | B |  | 3 | B | P-STB3D | 베어링강 | STB (SF) | BM#1 | 1646 | 49 | 1555 | 1565 | 36 | 6100 |  | 3 | 0.21 | 30 |  | -0.92 | 1523 | 1555 | 139.81 | 26.02 |  | 6 | 49 | 91 | Y |  | 2023-02-25 21:14 | 73 | 1099 | 23 | 27 | 29 | 30 | 30 | 30 | 30 | 30 | 29 | 28 | 27 | 28 | 28 | 28 | 28 | 30 | 27 | 30 | -0.04 | Y | 40 | Y | 0 | [7 empty] | Y | Y | Y | Y | 190 | 0.41 | 71 | 84610 | 94146 | 6604 | 14300 | 07 | 2 |  | 2023-02-25 21:23 | 1523 | 125 |  | 36 |  | *전기로 전극교체 작업지연 정속유지 강종 감속주입 | [14 empty] | 83.65 | 100 | 0 | 0 | 0 |  | 650 |  | N | N | 0 | 0 | 0 |  | 651 |  | N | N | Y |  |  | Y |  |  |  | BT180180 | H
B75440 | 2023-02-25 | 2 | B | 잔강최소화 | 12 | B | AE4330VM2 | 합금강 | SNCM439계 | BM#2 | 1565 | 49 | 1639 | 1531 | 45 | 9000 |  | 1 | 0.23 | 19 |  | -2.47 | 1561 | 1629 | 37.72 | 0 | 0 | 31 | 55 | 80 | Y |  | 2023-02-25 22:28 | 68 | 1096 | -188 | 21 | 26 | 30 | 32 | 32 | 32 | 32 | 33 | 32 | 32 | 32 | 31 | 31 | 24 | 33 | 31 | 32 | -0.02 | Y | 20 | Y | -0.2 |  |  |  | 0.94 |  |  |  | N | N | N | N | 190 | 0.43 | 62 | 85550 | 94478 | 1372 | 15600 | 06 | 1 |  | 2023-02-25 22:28 | 1561 | 137 |  | 37 |  |  | 5124DDC813D947EE9C75DCF082B47B28 | [13 empty] | 90.53 | 100 | 4000 | 0 | 0 |  | 650 | 400 | Y | Y | 4000 | 0 | 0 |  | 651 | 400 | Y | Y | Y |  |  |  | N |  |  | RB190.50 | C
A76130 | 2023-02-25 | 1 | B |  | 4 | B | P-STB3D | 베어링강 | STB (SF) | BM#1 | 1643 | 51 | 1562 | 1577 | 35 | 5900 |  | 3 | 0.21 | 30 |  | 0 | 1562 | 1562 | 140.96 | 46.46 |  | 10 | 43 | 88 | Y |  | 2023-02-25 22:25 | 112 | 1098 | 26 | 24 | 27 | 27 | 28 | 30 | 30 | 30 | 30 | 29 | 28 | 28 | 28 | 28 | 28 | 30 | 28 | 30 | -0.04 | Y | 45 | Y | 0 | [8 empty] | N | Y | Y | 180 | 0.46 | 67 | 101532 | 97204 | 5546 | 13300 | 07 | 2 |  | 2023-02-25 22:36 | 1562 | 134 |  | 39 | [16 empty] | 97.44 | 100 | 0 | 0 | 0 |  | 650 |  | N | N | 0 | 0 | 0 |  | 651 |  | N | N | Y |  |  | Y |  |  |  | BT180180 | H
A76131 | 2023-02-25 | 1 | B |  | 5 | B | P-STB3D | 베어링강 | STB (SF) | BM#1 | 1599 | 46 | 1571 | 1531 | 38 | 6500 |  | 3 | 0.21 | 30 |  | -1.46 | 1520 | 1571 | 141.1 | 40.02 |  | 30 | 65 | 69 | Y |  | 2023-02-25 23:52 | 70 | 1097 | 27 | 28 | 33 | 35 | 35 | 34 | 34 | 34 | 33 | 33 | 33 | 33 | 33 | 33 | 33 | 35 | 33 | 34 | -0.03 | Y | 45 | Y | 0 | [8 empty] | N | Y | Y | 170 | 0.48 | 59 | 101532 | 90896 | 5154 | 14700 | 07 | 2 |  | 2023-02-26 00:01 | 1520 | 109 |  | 20 | 21 | [7 empty] | 91EDCD64378F4B538F7C8771B34BAA16 | A418BD003CEA4259B8F4A46071BEF0CC |  |  | E8919C5CA9AE4F6A98497FDF9B9F7A2E | 58D6F1CFD0AC470E823060F1EB9DC892 |  |  | 103.76 | 100 | 0 | 0 | 0 |  | 650 |  | N | N | 0 | 0 | 0 |  | 651 |  | N | N | Y |  |  | Y |  |  |  | BT180180 | H
B75441 | 2023-02-25 | 2 | B |  | 13 | A | AE4330VM2 | 합금강 | SNCM439계 | BM#2 | 1595 | 46 | 1632 | 1535 | 41 | 8300 |  | 1 | 0.34 | 18 |  | -2.06 | 1555 | 1617 | 38.05 | 0 | 0 | 35 | 76 | 72 | Y |  | 2023-02-25 23:23 | 62 | 1095 | 28 | 28 | 30 | 32 | 32 | 32 | 32 | 32 | 31 | 30 | 29 | 28 | 27 | 27 | 30 | 32 | 27 | 32 | -0.11 | Y | 45 | Y | -0.2 |  |  |  | 0.66 |  |  |  | Y | N | N | N | 180 | 0.45 | 68 | 95246 | 97044 | 1556 | 15000 | 06 | 1 |  | 2023-02-25 23:23 | 1555 | 136 |  | 45 | [16 empty] | 97.94 | 100 | 0 | 0 | 0 |  | 650 | 600 | Y | Y | 0 | 0 | 0 |  | 650 | 600 | Y | Y | Y | [6 empty] | RB215.90 | C
A76132 | 2023-02-25 | 1 | B |  | 6 | A | P-STB3D | 베어링강 | STB (SF) | BM#1 | 1617 | 41 | 1560 | 1538 | 31 | 5400 |  | 3 | 0.21 | 30 |  | -1.39 | 1512 | 1560 | 139.81 | 34.29 |  | 15 | 32 | 81 | Y |  | 2023-02-26 00:48 | 62 | 1097 | 33 | 31 | 31 | 30 | 31 | 30 | 29 | 28 | 27 | 27 | 27 | 26 | 27 | 27 | 29 | 31 | 26 | 31 | -0.11 | Y | 45 | Y | 0.2 | [8 empty] | N | Y | Y | 210 | 0.48 | 61 | 84610 | 91796 | 5754 | 14200 | 07 | 2 |  | 2023-02-26 00:56 | 1512 | 106 |  | 24 | [16 empty] | 85.64 | 100 | 0 | 0 | 0 |  | 650 |  | N | N | 0 | 0 | 0 |  | 651 |  | N | N | Y |  |  | Y |  |  |  | BT180180 | H
B75442 | 2023-02-25 | 2 | B |  | 14 | B | AE4330VM2 | 합금강 | SNCM439계 | BM#2 | 1662 | 53 | 1635 | 1529 | 41 | 8900 |  | 1 | 0.32 | 19 |  | -2.29 | 1559 | 1622 | 51.3 | 0 | 0 | 16 | 64 | 54 | Y |  | 2023-02-26 00:36 | 66 | 1093 | 22 | 25 | 29 | 33 | 34 | 34 | 34 | 33 | 33 | 32 | 32 | 31 | 30 | 28 | 31 | 34 | 28 | 34 | -0.12 | Y | 50 | Y | -0.2 |  |  |  | 0.58 |  |  |  | Y | Y | Y | N | 170 | 0.45 | 70 | 101574 | 100106 | 2494 | 15300 | 06 | 1 |  | 2023-02-26 00:38 | 1559 | 143 |  | 41 | [16 empty] | 101.68 | 100 | 0 | 0 | 0 |  | 650 | 400 | Y | Y | 0 | 0 | 0 |  | 650 | 400 | Y | Y | Y | [6 empty] | RB209.55 | C
A76133 | 2023-02-25 | 1 | B |  | 7 | A | P-STB3D | 베어링강 | STB (SF) | BM#1 | 1646 | 41 | 1557 | 1566 | 27 | 5200 |  | 3 | 0.21 | 30 |  | -1.07 | 1520 | 1557 | 139.08 | 59.99 |  | 6 | 50 | 64 | Y |  | 2023-02-26 01:53 | 70 | 1097 | 26 | 25 | 31 | 34 | 35 | 35 | 35 | 33 | 32 | 33 | 33 | 32 | 32 | 32 | 32 | 35 | 32 | 35 | -0.06 | Y | 45 | Y | 0 | [8 empty] | N | Y | Y | 200 | 0.48 | 63 | 101532 | 96485 | 6665 | 14000 | 07 | 2 |  | 2023-02-26 02:00 | 1520 | 110 |  | 22 | [16 empty] | 98.1 | 100 | 0 | 0 | 0 |  | 650 |  | N | N | 0 | 0 | 0 |  | 651 |  | N | N | Y |  |  | Y |  |  |  | BT180180 | H
B75443 | 2023-02-25 | 2 | B |  | 15 | B | AE4330VM2 | 합금강 | SNCM439계 | BM#2 | 1577 | 49 | 1623 | 1525 | 43 | 8700 |  | 1 | 0.31 | 19 |  | -2.33 | 1557 | 1618 | 33.34 | 0 | 0 | 11 | 61 | 61 | Y |  | 2023-02-26 01:50 | 64 | 1099 | 25 | 24 | 28 | 29 | 29 | 29 | 29 | 28 | 27 | 26 | 26 | 25 | 24 | 23 | 27 | 29 | 23 | 29 | -0.12 | Y | 50 | Y | -0.2 |  |  |  | 0.9 |  |  |  | Y | Y | Y | N | 210 | 0.45 | 66 | 100454 | 94033 | 1917 | 15400 | 06 | 1 |  | 2023-02-26 01:52 | 1557 | 137 |  | 40 | [16 empty] | 107.09 | 100 | 0 | 0 | 0 |  | 650 | 400 | Y | Y | 0 | 0 | 0 |  | 650 | 400 | Y | Y | Y | [6 empty] | RB203.20 | C
A76134 | 2023-02-25 | 1 | B |  | 8 | A | P-STB3D | 베어링강 | STB (SF) | BM#1 | 1651 | 52 | 1562 | 1577 | 36 | 5600 |  | 3 | 0.22 | 30 |  | -1.33 | 1516 | 1562 | 139.22 | 58.34 |  | 37 | 50 |  | Y |  | 2023-02-26 03:03 | 66 | 1110 | 31 | 31 | 36 | 37 | 38 | 38 | 38 | 37 | 37 | 36 | 36 | 36 | 36 | 35 | 36 | 38 | 35 | 38 | -0.06 | Y | 45 | Y | -0.2 | [8 empty] | N | Y | Y | 190 | 0.48 | 64 | 101532 | 97623 | 7527 | 14400 | 07 | 2 |  | 2023-02-26 03:10 | 1516 | 115 |  | 16 | [16 empty] | 97.07 | 100 | 0 | 0 | 0 |  | 650 |  | N | N | 0 | 0 | 0 |  | 651 |  | N | N | Y |  |  | Y |  |  |  | BT180180 | H
B75444 | 2023-02-25 | 2 | B | TUNDISH교체전 | 16 | A | AE4330VM2 | 합금강 | SNCM439계 | BM#2 | 1606 | 56 | 1649 | 1544 | 48 | 9700 |  | 1 | 0.32 | 19 |  | -2.68 | 1569 | 1634 | 78.08 | 0 | 0 | 10 | 44 | 49 | Y |  | 2023-02-26 03:00 | 76 | 1099 | 20 | 31 | 37 | 40 | 41 | 42 | 41 | 41 | 39 | 39 | 38 | 38 | 37 | 37 | 37 | 42 | 37 | 41 | -0.12 | Y | 40 | Y | 0 |  |  |  | 0.74 |  |  |  | Y | N | N | N | 200 | 0.45 | 69 | 82191 | 98428 | 2122 | 2000 | 06 | 1 |  | 2023-02-26 03:02 | 1569 | 139 |  | 35 |  |  | F92FC736AE934492A07E0A514B288A68 | 70FE2897E5DF4D0A930F72412EA6370C | 8EC423AB88B44ACCB4369AED0EBF972E | [11 empty] | 82.94 | 100 | 0 | 3240 | 0 |  | 650 | 400 | Y | Y | 0 | 2820 | 0 |  | 650 | 400 | Y | Y | Y |  |  |  | N |  |  | RB146.05 | C
A76135 | 2023-02-25 | 1 | B |  | 9 | A | P-STB3D | 베어링강 | STB (SF) | BM#1 | 1660 | 42 | 1571 | 1578 | 31 | 5200 |  | 3 | 0.21 | 30 |  | -1.43 | 1521 | 1571 | 141.22 | 66.49 |  | 37 | 51 | -114 | Y |  | 2023-02-26 04:08 | 71 | 1099 | 34 | 34 | 33 | 34 | 34 | 34 | 34 | 33 | 33 | 32 | 31 | 31 | 31 | 31 | 33 | 34 | 31 | 34 | -0.05 | Y | 50 | Y | 0 | [8 empty] | N | Y | Y | 180 | 0.48 | 63 | 101532 | 96046 | 5904 | 14400 | 07 | 2 |  | 2023-02-26 04:20 | 1521 | 107 |  | 17 | [16 empty] | 98.53 | 100 | 0 | 0 | 0 |  | 650 |  | N | N | 0 | 0 | 0 |  | 651 |  | N | N | Y |  |  | Y |  |  |  | BT180180 | H
B75445 | 2023-02-25 | 2 | C | TUNDISH교체 | 1 | A | SCM415 | 합금강 | C | BM#2 | 1665 | 40 | 1704 | 1626 | 35 | 6800 |  | 1 | 0.41 | 15 |  | -2.36 | 1608 | 1686 | 21.9 | 21.14 | 0 | 31 | 56 | 123 | Y |  | 2023-02-26 04:08 | 92 | 1096 | 27 | 27 | 33 | 37 | 39 | 39 | 40 | 40 | 40 |  |  |  |  | 40 | 36 | 40 | 40 | 40 | 0 |  | 10 | Y | 0 |  | 1.69 | 1.69 |  |  |  |  | N | N | N | N | 220 | 0.5 | 57 | 98086 | 91276 | 4324 | 15100 | 05 | 2 |  | 2023-02-26 04:10 | 1608 | 160 |  | 61 |  | * T/D FLUX 용탕부: 120 KG / 유탕부: 10KG 투입. | [14 empty] | 105.81 | 100 | 1030 | 0 | 0 |  | 410 | 300 | Y | Y | 1000 | 0 | 0 |  | 410 | 300 | Y | Y | N | [6 empty] | RB110.00 | C
A76136 | 2023-02-25 | 1 | C | TUNDISH교체전 | 10 | B | P-STB3D | 베어링강 | STB (SF) | BM#1 | 1605 | 42 | 1565 | 1541 | 36 | 5900 |  | 3 | 0.21 | 30 |  | -1.55 | 1511 | 1565 | 140.5 | 72.08 |  | 15 | 33 | 77 | Y |  | 2023-02-26 05:13 | 61 | 1097 | 31 | 27 | 31 | 32 | 32 | 33 | 32 | 32 | 31 | 30 | 29 |  |  | 29 | 31 | 33 | 29 | 32 | -0.11 | Y | 35 | Y | -0.07 | [7 empty] | N | N | N | N | 170 | 0.48 | 66 | 81560 | 95698 | 7000 | 2000 | 07 | 2 |  | 2023-02-26 05:19 | 1511 | 109 |  | 15 |  |  |  | A2863563858840938A7AFA7E100DCEFF | A5BC177E425A47D68621F19F1859099B | [11 empty] | 52.52 | 100 | 0 | 3730 | 0 |  | 650 |  | N | N | 0 | 3500 | 0 |  | 651 |  | N | N | Y |  |  | Y |  |  |  | BT180180 | H
B75446 | 2023-02-25 | 2 | C |  | 2 | A | SCM415 | 합금강 | C | BM#2 | 1614 | 49 | 1687 | 1551 | 44 | 8700 |  | 1 | 0.38 | 15 |  | -2.21 | 1585 | 1647 | 0 | 76.27 | 0 | 35 | 77 | 114 | Y |  | 2023-02-26 05:17 | 69 | 1098 | 37 | 32 | 30 | 30 | 30 | 30 | 29 | 29 | 28 | 28 | 27 | 26 |  | 26 | 30 | 30 | 26 | 30 | -0.09 |  | 45 | Y | -0.2 | [7 empty] | N | N | N | N | 220 | 0.52 | 59 | 92913 | 97825 | 1425 | 15300 | 05 | 2 |  | 2023-02-26 05:21 | 1585 | 147 |  | 49 | [16 empty] | 95.84 | 100 | 0 | 0 | 0 |  | 411 | 300 | Y | Y | 0 | 0 | 0 |  | 410 | 300 | Y | Y | N | [6 empty] | RB150.00 | C
A76137 | 2023-02-25 | 1 | C | TUNDISH교체 | 1 | A | P-STB2 | 베어링강 | STB (SF) | BM#1 | 1603 | 52 | 1588 | 1531 | 46 | 7500 |  | 3 | 0.22 | 25 |  | -1.79 | 1541 | 1594 | 131.91 | 53.41 |  | 6 | 51 | 63 | Y |  | 2023-02-26 06:15 | 85 | 1095 | -232 | -36 | 33 | 28 | 31 | 36 | 38 | 38 | 42 | 42 | 42 | 43 |  | 43 | 38 | 43 | 43 | 42 | 0 |  |  | Y | 0.2 |  | 1.7 | 1.7 | [5 empty] | N | N | M | 210 | 0.47 | 62 | 84610 | 97635 | 5465 | 15000 | 10 | 1 |  | 2023-02-26 06:22 | 1541 | 134 |  | 42 |  | *T/D FLUX 유:10,용:270kg *6공 장연주 20H | [14 empty] | 80.89 | 100 | 1500 | 0 | 0 |  | 0 |  | N | N | 1500 | 0 | 0 |  | 0 |  | N | N | Y |  |  | Y |  |  |  | BT180180 | H
B75447 | 2023-02-25 | 2 | C |  | 3 | A | SCM415 | 합금강 | C | BM#2 | 1595 | 57 | 1647 | 1548 | 51 | 9000 |  | 1 | 0.36 | 17 |  | -2.04 | 1582 | 1655 | 0 | 60.72 | 0 | 11 | 62 | 55 | Y |  | 2023-02-26 06:50 | 66 | 1093 | 23 | 30 | 36 | 38 | 38 | 37 | 36 | 34 | 31 | 29 | 27 | 25 | 21 | 21 | 31 | 38 | 21 | 0 | -0.38 | Y | 45 | Y | -0.8 | [7 empty] | Y | Y | Y | Y | 210 | 0.47 | 64 | 95368 | 95008 | 742 | 14100 | 05 | 2 |  | 2023-02-26 06:53 | 1582 | 140 |  | 16 |  | *빅사이즈 기준온도 초과, 이상공정 등록 및 생관통보 | [14 empty] | 100.81 | 100 | 0 | 0 | 0 |  | 491 | 300 | Y | Y | 0 | 0 | 0 |  | 491 | 300 | Y | Y | N | [6 empty] | RB290.00 | C
A76138 | 2023-02-25 | 1 | C |  | 2 | B | P-STB2 | 베어링강 | STB (SF) | BM#1 | 1629 | 41 | 1571 | 1573 | 30 | 4800 |  | 3 | 0.22 | 25 |  | -1.37 | 1529 | 1571 | 124.35 | 53.43 |  | 30 | 67 | 66 | Y |  | 2023-02-26 07:09 | 73 | 1097 | 43 | 36 | 32 | 32 | 33 | 32 | 32 | 33 | 32 | 33 | 32 | 32 | 33 | 33 | 33 | 33 | 32 | 33 | 0 | Y | 35 | Y | 0.2 |  |  |  | 1.1 |  |  |  |  | N | Y | Y | 200 | 0.48 | 63 | 101532 | 93385 | 4915 | 14800 | 10 | 1 |  | 2023-02-26 07:17 | 1529 | 133 |  | 51 | [16 empty] | 101.18 | 100 | 0 | 0 | 0 |  | 650 |  | N | N | 0 | 0 | 0 |  | 651 |  | N | N | Y |  |  | Y |  |  |  | BT180180 | H
B75448 | 2023-02-26 | 2 | C |  | 4 | A | SCM415 | 합금강 | C | BM#2 | 1569 | 57 | 1627 | 1530 | 44 | 8900 |  | 1 | 0.38 | 20 |  | -2.18 | 1573 | 1638 | 0 | 73.05 | 0 | 10 | 45 | 65 | Y |  | 2023-02-26 08:00 | 57 | 1101 | 15 | 22 | 26 | 28 | 28 | 27 | 27 | 26 | 25 | 25 | 24 | 23 | 23 | 22 | 24 | 28 | 22 | 22 | -0.11 | Y | 55 | Y | 0 | [7 empty] | Y | Y | Y | Y | 210 | 0.47 | 71 | 93632 | 105992 | 1908 | 16600 | 05 | 2 |  | 2023-02-26 08:07 | 1573 | 125 |  | 11 | [16 empty] | 87.79 | 100 | 0 | 0 | 0 |  | 491 | 300 | Y | Y | 0 | 0 | 0 |  | 490 | 300 | Y | Y | N | [6 empty] | RB280.00 | C
A76139 | 2023-02-26 | 1 | C |  | 3 | A | P-STB2 | 베어링강 | STB (SF) | BM#1 | 1669 | 44 | 1561 | 1577 | 30 | 5000 |  | 3 | 0.25 | 25 |  | -1.14 | 1527 | 1561 | 121 | 70.13 |  | 37 | 52 | 63 | Y |  | 2023-02-26 08:19 | 71 | 1095 | 31 | 29 | 27 | 27 | 27 | 28 | 28 | 28 | 28 | 29 | 28 | 28 | 29 | 29 | 28 | 29 | 28 | 29 | -0.1 | Y | 10 | Y | 0 |  |  |  | 0.95 |  |  |  |  | N | Y | Y | 190 | 0.48 | 63 | 101532 | 96001 | 3749 | 15000 | 10 | 1 |  | 2023-02-26 08:29 | 1527 | 132 |  | 45 | [16 empty] | 97.96 | 100 | 0 | 0 | 0 |  | 650 |  | N | N | 0 | 0 | 0 |  | 651 |  | N | N | Y |  |  | Y |  |  |  | BT180180 | H
B75449 | 2023-02-26 | 2 | C |  | 5 | A | SCM415 | 합금강 | C | BM#2 | 1614 | 40 | 1642 | 1553 | 36 | 7200 |  | 1 | 0.34 | 16 |  | -2.08 | 1567 | 1631 | 0 | 62.07 | 0 | 31 | 57 | 55 | Y |  | 2023-02-26 08:52 | 51 | 1095 | 20 | 19 | 20 | 21 | 21 | 20 | 19 | 18 | 17 | 16 | 15 | 14 | 13 | 13 | 18 | 21 | 13 | 20 | -0.16 | Y | 50 | Y | -0.2 | [7 empty] | Y | Y | Y | Y | 200 | 0.48 | 68 | 92646 | 103340 | 610 | 16000 | 05 | 2 |  | 2023-02-26 08:58 | 1567 | 127 |  | 31 | [16 empty] | 87.07 | 100 | 0 | 0 | 0 |  | 491 | 300 | Y | Y | 0 | 0 | 0 |  | 491 | 300 | Y | Y | N | [6 empty] | RB200.00 | C
A76140 | 2023-02-26 | 1 | C |  | 4 | A | P-STB2 | 베어링강 | STB (SF) | BM#1 | 1658 | 62 | 1555 | 1577 | 49 | 5900 |  | 3 | 0.25 | 25 |  | -1.05 | 1523 | 1555 | 126.65 | 48.02 |  | 15 | 34 |  | Y |  | 2023-02-26 09:52 | 67 | 1098 | 28 | 28 | 34 | 37 | 38 | 38 | 38 | 37 | 37 | 36 | 36 | 35 | 35 | 35 | 36 | 38 | 35 | 38 | -0.07 | Y | 45 | Y | 0 |  |  |  | 1.155 |  |  |  |  | N | Y | Y | 180 | 0.48 | 63 | 84610 | 95019 | 4681 | 14800 | 10 | 1 |  | 2023-02-26 10:01 | 1523 | 118 |  | 17 | [16 empty] | 81.71 | 100 | 0 | 0 | 0 |  | 650 |  | N | N | 0 | 0 | 0 |  | 651 |  | N | N | Y |  |  | Y |  |  |  | BT180180 | H
B75450 | 2023-02-26 | 2 | C |  | 6 | A | SCM415 | 합금강 | C | BM#2 | 1593 | 43 | 1636 | 1550 | 39 | 7800 |  | 1 | 0.27 | 15 |  | -2.23 | 1579 | 1630 | 0 | 15.02 | 0 | 35 | 78 | 45 | Y |  | 2023-02-26 09:51 | 63 | 1100 | 10 | 14 | 19 | 23 | 25 | 25 | 25 | 25 | 24 | 24 | 23 | 22 | 22 | 21 | 22 | 25 | 21 | 25 | -0.09 | Y | 45 | Y | -0.2 | [7 empty] | Y | Y | Y | Y | 180 | 0.48 | 71 | 93632 | 106455 | 1195 | 15000 | 05 | 2 |  | 2023-02-26 09:57 | 1579 | 134 |  | 40 | [16 empty] | 84.89 | 100 | 0 | 0 | 0 |  | 491 | 300 | Y | Y | 0 | 0 | 0 |  | 491 | 300 | Y | Y | N | [6 empty] | RB260.00 | C
A76141 | 2023-02-26 | 1 | C |  | 5 | A | P-STB2 | 베어링강 | STB (SF) | BM#1 | 1693 | 41 | 1565 | 1577 | 33 | 4700 |  | 3 | 0.27 | 25 |  | -1.5 | 1520 | 1565 | 137.08 | 86.5 |  | 15 | 35 | -121 | Y |  | 2023-02-26 10:50 | 64 | 1090 | 34 | 33 | 34 | 35 | 36 | 35 | 34 | 33 | 33 | 32 | 32 | 32 | 31 | 31 | 33 | 36 | 31 | 34 | -0.12 | Y | 40 | Y | -0.2 |  |  |  | 1.051 |  |  |  |  | N | Y | Y | 170 | 0.48 | 61 | 101532 | 92637 | 3263 | 14700 | 10 | 1 |  | 2023-02-26 10:57 | 1520 | 110 |  | 22 | [8 empty] | 9C643367DD9E47EC98FEBBF635C92698 | 0F851A77B0E74C20A5DD3D4DA946261A | 10B1025D0FCD4E949A2F5C72BAFC37A1 |  | 91F46C8E73B94B1AA36EE22B300D3C83 | 748FA7B798F94673B0918CC068ED1A7F | 0C253C694BF94DE3B1AAA2BC9885C75A |  | 101.89 | 100 | 0 | 0 | 0 |  | 650 |  | N | N | 0 | 0 | 0 |  | 651 |  | N | N | Y |  |  | Y |  |  |  | BT180180 | H
B75451 | 2023-02-26 | 2 | C |  | 7 | A | SCM415 | 합금강 | C | BM#2 | 1587 | 55 | 1635 | 1526 | 49 | 9300 |  | 1 | 0.31 | 15 |  | -2.24 | 1586 | 1639 | 0 | 21.16 | 0 | 11 | 63 | 45 | Y |  | 2023-02-26 11:10 | 70 | 1097 | 16 | 20 | 29 | 33 | 34 | 34 | 34 | 33 | 33 | 32 | 31 | 30 | 28 | 26 | 30 | 34 | 26 | 34 | -0.16 | Y | 50 | Y | -0.2 | [7 empty] | N | N | N | N | 170 | 0.47 | 70 | 113658 | 105873 | -973 | 15200 | 05 | 2 |  | 2023-02-26 11:19 | 1586 | 130 |  | 32 |  | *빅사이즈 후속 | [14 empty] | 107.68 | 100 | 0 | 0 | 0 |  | 411 | 300 | Y | Y | 0 | 0 | 0 |  | 410 | 300 | Y | Y | N | [6 empty] | RB190.00 | C
A76142 | 2023-02-26 | 1 | C |  | 6 | C | P-STB2 | 베어링강 | STB (SF) | BM#1 | 1620 | 44 | 1572 | 1576 | 30 | 4700 |  | 3 | 0.25 | 25 |  | -1.61 | 1524 | 1572 | 137.66 | 20.45 |  | 10 | 46 | 38 | Y |  | 2023-02-26 11:54 | 68 | 1101 | 30 | 29 | 35 | 37 | 39 | 38 | 38 | 38 | 37 | 37 | 37 | 35 | 35 | 34 | 36 | 39 | 34 | 38 | -0.11 | Y | 45 | Y | -0.2 |  |  |  | 0.863 |  |  |  |  | N | Y | Y | 210 | 0.46 | 64 | 84610 | 91998 | 5552 | 15600 | 10 | 1 |  | 2023-02-26 12:02 | 1524 | 100 |  | 20 |  | *산소랜싱 *전공정 요청으로 감속주입-정속주입 강종 감속으로 이상재 등록ID: 104.105.204.205 (전기로 작업지연) | [14 empty] | 85.46 | 100 | 0 | 0 | 0 |  | 650 |  | N | N | 0 | 0 | 0 |  | 651 |  | N | N | Y |  |  | Y |  |  |  | BT180180 | H
B75452 | 2023-02-26 | 2 | C | TUNDISH교체전 | 8 | A | SCM415 | 합금강 | C | BM#2 | 1589 | 49 | 1641 | 1544 | 43 | 8500 |  | 1 | 0.25 | 16 |  | -2.41 | 1584 | 1630 | 0 | 18.67 | 0 | 30 | 68 | 82 | Y |  | 2023-02-26 12:07 | 68 | 1095 | 25 | 24 | 22 | 22 | 22 | 22 | 22 | 22 | 21 | 20 | 20 | 19 | 19 | 19 | 21 | 22 | 19 | 22 | -0.06 | Y | 50 | Y | 0 | [7 empty] | N | N | N | N | 170 | 0.53 | 61 | 124128 | 101780 | 2170 | 2500 | 05 | 2 |  | 2023-02-26 12:22 | 1584 | 133 |  | 46 |  | 첫HEAT L/D 2시간 대기에 81개 올라와 램핑다운 정상적으로 하지않아 테일부 500MM추가절단 | 985AEE5C4A554E9C96C6376CB83E154D | 5D1B5D4EDF144556B1673801A34F1169 | 5F2CA722CA9E4F74B873A1E55168B606 | [11 empty] | 119.53 | 100 | 0 | 3796 | 0 |  | 411 | 300 | Y | Y | 0 | 3881 | 0 |  | 411 | 300 | Y | Y | N | [6 empty] | RB105.00 | C
A76143 | 2023-02-26 | 1 | A |  | 7 | A | P-STB2 | 베어링강 | STB (SF) | BM#1 | 1621 | 42 | 1566 | 1549 | 35 | 5800 |  | 3 | 0.25 | 25 |  | -1.3 | 1526 | 1566 | 140.14 | 53.51 |  | 16 | 65 | 522 | Y |  | 2023-02-26 13:08 | 70 | 1080 | 34 | 33 | 35 | 35 | 37 | 36 | 35 | 34 | 33 | 32 | 32 | 31 | 30 | 30 | 33 | 37 | 29 | 35 | -0.16 | Y | 50 | Y | 0.2 |  |  |  | 1.205 |  |  |  |  | N | Y | Y | 200 | 0.4 | 75 | 84610 | 94815 |  | 15730 | 10 | 1 |  | 2023-02-26 13:15 | 1526 | 96 |  | 12 |  | *전공정 요청으로 감속주입-정속주입 강종 감속으로 이상재 등록 (전기로 작업지연) | [14 empty] | 55.72 | 100 | 0 | 0 | 0 |  | 650 |  | N | N | 0 | 0 | 0 |  | 651 |  | N | N | Y |  |  | Y |  |  |  | BT180180 | H
B75453 | 2023-02-26 | 2 | A | TUNDISH교체 | 1 | A | SBC95 | 특수용도강 | C2 | BM#2 | 1550 | 61 | 1644 | 1527 | 54 | 11300 |  | 1 | 0.32 | 21 |  | -2.63 | 1582 | 1655 | 21.86 | 0 | 0 | 37 | 53 | 78 | Y |  | 2023-02-26 13:40 | 81 | 1097 | -296 | -48 | 22 | 18 | 24 | 29 | 30 | 31 | 32 | 32 | 32 | 32 | 32 | 32 | 27 | 32 | 32 | 32 | 0 |  | 25 | Y | 0 |  | 2.04 | 1.97 | 1.48 |  |  |  | N | N | N | N | 220 | 0.45 | 65 | 93795 | 98290 | 5810 | 15600 | 04 | 1 |  | 2023-02-26 13:44 | 1582 | 143 |  | 36 |  | * T/D FLUX 용탕부: 120 KG / 유탕부: 10KG 투입. *수소10분값 기준치 초과 이상공정등록 및 생관통보 | [14 empty] | 91.6 | 100 | 700 | 0 | 0 |  | 490 | 600 | Y | Y | 700 | 0 | 0 |  | 492 | 600 | Y | Y | Y |  | Y |  |  |  |  | RB141.00 | C
A76144 | 2023-02-26 | 1 | A |  | 8 | A | P-STB2 | 베어링강 | STB (SF) | BM#1 | 1613 | 41 | 1566 | 1556 | 29 | 4800 |  | 3 | 0.24 | 25 |  | -1.44 | 1523 | 1566 | 121.07 | 44.19 |  | 6 | 53 | 74 | Y |  | 2023-02-26 14:23 | 67 | 1104 | 30 | 28 | 31 | 31 | 31 | 31 | 30 | 29 | 28 | 28 | 27 | 26 | 25 | 26 | 29 | 31 | 25 | 31 | -0.11 | Y | 55 | Y | 0.2 |  |  |  | 1.077 |  |  |  | Y | N | Y | Y | 190 | 0.4 | 72 | 84610 | 89979 | 6521 | 15450 | 10 | 1 |  | 2023-02-26 14:29 | 1523 | 94 |  | 13 |  | *전공정 요청으로 감속주입-정속주입 강종 감속으로 이상재 등록 (전기로 작업지연) | [14 empty] | 87.23 | 100 | 0 | 0 | 0 |  | 650 |  | N | N | 0 | 0 | 0 |  | 651 |  | N | N | Y |  |  | Y |  |  |  | BT180180 | H
B75454 | 2023-02-26 | 2 | A |  | 2 | A | SBC95 | 특수용도강 | C2 | BM#2 | 1582 | 49 | 1645 | 1550 | 44 | 8600 |  | 1 | 0.24 | 18 |  | -3 | 1567 | 1640 | 15.32 | 0 | 0 | 35 | 79 | 63 | Y |  | 2023-02-26 14:59 | 66 | 1091 | 30 | 31 | 33 | 34 | 35 | 34 | 33 | 32 | 32 | 31 | 30 | 29 | 28 | 28 | 32 | 35 | 28 | 0 | -0.17 | Y | 40 | Y | -0.2 |  |  |  | 0.85 |  |  |  | N | N | N | N | 220 | 0.47 | 64 | 93795 | 94554 | 5046 | 14200 | 04 | 1 |  | 2023-02-26 15:01 | 1567 | 121 |  | 24 | [16 empty] | 95.66 | 100 | 0 | 0 | 0 |  | 490 | 600 | Y | Y | 0 | 0 | 0 |  | 492 | 600 | Y | Y | Y |  | Y |  |  |  |  | RB141.00 | C
A76145 | 2023-02-26 | 1 | A |  | 9 | A | STB2 | 베어링강 | STB (SF) | BM#1 | 1628 | 46 | 1583 | 1531 | 40 | 6700 |  | 3 | 0.24 | 25 |  | -1.98 | 1523 | 1583 | 173.48 | 55.74 |  | 15 | 36 | 88 | Y |  | 2023-02-26 15:34 | 67 | 1096 | 25 | 24 | 31 | 34 | 35 | 35 | 34 | 34 | 34 | 33 | 32 | 32 | 31 | 31 | 32 | 35 | 31 | 34 | -0.08 | Y | 50 | Y | 0 |  |  |  | 1.255 |  |  |  | Y | Y | Y | Y | 180 | 0.4 | 70 | 101532 | 88800 | 6550 | 15850 | 10 | 1 |  | 2023-02-26 15:42 | 1523 | 103 |  | 15 |  | *전공정 요청으로 감속주입-정속주입 강종 감속으로 이상재 등록 (전기로 작업지연) *유사강종 연연주 | [14 empty] | 105.98 | 100 | 0 | 0 | 0 |  | 650 |  | N | N | 0 | 0 | 0 |  | 651 |  | N | N | Y |  |  | Y |  |  |  | BT180180 | H
B75455 | 2023-02-26 | 2 | A |  | 3 | A | SBC95 | 특수용도강 | C2 | BM#2 | 1577 | 50 | 1642 | 1537 | 45 | 8800 |  | 1 | 0.21 | 18 |  | 0 | 1572 | 1634 | 25.62 | 0 | 0 | 11 | 64 | 77 | Y |  | 2023-02-26 16:01 | 71 | 1094 | 25 | 31 | 35 | 36 | 37 | 36 | 36 | 36 | 34 | 34 | 33 | 32 | 32 | 32 | 34 | 37 | 32 | 36 | -0.12 | Y | 40 | Y | 0 |  |  |  | 0.67 |  |  |  | N | N | N | N | 210 | 0.47 | 64 | 93795 | 95014 | 5086 | 15600 | 04 | 1 |  | 2023-02-26 16:04 | 1572 | 120 |  | 25 | [16 empty] | 94.55 | 100 | 0 | 0 | 0 |  | 490 | 600 | Y | Y | 0 | 0 | 0 |  | 492 | 600 | Y | Y | Y | N | Y |  |  |  |  | RB141.00 | H
A76146 | 2023-02-26 | 1 | A |  | 10 | A | STB2 | 베어링강 | STB (SF) | BM#1 | 1604 | 41 | 1574 | 1530 | 33 | 5700 |  | 3 | 0.24 | 25 |  | -1.68 | 1524 | 1574 | 121.53 | 62.28 |  | 10 | 47 | 91 | Y |  | 2023-02-26 16:33 | 68 | 1094 | 30 | 29 | 29 | 29 | 28 | 28 | 27 | 26 | 25 | 25 | 24 | 24 | 23 | 22 | 26 | 29 | 22 | 29 | -0.13 |  | 55 | Y | -0.2 |  |  |  | 0.73 |  |  |  | Y | N | Y | Y | 170 | 0.4 | 68 | 84610 | 85767 | 6933 | 16170 | 10 | 1 |  | 2023-02-26 16:42 | 1524 | 111 |  | 28 |  | *전공정 요청으로 감속주입-정속주입 강종 감속으로 이상재 등록 (전기로 작업지연) | [6 empty] | 9AE9D5459ACE4FB389152CBCC5C95052 | 2823233B059F43CD9748EDBD4A11416B | 0C609832B4644509BD362F653714F898 |  | 9F7505B466E64471ACE049F6EAED9907 | 6B4110373070457C8AD1AB3E5FC74B20 | 50E80822EC1444FB920968E4C32B210A |  | 91.17 | 100 | 0 | 0 | 0 |  | 650 |  | N | N | 0 | 0 | 0 |  | 651 |  | N | N | Y |  |  | Y |  |  |  | BT180180 | H
B75456 | 2023-02-26 | 2 | A |  | 4 | A | SBC95 | 특수용도강 | C2 | BM#2 | 1602 | 50 | 1633 | 1517 | 43 | 8800 |  | 1 | 0.26 | 19 |  | -2.36 | 1565 | 1627 | 17.85 | 0 | 0 | 30 | 69 | 83 | Y |  | 2023-02-26 17:16 | 64 | 1098 | 29 | 31 | 33 | 34 | 33 | 32 | 30 | 30 | 29 | 27 | 26 | 25 | 24 | 24 | 30 | 34 | 24 | 0 | -0.22 | Y | 45 | Y | -0.2 |  |  |  | 1 |  |  |  | N | N | N | N | 200 | 0.44 | 64 | 95427 | 89162 | 5038 | 15700 | 04 | 1 |  | 2023-02-26 17:16 | 1565 | 113 |  | 14 |  | 전공정 지연 20%이상감속주입 304~7 303 ~6 이상공정등록 및 생관통보 | [14 empty] | 91.76 | 100 | 0 | 0 | 0 |  | 490 | 600 | Y | Y | 0 | 0 | 0 |  | 491 | 600 | Y | Y | Y | N | Y |  |  |  |  | RB141.00 | H
A76147 | 2023-02-26 | 1 | A |  | 11 | B | STB2 | 베어링강 | STB (SF) | BM#1 | 1614 | 40 | 1563 | 1541 | 30 | 5100 |  | 3 | 0.24 | 25 |  | -1.48 | 1518 | 1563 | 145.93 | 40.6 |  | 16 | 66 | 76 | Y |  | 2023-02-26 17:38 | 62 | 1095 | 20 | 20 | 20 | 21 | 21 | 21 | 20 | 20 | 20 | 19 | 18 | 19 | 19 | 19 | 20 | 21 | 18 | 21 | -0.04 | Y | 35 | Y | 0 |  |  |  | 0.921 |  |  |  | Y | N | Y | Y | 210 | 0.41 | 67 | 84610 | 88883 | 7017 | 15590 | 10 | 1 |  | 2023-02-26 17:46 | 1518 | 112 |  | 32 |  | *전공정 요청으로 감속주입-정속주입 강종 감속으로 이상재 등록 ID101~104, 201~204(전기로 작업지연) **전공정 요청으로 감속주입-정속미준수 이상재 등록 ID105, 205 | [14 empty] | 8461000 | 100 | 0 | 0 | 0 |  | 650 |  | N | N | 0 | 0 | 0 |  | 651 |  | N | N | Y |  |  | Y |  |  |  | BT180180 | H
B75457 | 2023-02-26 | 2 | A |  | 5 | A | SBC95 | 특수용도강 | C2 | BM#2 | 1624 | 50 | 1622 | 1525 | 40 | 8300 |  | 1 | 0.23 | 18 |  | -1.93 | 1565 | 1612 | 32.69 | 0 | 0 | 37 | 54 | 65 | Y |  | 2023-02-26 18:22 | 64 | 1094 | 21 | 23 | 27 | 28 | 28 | 27 | 26 | 24 | 23 | 22 | 21 | 20 | 19 | 17 | 23 | 28 | 17 | 0 | -0.2 | Y | 55 | Y | -0.2 |  |  |  | 1.42 |  |  |  | N | N | N | N | 190 | 0.43 | 70 | 95427 | 94912 | 5038 | 14000 | 04 | 1 |  | 2023-02-26 18:24 | 1565 | 110 |  | 14 |  | *전기로 지연 20%이상감속주입 301~4 401~4 이상공정등록 및 생관통보 | [14 empty] | 97.62 | 100 | 0 | 0 | 0 |  | 490 | 600 | Y | Y | 0 | 0 | 0 |  | 491 | 600 | Y | Y | Y |  | Y |  |  |  |  | RB141.00 | H
A76148 | 2023-02-26 | 1 | A |  | 12 | A | STB2 | 베어링강 | STB (SF) | BM#1 | 1618 | 44 | 1557 | 1553 | 30 | 5200 |  | 3 | 0.24 | 26 |  | -1.18 | 1521 | 1557 | 123.62 | 36.76 |  | 6 | 54 | 69 | Y |  | 2023-02-26 18:41 | 65 | 1098 | 19 | 18 | 19 | 21 | 22 | 23 | 22 | 22 | 22 | 21 | 21 | 20 | 20 | 20 | 21 | 23 | 20 | 22 | -0.04 | Y | 40 | Y | 0 |  |  |  | 0.824 |  |  |  | Y | N | Y | Y | 200 | 0.45 | 67 | 101532 | 92159 | 6991 | 15710 | 10 | 1 |  | 2023-02-26 18:48 | 1521 | 119 |  | 36 |  | 전공정 요청으로 감속주입-정속미준수 이상재 등록 | [14 empty] | 102.45 | 100 | 0 | 0 | 0 |  | 650 |  | N | N | 0 | 0 | 0 |  | 651 |  | N | N | Y |  |  | Y |  |  |  | BT180180 | H
B75458 | 2023-02-26 | 2 | A |  | 6 | A | SBC95 | 특수용도강 | C2 | BM#2 | 1606 | 45 | 1613 | 1533 | 16 | 7900 |  | 1 | 0.21 | 18 |  | -2.24 | 1557 | 1607 | 16.37 | 0 | 0 | 35 | 80 | 67 | Y |  | 2023-02-26 19:22 | 56 | 1094 | 15 | 17 | 20 | 22 | 22 | 22 | 22 | 20 | 19 | 18 | 17 | 16 | 15 | 14 | 19 | 22 | 14 | 22 | -0.16 | Y | 50 | Y | -0.2 |  |  |  | 1.02 |  |  |  | N | N | N | N | 180 | 0.49 | 67 | 93795 | 102268 | 932 | 14600 | 04 | 1 |  | 2023-02-26 19:28 | 1557 | 114 |  | 25 |  | * 전공정 요청 L/D 잔강이월 미실시, 이상공정등록 및 생관통보 | [14 empty] | 91.51 | 0 | 0 | 0 | 0 |  | 490 | 600 | Y | Y | 0 | 0 | 0 |  | 492 | 600 | Y | Y | Y | [6 empty] | RB141.00 | H
A76149 | 2023-02-26 | 1 | A |  | 13 | A | STB2 | 베어링강 | STB (SF) | BM#1 | 1593 | 41 | 1576 | 1538 | 36 | 6100 |  | 3 | 0.24 | 25 |  | -1.5 | 1530 | 1576 | 125.68 | 50.07 |  | 15 | 37 | 61 | Y |  | 2023-02-26 19:54 | 74 | 1099 | 19 | 23 | 27 | 29 | 31 | 31 | 31 | 30 | 29 | 29 | 29 | 28 | 28 | 28 | 28 | 31 | 28 | 31 | -0.06 | Y | 45 | Y | 0 |  |  |  | 0.822 |  |  |  | Y | N | Y | Y | 190 | 0.45 | 67 | 101532 | 96079 | 6621 | 15920 | 10 | 1 |  | 2023-02-26 20:01 | 1530 | 114 |  | 32 |  | 전공정 요청으로 감속주입-정속미준수 이상재 등록 | [14 empty] | 98.48 | 100 | 0 | 0 | 0 |  | 650 |  | N | N | 0 | 0 | 0 |  | 651 |  | N | N | Y |  |  | Y |  |  |  | BT180180 | H
B75459 | 2023-02-26 | 2 | A |  | 7 | B | SBC95 | 특수용도강 | C2 | BM#2 | 1608 | 47 | 1616 | 1519 | 44 | 9100 |  | 1 | 0.23 | 18 |  | -2.43 | 1561 | 1613 | 16.77 | 0 | 0 | 11 | 65 | 70 | Y |  | 2023-02-26 20:30 | 60 | 1097 | 12 | 11 | 18 | 22 | 23 | 23 | 23 | 22 | 21 | 20 | 19 | 18 | 18 | 17 | 20 | 23 | 17 | 23 | -0.13 | Y | 45 | Y | -0.2 |  |  |  | 0.93 |  |  |  | N | N | N | N | 170 | 0.49 | 63 | 93795 | 98185 | 1765 | 14600 | 04 | 1 |  | 2023-02-26 20:31 | 1561 | 113 |  | 25 |  | * 전공정 요청 L/D 잔강이월 미실시, 이상공정등록 및 생관통보 | [14 empty] | 94.41 | 100 | 0 | 0 | 0 |  | 489 | 600 | Y | Y | 0 | 0 | 0 |  | 492 | 600 | Y | Y | Y | [6 empty] | RB141.00 | H
A76150 | 2023-02-26 | 1 | B |  | 14 | B | STB2 | 베어링강 | STB (SF) | BM#1 | 1598 | 40 | 1566 | 1531 | 31 | 5700 |  | 3 | 0.24 | 26 |  | -1.39 | 1524 | 1566 | 122.94 | 50.17 |  | 10 | 48 | 61 | Y |  | 2023-02-26 21:00 | 68 | 1094 | 28 | 27 | 27 | 27 | 27 | 28 | 27 | 26 | 25 | 24 | 23 | 24 | 24 | 24 | 26 | 28 | 23 | 27 | -0.2 | Y | 25 | Y | 0 |  |  |  | 0.748 |  |  |  | Y | N | Y | Y | 180 | 0.45 | 68 | 101532 | 95343 | 7557 | 14800 | 10 | 1 |  | 2023-02-26 21:08 | 1524 | 114 |  | 34 |  | 전공정 요청으로 감속주입-정속미준수 이상재 등록 | [14 empty] | 99.2 | 100 | 0 | 0 | 0 |  | 650 |  | N | N | 0 | 0 | 0 |  | 651 |  | N | N | Y |  |  | Y |  |  |  | BT180180 | H
B75460 | 2023-02-26 | 2 | B | 잔강최소화전 | 8 | A | SBC95 | 특수용도강 | C2 | BM#2 | 1585 | 51 | 1631 | 1533 | 44 | 8900 |  | 1 | 0.33 | 18 |  | -1.98 | 1581 | 1625 | 57.6 | 0 | 0 | 30 | 70 | 73 | Y |  | 2023-02-26 21:38 | 80 | 1094 | 15 | 15 | 30 | 37 | 39 | 39 | 39 | 38 | 37 | 35 | 35 | 35 | 34 | 34 | 35 | 39 | 34 | 39 | -0.1 | Y | 50 | Y | -0.2 |  |  |  | 1.4 |  |  |  | N | N | N | N | 170 | 0.47 | 70 | 108225 | 105413 | 987 | 3000 | 04 | 1 |  | 2023-02-26 21:41 | 1581 | 116 |  | 21 |  | * 전공정 요청 L/D 잔강이월 미실시, 이상공정등록 및 생관통보 | B03A5375BD7F4E479A00D7E5E78322ED |  | 7B701E02CCD84B53A82CCB4BC48C413A | [11 empty] | 102.88 | 100 | 0 | 3200 | 0 |  | 490 | 600 | Y | Y | 0 | 4200 | 0 |  | 492 | 600 | Y | Y | Y | [6 empty] | RB141.00 | C
A76151 | 2023-02-26 | 1 | B |  | 15 | A | STB2 | 베어링강 | STB (SF) | BM#1 | 1605 | 49 | 1560 | 1532 | 41 | 6600 |  | 3 | 0.25 | 25 |  | -1.21 | 1523 | 1560 | 139.01 | 37.43 |  | 16 | 67 | 62 | Y |  | 2023-02-26 22:09 | 67 | 1096 | 22 | 21 | 23 | 24 | 25 | 25 | 26 | 25 | 25 | 25 | 25 | 24 | 24 | 25 | 24 | 26 | 24 | 25 | 0 | Y | 30 | Y | 0.2 |  |  |  | 1.255 |  |  |  |  | N | Y | Y | 170 | 0.45 | 62 | 84610 | 89998 | 5752 | 15000 | 10 | 1 |  | 2023-02-26 22:18 | 1523 | 122 |  | 34 |  | 전공정 요청으로 감속주입-정속미준수 이상재 등록 | [14 empty] | 87.23 | 100 | 0 | 0 | 0 |  | 650 |  | N | N | 0 | 0 | 0 |  | 651 |  | N | N | Y |  |  | Y |  |  |  | BT180180 | H
B75461 | 2023-02-26 | 2 | B | 잔강최소화 | 9 | A | SCM440 | 합금강 | D | BM#2 | 1593 | 44 | 1636 | 1558 | 39 | 7700 |  | 1 | 0.32 | 16 |  | -2.12 | 1572 | 1623 | 0 | 47.91 | 0 | 37 | 55 | 64 | Y |  | 2023-02-26 22:41 | 76 | 1094 | -109 | 29 | 37 | 39 | 40 | 40 | 39 | 39 | 38 | 38 | 38 | 37 |  | 37 | 34 | 40 | 37 | 39 | -0.04 | Y | 40 | Y | -0.2 |  |  |  | 1.01 |  |  |  | N | N | N | N | 220 | 0.47 | 62 | 94871 | 101873 | 2277 | 14100 | 04 | 1 |  | 2023-02-26 22:44 | 1572 | 136 |  | 44 | [16 empty] | 92.38 | 100 | 2600 | 0 | 0 |  | 650 | 400 | Y | N | 2600 | 0 | 0 |  | 650 | 400 | Y | N | N |  |  |  | Y |  |  | RB180.00 | C
A76152 | 2023-02-26 | 1 | B |  | 16 | A | STB2 | 베어링강 | STB (SF) | BM#1 | 1685 | 44 | 1559 | 1593 | 21 | 3500 |  | 3 | 0.24 | 25 |  | -1.42 | 1517 | 1559 | 134.86 | 47.35 |  | 6 | 55 | 62 | Y |  | 2023-02-26 23:10 | 61 | 1098 | 24 | 21 | 20 | 20 | 20 | 20 | 19 | 19 | 19 | 19 | 19 | 19 | 19 | 20 | 20 | 20 | 19 | 20 | -0.02 | Y | 50 | Y | 0.2 |  |  |  | 0.775 |  |  |  |  | N | Y | Y | 210 | 0.48 | 63 | 101532 | 95175 | 6175 | 15400 | 10 | 1 |  | 2023-02-26 23:18 | 1517 | 122 |  | 38 | [8 empty] | EABB0903EE674215A2D53D49EF65AAB1 | 6F59D56B2F2844B0A0BB3E5B5F379519 |  |  | 4F3D4F8E831E4F9F93C5F7190D35E5C5 | C76FA7B972514766BA4A3A95169E9C59 |  |  | 99.35 | 100 | 0 | 0 | 0 |  | 650 |  | N | N | 0 | 0 | 0 |  | 651 |  | N | N | Y |  |  | Y |  |  |  | BT180180 | H
B75462 | 2023-02-26 | 2 | B |  | 10 | A | SCM440 | 합금강 | D | BM#2 | 1313 | 40 | 1634 | 1562 | 34 | 6400 |  | 1 | 0.38 | 15 |  | -2.23 | 1570 | 1622 | 0 | 66.63 | 0 | 35 | 81 | 66 | Y |  | 2023-02-26 23:35 | 74 | 1099 | 34 | 33 | 35 | 36 | 37 | 37 | 37 | 36 | 36 | 35 | 34 | 34 | 33 | 32 | 35 | 37 | 32 | 37 | -0.11 | Y | 45 | Y | -0.2 |  |  |  | 0.5 |  |  |  | N | N | N | N | 210 | 0.49 | 63 | 93087 | 99742 | 1508 | 15000 | 04 | 1 |  | 2023-02-26 23:36 | 1570 | 137 |  | 54 | [16 empty] | 92.53 | 100 | 0 | 0 | 0 |  | 650 | 400 | Y | N | 0 | 0 | 0 |  | 650 | 400 | Y | N | N | [6 empty] | RB140.00 | C
A76153 | 2023-02-26 | 1 | B |  | 17 | A | STB2 | 베어링강 | STB (SF) | BM#1 | 1646 | 45 | 1567 | 1572 | 26 | 4500 |  | 3 | 0.24 | 25 |  | 0 | 1567 | 1567 | 138.25 | 33.97 |  | 15 | 38 | 58 | Y |  | 2023-02-27 00:24 | 111 | 1093 | 19 | 21 | 26 | 28 | 28 | 29 | 28 | 28 | 28 | 27 | 27 | 27 | 27 | 27 | 27 | 29 | 27 | 28 | -0.06 | Y | 35 | Y | 0 |  |  |  | 1.062 |  |  |  |  | N | Y | Y | 200 | 0.48 | 62 | 101532 | 94425 | 5125 | 15600 | 10 | 1 |  | 2023-02-27 00:32 | 1567 | 110 |  | 27 | [16 empty] | 100.13 | 100 | 0 | 0 | 0 |  | 650 |  | N | N | 0 | 0 | 0 |  | 651 |  | N | N | Y |  |  | Y |  |  |  | BT180180 | H
B75463 | 2023-02-26 | 2 | B |  | 11 | A | SCM440 | 합금강 | D | BM#2 | 1618 | 42 | 1636 | 1565 | 37 | 6200 |  | 1 | 0.31 | 18 |  | -2.37 | 1561 | 1627 | 0 | 45.69 | 0 | 11 | 66 | 52 | Y |  | 2023-02-27 00:39 | 65 | 1096 | 30 | 29 | 31 | 31 | 32 | 32 | 31 | 31 | 30 | 29 | 29 | 28 | 27 | 27 | 30 | 32 | 27 | 31 | -0.12 | Y | 40 | Y | -0.2 |  |  |  | 0.39 |  |  |  | Y | Y | Y | Y | 200 | 0.47 | 60 | 146906 | 90017 | 1583 | 15100 | 04 | 1 |  | 2023-02-27 00:48 | 1561 | 142 |  | 54 | [16 empty] | 159.51 | 100 | 0 | 0 | 0 |  | 649 | 400 | Y | N | 0 | 0 | 0 |  | 650 | 400 | Y | N | N | [6 empty] | RB250.00 | C
A76154 | 2023-02-26 | 1 | B |  | 18 | A | STB2 | 베어링강 | STB (SF) | BM#1 | 1654 | 43 | 1577 | 1570 | 35 | 4500 |  | 3 | 0.25 | 25 |  | -1.93 | 1520 | 1577 | 135.01 | 43.28 |  | 10 | 49 | 61 | Y |  | 2023-02-27 01:22 | 64 | 1094 | 27 | 26 | 26 | 27 | 28 | 28 | 28 | 26 | 26 | 26 | 23 | 25 | 25 | 25 | 26 | 28 | 23 | 28 | -0.06 | Y | 30 | Y | 0 |  |  |  | 0.917 |  |  |  |  | N | Y | Y | 190 | 0.48 | 63 | 84610 | 92906 | 6394 | 14500 | 10 | 1 |  | 2023-02-27 01:37 | 1520 | 114 |  | 32 | [16 empty] | 84.69 | 100 | 0 | 0 | 0 |  | 650 |  | N | N | 0 | 0 | 0 |  | 651 |  | N | N | Y |  |  | Y |  |  |  | BT180180 | H
B75464 | 2023-02-26 | 2 | B |  | 12 | A | SCM440HM2 | 소입성보증강 | D | BM#2 | 1602 | 45 | 1642 | 1527 | 40 | 7900 |  | 1 | 0.25 | 21 |  | -2.44 | 1564 | 1626 | 14 | 0 | 0 | 30 | 71 | 44 | Y |  | 2023-02-27 01:56 | 71 | 1078 | 27 | 26 | 33 | 37 | 39 | 39 | 38 | 37 | 37 | 36 | 36 | 36 | 34 | 34 | 35 | 39 | 34 | 37 | -0.11 | Y | 45 | Y | 0 |  |  |  | 0.65 |  |  |  | Y | Y | Y | Y | 190 | 0.47 | 66 | 48180 | 97869 | 2381 | 15700 | 04 | 1 |  | 2023-02-27 01:58 | 1564 | 137 |  | 38 |  | * T/D △T 조건 벗어나 생관 사이즈 변경 요청 하였으나 빅사이즈 조업으로 작업 하라고 함. | [14 empty] | 48.57 | 100 | 0 | 0 | 0 |  | 650 | 400 | Y | N | 0 | 0 | 0 |  | 650 | 400 | Y | N | N | [6 empty] | RB260.00 | C
A76155 | 2023-02-26 | 1 | B |  | 19 | A | STB2 | 베어링강 | STB (SF) | BM#1 | 1630 | 43 | 1558 | 1544 | 32 | 5300 |  | 3 | 0.25 | 25 |  | 0 | 1558 | 1558 | 139.81 | 53.39 |  | 16 | 68 | 55 | Y |  | 2023-02-27 02:32 | 102 | 1099 | 23 | 22 | 27 | 28 | 28 | 27 | 28 | 27 | 27 | 27 | 27 | 27 | 27 | 27 | 27 | 28 | 27 | 28 | -0.02 | Y | 45 | Y | 0 |  |  |  | 1.214 |  |  |  |  | N | Y | Y | 180 | 0.48 | 62 | 100172 | 95286 | 5364 | 16100 | 10 | 1 |  | 2023-02-27 02:39 | 1558 | 109 |  | 26 | 9 | [15 empty] | 97.92 | 100 | 0 | 0 | 0 |  | 650 |  | N | N | 0 | 0 | 0 |  | 651 |  | N | N | Y |  |  | Y |  |  |  | BT180180 | H
B75465 | 2023-02-26 | 2 | B |  | 13 | A | SCM440HM2 | 소입성보증강 | D | BM#2 | 1589 | 38 | 1638 | 1559 | 33 | 6400 |  | 1 | 0.29 | 20 |  | -2.34 | 1566 | 1624 | 21.5 | 0 | 0 | 37 | 56 | 43 | Y |  | 2023-02-27 02:48 | 73 | 1098 | 31 | 33 | 33 | 34 | 35 | 34 | 34 | 34 | 34 | 33 | 33 | 32 |  | 32 | 33 | 35 | 32 | 34 | -0.04 | Y | 35 | Y | -0.2 |  |  |  | 0.64 |  |  |  | N | N | N | N | 180 | 0.47 | 60 | 97165 | 91095 | 2005 | 13700 | 04 | 1 |  | 2023-02-27 02:50 | 1566 | 140 |  | 53 | [16 empty] | 106.6 | 100 | 0 | 0 | 0 |  | 650 | 400 | Y | N | 0 | 0 | 0 |  | 651 | 400 | Y | N | N | [6 empty] | RB145.00 | C
A76156 | 2023-02-26 | 1 | B | TUNDISH교체전 | 20 | A | STB2 | 베어링강 | STB (SF) | BM#1 | 1596 | 49 | 1567 | 1533 | 40 | 5800 |  | 3 | 0.25 | 25 |  | -1.47 | 1523 | 1567 | 136.19 | 46.3 |  | 6 | 56 | 60 | Y |  | 2023-02-27 03:34 | 67 | 1099 | 26 | 27 | 30 | 31 | 31 | 31 | 31 | 31 | 30 | 30 | 30 | 29 |  | 29 | 30 | 31 | 29 | 31 | -0.04 | Y | 40 | Y | -0.2 |  |  |  | 1.182 |  |  |  | N | N | N | N | 170 | 0.48 | 64 | 85205 | 94548 | 5852 | 2000 | 10 | 1 |  | 2023-02-27 03:42 | 1523 | 116 |  | 28 |  |  | E767715AB453482BA444EE3151421972 | CAC649D617DB48CBAFDD0953CC669CAF | EC10FFAB40FE4818822BE7C5B38F7A62 | [11 empty] | 83.9 | 100 | 0 | 3500 | 0 |  | 650 |  | N | N | 0 | 3500 | 0 |  | 651 |  | N | N | Y |  |  | Y |  |  |  | BT180180 | H
B75466 | 2023-02-26 | 2 | B |  | 14 | A | SCM440HM2 | 소입성보증강 | D | BM#2 | 1590 | 40 | 1636 | 1559 | 35 | 6500 |  | 1 | 0.29 | 21 |  | -2.2 | 1568 | 1625 | 21.8 | 0 | 0 | 35 | 82 | 28 | Y |  | 2023-02-27 03:57 | 75 | 1093 | 28 | 29 | 36 | 39 | 41 | 42 | 42 | 41 | 41 | 40 | 39 | 39 | 39 | 39 | 39 | 42 | 39 | 41 | -0.05 | Y | 35 | Y | 0 |  |  |  | 0.42 |  |  |  | N | N | N | N | 170 | 0.49 | 60 | 84800 | 96418 | 1482 | 14700 | 04 | 1 |  | 2023-02-27 03:59 | 1568 | 141 |  | 47 | [16 empty] | 89.08 | 100 | 0 | 0 | 0 |  | 650 | 400 | Y | N | 0 | 0 | 0 |  | 650 | 400 | Y | N | N | [6 empty] | RB145.00 | C
A76157 | 2023-02-26 | 1 | D | TUNDISH교체 | 1 | A | STB2 | 베어링강 | STB (SF) | BM#1 | 1629 | 42 | 1586 | 1560 | 36 | 6200 |  | 3 | 0.25 | 25 |  | -1.35 | 1545 | 1586 | 138.56 | 41.92 |  | 15 | 39 | 57 | Y |  | 2023-02-27 04:39 | 89 | 1096 | -315 | -29 | 32 | 28 | 26 | 28 | 33 | 36 | 36 | 36 | 38 | 38 | 38 | 38 | 34 | 38 | 38 | 38 | 0 |  | 10 | Y | 0 |  | 1.55 | 1.37 | [5 empty] | N | N | M | 210 | 0.47 | 62 | 84610 | 94284 | 7216 | 15000 | 13 | 2 |  | 2023-02-27 04:46 | 1545 | 129 |  | 48 | 13 | *T/D FLUX 유:10KG용:270KG | [5 empty] | 205C08884FC64ADB801A6D91F7EF7346 | DF4C026518C849FB863AEB92D72C595C | 8DDACA7D52354FE1BB31B44AE0EB2F49 |  | 9D8758B5AF624C4D8AD992E1932A52BA | EF6DEC8E47584346ACD70149AE271811 | B8988F3586C849C2B3D31468BAE256F0 |  |  | 82.03 | 100 | 1500 | 0 | 0 |  | 650 |  | N | N | 1500 | 0 | 0 |  | 651 |  | N | N | Y |  |  | Y |  |  |  | BT180180 | H
B75467 | 2023-02-26 | 2 | D | TUNDISH교체전 | 15 | A | SCM440HM2 | 소입성보증강 | D | BM#2 | 1632 | 39 | 1637 | 1578 | 34 | 6100 |  | 1 | 0.29 | 19 |  | -2.34 | 1571 | 1625 | 22.94 | 0 | 0 | 11 | 67 | 42 | Y |  | 2023-02-27 04:54 | 78 | 1094 | 36 | 40 | 42 | 43 | 43 | 42 | 42 | 42 | 40 | 40 | 38 | 38 |  | 38 | 40 | 43 | 38 | 42 | -0.08 | Y | 40 | Y | 0 |  |  |  | 0.58 |  |  |  | N | N | N | N | 220 | 0.49 | 63 | 98090 | 99125 | 1125 | 2000 | 04 | 1 |  | 2023-02-27 04:57 | 1571 | 137 |  | 51 |  |  | 732017A4217D40109ACD72DF6DBE579E | 13A31089096B4FFC877200C6D5C9B88A | A2E947B6988D4CFF873489FDC1004923 | [11 empty] | 99.74 | 100 | 0 | 3570 | 0 |  | 651 | 400 | Y | N | 0 | 3140 | 0 |  | 651 | 400 | Y | N | N | [6 empty] | RB145.00 | C
A76158 | 2023-02-26 | 1 | D |  | 2 | A | STB2 | 베어링강 | STB (SF) | BM#1 | 1645 | 41 | 1572 | 1569 | 29 | 4700 |  | 3 | 0.25 | 25 |  | -1.37 | 1531 | 1572 | 136.83 | 45.7 |  | 10 | 50 | 62 | Y |  | 2023-02-27 05:41 | 75 | 1094 | 38 | 33 | 30 | 30 | 29 | 28 | 28 | 28 | 28 | 28 | 29 | 29 | 29 | 29 | 30 | 30 | 28 | 29 | 0 | Y | 35 | Y | 0 |  |  |  | 1.06 |  |  |  | Y | Y | Y | Y | 200 | 0.48 | 62 | 101532 | 93561 | 4239 | 14800 | 13 | 2 |  | 2023-02-27 06:02 | 1531 | 131 |  | 50 | [16 empty] | 100.98 | 100 | 0 | 0 | 0 |  | 650 |  | N | N | 0 | 0 | 0 |  | 651 |  | N | N | Y |  |  | Y |  |  |  | BT180180 | H
B75468 | 2023-02-26 | 2 | D | TUNDISH교체 | 1 | A | SM45CB | 탄소강 | SM45C | BM#2 | 1620 | 39 | 1663 | 1584 | 34 | 6600 |  | 1 | 0.35 | 21 |  | -2.54 | 1579 | 1655 | 0 | 52.01 | 0 | 30 | 72 | 35 | Y |  | 2023-02-27 06:18 | 86 | 1098 | -430 | -407 | 20 | 21 | 24 | 31 | 37 | 38 | 40 | 41 | 41 | 40 |  | 40 | 35 | 41 | 40 | 0 | -0.07 |  | 15 | Y | -0.1 |  | 1.7 | 1.7 |  |  |  |  | N | N | N | N | 220 | 0.48 | 59 | 95402 | 95000 | 3950 | 14500 | 15 | 2 |  | 2023-02-27 06:31 | 1579 | 145 |  | 56 |  | * T/D FLUX 용탕부: 120 KG / 유탕부: 10KG 투입. | [14 empty] | 101.76 | 100 | 700 | 0 | 0 |  | 650 | 400 | N | N | 700 | 0 | 0 |  | 650 | 400 | N | N | N | [6 empty] | RB160.00 | C
A76159 | 2023-02-26 | 1 | D |  | 3 | A | STB2 | 베어링강 | STB (SF) | BM#1 | 1653 | 41 | 1571 | 1584 | 23 | 3700 |  | 3 | 0.25 | 25 |  | -1.19 | 1535 | 1571 | 138.65 | 29.6 |  | 37 | 57 | 18 | Y |  | 2023-02-27 06:45 | 79 | 1093 | 28 | 28 | 35 | 39 | 41 | 43 | 42 | 43 | 43 | 42 | 42 | 42 | 42 | 42 | 40 | 43 | 42 | 43 | -0.03 | Y | 35 | Y | 0 |  |  |  | 0.88 |  |  |  | Y | N | Y | Y | 190 | 0.48 | 61 | 84610 | 93073 | 4177 | 15600 | 13 | 2 |  | 2023-02-27 07:06 | 1535 | 128 |  | 49 | 8 | [15 empty] | 84.57 | 100 | 0 | 0 | 0 |  | 650 |  | N | N | 0 | 0 | 0 |  | 651 |  | N | N | Y |  |  | Y |  |  |  | BT180180 | H
B75469 | 2023-02-26 | 2 | D |  | 2 | A | SM45CB | 탄소강 | SM45C | BM#2 | 1668 | 39 | 1640 | 1601 | 33 | 4900 |  | 1 | 0.36 | 18 |  | -2.76 | 1576 | 1635 | 0 | 44.04 | 0 | 18 | 1 | 21518 | Y |  | 2023-02-27 07:13 | 83 | 1088 | 36 | 36 | 24 | 22 | 23 | 24 | 24 | 25 | 25 | 24 | 23 | 23 |  | 23 | 25 | 25 | 23 | 24 | -0.02 | Y | 20 | Y | 0 | [7 empty] | N | N | N | N | 220 | 0.52 | 55 | 93807 | 91384 | 66 | 14100 | 15 | 2 |  | 2023-02-27 07:33 | 1576 | 145 |  | 62 | [16 empty] | 105.28 | 100 | 0 | 0 | 0 |  | 650 | 400 | N | N | 0 | 0 | 0 |  | 650 | 400 | N | N | N | [6 empty] | RB190.00 | C
A76160 | 2023-02-27 | 1 | D |  | 4 | A | STB2 | 베어링강 | STB (SF) | BM#1 | 1652 | 53 | 1572 | 1565 | 28 | 4500 |  | 3 | 0.27 | 25 |  | -1.62 | 1519 | 1568 | 153.94 | 73.77 |  | 6 | 57 | 55 | Y |  | 2023-02-27 08:06 | 63 | 1110 | 42 | 38 | 35 | 34 | 33 | 32 | 31 | 30 | 29 | 29 | 29 | 28 | 28 | 28 | 32 | 35 | 28 | 29 | -0.14 |  | 50 | Y | 0 |  |  |  | 1.132 |  |  |  | Y | N | Y | Y | 180 | 0.48 | 61 | 101532 | 92615 | 3235 | 16100 | 13 | 2 |  | 2023-02-27 08:13 | 1519 | 128 |  | 30 | [16 empty] | 101.94 | 100 | 0 | 0 | 0 |  | 650 |  | N | N | 0 | 0 | 0 |  | 651 |  | N | N | Y |  |  | Y |  |  |  | BT180180 | H
B75470 | 2023-02-27 | 2 | D |  | 3 | A | SM45CB | 탄소강 | SM45C | BM#2 | 1644 | 39 | 1626 | 1585 | 35 | 5000 |  | 1 | 0.33 | 17 |  | -2.58 | 1560 | 1620 | 0 | 45.26 | 0 | 35 | 83 | 46 | Y |  | 2023-02-27 08:23 | 67 | 1091 | 20 | 26 | 31 | 32 | 34 | 34 | 35 | 35 | 34 | 33 | 31 | 30 | 29 | 29 | 31 | 35 | 29 | 34 | -0.2 | Y | 30 | Y | -0.2 | [7 empty] | Y | Y | Y | Y | 210 | 0.47 | 63 | 92288 | 94053 | 2697 | 14300 | 15 | 2 |  | 2023-02-27 08:32 | 1560 | 135 |  | 47 | [16 empty] | 97.3 | 100 | 0 | 0 | 0 |  | 651 | 700 | N | N | 0 | 0 | 0 |  | 650 | 700 | N | N | N | [6 empty] | RB220.00 | C
A76161 | 2023-02-27 | 1 | D |  | 5 | A | STB2 | 베어링강 | STB (SF) | BM#1 | 1646 | 49 | 1574 | 1565 | 26 | 4500 |  | 3 | 0.26 | 25 |  | -1.63 | 1525 | 1574 | 156.63 | 34.56 |  | 15 | 40 | 51 | Y |  | 2023-02-27 09:08 | 69 | 1088 | 27 | 26 | 31 | 34 | 35 | 36 | 36 | 36 | 36 | 36 | 35 | 35 | 34 | 34 | 34 | 36 | 34 | 36 | -0.05 | Y | 40 | Y | 0 |  |  |  | 0.947 |  |  |  | Y | N | Y | Y | 170 | 0.48 | 62 | 84610 | 94894 | 5406 | 15400 | 13 | 2 |  | 2023-02-27 09:17 | 1525 | 117 |  | 31 | 15 | [15 empty] | 83.07 | 100 | 0 | 0 | 0 |  | 650 |  | N | N | 0 | 0 | 0 |  | 651 |  | N | N | Y |  |  | Y |  |  |  | BT180180 | H
B75471 | 2023-02-27 | 2 | D |  | 4 | A | SM45CB | 탄소강 | SM45C | BM#2 | 1641 | 42 | 1607 | 1590 | 37 | 4900 |  | 1 | 0.27 | 14 |  | -2.29 | 1557 | 1607 | 0 | 21.92 | 0 | 11 | 68 | 48 | Y |  | 2023-02-27 09:32 | 64 | 1087 | 25 | 24 | 28 | 29 | 30 | 31 | 30 | 30 | 30 | 29 | 28 | 27 | 25 | 25 | 28 | 31 | 25 | 30 | -0.17 | Y | 35 | Y | -0.4 | [7 empty] | Y | Y | Y | Y | 200 | 0.47 | 60 | 93443 | 89961 | 3639 | 15500 | 15 | 2 |  | 2023-02-27 09:42 | 1557 | 131 |  | 43 | [16 empty] | 101.51 | 100 | 0 | 0 | 0 |  | 650 | 600 | N | N | 0 | 0 | 0 |  | 650 | 600 | N | N | N | [6 empty] | RB190.00 | C
A76162 | 2023-02-27 | 1 | D |  | 6 | A | STB2 | 베어링강 | STB (SF) | BM#1 | 1602 | 44 | 1563 | 1534 | 37 | 5400 |  | 3 | 0.29 | 25 |  | -1.45 | 1519 | 1563 | 154.17 | 55.3 |  | 10 | 51 | 54 | Y |  | 2023-02-27 10:17 | 63 | 1089 | 33 | 32 | 31 | 29 | 29 | 29 | 28 | 27 | 27 | 28 | 27 | 27 | 26 | 26 | 29 | 31 | 26 | 29 | -0.1 |  | 50 | Y | -0.2 |  |  |  | 1.136 |  |  |  | Y | N | Y | Y | 210 | 0.48 | 61 | 101532 | 92173 | 4677 | 15800 | 13 | 2 |  | 2023-02-27 10:28 | 1519 | 110 |  | 25 | 14 | [15 empty] | 102.4 | 100 | 0 | 0 | 0 |  | 650 |  | N | N | 0 | 0 | 0 |  | 651 |  | N | N | Y |  |  | Y |  |  |  | BT180180 | H
B75472 | 2023-02-27 | 2 | D |  | 5 | A | SM45CB | 탄소강 | SM45C | BM#2 | 1622 | 39 | 1619 | 1574 | 34 | 5100 |  | 1 | 0.31 | 16 |  | 0.49 | 1573 | 1565 | 0 | 35.09 | 0 | 30 | 73 | 37 | Y |  | 2023-02-27 10:28 | 80 | 1090 | 22 | 28 | 31 | 32 | 33 | 32 | 31 | 29 | 28 | 26 | 24 | 22 | 18 | 18 | 28 | 33 | 18 | 0 | -0.37 | Y | 40 | Y | -0.8 | [7 empty] | N | N | N | N | 190 | 0.47 | 62 | 97479 | 93510 | 690 | 14400 | 15 | 2 |  | 2023-02-27 10:31 | 1573 | 128 |  | 48 | [16 empty] | 105.5 | 100 | 0 | 0 | 0 |  | 650 | 400 | N | N | 0 | 0 | 0 |  | 650 | 400 | N | N | N | [6 empty] | RB140.00 | H
A76163 | 2023-02-27 | 1 | D |  | 7 | A | STB2 | 베어링강 | STB (SF) | BM#1 | 1651 | 40 | 1570 | 1576 | 25 | 4200 |  | 3 | 0.26 | 25 |  | -1.4 | 1528 | 1570 | 153.02 | 60.95 |  | 37 | 58 | 60 | Y |  | 2023-02-27 11:20 | 72 | 1094 | 26 | 25 | 31 | 36 | 38 | 38 | 37 | 37 | 37 | 36 | 36 | 36 | 36 | 36 | 35 | 38 | 36 | 37 | -0.04 | Y | 45 | Y | 0 |  |  |  | 1.045 |  |  |  | Y | N | Y | Y | 200 | 0.48 | 62 | 101532 | 95068 | 5232 | 15400 | 13 | 2 |  | 2023-02-27 11:26 | 1528 | 107 |  | 25 | 8 | [15 empty] | 99.49 | 100 | 0 | 0 | 0 |  | 650 |  | N | N | 0 | 0 | 0 |  | 651 |  | N | N | Y |  |  | Y |  |  |  | BT180180 | H
B75473 | 2023-02-27 | 2 | D |  | 6 | A | SM45CB | 탄소강 | SM45C | BM#2 | 1597 | 37 | 1611 | 1531 | 33 | 5700 |  | 1 | 0.26 | 15 |  | -2.28 | 1563 | 1604 | 0 | 17.67 | 0 | 18 | 2 | 41 | Y |  | 2023-02-27 11:43 | 70 | 1096 | 15 | 14 | 20 | 25 | 27 | 27 | 26 | 26 | 25 | 25 | 24 | 23 | 21 | 21 | 24 | 27 | 21 | 25 | -0.15 | Y | 40 | Y | -0.4 | [7 empty] | N | N | N | N | 180 | 0.5 | 57 | 92456 | 91215 | 285 | 13900 | 15 | 2 |  | 2023-02-27 11:58 | 1563 | 109 |  | 36 | [16 empty] | 102.44 | 100 | 0 | 0 | 0 |  | 650 | 400 | N | N | 0 | 0 | 0 |  | 650 | 400 | N | N | N | [6 empty] | RB140.00 | H
A76164 | 2023-02-27 | 1 | D |  | 8 | A | STB2 | 베어링강 | STB (SF) | BM#1 | 1623 | 42 | 1559 | 1554 | 28 | 4500 |  | 3 | 0.21 | 25 |  | -1.38 | 1518 | 1559 | 150.84 | 64.25 |  | 6 | 58 | 56 | Y |  | 2023-02-27 12:19 | 62 | 1088 | 35 | 33 | 31 | 29 | 29 | 28 | 28 | 26 | 26 | 27 | 26 | 26 | 25 | 26 | 28 | 31 | 25 | 26 | -0.12 | Y | 50 | Y | 0.2 |  |  |  | 1.257 |  |  |  | Y | N | Y | Y | 190 | 0.48 | 63 | 84610 | 93974 | 7176 | 14710 | 13 | 2 |  | 2023-02-27 12:30 | 1518 | 112 |  | 29 | [16 empty] | 8461000 | 100 | 0 | 0 | 0 |  | 650 |  | N | N | 0 | 0 | 0 |  | 651 |  | N | N | Y |  |  | Y |  |  |  | BT180180 | H
B75474 | 2023-02-27 | 2 | A |  | 7 | A | SM45CB | 탄소강 | SM45C | BM#2 | 1630 | 37 | 1622 | 1581 | 32 | 5100 |  | 1 | 0.3 | 16 |  | -2.67 | 1567 | 1621 | 0 | 36.53 | 0 | 38 | 1 | 37784 | Y |  | 2023-02-27 12:53 | 74 | 1090 | 19 | 23 | 29 | 32 | 33 | 32 | 32 | 31 | 30 | 29 | 27 | 26 | 25 | 25 | 29 | 33 | 25 | 32 | -0.2 | Y | 40 | Y | -0.2 | [7 empty] | N | N | N | N | 170 | 0.46 | 62 | 94252 | 90021 | 3629 | 14800 | 15 | 2 |  | 2023-02-27 12:58 | 1567 | 100 |  | 24 |  | * 전공정 요청으로 감속주입 *전기로 지연 11%이상감속주입 304~6 404~6 이상공정등록 및 생관통보 | [14 empty] | 104.26 | 100 | 0 | 0 | 0 |  | 651 | 400 | N | N | 0 | 0 | 0 |  | 650 | 400 | N | N | N | [6 empty] | RB140.00 | H
A76165 | 2023-02-27 | 1 | A |  | 9 | A | STB2 | 베어링강 | STB (SF) | BM#1 | 1621 | 44 | 1565 | 1541 | 30 | 5000 |  | 3 | 0.21 | 25 |  | -1.24 | 1528 | 1565 | 151.92 | 50.71 |  | 15 | 41 | 52 | Y |  | 2023-02-27 13:18 | 72 | 1088 | 25 | 27 | 33 | 34 | 35 | 34 | 34 | 34 | 33 | 33 | 33 | 32 |  | 32 | 32 | 35 | 32 | 34 | -0.05 | Y | 35 | Y | -0.2 |  |  |  | 1.242 |  |  |  | Y | N | Y | Y | 180 | 0.48 | 62 | 84610 | 95302 | 6048 | 15120 | 13 | 2 |  | 2023-02-27 13:25 | 1528 | 118 |  | 34 | [16 empty] | 82.71 | 100 | 0 | 0 | 0 |  | 650 |  | N | N | 0 | 0 | 0 |  | 651 |  | N | N | Y |  |  | Y |  |  |  | BT180180 | H
B75475 | 2023-02-27 | 2 | A |  | 8 | A | SM45CB | 탄소강 | SM45C | BM#2 | 1612 | 40 | 1603 | 1569 | 28 | 4400 |  | 1 | 0.23 | 15 |  | -2.29 | 1555 | 1597 | 0 | 15.99 | 0 | 11 | 69 | 55 | Y |  | 2023-02-27 13:53 | 62 | 1094 | 20 | 22 | 22 | 24 | 24 | 24 | 23 | 23 | 21 | 21 | 19 | 18 | 18 | 15 | 21 | 24 | 15 | 24 | -0.16 | Y | 55 | Y | -0.4 | [7 empty] | N | N | N | N | 170 | 0.4 | 74 | 94428 | 92665 | 2335 | 15100 | 15 | 2 |  | 2023-02-27 13:56 | 1555 | 97 |  | 28 |  | *전기로 지연 11%이상감속주입 이상공정등록 및 생관통보 | [14 empty] | 100.46 | 100 | 0 | 0 | 0 |  | 650 | 400 | N | N | 0 | 0 | 0 |  | 650 | 400 | N | N | N | [6 empty] | RB140.00 | H
A76166 | 2023-02-27 | 1 | A |  | 10 | A | STB2 | 베어링강 | STB (SF) | BM#1 | 1612 | 44 | 1560 | 1540 | 35 | 5100 |  | 3 | 0.21 | 25 |  | -1.34 | 1519 | 1560 | 138.7 | 71.59 |  | 10 | 52 | 57 | Y |  | 2023-02-27 14:32 | 63 | 1087 | 32 | 31 | 30 | 30 | 31 | 30 | 29 | 28 | 27 | 27 | 27 | 27 | 26 | 27 | 29 | 31 | 26 | 30 | -0.12 | Y | 40 | Y | 0.2 |  |  |  | 1.218 |  |  |  | Y | N | Y | Y | 170 | 0.48 | 65 | 101532 | 98232 | 5918 | 14510 | 13 | 2 |  | 2023-02-27 14:39 | 1519 | 112 |  | 24 | 14 | [15 empty] | 96.47 | 100 | 0 | 0 | 0 |  | 650 |  | N | N | 0 | 0 | 0 |  | 651 |  | N | N | Y |  |  | Y |  |  |  | BT180180 | H
B75476 | 2023-02-27 | 2 | A |  | 9 | A | SM45CB | 탄소강 | SM45C | BM#2 | 1600 | 41 | 1604 | 1540 | 32 | 5700 |  | 1 | 0.24 | 14 |  | -2.26 | 1557 | 1604 | 46.41 | 4.55 | 0 | 30 | 74 | 57 | Y |  | 2023-02-27 15:06 | 64 | 1110 | 13 | 12 | 20 | 25 | 29 | 30 | 30 | 29 | 28 | 28 | 27 | 26 | 26 | 25 | 26 | 30 | 25 | 0 | -0.12 | Y | 40 | Y | -0.2 | [7 empty] | N | N | N | N | 220 | 0.47 | 64 | 94428 | 95781 | 2119 | 15800 | 15 | 2 |  | 2023-02-27 15:12 | 1557 | 107 |  | 29 |  | *전공정 요청 감속주입 | [14 empty] | 98.41 | 100 | 0 | 0 | 0 |  | 650 | 400 | N | N | 0 | 0 | 0 |  | 650 | 400 | N | N | N | [6 empty] | RB140.00 | H
A76167 | 2023-02-27 | 1 | A |  | 11 | A | STB2 | 베어링강 | STB (SF) | BM#1 | 1613 | 48 | 1571 | 1552 | 35 | 5800 |  | 3 | 0.21 | 25 |  | -1.45 | 1527 | 1571 | 153.09 | 33.57 |  | 37 | 59 | 61 | Y |  | 2023-02-27 15:45 | 71 | 1099 | 25 | 28 | 36 | 40 | 41 | 41 | 41 | 40 | 40 | 39 | 39 | 38 | 38 | 38 | 38 | 41 | 38 | 41 | -0.06 | Y | 45 | Y | 0 |  |  |  | 0.74 |  |  |  | Y | N | Y | Y | 210 | 0.48 | 65 | 101532 | 100823 | 4977 | 15420 | 13 | 2 |  | 2023-02-27 15:52 | 1527 | 104 |  | 18 | [8 empty] | 1B44C85D4B47498EA849667338124BF0 | EAA80211262A412FB1BD771A346B14D3 | 839535AEBE0E49129F261C7B448E9FFA |  | D90908D176A742B6A9D965AC0D2D46F0 | 2CD3936BD2FC4DF7B676BC5BE895AFFB | 5E8F3D6FA8964B4486A7BD01EE65C873 |  | 94.19 | 100 | 0 | 0 | 0 |  | 650 |  | N | N | 0 | 0 | 0 |  | 651 |  | N | N | Y |  |  | Y |  |  |  | BT180180 | H
B75477 | 2023-02-27 | 2 | A |  | 10 | A | SM45CB | 탄소강 | SM45C | BM#2 | 1590 | 43 | 1609 | 1514 | 34 | 6500 |  | 1 | 0.24 | 14 |  | -2.06 | 1557 | 1603 | 0 | 50.25 | 0 | 18 | 3 | 63 | Y |  | 2023-02-27 16:11 | 64 | 1098 | 22 | 22 | 24 | 25 | 25 | 26 | 25 | 25 | 24 | 23 | 21 | 21 | 20 | 20 | 23 | 26 | 20 | 25 | -0.17 | Y | 35 | Y | -0.2 | [7 empty] | N | N | N | N | 210 | 0.47 | 59 | 141642 | 89320 | 1330 | 15500 | 15 | 2 |  | 2023-02-27 16:13 | 1557 | 111 |  | 29 |  | *연연주 혼탕부 307 309 309 407 408 409 | [14 empty] | 159.69 | 100 | 0 | 0 | 0 |  | 650 | 400 | N | N | 0 | 0 | 0 |  | 651 | 400 | N | N | N | [6 empty] | RB140.00 | H
A76168 | 2023-02-27 | 1 | A |  | 12 | A | STB2 | 베어링강 | STB (SF) | BM#1 | 1600 | 42 | 1568 | 1532 | 37 | 6000 |  | 3 | 0.22 | 25 |  | -1.41 | 1526 | 1568 | 151.98 | 34.83 |  | 6 | 59 | 74 | Y |  | 2023-02-27 16:39 | 70 | 1097 | 38 | 36 | 34 | 34 | 34 | 34 | 34 | 33 | 33 | 32 | 31 | 31 | 30 | 31 | 33 | 34 | 30 | 34 | -0.07 | Y | 55 | Y | 0.2 |  |  |  | 1.206 |  |  |  | Y | N | Y | Y | 200 | 0.48 | 68 | 101532 | 100298 | 4802 | 15270 | 13 | 2 |  | 2023-02-27 16:53 | 1526 | 109 |  | 29 | [16 empty] | 94.62 | 100 | 0 | 0 | 0 |  | 650 |  | N | N | 0 | 0 | 0 |  | 651 |  | N | N | Y |  |  | Y |  |  |  | BT180180 | H
B75478 | 2023-02-27 | 2 | A |  | 11 | A | SM45C | 탄소강 | SM45C | BM#2 | 1642 | 33 | 1611 | 1573 | 23 | 4000 |  | 1 | 0.22 | 15 |  | -2.27 | 1553 | 1605 | 0 | 14.33 | 0 | 38 | 2 | 74 | Y |  | 2023-02-27 17:10 | 60 | 1097 | 17 | 19 | 20 | 21 | 22 | 22 | 21 | 21 | 20 | 18 | 17 |  |  | 17 | 20 | 22 | 17 | 21 | -0.14 | Y | 35 | Y | -0.1 | [7 empty] | N | N | N | N | 200 | 0.47 | 57 | 29893 | 86062 | 1588 | 15900 | 15 | 2 |  | 2023-02-27 17:18 | 1553 | 104 |  | 31 |  | *연연주 혼탕부 301 401 *전공정 요청 감속주입 | [14 empty] | 34.32 | 100 | 0 | 0 | 0 |  | 650 | 400 | N | N | 0 | 0 | 0 |  | 650 | 400 | N | N | N | [6 empty] | RB105.00 | C
A76169 | 2023-02-27 | 1 | A |  | 13 | A | STB2 | 베어링강 | STB (SF) | BM#1 | 1606 | 42 | 1567 | 1533 | 34 | 5900 |  | 3 | 0.21 | 25 |  | -1.27 | 1529 | 1567 | 152.08 | 42.98 |  | 15 | 42 | 65 | Y |  | 2023-02-27 17:40 | 73 | 1099 | 29 | 28 | 31 | 32 | 33 | 33 | 33 | 33 | 32 | 32 | 31 | 31 | 31 | 31 | 32 | 33 | 31 | 33 | -0.04 | Y | 45 | Y | 0 |  |  |  | 0.898 |  |  |  | Y | N | Y | Y | 190 | 0.48 | 65 | 101532 | 100136 | 6064 | 15290 | 13 | 2 |  | 2023-02-27 17:47 | 1529 | 119 |  | 38 | [16 empty] | 94.76 | 100 | 0 | 0 | 0 |  | 650 |  | N | N | 0 | 0 | 0 |  | 651 |  | N | N | Y |  |  | Y |  |  |  | BT180180 | H
B75479 | 2023-02-27 | 2 | A |  | 12 | A | SM45C | 탄소강 | SM45C | BM#2 | 1665 | 41 | 1612 | 1587 | 30 | 4500 |  | 1 | 0.26 | 15 |  | -2.49 | 1554 | 1604 | 0 | 20.43 | 0 | 11 | 70 | 56 | Y |  | 2023-02-27 18:17 | 61 | 1094 | 14 | 15 | 21 | 24 | 25 | 26 | 26 | 25 | 25 | 24 | 23 | 22 | 21 | 20 | 23 | 26 | 20 | 25 | -0.15 | Y | 40 | Y | -0.2 | [7 empty] | Y | Y | Y | Y | 190 | 0.47 | 63 | 100068 | 92994 | 2606 | 15700 | 15 | 2 |  | 2023-02-27 18:21 | 1554 | 100 |  | 21 | [16 empty] | 102.11 | 100 | 0 | 0 | 0 |  | 650 | 700 | N | N | 0 | 0 | 0 |  | 650 | 700 | N | N | N | [6 empty] | RB310.00 | C
A76170 | 2023-02-27 | 1 | A |  | 14 | B | STB2 | 베어링강 | STB (SF) | BM#1 | 1644 | 41 | 1568 | 1587 | 27 | 4500 |  | 3 | 0.21 | 25 |  | -1.45 | 1525 | 1568 | 151.77 | 65.92 |  | 10 | 53 | 54 | Y |  | 2023-02-27 18:40 | 69 | 1098 | 30 | 29 | 26 | 26 | 27 | 27 | 26 | 23 | 25 | 25 | 25 | 25 | 24 | 24 | 26 | 27 | 23 | 26 | -0.03 | Y | 15 | Y | 0 |  |  |  | 0.953 |  |  |  | Y | N | Y | Y | 180 | 0.48 | 65 | 101532 | 96977 | 6073 | 14630 | 13 | 2 |  | 2023-02-27 18:47 | 1525 | 128 |  | 44 | [16 empty] | 97.67 | 100 | 0 | 0 | 0 |  | 650 |  | N | N | 0 | 0 | 0 |  | 651 |  | N | N | Y |  |  | Y |  |  |  | BT180180 | H
B75480 | 2023-02-27 | 2 | A |  | 13 | A | SM45C | 탄소강 | SM45C | BM#2 | 1596 | 45 | 1604 | 1523 | 36 | 6500 |  | 1 | 0.27 | 15 |  | 0.49 | 1555 | 1554 | 0 | 33.76 | 0 | 30 | 75 | 52 | Y |  | 2023-02-27 19:19 | 62 | 1093 | 18 | 22 | 28 | 32 | 33 | 33 | 33 | 32 | 32 | 31 | 30 | 30 | 29 | 28 | 30 | 33 | 28 | 33 | -0.11 | Y | 45 | Y | -0.2 | [7 empty] | Y | Y | Y | Y | 180 | 0.47 | 65 | 93274 | 97033 | 2717 | 14100 | 15 | 2 |  | 2023-02-27 19:21 | 1555 | 105 |  | 23 | [16 empty] | 94.31 | 0 | 0 | 0 | 0 |  | 650 | 700 | N | N | 0 | 0 | 0 |  | 650 | 700 | N | N | N | [6 empty] | RB210.00 | C
A76171 | 2023-02-27 | 1 | A |  | 15 | A | STB2 | 베어링강 | STB (SF) | BM#1 | 1619 | 41 | 1572 | 1561 | 31 | 5200 |  | 3 | 0.21 | 25 |  | -1.51 | 1526 | 1572 | 153.94 | 96.83 |  | 37 | 60 | 46 | Y |  | 2023-02-27 19:49 | 70 | 1097 | 23 | 23 | 26 | 29 | 31 | 32 | 32 | 31 | 31 | 31 | 30 | 31 | 31 | 31 | 30 | 32 | 30 | 31 | 0 | Y | 25 | Y | 0 |  |  |  | 1.117 |  |  |  | Y | N | Y | Y | 170 | 0.48 | 61 | 101532 | 94778 | 5672 | 15000 | 13 | 2 |  | 2023-02-27 19:59 | 1526 | 131 |  | 41 | [16 empty] | 99.74 | 100 | 0 | 0 | 0 |  | 650 |  | N | N | 0 | 0 | 0 |  | 651 |  | N | N | Y |  |  | Y |  |  |  | BT180180 | H
B75481 | 2023-02-27 | 2 | A |  | 14 | A | SM45C | 탄소강 | SM45C | BM#2 | 1575 | 43 | 1609 | 1548 | 28 | 5700 |  | 1 | 0.24 | 17 |  | -1.94 | 1554 | 1595 | 0 | 22.31 | 0 | 18 | 4 | 56 | Y |  | 2023-02-27 20:28 | 61 | 1096 | 24 | 27 | 29 | 29 | 29 | 28 | 27 | 26 | 25 | 24 | 24 | 23 | 22 | 22 | 26 | 29 | 22 | 29 | -0.14 |  | 50 | Y | -0.2 | [7 empty] | Y | Y | Y | Y | 170 | 0.47 | 65 | 92340 | 98977 | 1373 | 15400 | 15 | 2 |  | 2023-02-27 20:31 | 1554 | 98 |  | 22 | [16 empty] | 93.27 | 100 | 0 | 0 | 0 |  | 650 | 700 | N | N | 0 | 0 | 0 |  | 650 | 700 | N | N | N | [6 empty] | RB100.00 | C
A76172 | 2023-02-27 | 1 | B |  | 16 | A | STB2 | 베어링강 | STB (SF) | BM#1 | 1627 | 47 | 1561 | 1571 | 35 | 5800 |  | 3 | 0.21 | 25 |  | -1.25 | 1524 | 1561 | 149.58 | 111.95 |  | 6 | 60 | 39 | Y |  | 2023-02-27 20:57 | 68 | 1098 | 30 | 27 | 30 | 32 | 31 | 32 | 30 | 30 | 30 | 30 | 29 | 28 | 29 | 28 | 30 | 32 | 28 | 30 | -0.08 | Y | 50 | Y | -0.2 |  |  |  | 0.873 |  |  |  | Y | N | Y | Y | 210 | 0.48 | 65 | 101532 | 97059 | 5391 | 13800 | 13 | 2 |  | 2023-02-27 21:04 | 1524 | 134 |  | 36 | [16 empty] | 97.58 | 100 | 0 | 0 | 0 |  | 650 |  | N | N | 0 | 0 | 0 |  | 651 |  | N | N | Y |  |  | Y |  |  |  | BT180180 | H
B75482 | 2023-02-27 | 2 | B |  | 15 | A | SM45C | 탄소강 | SM45C | BM#2 | 1609 | 36 | 1608 | 1556 | 26 | 5000 |  | 1 | 0.23 | 15 |  | -2.53 | 1548 | 1598 | 0 | 20.73 | 0 | 38 | 3 | 71 | Y |  | 2023-02-27 21:24 | 55 | 1099 | 20 | 20 | 20 | 20 | 20 | 19 | 18 | 17 | 17 | 15 | 15 | 13 | 13 | 13 | 17 | 20 | 13 | 20 | -0.14 |  | 50 | Y | 0 | [7 empty] | Y | Y | Y | Y | 220 | 0.47 | 64 | 97020 | 94692 | 2008 | 15300 | 15 | 2 |  | 2023-02-27 21:27 | 1548 | 102 |  | 31 | [16 empty] | 102.83 | 100 | 0 | 0 | 0 |  | 650 | 700 | N | N | 0 | 0 | 0 |  | 650 | 700 | N | N | N | [6 empty] | RB280.00 | C
A76173 | 2023-02-27 | 1 | B |  | 17 | A | STB2 | 베어링강 | STB (SF) | BM#1 | 1626 | 47 | 1568 | 1580 | 33 | 5600 |  | 3 | 0.21 | 25 |  | -1.3 | 1529 | 1568 | 151.73 | 89.85 |  | 15 | 43 | 45 | Y |  | 2023-02-27 21:58 | 73 | 1096 | 26 | 25 | 28 | 30 | 32 | 32 | 32 | 31 | 31 | 31 | 30 | 30 | 29 | 28 | 30 | 32 | 28 | 32 | -0.08 | Y | 50 | Y | -0.2 |  |  |  | 0.903 |  |  |  |  | N | Y | Y | 200 | 0.47 | 67 | 101532 | 100617 | 5433 | 16300 | 13 | 2 |  | 2023-02-27 22:11 | 1529 | 134 |  | 41 |  | *전기로 전극교체 작업지연 정속유지 강종 감속주입 ID:105.106.205.206 | [14 empty] | 94.32 | 100 | 0 | 0 | 0 |  | 650 |  | N | N | 0 | 0 | 0 |  | 651 |  | N | N | Y |  |  | Y |  |  |  | BT180180 | H
B75483 | 2023-02-27 | 2 | B | TUNDISH교체전 | 16 | A | SM45C | 탄소강 | SM45C | BM#2 | 1564 | 39 | 1614 | 1547 | 35 | 5900 |  | 1 | 0.2 | 16 |  | -2.25 | 1553 | 1607 | 0 | 40.32 | 0 | 11 | 71 | 61 | Y |  | 2023-02-27 22:40 | 60 | 1097 | 10 | 19 | 25 | 29 | 31 | 31 | 32 | 31 | 30 | 29 | 29 | 28 | 27 | 27 | 27 | 32 | 27 | 31 | -0.17 | Y | 30 | Y | -0.2 | [7 empty] | N | N | N | N | 210 | 0.47 | 66 | 87166 | 93528 | 1322 | 2000 | 15 | 2 |  | 2023-02-27 22:42 | 1553 | 104 |  | 21 |  |  | AC4AB4C0DD4F44298E131A8BFABEB7A5 | D707DCE8ED7A4AD3AE44B54A29C7CE99 | AF90E4BD9F364901AB6C73244BE38EDC | [11 empty] | 94.64 | 100 | 0 | 2600 | 0 |  | 649 | 400 | N | N | 0 | 3300 | 0 |  | 650 | 400 | N | N | N | [6 empty] | RB180.00 | C
A76174 | 2023-02-27 | 1 | B |  | 18 | A | STB2 | 베어링강 | STB (SF) | BM#1 | 1620 | 46 | 1572 | 1535 | 33 | 5700 |  | 3 | 0.21 | 25 |  | -1.52 | 1527 | 1572 | 135.17 | 82.68 |  | 10 | 54 | 39 | Y |  | 2023-02-27 23:19 | 71 | 1099 | 27 | 26 | 28 | 29 | 29 | 28 | 28 | 29 | 28 | 28 | 27 | 27 | 26 | 26 | 27 | 29 | 26 | 29 | -0.05 | Y | 60 | Y | 0 |  |  |  | 1.154 |  |  |  |  | N | Y | Y | 190 | 0.4 | 75 | 101532 | 95011 | 5089 | 15800 | 13 | 2 |  | 2023-02-27 23:28 | 1527 | 120 |  | 28 | 16 | *전기로 전극교체 작업지연 정속유지 강종 감속주입 | [6 empty] | 2F2F23B87B814E23BF0FD2C6C4CE710F | 8F6EAF60429C4BBBB47928D6BB6BB712 | DFB8F5AACE044980B26F1C2326F4ECF5 |  | 1769EF99580B42189AEB382F88851320 | A8D922B30CA545DCB0E6D69863AC331F | CF66DD0009FD4EE6B4E15722BEB563A3 |  | 99.49 | 100 | 0 | 0 | 0 |  | 650 |  | N | N | 0 | 0 | 0 |  | 651 |  | N | N | Y |  |  | Y |  |  |  | BT180180 | H
B75484 | 2023-02-27 | 2 | B | TUNDISH교체 | 1 | A | SCR423PRH | 소입성보증강 | C2 | BM#2 | 1614 | 47 | 1671 | 1567 | 43 | 8300 |  | 1 | 0.35 | 18 |  | -2.55 | 1585 | 1660 | 0 | 81.6 | 0 | 30 | 76 | 73 | Y |  | 2023-02-27 23:58 | 82 | 1095 | -251 | -42 | 28 | 26 | 32 | 37 | 38 | 40 | 41 | 42 | 42 | 41 |  | 41 | 35 | 42 | 41 | 0 | -0.1 |  | 10 | Y | -0.2 |  | 1.66 | 1.66 |  |  |  |  | N | N | N | N | 150 | 0.5 | 56 | 93071 | 91059 | 7891 | 15500 | 08 | 1 |  | 2023-02-27 23:59 | 1585 | 127 |  | 28 |  | * T/D FLUX 용탕부: 120 KG / 유탕부: 10KG 투입. * STR#1 HEAD 추가절단 500실시.. 몰드내 용강 조기 주입 | B463430151B94A539E000F86D197A255 | [13 empty] | 96.7 | 100 | 1500 | 0 | 0 |  | 450 | 300 | Y | N | 1000 | 0 | 0 |  | 451 | 300 | Y | Y | N |  | Y |  |  |  |  | BT180180 | C
A76175 | 2023-02-27 | 1 | B |  | 19 | A | STB2 | 베어링강 | STB (SF) | BM#1 | 1593 | 40 | 1562 | 1535 | 33 | 5400 |  | 3 | 0.21 | 25 |  | -1.47 | 1518 | 1562 | 136.85 | 49.02 |  | 37 | 61 | 69 | Y |  | 2023-02-28 00:21 | 62 | 1093 | 26 | 25 | 23 | 23 | 23 | 23 | 22 | 22 | 22 | 22 | 22 | 22 | 21 | 22 | 22 | 23 | 21 | 23 | -0.02 | Y | 50 | Y | 0 |  |  |  | 1.224 |  |  |  |  | N | Y | Y | 180 | 0.45 | 67 | 101532 | 96734 | 5166 | 15800 | 13 | 2 |  | 2023-02-28 00:28 | 1518 | 123 |  | 43 | 11 | *전기로 전극교체 작업지연 정속유지 강종 감속주입ID:101.201 | [14 empty] | 98.24 | 100 | 0 | 0 | 0 |  | 650 |  | N | N | 0 | 0 | 0 |  | 651 |  | N | N | Y |  |  | Y |  |  |  | BT180180 | H
B75485 | 2023-02-27 | 2 | B |  | 2 | A | SCR423PRH | 소입성보증강 | C2 | BM#2 | 1612 | 53 | 1679 | 1533 | 47 | 9600 |  | 1 | 0.31 | 20 |  | -2.75 | 1597 | 1673 | 0 | 29.48 | 0 | 1 | 1 | 18972 | Y |  | 2023-02-28 01:12 | 94 | 1117 | 41 | 42 | 50 | 52 | 52 | 52 | 51 | 49 | 48 | 47 | 44 | 42 | 38 | 38 | 47 | 52 | 38 | 52 | -0.31 | Y | 45 | Y | -0.8 | [7 empty] | N | N | N | N | 140 | 0.47 | 63 | 93071 | 94114 | 4986 | 15600 | 08 | 1 |  | 2023-02-28 01:14 | 1597 | 115 |  | 11 |  | * 전공정 요청으로 감속주입 | [14 empty] | 96.65 | 100 | 0 | 0 | 0 |  | 451 | 300 | Y | N | 0 | 0 | 0 |  | 451 | 300 | Y | Y | N |  | Y |  |  |  |  | BT180180 | C
A76176 | 2023-02-27 | 1 | B | TUNDISH교체전 | 20 | A | STB2 | 베어링강 | STB (SF) | BM#1 | 1639 | 41 | 1563 | 1561 | 31 | 5100 |  | 3 | 0.21 | 25 |  | -1.62 | 1515 | 1563 | 135.39 | 44.69 |  | 18 | 5 | 100 | Y |  | 2023-02-28 01:53 | 59 | 1093 | 22 | 20 | 22 | 23 | 23 | 23 | 23 | 21 | 21 | 20 | 18 | 19 |  | 19 | 21 | 23 | 18 | 23 | -0.08 | Y | 35 | Y | 0.2 |  |  |  | 1.232 |  |  |  | N | N | N | N | 170 | 0.48 | 64 | 77755 | 93171 | 6029 | 2000 | 13 | 2 |  | 2023-02-28 02:00 | 1515 | 101 |  | 20 |  |  |  | 96CA1605A5484D4886F5D5F61711E5DC | 9097887BA439431894465EC020B1C897 | AA75EEC80D964ABF8F746C80B196C992 | [10 empty] | 77.6 | 100 | 0 | 3500 | 0 |  | 650 |  | N | N | 0 | 3500 | 0 |  | 651 |  | N | N | Y |  |  | Y |  |  |  | BT180180 | H
B75486 | 2023-02-27 | 2 | B |  | 3 | A | SCR423PRH | 소입성보증강 | C2 | BM#2 | 1585 | 41 | 1646 | 1545 | 36 | 7300 |  | 1 | 0.33 | 18 |  | -2.54 | 1575 | 1639 | 0 | 63.65 | 0 | 38 | 4 | 80 | Y |  | 2023-02-28 02:06 | 72 | 1098 | 33 | 33 | 36 | 37 | 38 | 36 | 35 | 34 | 33 | 32 | 30 | 29 | 28 | 27 | 33 | 38 | 27 | 33 | -0.24 | Y | 45 | Y | -0.2 | [7 empty] | N | N | N | N | 130 | 0.45 | 65 | 84610 | 92875 | 5025 | 15500 | 08 | 1 |  | 2023-02-28 02:11 | 1575 | 112 |  | 20 |  | * 전공정 요청으로 감속주입 | [14 empty] | 86.42 | 100 | 0 | 0 | 0 |  | 450 | 300 | Y | N | 0 | 0 | 0 |  | 451 | 300 | Y | Y | N |  | Y | N |  |  |  | BT180180 | H
B75487 | 2023-02-27 | 2 | B |  | 4 | A | SCR423PRH | 소입성보증강 | C2 | BM#2 | 1655 | 46 | 1634 | 1534 | 21 | 8100 |  | 1 | 0.35 | 16 |  | -2.57 | 1570 | 1630 | 0 | 59.82 | 0 | 11 | 72 | 73 | Y |  | 2023-02-28 03:11 | 67 | 1099 | 25 | 25 | 29 | 31 | 31 | 32 | 31 | 29 | 29 | 28 | 26 | 25 | 25 | 24 | 28 | 32 | 24 | 31 | -0.2 | Y | 40 | Y | -0.2 | [7 empty] | N | N | N | N | 120 | 0.47 | 66 | 101532 | 98247 | 5003 | 15300 | 08 | 1 |  | 2023-02-28 03:13 | 1570 | 112 |  | 22 |  | * 전공정 요청으로 감속주입 | [14 empty] | 100.38 | 100 | 0 | 0 | 0 |  | 451 | 300 | Y | N | 0 | 0 | 0 |  | 451 | 300 | Y | Y | N |  | Y |  |  |  |  | BT180180 | H
A76177 | 2023-02-27 | 1 | B | TUNDISH교체 | 1 | B | SCR420H1V | 소입성보증강 | C | BM#1 | 1674 | 42 | 1653 | 1610 | 35 | 6100 |  | 3 | 0.2 | 20 |  | -1.76 | 1610 | 1653 | 0 | 204.77 |  | 15 | 44 | 84 | Y |  | 2023-02-28 02:56 | 101 | 1096 | -279 | -272 | 19 | 27 | 21 | 33 | 37 | 38 | 41 | 42 | 41 | 43 | 42 | 42 | 36 | 43 | 42 | 0 | -0.2 |  | 5 | Y | -0.2 |  | 1.24 | 1.06 |  |  |  |  | N | N | N | N | 210 | 0.47 | 60 | 101532 | 96270 | 3030 | 14700 | 03 | 1 |  | 2023-02-28 03:03 | 1610 | 124 |  | 44 |  | *T/D FLUX 유:10KG용:120KG *전공정 요청 감속주입 | [14 empty] | 100.43 | 100 | 1000 | 0 | 0 |  | 410 |  | Y | Y | 1000 | 0 | 0 |  | 411 |  | Y | Y | N |  | Y |  |  |  |  | BT180180 | H
A76178 | 2023-02-27 | 1 | B |  | 2 | A | SCR420H1V | 소입성보증강 | C | BM#1 | 1692 | 39 | 1629 | 1599 | 27 | 5400 |  | 1 | 0.34 | 14 |  | -3 | 1580 | 1635 | 0 | 42.76 | 0 | 10 | 55 | 77 | Y |  | 2023-02-28 03:58 | 71 | 1093 | 41 | 33 | 26 | 22 | 21 | 18 | 18 | 17 | 16 | 14 | 14 | 13 | 13 | 13 | 21 | 26 | 13 | 0 | -0.26 |  | 50 | Y | 0 | [7 empty] | N | N | N | N | 200 | 0.47 | 60 | 84610 | 88163 | 3387 | 14500 | 03 | 1 |  | 2023-02-28 04:05 | 1580 | 117 |  | 43 |  | *전공정 요청 감속주입 | [14 empty] | 90.83 | 100 | 0 | 0 | 0 |  | 410 |  | Y | Y | 0 | 0 | 0 |  | 411 |  | Y | Y | N |  | Y |  |  |  |  | BT180180 | H
B75488 | 2023-02-27 | 2 | B |  | 5 | A | SCR423PRH | 소입성보증강 | C2 | BM#2 | 1613 | 52 | 1634 | 1551 | 40 | 7700 |  | 1 | 0.38 | 16 |  | -2.42 | 1576 | 1634 | 0 | 68.83 | 0 | 30 | 77 | 68 | Y |  | 2023-02-28 04:28 | 73 | 1097 | 22 | 22 | 34 | 43 | 46 | 47 | 47 | 46 | 45 | 45 | 44 | 43 | 41 | 39 | 41 | 47 | 39 | 0 | -0.2 | Y | 40 | Y | -0.4 | [7 empty] | N | N | N | N | 110 | 0.44 | 69 | 93071 | 96286 | 4964 | 15800 | 08 | 1 |  | 2023-02-28 04:33 | 1576 | 100 |  | 11 |  | * 전공정 요청으로 감속주입 * 전공정 요청 20%이상 감속주입, 이상공정 등록 및 생관통보 ID: 304~ , 404~ | [14 empty] | 92.79 | 100 | 0 | 0 | 0 |  | 451 | 300 | Y | N | 0 | 0 | 0 |  | 451 | 300 | Y | Y | N |  | Y |  |  |  |  | BT180180 | H
A76179 | 2023-02-27 | 1 | D |  | 3 | B | SCR420H1V | 소입성보증강 | C | BM#1 | 1632 | 41 | 1636 | 1575 | 35 | 6000 |  | 3 | 0.22 | 17 |  | -1.97 | 1594 | 1636 | 0 | 163.14 |  | 1 | 2 | 49 | Y |  | 2023-02-28 05:09 | 85 | 1093 | 11 | 14 | 24 | 28 | 30 | 31 | 30 | 30 | 30 | 28 | 28 | 28 | 27 | 25 | 26 | 31 | 25 | 30 | -0.13 | Y | 45 | Y | 0 | [7 empty] | N | N | N | N | 190 | 0.42 | 68 | 84610 | 91973 | 3927 | 15200 | 03 | 1 |  | 2023-02-28 05:19 | 1594 | 103 |  | 33 |  | *전기로 설비트러블, 감속주입(20%이상) | [14 empty] | 87.27 | 100 | 0 | 0 | 0 |  | 410 |  | Y | Y | 0 | 0 | 0 |  | 411 |  | Y | Y | N |  | Y | N |  |  |  | BT180180 | H
B75489 | 2023-02-27 | 2 | D |  | 6 | A | SCR423PRH | 소입성보증강 | C2 | BM#2 | 1623 | 49 | 1633 | 1532 | 46 | 8800 |  | 1 | 0.3 | 17 |  | -2.27 | 1568 | 1625 | 0 | 45.46 | 0 | 37 | 62 | 88 | Y |  | 2023-02-28 05:37 | 65 | 1098 | 35 | 35 | 36 | 37 | 37 | 36 | 35 | 34 | 33 | 32 | 31 | 29 | 29 | 29 | 34 | 37 | 29 | 35 | -0.18 | Y | 45 | Y | 0 | [7 empty] | N | N | N | N | 100 | 0.46 | 66 | 93071 | 97350 | 4650 | 14800 | 08 | 1 |  | 2023-02-28 05:38 | 1568 | 107 |  | 13 |  | * 전공정 요청으로 감속주입 | [14 empty] | 92.06 | 100 | 0 | 0 | 0 |  | 451 | 300 | Y | N | 0 | 0 | 0 |  | 451 | 300 | Y | Y | N |  | Y |  |  |  |  | BT180180 | H
B75490 | 2023-02-27 | 2 | D |  | 7 | A | SCR423PRH | 소입성보증강 | C2 | BM#2 | 1587 | 45 | 1637 | 1564 | 38 | 6800 |  | 1 | 0.3 | 16 |  | -2.17 | 1581 | 1627 | 0 | 54.37 | 0 | 38 | 5 | 88 | Y |  | 2023-02-28 06:42 | 78 | 1096 | 26 | 26 | 33 | 37 | 40 | 39 | 38 | 36 | 34 | 31 | 28 | 25 | 23 | 20 | 32 | 40 | 20 | 0 | -0.44 | Y | 45 | Y | -0.6 | [7 empty] | N | N | N | N | 150 | 0.48 | 60 | 101532 | 94068 | 4882 | 15000 | 08 | 1 |  | 2023-02-28 06:55 | 1581 | 103 |  | 16 |  | * 전공정 요청으로 감속주입 | [14 empty] | 103.55 | 100 | 0 | 0 | 0 |  | 450 | 300 | Y | N | 0 | 0 | 0 |  | 451 | 300 | Y | Y | N |  | Y |  |  |  |  | BT180180 | H
A76180 | 2023-02-27 | 1 | D |  | 4 | A | SCR420H1V | 소입성보증강 | C | BM#1 | 1617 | 50 | 1619 | 1544 | 37 | 6600 |  | 3 | 0.22 | 17 |  | -1.65 | 1583 | 1619 | 0 | 223.19 |  | 18 | 6 | 83 | Y |  | 2023-02-28 06:22 | 74 | 1093 | 23 | 24 | 25 | 27 | 28 | 27 | 27 | 26 | 25 | 24 | 23 | 22 | 22 | 22 | 25 | 28 | 21 | 27 | -0.14 | Y | 50 | Y | 0 | [7 empty] | N | N | N | N | 180 | 0.4 | 80 | 101532 | 101233 | 167 | 14600 | 03 | 1 |  | 2023-02-28 06:29 | 1583 | 111 |  | 30 |  | *전기로 설비트러블, 감속주입(20%이상) *전공정요청 L/D잔강 미이월 | [14 empty] | 98.67 | 100 | 0 | 0 | 0 |  | 410 |  | Y | Y | 0 | 0 | 0 |  | 411 |  | Y | Y | N |  | N |  |  |  |  | BT180180 | H
B75491 | 2023-02-28 | 2 | D |  | 8 | B | SCR423PRH | 소입성보증강 | C2 | BM#2 | 1607 | 43 | 1630 | 1552 | 38 | 7400 |  | 1 | 0.28 | 16 |  | -2.39 | 1577 | 1625 | 0 | 24.78 | 0 | 11 | 73 | 81 | Y |  | 2023-02-28 07:43 | 74 | 1088 | 15 | 15 | 24 | 31 | 34 | 34 | 34 | 33 | 31 | 30 | 27 | 25 | 22 | 20 | 28 | 34 | 20 | 34 | -0.31 | Y | 45 | Y | -0.4 | [7 empty] | N | N | N | N | 140 | 0.48 | 65 | 101532 | 98312 | 5038 | 15400 | 08 | 1 |  | 2023-02-28 07:48 | 1577 | 97 |  | 16 |  | * 전공정 요청으로 감속주입 | [14 empty] | 98.81 | 100 | 0 | 0 | 0 |  | 450 | 300 | Y | N | 0 | 0 | 0 |  | 451 | 300 | Y | Y | N |  | Y |  |  |  |  | BT180180 | H
A76181 | 2023-02-28 | 1 | D |  | 5 | A | SCR420H1V | 소입성보증강 | C | BM#1 | 1682 | 47 | 1613 | 1626 | 29 | 5000 |  | 3 | 0.23 | 15 |  | -1.43 | 1583 | 1613 | 0 | 206.42 |  | 15 | 45 | 58 | Y |  | 2023-02-28 07:36 | 74 | 1090 | 20 | 22 | 28 | 30 | 32 | 32 | 32 | 31 | 30 | 30 | 30 | 29 | 29 | 29 | 29 | 32 | 29 | 32 | -0.07 | Y | 40 | Y | 0 | [7 empty] | N | N | N | N | 170 | 0.55 | 58 | 101532 | 103411 | -2161 | 15100 | 03 | 1 |  | 2023-02-28 07:44 | 1583 | 115 |  | 37 |  | *전공정요청 L/D잔강 미이월 | [14 empty] | 98.1 | 100 | 0 | 0 | 0 |  | 410 |  | Y | Y | 0 | 0 | 0 |  | 411 |  | Y | Y | N |  | Y |  |  |  |  | BT180180 | H
B75492 | 2023-02-28 | 2 | D | TUNDISH교체전 | 9 | A | SCR423PRH | 소입성보증강 | C2 | BM#2 | 1569 | 36 | 1636 | 1544 | 34 | 7100 |  | 1 | 0.3 | 16 |  | -2.47 | 1577 | 1627 | 0 | 29.51 | 0 | 30 | 78 | 86 | Y |  | 2023-02-28 08:42 | 74 | 1090 | 17 | 16 | 27 | 33 | 34 | 34 | 31 | 30 | 29 | 27 | 26 | 25 | 24 | 24 | 28 | 34 | 24 | 0 | -0.22 | Y | 45 | Y | -0.2 | [7 empty] | N | N | N | N | 130 | 0.48 | 67 | 93566 | 100190 | 5110 | 2000 | 08 | 1 |  | 2023-02-28 08:50 | 1577 | 98 |  | 22 |  | * 전공정 요청으로 감속주입 | 710CAF53191C442DAC3A7E17A9C4E997 | 80711F0B294C4EFC8B32C809F77743D2 | DF839B825209481F86AEBC322D41653E | [11 empty] | 91.19 | 100 | 0 | 3250 | 0 |  | 450 | 300 | Y | N | 0 | 3000 | 0 |  | 451 | 300 | Y | Y | N |  | Y |  |  |  |  | BT180180 | H
A76182 | 2023-02-28 | 1 | D | 연주종료 | 6 | B | SCR420H1V | 소입성보증강 | C | BM#1 | 1636 | 49 | 1618 | 1578 | 32 | 6300 |  | 3 | 0.22 | 15 |  | -2.05 | 1576 | 1618 | 0 | 164.87 |  | 10 | 56 | 74 | Y |  | 2023-02-28 08:41 | 67 | 1087 | 27 | 27 | 27 | 28 | 27 | 27 | 26 | 25 | 24 | 23 | 22 |  |  | 22 | 26 | 28 | 22 | 27 | -0.17 | Y | 35 | Y | -0.2 | [7 empty] | N | N | N | N | 210 | 0.55 | 61 | 102553 | 106338 | -3288 | 1500 | 03 | 1 |  | 2023-02-28 08:48 | 1576 | 111 |  | 32 |  | *전공정요청 L/D잔강 미이월 *연주종료 10:30 | 22EADE5200A94B97AC9E97938CDFA13C | 4BA2A8EA108341F0A8DEEDD3E7591148 | D57DE894FEF541029FB8822AC03A6F64 | [11 empty] | 97.44 | 100 | 0 | 3100 | 0 |  | 410 |  | Y | Y | 0 | 3100 | 0 |  | 411 |  | Y | Y | N | [6 empty] | BT180180 | H
B75493 | 2023-02-28 | 2 | D | TUNDISH교체 | 1 | A | SCM440 | 합금강 | D | BM#2 | 1635 | 46 | 1640 | 1538 | 43 | 9000 |  | 1 | 0.3 | 16 |  | -2.05 | 1587 | 1645 | 0 | 42.39 | 0 | 37 | 63 | 66 | Y |  | 2023-02-28 10:02 | 91 | 1089 | -11 | 37 | 32 | 36 | 41 | 43 | 43 | 43 | 43 | 41 | 39 | 36 | 32 | 32 | 39 | 43 | 32 | 43 | -0.31 |  | 35 | Y | -0.8 |  | 1.86 | 1.86 |  |  |  |  | N | N | N | N | 220 | 0.47 | 65 | 97228 | 97994 | 2706 | 15000 | 09 | 2 |  | 2023-02-28 10:05 | 1587 | 125 |  | 34 |  | * T/D FLUX 용탕부: 120 KG / 유탕부: 10KG 투입. * 전공정 요청으로 감속주입 | [14 empty] | 97.67 | 100 | 1000 | 0 | 0 |  | 650 | 400 | Y | N | 1000 | 0 | 0 |  | 650 | 400 | Y | N | N | [6 empty] | RB135.00 | C
B75494 | 2023-02-28 | 2 | D |  | 2 | A | SCM440 | 합금강 | D | BM#2 | 1581 | 39 | 1615 | 1540 | 35 | 7200 |  | 1 | 0.23 | 17 |  | -2.19 | 1555 | 1610 | 0 | 26.75 | 0 | 38 | 6 | 77 | Y |  | 2023-02-28 11:01 | 59 | 1110 | 30 | 26 | 23 | 22 | 21 | 20 | 19 | 18 | 17 | 17 | 16 | 16 | 16 | 16 | 20 | 23 | 16 | 16 | -0.14 |  | 50 | Y | 0 |  |  |  | 1.33 |  |  |  | N | N | N | N | 220 | 0.52 | 62 | 91294 | 103776 | 374 | 14700 | 09 | 2 |  | 2023-02-28 11:11 | 1555 | 126 |  | 41 |  | * 전공정 요청으로 감속주입 | [14 empty] | 89.77 | 100 | 0 | 0 | 0 |  | 650 | 400 | Y | N | 0 | 0 | 0 |  | 650 | 400 | Y | N | N | [6 empty] | RB180.00 | C
B75495 | 2023-02-28 | 2 | D |  | 3 | A | SCM440 | 합금강 | D | BM#2 | 1581 | 44 | 1616 | 1535 | 38 | 7500 |  | 1 | 0.27 | 15 |  | -2.47 | 1563 | 1614 | 0 | 25.74 | 0 | 11 | 74 | 71 | Y |  | 2023-02-28 12:01 | 67 | 1091 | 13 | 16 | 17 | 19 | 20 | 20 | 21 | 20 | 20 | 18 | 18 | 17 | 16 | 15 | 18 | 21 | 15 | 20 | -0.17 | Y | 35 | Y | -0.2 |  |  |  | 0.57 |  |  |  | Y | Y | Y | Y | 210 | 0.49 | 67 | 97230 | 103845 | 5 | 16000 | 09 | 2 |  | 2023-02-28 12:16 | 1563 | 128 |  | 45 | [16 empty] | 94.95 | 100 | 0 | 0 | 0 |  | 650 | 400 | Y | N | 0 | 0 | 0 |  | 650 | 400 | Y | N | N | [6 empty] | RB210.00 | C
B75496 | 2023-02-28 | 2 | A | 잔강최소화전 | 4 | A | SCM440 | 합금강 | D | BM#2 | 1571 | 44 | 1613 | 1512 | 24 | 8000 |  | 1 | 0.23 | 16 |  | 0 | 1555 | 1611 | 0 | 17.6 | 0 | 30 | 79 | 72 | Y |  | 2023-02-28 13:22 | 59 | 1079 | 14 | 13 | 17 | 21 | 22 | 23 | 22 | 22 | 22 | 21 | 21 | 20 | 19 | 17 | 20 | 23 | 17 | 22 | -0.13 | Y | 45 | Y | -0.4 |  |  |  | 1.04 |  |  |  | N | Y | Y | N | 200 | 0.46 | 66 | 106438 | 94909 | 1441 | 3000 | 09 | 2 |  | 2023-02-28 13:36 | 1555 | 118 |  | 32 |  | 전공정 지연 306 405 406 20%이상감속주입 이상공정등록 및 생관통보 *빅사이즈 후속 | A48358000B704A2CA66EAF43AC9E0FFF |  | D26E8EB1DBF9486F95D0C8B857DE8359 | [11 empty] | 111.75 | 100 | 0 | 3100 | 0 |  | 651 | 400 | Y | N | 0 | 3100 | 0 |  | 650 | 400 | Y | N | N | [6 empty] | SB100100 | C
A76183 | 2023-02-28 | 1 | A | TUNDISH교체 | 1 | A | BP-SCR420HC | 소입성보증강 | C | BM#1 | 1683 | 53 | 1668 | 1588 | 42 | 8200 |  | 3 | 0.21 | 20 |  | -2.57 | 1606 | 1673 | 0 | 213.7 |  | 10 | 57 | 125 | Y |  | 2023-02-28 14:25 | 95 | 1099 | -370 | -45 | 27 | 26 | 32 | 37 | 39 | 41 | 41 | 42 | 42 | 43 |  | 43 | 36 | 43 | 43 | 0 | 0 |  |  | Y | 0.2 |  | 2.01 | 1.88 |  |  |  |  | N | N | N | N | 210 | 0.47 | 56 | 98750 | 106338 | -9538 | 15230 | 02 | 2 |  | 2023-02-28 14:34 | 1606 | 113 |  | 22 |  | *FLUX 120KG/10KG *연주START : 14:49 *STR#1,#2 EDGE HEATER 코일부 건조작업으로 적용不-이상재등록 *전공정요청 감속주입 | [14 empty] | 100.66 | 100 | 1000 | 0 | 0 |  | 650 |  | N | Y | 1000 | 0 | 0 |  | 651 |  | N | Y | N |  |  | Y |  |  |  | BT180180 | H
B75497 | 2023-02-28 | 2 | A | 잔강최소화 | 5 | A | 31CRMOV9M3 | 합금강 | D3 | BM#2 | 1566 | 58 | 1626 | 1550 | 52 | 10200 |  | 1 | 0.19 | 18 |  | -2.58 | 1565 | 1628 | 12.98 | 0 | 0 | 37 | 64 | 54 | Y |  | 2023-02-28 14:56 | 66 | 1081 | -161 | 19 | 27 | 29 | 30 | 30 | 30 | 30 | 28 | 28 | 28 | 27 |  | 27 | 21 | 30 | 27 | 30 | -0.09 | Y | 35 | Y | -0.2 | [7 empty] | N | N | N | Y | 190 | 0.46 | 61 | 97730 | 98494 | -2294 | 15200 | 09 | 2 |  | 2023-02-28 14:54 | 1565 | 127 |  | 19 |  | *전공정 요청 감속주입 * HEAD절단길이 4300mm 절단 (사무실협의) | [14 empty] | 98.72 | 100 | 4300 | 0 | 0 |  | 491 | 400 | Y | N | 4300 | 0 | 0 |  | 490 | 400 | Y | N | Y | [6 empty] | RB085.00 | C
A76184 | 2023-02-28 | 1 | A |  | 2 | A | BP-SCR420HC | 소입성보증강 | C | BM#1 | 1609 | 42 | 1638 | 1558 | 38 | 6800 |  | 3 | 0.22 | 16 |  | -2.53 | 1585 | 1638 | 0 | 208.08 |  | 18 | 7 | 328 | Y |  | 2023-02-28 15:28 | 74 | 1087 | 45 | 41 | 38 | 36 | 34 | 32 | 31 | 29 | 27 | 26 | 25 | 25 | 23 | 23 | 30 | 38 | 22 | 23 | -0.27 |  | 60 | Y | 0.2 | [7 empty] | N | N | N | N | 200 | 0.41 | 74 | 84610 | 92126 | 6674 | 15430 | 02 | 2 |  | 2023-02-28 15:35 | 1585 | 92 |  | 15 |  | *STR#1,#2 EDGE HEATER 코일부 건조작업으로 적용不-이상재등록 *전공정요청 감속주입(전기로 작업지연) - 이상재 등록 | [6 empty] | C0AC74E415E84F858A0D65F902642B18 | 673073EF0EA14EA6A9DD2834721D10D3 | 2CDEE0A4C4E64C109CD48B1F5364A1E1 |  | 357F24A5ECFA4DE999021DE1ADE0FEE2 | A69E43DEA31B4628876E4E9330069033 | C1AC0666C2184E56BB1CD727A819E270 |  | 85.34 | 100 | 0 | 0 | 0 |  | 650 |  | N | Y | 0 | 0 | 0 |  | 651 |  | N | Y | N |  |  | Y |  |  |  | BT180180 | H
B75498 | 2023-02-28 | 2 | A |  | 6 | A | 31CRMOV9M3 | 합금강 | D3 | BM#2 | 1582 | 49 | 1628 | 1561 | 44 | 8600 |  | 1 | 0.2 | 18 |  | -2.47 | 1558 | 1621 | 11.65 | 0 | 0 | 38 | 7 | 79 | Y |  | 2023-02-28 16:01 | 59 | 1095 | 24 | 26 | 27 | 28 | 29 | 29 | 28 | 26 | 25 | 25 | 24 | 23 | 22 | 20 | 26 | 29 | 20 | 0 | -0.18 | Y | 50 | Y | -0.4 | [7 empty] | N | N | N | Y | 180 | 0.48 | 68 | 85725 | 104269 | -719 | 15000 | 09 | 2 |  | 2023-02-28 16:00 | 1558 | 120 |  | 16 |  | *전공정 지연감속주입 | [14 empty] | 80.72 | 100 | 0 | 0 | 0 |  | 490 | 400 | Y | N | 0 | 0 | 0 |  | 490 | 400 | Y | N | Y | [6 empty] | RB090.00 | C
A76185 | 2023-02-28 | 1 | A |  | 3 | A | BP-SCR420HC | 소입성보증강 | C | BM#1 | 1604 | 46 | 1649 | 1542 | 43 | 8300 |  | 3 | 0.23 | 18 |  | -2.35 | 1594 | 1649 | 0 | 11.95 |  | 15 | 46 | 340 | Y |  | 2023-02-28 16:36 | 83 | 1097 | 22 | 22 | 30 | 34 | 35 | 35 | 35 | 35 | 34 | 34 | 33 | 32 | 31 | 31 | 32 | 35 | 31 | 35 | -0.08 | Y | 50 | Y | 0 | [7 empty] | N | N | N | N | 190 | 0.4 | 71 | 84610 | 92150 | 6700 | 15390 | 02 | 2 |  | 2023-02-28 16:44 | 1594 | 100 |  | 21 |  | *STR#1,#2 EDGE HEATER 코일부 건조작업으로 적용不-이상재등록 *전공정요청 감속주입(전기로 작업지연) - 이상재 등록 | [14 empty] | 85.34 | 100 | 0 | 0 | 0 |  | 650 |  | N | Y | 0 | 0 | 0 |  | 651 |  | N | Y | N |  |  | Y |  |  |  | BT180180 | H
B75499 | 2023-02-28 | 2 | A |  | 7 | A | 31CRMOV9M3 | 합금강 | D3 | BM#2 | 1621 | 53 | 1625 | 1543 | 50 | 9800 |  | 1 | 0.2 | 18 |  | -2.46 | 1557 | 1620 | 9.98 | 0 | 0 | 11 | 75 | 74 | Y |  | 2023-02-28 17:10 | 58 | 1097 | 19 | 23 | 28 | 29 | 30 | 29 | 29 | 28 | 26 | 25 | 24 | 23 | 23 | 22 | 26 | 30 | 22 | 29 | -0.18 | Y | 45 | Y | -0.2 | [7 empty] | N | N | N | Y | 170 | 0.5 | 65 | 105620 | 104268 | 132 | 15000 | 09 | 2 |  | 2023-02-28 17:12 | 1557 | 121 |  | 17 | [16 empty] | 102.74 | 100 | 0 | 0 | 0 |  | 490 | 400 | Y | N | 0 | 0 | 0 |  | 491 | 400 | Y | N | Y | [6 empty] | RB100.00 | C
A76186 | 2023-02-28 | 1 | A |  | 4 | A | BP-SCR420HC | 소입성보증강 | C | BM#1 | 1656 | 40 | 1643 | 1569 | 31 | 6000 |  | 3 | 0.21 | 17 |  | -2.04 | 1600 | 1643 | 0 | 160.04 |  | 1 | 3 | 547 | Y |  | 2023-02-28 17:29 | 89 | 1094 | 29 | 26 | 27 | 29 | 29 | 30 | 29 | 29 | 28 | 28 | 27 | 26 | 27 | 28 | 28 | 30 | 26 | 29 | -0.13 | Y | 30 | Y | 0.2 | [7 empty] | N | N | N | N | 180 | 0.48 | 65 | 84610 | 98918 | 5032 | 15510 | 02 | 2 |  | 2023-02-28 17:43 | 1600 | 109 |  | 42 |  | *전공정요청 감속주입(전기로 작업지연) | [14 empty] | 81.55 | 100 | 0 | 0 | 0 |  | 650 |  | Y | Y | 0 | 0 | 0 |  | 651 |  | Y | Y | N |  |  | Y |  |  |  | BT180180 | H
B75500 | 2023-02-28 | 2 | A | TUNDISH교체전 | 8 | A | 31CRMOV9M3 | 합금강 | D3 | BM#2 | 1608 | 49 | 1648 | 1574 | 45 | 8900 |  | 1 | 0.21 | 18 |  | -2.6 | 1570 | 1640 | 17.53 | 0 | 0 | 30 | 80 | 80 | Y |  | 2023-02-28 18:06 | 71 | 1099 | 19 | 24 | 30 | 35 | 36 | 38 | 37 | 37 | 36 | 36 | 34 | 33 | 33 | 33 | 34 | 38 | 33 | 36 | -0.12 | Y | 40 | Y | 0 | [7 empty] | N | N | N | M | 170 | 0.5 | 66 | 103396 | 105135 | -835 | 2300 | 09 | 2 |  | 2023-02-28 18:06 | 1570 | 120 |  | 27 |  |  | 08A35C15DFD048EBADB13E16D324D754 | B7873B9415C1460EAF09CD18BDFA3803 | 2B4DE098AC764B1DB9A21BCC3E05A6A5 | [11 empty] | 100.58 | 100 | 0 | 2610 | 0 |  | 490 | 400 | Y | N | 0 | 2764 | 0 |  | 491 | 400 | Y | N | Y | [6 empty] | RB100.00 | C
A76187 | 2023-02-28 | 1 | A |  | 5 | A | BP-SCR420HC | 소입성보증강 | C | BM#1 | 1661 | 45 | 1624 | 1598 | 32 | 5600 |  | 3 | 0.2 | 16 |  | -1.82 | 1585 | 1624 | 0 | 178.83 |  | 10 | 58 | 72 | Y |  | 2023-02-28 18:42 | 74 | 1100 | 27 | 26 | 27 | 27 | 27 | 27 | 26 | 25 | 24 | 24 | 23 | 23 | 22 | 22 | 25 | 27 | 22 | 27 | -0.09 |  | 55 | Y | -0.2 | [7 empty] | N | N | N | N | 170 | 0.48 | 64 | 84610 | 99258 | 5592 | 15290 | 02 | 2 |  | 2023-02-28 18:51 | 1585 | 110 |  | 35 |  | *전공정요청 감속주입(전기로 작업지연) | [14 empty] | 80.39 | 100 | 0 | 0 | 0 |  | 650 |  | Y | Y | 0 | 0 | 0 |  | 651 |  | Y | Y | N |  |  | Y |  |  |  | BT180180 | H
B75521 | 2023-02-28 | 2 | A | TUNDISH교체 | 1 | A | SM45CB | 탄소강 | SM45C | BM#2 | 1614 | 49 | 1657 | 1532 | 43 | 8200 |  | 1 | 0.36 | 15 |  | -2.31 | 1582 | 1637 | 0 | 41.98 | 0 | 37 | 65 | 61 | Y |  | 2023-02-28 19:05 | 89 | 1098 | -279 | -280 | 9 | 22 | 21 | 29 | 34 | 35 | 36 | 37 | 38 | 37 |  | 37 | 32 | 38 | 37 | 0 | -0.2 |  | 5 | Y | -0.2 |  | 2.07 | 2.07 |  |  |  |  | N | N | N | N | 220 | 0.48 | 55 | 143739 | 88475 | 5175 | 15000 | 16 | 1 |  | 2023-02-28 19:09 | 1582 | 154 |  | 60 |  | * T/D FLUX 용탕부: 120 KG / 유탕부: 10KG 투입. *연연주 혼탕부 307 308 309 407 408 409 | [14 empty] | 153.81 | 100 | 700 | 0 | 0 |  | 651 | 400 | Y | N | 700 | 0 | 0 |  | 650 | 400 | Y | N | N |  | Y |  |  |  |  | RB150.00 | C
A76188 | 2023-02-28 | 1 | A |  | 6 | A | BP-SCR420HC | 소입성보증강 | C | BM#1 | 1629 | 40 | 1620 | 1574 | 35 | 6100 |  | 3 | 0.21 | 16 |  | -1.78 | 1582 | 1620 | 0 | 219.01 |  | 18 | 8 | 67 | Y |  | 2023-02-28 19:40 | 71 | 1101 | 22 | 20 | 19 | 20 | 20 | 20 | 20 | 20 | 19 | 19 | 18 | 18 | 17 | 17 | 19 | 20 | 17 | 20 | -0.05 | Y | 45 | Y | -0.2 | [7 empty] | N | N | N | N | 210 | 0.48 | 66 | 101532 | 101565 | 5985 | 15040 | 02 | 2 |  | 2023-02-28 19:48 | 1582 | 117 |  | 42 |  | *전공정요청 감속주입(전기로 작업지연) | [14 empty] | 94.62 | 100 | 0 | 0 | 0 |  | 650 |  | Y | Y | 0 | 0 | 0 |  | 651 |  | Y | Y | N |  |  | Y |  |  |  | BT180180 | H
B75522 | 2023-02-28 | 2 | C |  | 2 | B | SM45CM3 | 탄소강 | SM45C | BM#2 | 1581 | 45 | 1646 | 1534 | 40 | 7600 |  | 1 | 0.25 | 15 |  | -2.5 | 1565 | 1637 | 0 | 25.19 | 0 | 38 | 8 | 61 | Y |  | 2023-02-28 20:09 | 74 | 1099 | 38 | 38 | 41 | 42 | 43 | 42 | 42 | 42 | 42 | 41 | 41 | 40 | 39 | 39 | 41 | 43 | 39 | 42 | -0.1 | Y | 40 | N | -0.2 | [7 empty] | Y | Y | Y | Y | 220 | 0.47 | 65 | 49020 | 95374 | 5076 | 15000 | 16 | 1 |  | 2023-02-28 20:28 | 1565 | 144 |  | 52 |  | *연연주 혼탕부 301 401 | [14 empty] | 50.25 | 100 | 0 | 0 | 0 |  | 651 | 700 | Y | Y | 0 | 0 | 0 |  | 650 | 700 | Y | Y | N |  | Y |  |  |  |  | RB180.00 | C
A76189 | 2023-02-28 | 1 | C |  | 7 | A | BP-SCR420HC | 소입성보증강 | C | BM#1 | 1607 | 41 | 1618 | 1549 | 36 | 6900 |  | 3 | 0.21 | 16 |  | -1.62 | 1584 | 1618 | 0 | 174.76 |  | 15 | 47 | 56 | Y |  | 2023-02-28 20:58 | 73 | 1096 | 16 | 21 | 24 | 25 | 26 | 26 | 26 | 25 | 25 | 25 | 25 | 25 | 25 | 25 | 24 | 26 | 25 | 26 | -0.03 | Y | 40 | Y | 0 | [7 empty] | N | N | N | N | 200 | 0.48 | 63 | 118454 | 97597 | 6303 | 15400 | 02 | 2 |  | 2023-02-28 21:05 | 1584 | 104 |  | 32 |  | *전공정요청 감속주입(전기로 작업지연) | [14 empty] | 113.24 | 100 | 0 | 0 | 0 |  | 650 |  | Y | Y | 0 | 0 | 0 |  | 651 |  | Y | Y | N |  |  | Y |  |  |  | BT180180 | H
B75523 | 2023-02-28 | 2 | C |  | 3 | A | SM45CM3 | 탄소강 | SM45C | BM#2 | 1634 | 45 | 1636 | 1514 | 41 | 7300 |  | 1 | 0.27 | 15 |  | -2.72 | 1568 | 1627 | 0 | 32.28 | 0 | 11 | 76 | 46 | Y |  | 2023-02-28 21:26 | 77 | 1097 | 37 | 37 | 35 | 35 | 36 | 35 | 35 | 34 | 33 | 33 | 32 | 31 | 31 | 29 | 34 | 36 | 29 | 35 | -0.16 | Y | 45 | Y | -0.4 | [7 empty] | Y | Y | Y | Y |  | 0.47 | 62 | 97878 | 89500 | 4950 | 15000 | 16 | 1 |  | 2023-02-28 21:29 | 1568 | 133 |  | 39 | 14 | [15 empty] | 107.26 | 100 | 0 | 0 | 0 |  | 651 | 700 | Y | Y | 0 | 0 | 0 |  | 650 | 700 | Y | Y | N |  | Y |  |  |  |  | RB170.00 | C
A76190 | 2023-02-28 | 1 | C | 유사강종연연주 | 8 | A | SCR420HC | 소입성보증강 | C | BM#1 | 1654 | 44 | 1622 | 1585 | 31 | 5200 |  | 3 | 0.21 | 16 |  | -1.75 | 1589 | 1626 | 0 | 194.33 |  | 1 | 4 | 69 | Y |  | 2023-02-28 22:03 | 78 | 1097 | 25 | 25 | 22 | 25 | 27 | 27 | 28 | 27 | 27 | 27 | 25 | 24 | 24 | 24 | 26 | 28 | 24 | 27 | -0.06 | Y | 35 | Y | 0 | [7 empty] | N | N | N | N | 190 | 0.48 | 66 | 101532 | 99693 | 6407 | 14500 | 02 | 2 |  | 2023-02-28 22:16 | 1589 | 107 |  | 31 |  | *전공정요청 감속주입(전기로 작업지연) | [6 empty] | 1AEA4E2FE4364B759977C3854AA6E558 | 4505AC728A9846D89128F935DA5CBCBE | 671D8A63031449B7B320F641BD9F31C5 |  | 1B7E96335F1C4DE997180500A44F47E7 | D39D1D719A43492CB6866C66E6A70474 | 82C426AA75A3485290064C33BE33D619 |  | 95.2 | 100 | 0 | 0 | 0 |  | 410 |  | Y | Y | 0 | 0 | 0 |  | 411 |  | Y | Y | N |  |  | Y |  |  |  | BT180180 | H
B75524 | 2023-02-28 | 2 | C |  | 4 | A | SM45CM3 | 탄소강 | SM45C | BM#2 | 1582 | 46 | 1614 | 1536 | 38 | 7200 |  | 1 | 0.32 | 15 |  | -2.22 | 1565 | 1610 | 0 | 34.78 | 0 | 30 | 81 | 58 | Y |  | 2023-02-28 22:33 | 74 | 1098 | 28 | 28 | 31 | 33 | 34 | 34 | 34 | 33 | 33 | 33 | 32 | 31 | 30 | 30 | 32 | 34 | 30 | 34 | -0.1 | Y | 40 | Y | -0.2 | [7 empty] | Y | Y | Y | Y | 190 | 0.47 | 63 | 95840 | 93652 | 4998 | 14800 | 16 | 1 |  | 2023-02-28 22:41 | 1565 | 129 |  | 35 | [16 empty] | 99.06 | 100 | 0 | 0 | 0 |  | 651 | 700 | Y | Y | 0 | 0 | 0 |  | 650 | 700 | Y | Y | N |  | Y |  |  |  |  | RB114.30 | C
A76191 | 2023-02-28 | 1 | C |  | 9 | A | SCR420HC | 소입성보증강 | C | BM#1 | 1627 | 41 | 1617 | 1567 | 28 | 5400 |  | 3 | 0.21 | 16 |  | -1.94 | 1576 | 1617 | 0 | 163.62 |  | 10 | 59 | 69 | Y |  | 2023-02-28 22:53 | 65 | 1095 | 23 | 20 | 19 | 18 | 18 | 17 | 16 | 16 | 17 | 16 | 14 | 13 | 14 | 14 | 17 | 19 | 13 | 16 | -0.13 | Y | 45 | Y | 0.2 | [7 empty] | N | N | N | N | 180 | 0.48 | 60 | 101532 | 92817 | 4933 | 15100 | 02 | 2 |  | 2023-02-28 23:00 | 1576 | 116 |  | 47 |  | *전공정요청 감속주입(전기로 작업지연) | [14 empty] | 101.74 | 100 | 0 | 0 | 0 |  | 410 |  | Y | Y | 0 | 0 | 0 |  | 411 |  | Y | Y | N |  |  | Y |  |  |  | BT180180 | H
B75525 | 2023-02-28 | 2 | C |  | 5 | A | SM45CM3 | 탄소강 | SM45C | BM#2 | 1603 | 41 | 1627 | 1556 | 30 | 5800 |  | 1 | 0.36 | 16 |  | 0 | 1563 | 1627 | 0 | 56.05 | 0 | 37 | 66 | 51 | Y |  | 2023-02-28 23:45 | 72 | 1101 | 28 | 31 | 36 | 38 | 40 | 41 | 41 | 42 | 41 | 40 | 39 | 39 | 38 | 37 | 38 | 42 | 37 | 41 | -0.17 | Y | 30 | Y | -0.2 | [7 empty] | Y | Y | Y | Y | 190 | 0.47 | 66 | 97631 | 97719 | 5081 | 15200 | 16 | 1 |  | 2023-02-28 23:52 | 1563 | 118 |  | 27 | [16 empty] | 92.89 | 100 | 0 | 0 | 0 |  | 651 | 700 | Y | Y | 0 | 0 | 0 |  | 650 | 700 | Y | Y | N |  | Y |  |  |  |  | RB135.00 | C
A76192 | 2023-02-28 | 1 | C |  | 10 | A | SCR420HC | 소입성보증강 | C | BM#1 | 1653 | 42 | 1619 | 1601 | 32 | 4600 |  | 3 | 0.22 | 17 |  | -1.6 | 1584 | 1619 | 0 | 144 |  | 18 | 9 | 51 | Y |  | 2023-02-28 23:56 | 73 | 1093 | 14 | 12 | 17 | 19 | 21 | 22 | 22 | 22 | 22 | 21 | 21 | 20 | 20 | 20 | 20 | 22 | 20 | 22 | -0.05 | Y | 35 | Y | 0 | [7 empty] | N | N | N | N | 170 | 0.48 | 63 | 101532 | 95308 | 5642 | 15000 | 02 | 2 |  | 2023-03-01 00:20 | 1584 | 113 |  | 45 |  | *전공정요청 감속주입(전기로 작업지연) | [14 empty] | 99.25 | 100 | 0 | 0 | 0 |  | 410 |  | Y | Y | 0 | 0 | 0 |  | 411 |  | Y | Y | N |  |  | Y |  |  |  | BT180180 | H
B75526 | 2023-02-28 | 2 | C |  | 6 | A | SM45CM3 | 탄소강 | SM45C | BM#2 | 1613 | 38 | 1629 | 1580 | 28 | 4700 |  | 1 | 0.32 | 16 |  | -2.43 | 1570 | 1621 | 0 | 57.8 | 0 | 38 | 9 | 45 | Y |  | 2023-03-01 00:46 | 79 | 1097 | 35 | 34 | 38 | 39 | 40 | 39 | 38 | 37 | 36 | 34 | 32 | 31 | 29 | 25 | 35 | 40 | 25 | 0 | -0.33 | Y | 45 | Y | -0.8 | [7 empty] | Y | Y | Y | Y | 180 | 0.47 | 63 | 96190 | 93815 | 5435 | 14800 | 16 | 1 |  | 2023-03-01 00:50 | 1570 | 121 |  | 32 |  | *래들 잔강 5.4톤에서 슬러그 유입, 이상공정 등록 및 생관통보 | [14 empty] | 102.93 | 100 | 0 | 0 | 0 |  | 650 | 700 | Y | Y | 0 | 0 | 0 |  | 650 | 700 | Y | Y | N |  | Y |  |  |  |  | RB135.00 | C
A76193 | 2023-02-28 | 1 | C |  | 11 | A | SCR420HC | 소입성보증강 | C | BM#1 | 1664 | 41 | 1620 | 1598 | 27 | 4700 |  | 3 | 0.21 | 16 |  | -2.12 | 1574 | 1620 | 0 | 164.77 |  | 15 | 48 | 52 | Y |  | 2023-03-01 01:10 | 63 | 1094 | 20 | 21 | 22 | 23 | 23 | 24 | 23 | 23 | 22 | 22 | 21 | 21 | 21 | 21 | 22 | 24 | 21 | 23 | -0.04 | Y | 35 | Y | 0 | [7 empty] | N | N | N | N | 210 | 0.48 | 63 | 84610 | 97031 | 6519 | 14800 | 02 | 2 |  | 2023-03-01 01:16 | 1574 | 105 |  | 35 |  | *전공정요청 감속주입(전기로 작업지연) | [14 empty] | 81.36 | 100 | 0 | 0 | 0 |  | 410 |  | Y | Y | 0 | 0 | 0 |  | 411 |  | Y | Y | N |  |  | Y |  |  |  | BT180180 | H
B75527 | 2023-02-28 | 2 | C |  | 7 | A | SM45CM3 | 탄소강 | SM45C | BM#2 | 1609 | 38 | 1618 | 1547 | 34 | 6200 |  | 1 | 0.29 | 16 |  | -2.31 | 1558 | 1615 | 0 | 36.04 | 0 | 11 | 77 | 55 | Y |  | 2023-03-01 01:51 | 67 | 1092 | 23 | 22 | 29 | 32 | 33 | 33 | 32 | 31 | 31 | 29 | 28 | 28 | 27 | 27 | 29 | 33 | 27 | 0 | -0.13 | Y | 45 | Y | 0 | [7 empty] | Y | Y | Y | Y | 170 | 0.47 | 65 | 93954 | 96490 | 5010 | 14600 | 16 | 1 |  | 2023-03-01 01:56 | 1558 | 116 |  | 32 | [16 empty] | 94.24 | 100 | 0 | 0 | 0 |  | 651 | 700 | Y | Y | 0 | 0 | 0 |  | 650 | 700 | Y | Y | N |  | Y |  |  |  |  | RB135.00 | C
A76194 | 2023-02-28 | 1 | C |  | 12 | A | SCR420HC | 소입성보증강 | C | BM#1 | 1646 | 41 | 1622 | 1574 | 35 | 5700 |  | 3 | 0.22 | 16 |  | -2.09 | 1578 | 1622 | 0 | 220.29 |  | 1 | 5 | 50 | Y |  | 2023-03-01 02:16 | 67 | 1097 | 19 | 19 | 20 | 21 | 22 | 22 | 20 | 18 | 19 | 19 | 18 | 18 | 17 | 17 | 19 | 22 | 17 | 19 | -0.1 | Y | 50 | Y | 0 | [7 empty] | N | N | N | N | 200 | 0.48 | 66 | 101532 | 101400 | 100 | 14300 | 02 | 2 |  | 2023-03-01 02:24 | 1578 | 109 |  | 34 |  | *전공정요청 감속주입(전기로 작업지연) *전공정요청 L/D잔강 이월 안함-이상재등록 | [14 empty] | 98.67 | 100 | 0 | 0 | 0 |  | 410 |  | Y | Y | 0 | 0 | 0 |  | 411 |  | Y | Y | N |  |  | N |  |  |  | BT180180 | H
B75528 | 2023-02-28 | 2 | C |  | 8 | A | SM45CM3 | 탄소강 | SM45C | BM#2 | 1592 | 35 | 1627 | 1556 | 30 | 5700 |  | 1 | 0.33 | 16 |  | -2.4 | 1556 | 1617 | 0 | 46.99 | 0 | 30 | 82 | 44 | Y |  | 2023-03-01 03:03 | 65 | 1104 | 25 | 25 | 31 | 32 | 33 | 33 | 32 | 32 | 31 | 30 | 29 | 29 | 28 | 24 | 29 | 33 | 24 | 32 | -0.16 | Y | 55 | Y | -0.2 | [7 empty] | Y | Y | Y | Y | 170 | 0.41 | 74 | 97319 | 95662 | 5288 | 14800 | 16 | 1 |  | 2023-03-01 03:08 | 1556 | 114 |  | 25 |  | * 전공정 요청 20%이상 감속주입, 이상공정 등록 및 생관통보 | [14 empty] | 92.82 | 100 | 0 | 0 | 0 |  | 651 | 700 | Y | Y | 0 | 0 | 0 |  | 650 | 700 | Y | Y | N |  | Y |  |  |  |  | RB114.30 | C
A76195 | 2023-02-28 | 1 | C |  | 13 | A | SCR420HC | 소입성보증강 | C | BM#1 | 1604 | 41 | 1616 | 1537 | 33 | 6400 |  | 3 | 0.23 | 16 |  | -1.6 | 1581 | 1616 | 0 | 294.27 |  | 10 | 60 | 65 | Y |  | 2023-03-01 03:25 | 70 | 1098 | 15 | 16 | 21 | 24 | 25 | 25 | 25 | 24 | 24 | 23 | 23 | 23 | 23 | 23 | 23 | 25 | 23 | 25 | -0.05 | Y | 40 | Y | 0 | [7 empty] | N | N | N | N | 190 | 0.48 | 63 | 101532 | 98304 | 1646 | 15300 | 02 | 2 |  | 2023-03-01 03:38 | 1581 | 106 |  | 32 |  | *전공정요청 감속주입(전기로 작업지연) *전공정요청 L/D잔강 이월 안함-이상재등록 *산소랜싱 | [14 empty] | 99.83 | 100 | 0 | 0 | 0 |  | 410 |  | Y | Y | 0 | 0 | 0 |  | 411 |  | Y | Y | N |  |  | N |  |  |  | BT180180 | H
B75529 | 2023-02-28 | 2 | C |  | 9 | A | SM45CM3 | 탄소강 | SM45C | BM#2 | 1628 | 37 | 1629 | 1542 | 32 | 6400 |  | 1 | 0.27 | 16 |  | -2.2 | 1562 | 1613 | 0 | 42.62 | 0 | 37 | 67 | 47 | Y |  | 2023-03-01 04:13 | 71 | 1096 | 23 | 23 | 28 | 34 | 35 | 36 | 35 | 34 | 33 | 33 | 32 | 31 | 30 | 28 | 31 | 36 | 28 | 0 | -0.16 | Y | 50 | Y | -0.2 | [7 empty] | Y | Y | Y | Y | 220 | 0.4 | 75 | 97310 | 95160 | 4840 | 15400 | 16 | 1 |  | 2023-03-01 04:18 | 1562 | 112 |  | 30 |  | * 전공정 요청 20%이상 감속주입, 이상공정 등록 및 생관통보 | [14 empty] | 92.63 | 100 | 0 | 0 | 0 |  | 650 | 700 | Y | Y | 0 | 0 | 0 |  | 650 | 700 | Y | Y | N |  | Y |  |  |  |  | RB114.30 | C
A76196 | 2023-02-28 | 1 | D | TUNDISH교체전 | 14 | A | SCR420HC | 소입성보증강 | C | BM#1 | 1623 | 41 | 1623 | 1557 | 32 | 5800 |  | 3 | 0.24 | 17 |  | -1.87 | 1583 | 1623 | 0 | 0 |  | 18 | 10 | 61 | Y |  | 2023-03-01 04:30 | 72 | 1103 | 22 | 23 | 23 | 25 | 26 | 26 | 26 | 26 | 26 | 25 | 26 | 26 |  | 26 | 25 | 26 | 25 | 26 | -0.04 | Y | 25 | Y | 0 | [7 empty] | N | N | N | N | 180 | 0.5 | 62 | 98310 | 98317 | 2233 | 1500 | 02 | 2 |  | 2023-03-01 04:35 | 1583 | 105 |  | 32 |  | *전공정요청 감속주입(전기로 작업지연) *전공정요청 L/D잔강 이월 안함-이상재등록 | CC6FC23AEB19431EADAD827570BECB6B | AF9F7817C50D4F24937D44280456AD6A | 8BEA6C820B4C4209B72B03A33651DC73 | [11 empty] | 97.19 | 100 | 0 | 2500 | 0 |  | 410 |  | Y | Y | 0 | 2700 | 0 |  | 411 |  | Y | Y | N |  |  | N |  |  |  | BT180180 | H
B75530 | 2023-02-28 | 2 | D |  | 10 | B | SM45CM3 | 탄소강 | SM45C | BM#2 | 1603 | 42 | 1623 | 1388 | 36 | 7400 |  | 1 | 0.29 | 16 |  | -2.25 | 1560 | 1616 | 0 | 42.13 | 0 | 38 | 10 | 63 | Y |  | 2023-03-01 05:35 | 69 | 1094 | 26 | 25 | 30 | 33 | 35 | 34 | 34 | 33 | 32 | 31 | 31 | 30 | 30 | 28 | 31 | 35 | 28 | 30 | -0.14 | Y | 50 | Y | -0.2 | [7 empty] | Y | Y | Y | Y | 210 | 0.47 | 66 | 96216 | 97761 | 5039 | 14900 | 16 | 1 |  | 2023-03-01 05:51 | 1560 | 119 |  | 24 | [16 empty] | 95.08 | 100 | 0 | 0 | 0 |  | 650 | 700 | Y | Y | 0 | 0 | 0 |  | 650 | 700 | Y | Y | N |  | Y |  |  |  |  | RB260.00 | C
A76197 | 2023-02-28 | 1 | D | TUNDISH교체 | 1 | B | P-AE1055LS | 탄소강 | G-AE1055LS | BM#1 | 1627 | 41 | 1622 | 1577 | 35 | 5800 |  | 3 | 0.19 | 25 |  | -1.63 | 1573 | 1622 | 0 | 252.84 |  | 15 | 49 | 62 | Y |  | 2023-03-01 05:51 | 88 | 1097 | -1380 | -133 | 27 | 21 | 26 | 30 | 34 | 36 | 36 | 36 | 37 | 38 |  | 38 | 32 | 38 | 38 | 36 | 0 |  |  | Y | 0.2 |  | 1.6 | 1.6 |  |  |  |  | N | N | N | N | 210 | 0.49 | 59 | 84610 | 89894 | 6456 | 15300 | 18 | 1 |  | 2023-03-01 05:59 | 1573 | 123 |  | 34 |  | *T/D FLUX 유:10KG 용:220KG | [5 empty] | 67AD6E3514674DC782DD3E9AE8C29F1B | FF580EE482B547F8A329C7D9FB6F89F0 | 9A3F3776D97147518CDD1320D63DCF39 |  | 3663571D10BF400AB8A9702BA213B9E6 | CA008EE055C54BE09B6229FFE0A3A0A1 | AE732C67B04548F1B8E17E3C0C6FAC4A |  |  | 86.47 | 100 | 1500 | 0 | 0 |  | 500 |  | N | N | 1500 | 0 | 0 |  | 501 |  | N | N | N |  |  | Y |  |  |  | BT180180 | H
B75531 | 2023-02-28 | 2 | D |  | 11 | B | SM45C | 탄소강 | SM45C | BM#2 | 1280 | 39 | 1617 | 1527 | 36 | 6400 |  | 1 | 0.3 | 15 |  | -2.41 | 1548 | 1607 | 0 | 26.97 | 0 | 11 | 78 | 67 | Y |  | 2023-03-01 06:35 | 55 | 1091 | 24 | 22 | 22 | 21 | 21 | 20 | 19 | 18 | 17 | 16 | 16 | 15 | 15 | 15 | 19 | 22 | 15 | 0 | -0.14 |  | 50 | Y | 0 | [7 empty] | N | N | N | N | 200 | 0.47 | 66 | 90344 | 98930 | 270 | 14500 | 16 | 1 |  | 2023-03-01 06:37 | 1548 | 120 |  | 32 |  | * SM45CM3 후속 | [14 empty] | 94.01 | 100 | 0 | 0 | 0 |  | 650 | 400 | N | N | 0 | 0 | 0 |  | 650 | 400 | N | N | N | [6 empty] | BT180180 | C
A76198 | 2023-02-28 | 1 | D |  | 2 | A | P-AE1055LS | 탄소강 | G-AE1055LS | BM#1 | 1608 | 42 | 1605 | 1545 | 33 | 5700 |  | 3 | 0.21 | 25 |  | -1.88 | 1548 | 1605 | 0 | 228.39 |  | 1 | 6 | 64 | Y |  | 2023-03-01 07:16 | 63 | 1099 | 38 | 33 | 31 | 28 | 26 | 24 | 22 | 21 | 20 | 21 | 20 | 18 | 17 | 16 | 23 | 31 | 16 | 0 | -0.25 |  | 60 | Y | -0.2 | [8 empty] | N | N | Y | 200 | 0.4 | 73 | 84610 | 91067 | 2183 | 15400 | 18 | 1 |  | 2023-03-01 07:23 | 1548 | 93 |  | 10 |  | *전공정 작업지연, 감속주입(20%이상) | [14 empty] | 86.29 | 100 | 0 | 0 | 0 |  | 500 |  | N | N | 0 | 0 | 0 |  | 501 |  | N | N | N |  |  | Y |  |  |  | BT180180 | H
B75532 | 2023-03-01 | 2 | D | TUNDISH교체전 | 12 | A | SM45C | 탄소강 | SM45C | BM#2 | 1564 | 39 | 1612 | 1552 | 36 | 5800 |  | 1 | 0.27 | 15 |  | -2.11 | 1571 | 1611 | 0 | 11.59 | 0 | 30 | 83 | 63 | Y |  | 2023-03-01 07:35 | 78 | 1090 | 12 | 13 | 23 | 27 | 29 | 31 | 30 | 29 | 27 | 26 | 24 | 22 | 19 | 19 | 24 | 31 | 19 | 0 | -0.34 | Y | 35 | Y | -0.6 | [7 empty] | N | N | N | N | 190 | 0.51 | 63 | 84850 | 95839 | 1861 | 2000 | 16 | 1 |  | 2023-03-01 07:44 | 1571 | 117 |  | 39 |  |  | F751A78AE570452CAC253ABD3FE6A9B6 | F2FA7F4BF0454C78A938CE19E88DD90B | 104A674D4C73418D845E6DA613235A7D | [11 empty] | 89.41 | 100 | 0 | 2970 | 0 |  | 651 | 400 | N | N | 0 | 2750 | 0 |  | 650 | 400 | N | N | N | [6 empty] | SB180180 | C
A76199 | 2023-03-01 | 1 | D |  | 3 | A | P-AE1055LS | 탄소강 | G-AE1055LS | BM#1 | 1619 | 41 | 1572 | 1554 | 29 | 4900 |  | 3 | 0.21 | 25 |  | -0.83 | 1548 | 1572 | 0 | 450 |  | 10 | 61 | 90 | Y |  | 2023-03-01 08:18 | 63 | 1087 | 17 | 16 | 19 | 20 | 22 | 22 | 21 | 22 | 21 | 21 | 20 | 19 | 18 | 18 | 20 | 22 | 18 | 22 | -0.07 | Y | 55 | Y | 0 | [8 empty] | N | N | Y | 190 | 0.4 | 73 | 101532 | 92771 | 4179 | 15000 | 18 | 1 |  | 2023-03-01 08:26 | 1548 | 102 |  | 22 |  | *전공정 작업지연, 감속주입(20%이상) | [14 empty] | 101.79 | 100 | 0 | 0 | 0 |  | 500 |  | N | N | 0 | 0 | 0 |  | 501 |  | N | N | N |  |  | Y |  |  |  | BT180180 | H
B75533 | 2023-03-01 | 2 | D | TUNDISH교체 | 1 | A | SCM440 | 합금강 | D | BM#2 | 1580 | 47 | 1633 | 1545 | 43 | 8400 |  | 1 | 0.37 | 16 |  | -2.6 | 1583 | 1643 | 0 | 57.49 | 0 | 37 | 68 | 62 | Y |  | 2023-03-01 09:08 | 87 | 1097 | -318 | -73 | 30 | 23 | 28 | 34 | 35 | 35 | 35 | 34 | 33 | 31 | 27 | 27 | 32 | 35 | 27 | 35 | -0.27 |  | 30 | Y | -0.8 |  | 1.67 | 1.67 |  |  |  |  | N | N | N | N | 220 | 0.48 | 60 | 96542 | 95000 | 1200 | 14000 | 14 | 2 |  | 2023-03-01 09:10 | 1583 | 119 |  | 29 |  | * T/D FLUX 용탕부: 120 KG / 유탕부: 10KG 투입. | [14 empty] | 102 | 100 | 1000 | 0 | 0 |  | 651 | 400 | Y | N | 1000 | 0 | 0 |  | 650 | 400 | Y | N | N | [6 empty] | RB160.00 | C
A76200 | 2023-03-01 | 1 | D |  | 4 | A | P-AE1055LS | 탄소강 | G-AE1055LS | BM#1 | 1607 | 40 | 1602 | 1543 | 30 | 5100 |  | 3 | 0.21 | 25 |  | -1.56 | 1555 | 1602 | 0 | 226.67 |  | 18 | 11 | 91 | Y |  | 2023-03-01 09:20 | 70 | 1089 | 16 | 16 | 21 | 24 | 27 | 27 | 27 | 27 | 26 | 26 | 26 | 25 | 26 | 26 | 25 | 27 | 25 | 27 | -0.02 | Y | 35 | Y | 0.2 | [8 empty] | N | N | Y | 180 | 0.48 | 60 | 84610 | 91670 | 7080 | 15700 | 18 | 1 |  | 2023-03-01 09:28 | 1555 | 114 |  | 34 | [16 empty] | 85.77 | 100 | 0 | 0 | 0 |  | 500 |  | N | N | 0 | 0 | 0 |  | 501 |  | N | N | N |  |  | Y |  |  |  | BT180180 | H
B75534 | 2023-03-01 | 2 | D |  | 2 | A | SCM440 | 합금강 | D | BM#2 | 1575 | 39 | 1611 | 1530 | 36 | 6900 |  | 1 | 0.31 | 17 |  | -2.52 | 1564 | 1615 | 0 | 43.77 | 0 | 38 | 11 | 97 | Y |  | 2023-03-01 10:08 | 68 | 1099 | 24 | 22 | 22 | 22 | 21 | 21 | 20 | 19 | 18 | 17 | 17 | 16 | 16 | 14 | 19 | 22 | 14 | 22 | -0.15 |  | 55 | Y | -0.4 |  |  |  | 0.77 |  |  |  | Y | Y | Y | Y | 220 | 0.48 | 63 | 144188 | 95565 | 2185 | 14400 | 14 | 2 |  | 2023-03-01 10:16 | 1564 | 115 |  | 31 |  | * 연연주 혼탕부 성분확인 ID : 306, 307, 308, 407, 408, 409 | [14 empty] | 150.59 | 100 | 0 | 0 | 0 |  | 651 | 400 | Y | N | 0 | 0 | 0 |  | 650 | 400 | Y | N | N | [6 empty] | RB220.00 | C
A76201 | 2023-03-01 | 1 | D |  | 5 | B | P-AE1055LS | 탄소강 | G-AE1055LS | BM#1 | 1615 | 42 | 1600 | 1549 | 30 | 5300 |  | 3 | 0.21 | 25 |  | -1.71 | 1550 | 1600 | 0 | 201 |  | 15 | 50 | 79 | Y |  | 2023-03-01 10:20 | 65 | 1090 | 26 | 24 | 24 | 24 | 24 | 23 | 22 | 21 | 21 | 20 | 20 | 19 |  | 19 | 22 | 24 | 19 | 24 | -0.1 |  | 50 | Y | -0.2 | [8 empty] | N | N | Y | 170 | 0.48 | 64 | 101532 | 97313 | 5337 | 15100 | 18 | 1 |  | 2023-03-01 10:28 | 1550 | 114 |  | 35 | [16 empty] | 97.35 | 100 | 0 | 0 | 0 |  | 500 |  | N | N | 0 | 0 | 0 |  | 501 |  | N | N | N |  |  | Y |  |  |  | BT180180 | H
B75535 | 2023-03-01 | 2 | D |  | 3 | A | AE4140Q | 합금강 | D4 | BM#2 | 1568 | 42 | 1617 | 1529 | 39 | 7400 |  | 1 | 0.24 | 19 |  | 0 | 1553 | 1611 | 5.74 | 3.25 | 0 | 11 | 79 | 74 | Y |  | 2023-03-01 11:22 | 59 | 1080 | 15 | 17 | 21 | 23 | 22 | 22 | 21 | 20 | 19 | 18 | 17 | 16 | 15 | 15 | 19 | 23 | 15 | 0 | -0.18 | Y | 45 | Y | -0.2 |  |  |  | 1.19 |  |  |  | N | N | N | Y | 210 | 0.48 | 58 | 38488 | 90114 | 336 | 13700 | 14 | 2 |  | 2023-03-01 11:24 | 1553 | 115 |  | 20 |  | * 연연주 혼탕부 성분확인 ID : 301, 401 | [14 empty] | 44.04 | 100 | 0 | 0 | 0 |  | 651 | 1100 | Y | Y | 0 | 0 | 0 |  | 650 | 1100 | Y | Y | Y | [6 empty] | RB180.00 | C
A76202 | 2023-03-01 | 1 | D |  | 6 | A | P-AE1055LS | 탄소강 | G-AE1055LS | BM#1 | 1605 | 41 | 1597 | 1533 | 32 | 5500 |  | 3 | 0.21 | 25 |  | -1.51 | 1552 | 1597 | 0 | 187.25 |  | 1 | 7 | 60 | Y |  | 2023-03-01 11:35 | 67 | 1097 | 19 | 19 | 22 | 24 | 25 | 23 | 22 | 22 | 21 | 21 | 21 | 21 |  | 21 | 22 | 25 | 21 | 22 | -0.02 | Y | 35 | Y | 0 | [8 empty] | N | N | Y | 210 | 0.51 | 59 | 101532 | 94624 | 5976 | 15200 | 18 | 1 |  | 2023-03-01 11:44 | 1552 | 103 |  | 25 | [16 empty] | 99.93 | 100 | 0 | 0 | 0 |  | 500 |  | N | N | 0 | 0 | 0 |  | 501 |  | N | N | N |  |  | Y |  |  |  | BT180180 | H
B75536 | 2023-03-01 | 2 | D |  | 4 | A | AE4140Q | 합금강 | D4 | BM#2 | 1587 | 41 | 1624 | 1543 | 37 | 7200 |  | 1 | 0.27 | 19 |  | -1.96 | 1564 | 1614 | 15.53 | 0 | 0 | 30 | 84 | 73 | Y |  | 2023-03-01 12:20 | 70 | 1090 | 13 | 20 | 27 | 29 | 32 | 32 | 26 | 28 | 27 | 26 | 24 | 20 | 18 | 18 | 26 | 32 | 18 | 0 | -0.28 | Y | 50 | Y | -0.4 |  |  |  | 0.85 |  |  |  | N | N | N | N | 200 | 0.47 | 68 | 95147 | 103592 | 2508 | 14700 | 14 | 2 |  | 2023-03-01 12:25 | 1564 | 110 |  | 22 | [16 empty] | 93.37 | 100 | 0 | 0 | 0 |  | 651 | 1100 | Y | Y | 0 | 0 | 0 |  | 650 | 1100 | Y | Y | Y | [6 empty] | RB100.00 | C
A76203 | 2023-03-01 | 1 | D |  | 7 | A | AE1055LS | 탄소강 | G-AE1055LS | BM#1 | 1620 | 40 | 1602 | 1568 | 26 | 4300 |  | 3 | 0.21 | 25 |  | -1.6 | 1555 | 1602 | 0 | 204.73 |  | 10 | 62 | 58 | Y |  | 2023-03-01 12:36 | 71 | 1090 | 22 | 26 | 29 | 30 | 29 | 30 | 29 | 29 | 29 | 30 |  |  |  | 30 | 28 | 30 | 29 | 30 | 0 | Y | 35 | Y | 0.2 | [8 empty] | N | N | Y | 200 | 0.52 | 57 | 84600 | 94283 | 5467 | 15180 | 18 | 1 |  | 2023-03-01 12:44 | 1555 | 102 |  | 24 |  | *유사강종 연연주 | [14 empty] | 83.51 | 100 | 0 | 0 | 0 |  | 500 |  | N | N | 0 | 0 | 0 |  | 501 |  | N | N | N |  |  | Y |  |  |  | BT180180 | H
B75537 | 2023-03-01 | 2 | A | 잔강최소화전 | 5 | A | AE4140Q | 합금강 | D4 | BM#2 | 1583 | 39 | 1610 | 1544 | 34 | 6800 |  | 1 | 0.26 | 18 |  | -2.23 | 1562 | 1614 | 10.95 | 0 | 0 | 37 | 69 | 51 | Y |  | 2023-03-01 13:22 | 68 | 1098 | 16 | 20 | 26 | 28 | 29 | 29 | 29 | 28 | 28 | 27 | 26 | 25 | 25 | 25 | 26 | 29 | 25 | 29 | -0.1 | Y | 40 | Y | 0 |  |  |  | 0.83 |  |  |  | N | N | N | N | 190 | 0.48 | 62 | 93554 | 95761 | 4239 | 3000 | 14 | 2 |  | 2023-03-01 13:25 | 1562 | 114 |  | 29 |  | *전공정 지연 감속주입 | AB98CD4C728947DD8CEB4F83070859F0 |  | BB04C4C3725A495F8948F5E0BDCBF6B1 | [11 empty] | 97.25 | 100 | 0 | 3385 | 0 |  | 650 | 1100 | Y | Y | 0 | 3567 | 0 |  | 649 | 1100 | Y | Y | Y | [6 empty] | RB160.00 | C
A76204 | 2023-03-01 | 1 | A |  | 8 | A | AE1055LS | 탄소강 | G-AE1055LS | BM#1 | 1620 | 40 | 1600 | 1548 | 29 | 4800 |  | 3 | 0.19 | 25 |  | -1.47 | 1556 | 1600 | 0 | 188.73 |  | 18 | 12 | 58 | Y |  | 2023-03-01 13:36 | 72 | 1099 | 29 | 26 | 29 | 30 | 31 | 30 | 30 | 30 | 29 | 29 | 29 | 28 | 27 | 28 | 29 | 31 | 27 | 30 | -0.1 | Y | 40 | Y | 0.2 | [8 empty] | N | N | Y | 190 | 0.48 | 64 | 101520 | 95277 | 6223 | 15180 | 18 | 1 |  | 2023-03-01 13:43 | 1556 | 99 |  | 22 | [16 empty] | 99.24 | 100 | 0 | 0 | 0 |  | 500 |  | N | N | 0 | 0 | 0 |  | 501 |  | N | N | N |  |  | Y |  |  |  | BT180180 | H
A76205 | 2023-03-01 | 1 | A |  | 9 | A | AE1055LS | 탄소강 | G-AE1055LS | BM#1 | 1620 | 41 | 1601 | 1588 | 56 | 4000 |  | 3 | 0.19 | 25 |  | -1.5 | 1555 | 1601 | 0 | 216.71 |  | 15 | 51 | 59 | Y |  | 2023-03-01 14:42 | 71 | 1110 | 26 | 26 | 31 | 33 | 34 | 34 | 34 | 32 | 32 | 32 | 32 | 31 | 31 | 31 | 32 | 34 | 31 | 34 | -0.07 | Y | 40 | Y | 0 | [8 empty] | N | N | Y | 180 | 0.48 | 62 | 84600 | 96868 | 6982 | 15340 | 18 | 1 |  | 2023-03-01 15:00 | 1555 | 103 |  | 21 | [16 empty] | 81.9 | 100 | 0 | 0 | 0 |  | 500 |  | N | N | 0 | 0 | 0 |  | 501 |  | N | N | N |  |  | Y |  |  |  | BT180180 | H
B75538 | 2023-03-01 | 2 | A | 잔강최소화 | 6 | B | AE4145MA | 합금강 | AE4145M계 | BM#2 | 1605 | 45 | 1641 | 1550 | 43 | 8300 |  | 1 | 0.23 | 21 |  | -2 | 1571 | 1629 | 11.31 | 0 | 0 | 38 | 12 | 51 | Y |  | 2023-03-01 14:42 | 84 | 1090 | -156 | -122 | 42 | 43 | 43 | 44 | 45 | 45 | 44 | 44 | 43 | 43 | 42 | 42 | 35 | 45 | 42 | 44 | -0.05 | Y | 30 | Y | -0.2 |  |  |  | 0.76 |  |  |  | N | N | N | N | 180 | 0.43 | 63 | 81492 | 95762 | 1088 | 15100 | 14 | 2 |  | 2023-03-01 14:44 | 1571 | 119 |  | 27 |  | *최소화 롱노즐 재사용 *헤드부 사무실 협의 후 4500 절단 *AL 기준초과 냉재처리요청. | [14 empty] | 85.24 | 100 | 4500 | 0 | 0 |  | 650 | 400 | Y | Y | 4500 | 0 | 0 |  | 649 | 400 | Y | Y | Y | [5 empty] | Y | RB177.80 | C
A76206 | 2023-03-01 | 1 | A |  | 10 | A | AE1055LS | 탄소강 | G-AE1055LS | BM#1 | 1647 | 40 | 1592 | 1580 | 24 | 3900 |  | 3 | 0.19 | 25 |  | -1.43 | 1548 | 1592 | 0 | 210.53 |  | 1 | 8 | 69 | Y |  | 2023-03-01 15:42 | 64 | 1097 | 30 | 26 | 25 | 25 | 23 | 22 | 20 | 19 | 18 | 17 | 16 | 15 | 15 | 14 | 20 | 25 | 14 | 0 | -0.2 |  | 55 | Y | -0.2 | [8 empty] | N | N | Y | 170 | 0.45 | 68 | 101520 | 95066 | 6084 | 14620 | 18 | 1 |  | 2023-03-01 15:51 | 1548 | 105 |  | 25 |  | *전공정요청 감속주입(전기로 작업지연) - 정속미준수 이상재 등록 | [6 empty] | 14A0019606F84D64B96DB2674A6FDC01 | AE80FE96048940088BBF5B0EF118F00B | 626FF7056E4842E897E4BD9391B1CEA3 |  | DB14215DE13F460385BA834D42EA6EFC | 629503E86D234568BF1E0143A486742F | F9087167ECE64FC8ABC9150509CF7151 |  | 99.43 | 100 | 0 | 0 | 0 |  | 500 |  | N | N | 0 | 0 | 0 |  | 501 |  | N | N | N |  |  | Y |  |  |  | BT180180 | H
B75539 | 2023-03-01 | 2 | A |  | 7 | A | AE4145MA | 합금강 | AE4145M계 | BM#2 | 1614 | 43 | 1620 | 1570 | 37 | 6900 |  | 1 | 0.25 | 20 |  | -2.26 | 1557 | 1613 | 20.89 | 0 | 0 | 11 | 80 | 73 | Y |  | 2023-03-01 15:37 | 70 | 1098 | 40 | 36 | 33 | 31 | 30 | 29 | 27 | 26 | 25 | 24 | 24 | 23 | 22 | 22 | 28 | 33 | 22 | 0 | -0.2 |  | 55 | Y | -0.2 |  |  |  | 0.67 |  |  |  | N | N | N | N | 170 | 0.45 | 64 | 89730 | 93624 | 876 | 14800 | 14 | 2 |  | 2023-03-01 15:40 | 1557 | 120 |  | 34 | [16 empty] | 96.59 | 100 | 0 | 0 | 0 |  | 650 | 400 | Y | Y | 0 | 0 | 0 |  | 649 | 400 | Y | Y | Y | [6 empty] | RB171.45 | C
A76207 | 2023-03-01 | 1 | A |  | 11 | A | AE1055LS | 탄소강 | G-AE1055LS | BM#1 | 1673 | 40 | 1606 | 1580 | 23 | 3900 |  | 3 | 0.18 | 25 |  | -1.76 | 1554 | 1606 | 0 | 157.57 |  | 10 | 63 | 73 | Y |  | 2023-03-01 16:51 | 70 | 1095 | 14 | 17 | 22 | 25 | 26 | 26 | 26 | 25 | 25 | 24 | 23 | 23 | 22 | 22 | 23 | 26 | 22 | 26 | -0.08 | Y | 50 | Y | 0 | [8 empty] | N | N | Y | 210 | 0.43 | 71 | 84600 | 97975 | 6225 | 15370 | 18 | 1 |  | 2023-03-01 16:58 | 1554 | 92 |  | 25 |  | *전공정요청 감속주입(전기로 작업지연) - 정속미준수 이상재 등록 ID101~103, 201~203 *롱노즐 교체(10회 사용) *전공정요청 감속주입(전기로 클램프이상) - 20%이상 감속주입 *104~105, 204~205 | [14 empty] | 8460000 | 100 | 0 | 0 | 0 |  | 500 |  | N | N | 0 | 0 | 0 |  | 501 |  | N | N | N |  |  | Y | Y |  |  | BT180180 | H
B75540 | 2023-03-01 | 2 | A |  | 8 | A | AE4145MA | 합금강 | AE4145M계 | BM#2 | 1602 | 46 | 1630 | 1554 | 40 | 7600 |  | 1 | 0.25 | 20 |  | -2.09 | 1555 | 1616 | 27.4 | 0 | 0 | 30 | 85 | 60 | Y |  | 2023-03-01 16:57 | 68 | 1094 | 20 | 25 | 29 | 33 | 34 | 34 | 33 | 32 | 31 | 30 | 29 | 28 | 27 | 25 | 29 | 34 | 25 | 0 | -0.16 | Y | 55 | Y | -0.2 |  |  |  | 1.39 |  |  |  | Y | Y | Y | N | 170 | 0.45 | 74 | 100203 | 105613 | 1687 | 14700 | 14 | 2 |  | 2023-03-01 17:01 | 1555 | 115 |  | 20 | [16 empty] | 96.35 | 100 | 0 | 0 | 0 |  | 650 | 400 | Y | Y | 0 | 0 | 0 |  | 650 | 400 | Y | Y | Y | [6 empty] | RB203.20 | C
A76208 | 2023-03-01 | 1 | A |  | 12 | A | AE1055LS | 탄소강 | G-AE1055LS | BM#1 | 1644 | 40 | 1597 | 1578 | 33 | 3900 |  | 3 | 0.18 | 25 |  | -1.52 | 1552 | 1597 | 0 | 223.11 |  | 18 | 13 | 77 | Y |  | 2023-03-01 18:00 | 68 | 1100 | 20 | 19 | 20 | 22 | 24 | 24 | 24 | 24 | 23 | 22 | 21 | 20 | 20 | 21 | 22 | 24 | 20 | 24 | -0.09 | Y | 45 | Y | 0.2 | [8 empty] | N | N | Y | 200 | 0.43 | 68 | 101520 | 90543 | 6457 | 15300 | 18 | 1 |  | 2023-03-01 18:09 | 1552 | 106 |  | 29 |  | *전공정요청 감속주입(전기로 유압이상) - 20%이상 감속주입 ID101~105, 201~205 | [14 empty] | 104.12 | 100 | 0 | 0 | 0 |  | 500 |  | N | N | 0 | 0 | 0 |  | 501 |  | N | N | N |  |  | Y |  |  |  | BT180180 | H
B75541 | 2023-03-01 | 2 | A |  | 9 | B | AE4145MA | 합금강 | AE4145M계 | BM#2 | 1588 | 45 | 1615 | 1560 | 42 | 7700 |  | 1 | 0.27 | 20 |  | -2.11 | 1549 | 1607 | 20.23 | 0 | 0 | 37 | 70 | 70 | Y |  | 2023-03-01 18:00 | 62 | 1097 | 23 | 24 | 26 | 28 | 28 | 28 | 28 | 27 | 26 | 25 | 24 | 24 | 23 | 22 | 25 | 28 | 22 | 28 | -0.11 | Y | 55 | Y | 0 |  |  |  | 0.9 |  |  |  | Y | Y | Y | N | 220 | 0.46 | 70 | 116034 | 101040 | 2160 | 15500 | 14 | 2 |  | 2023-03-01 18:22 | 1549 | 124 |  | 33 |  | *AL 성분 오버로 냉재요청. | [14 empty] | 112.44 | 100 | 0 | 0 | 0 |  | 651 | 400 | Y | Y | 0 | 0 | 0 |  | 650 | 400 | Y | Y | Y | [6 empty] | RB146.05 | C
A76209 | 2023-03-01 | 1 | A |  | 13 | A | AE1055LS | 탄소강 | G-AE1055LS | BM#1 | 1599 | 43 | 1599 | 1535 | 32 | 5600 |  | 3 | 0.19 | 25 |  | -1.32 | 1559 | 1599 | 0 | 187.49 |  | 15 | 52 | 82 | Y |  | 2023-03-01 18:59 | 75 | 1100 | 21 | 20 | 25 | 27 | 28 | 29 | 28 | 28 | 28 | 27 | 27 | 26 | 28 | 28 | 26 | 29 | 26 | 28 | 0 | Y | 30 | Y | 0.4 | [8 empty] | N | N | Y | 190 | 0.52 | 59 | 101520 | 98272 | 6478 | 14450 | 18 | 1 |  | 2023-03-01 19:10 | 1559 | 115 |  | 38 | [16 empty] | 10152000 | 100 | 0 | 0 | 0 |  | 500 |  | N | N | 0 | 0 | 0 |  | 501 |  | N | N | N |  |  | Y |  |  |  | BT180180 | H
B75542 | 2023-03-01 | 2 | A | 연주종료 | 10 | B | AE4145MA | 합금강 | AE4145M계 | BM#2 | 1580 | 50 | 1618 | 1547 | 48 | 9000 |  | 1 | 0.21 | 20 |  | 0 | 1571 | 1623 | 11.68 | 0 | 0 | 38 | 13 | 56 | Y |  | 2023-03-01 19:17 | 84 | 1098 | 20 | 22 | 34 | 40 | 43 | 44 | 44 | 43 | 43 | 42 | 40 | 39 | 39 | 39 | 39 | 44 | 39 | 43 | -0.1 | Y | 50 | Y | 0 |  |  |  | 0.82 |  |  |  | N | N | N | N | 210 | 0.45 | 73 | 93940 | 105174 | 1876 | 2300 | 14 | 2 |  | 2023-03-01 19:19 | 1571 | 120 |  | 27 |  | *전기로 2기 냉각수 누수로 종료 : 21시12분 *AL 성분 오버로 냉재 요청. | CCDBE56788644044A2E101F58F59B1C6 | 832EC0475F6D4D6FA7B062F6535C7DDD | A56D0A06F3054213BB83D1F8A6838253 | [11 empty] | 89.25 | 66.67 | 0 | 3400 | 0 |  | 651 | 400 | Y | Y | 0 | 3750 | 0 |  | 650 | 400 | Y | Y | Y | [6 empty] | RB139.70 | C
B75543 | 2023-03-01 | 2 | A |  | 14 | A | AE1055LS | 탄소강 | G-AE1055LS | BM#1 | 1599 | 39 | 1599 | 1533 | 32 | 6000 |  | 3 | 0.18 | 25 |  | -1.81 | 1544 | 1599 | 0 | 288.51 |  | 1 | 9 | 76 | Y |  | 2023-03-01 20:17 | 60 | 1095 | 26 | 25 | 24 | 23 | 23 | 22 | 21 | 20 | 19 | 18 | 17 | 17 | 16 | 16 | 21 | 24 | 16 | 0 | -0.16 |  | 50 | Y | -0.2 | [8 empty] | N | N | Y | 180 | 0.52 | 59 | 101520 | 96054 | 6696 | 14480 | 18 | 1 |  | 2023-03-01 20:25 | 1544 | 108 |  | 22 |  | *롱노즐 산소랜싱 | [14 empty] | 98.52 | 100 | 0 | 0 | 0 |  | 500 |  | N | N | 0 | 0 | 0 |  | 501 |  | N | N | N |  |  | Y |  |  |  | BT180180 | H
B75544 | 2023-03-01 | 2 | C |  | 15 | B | AE1055LS | 탄소강 | G-AE1055LS | BM#1 | 1622 | 40 | 1608 | 1547 | 31 | 5500 |  | 3 | 0.19 | 25 |  | -1.78 | 1555 | 1608 | 0 | 448.7 |  | 10 | 64 | 60 | Y |  | 2023-03-01 21:13 | 71 | 1097 | 15 | 13 | 22 | 26 | 28 | 28 | 28 | 28 | 26 | 27 | 27 | 26 |  | 26 | 25 | 28 | 26 | 28 | -0.05 | Y | 35 | Y | -0.2 | [8 empty] | N | N | Y | 170 | 0.52 | 56 | 101520 | 94689 | 6511 | 14900 | 18 | 1 |  | 2023-03-01 21:19 | 1555 | 106 |  | 26 | [16 empty] | 99.87 | 100 | 0 | 0 | 0 |  | 500 |  | N | N | 0 | 0 | 0 |  | 501 |  | N | N | N |  |  | Y |  |  |  | BT180180 | H
A76210 | 2023-03-01 | 1 | C |  | 16 | A | AE1055LS | 탄소강 | G-AE1055LS | BM#1 | 1627 | 45 | 1604 | 1573 | 37 | 5600 |  | 3 | 0.2 | 25 |  | 0 | 1604 | 1604 | 0 | 229.25 |  | 18 | 14 | 37 | Y |  | 2023-03-01 21:57 | 120 | 1098 | 26 | 26 | 29 | 32 | 33 | 32 | 32 | 32 | 32 | 31 | 32 | 31 | 32 | 32 | 31 | 33 | 31 | 32 | 0 | Y | 35 | Y | 0.2 | [8 empty] | N | N | Y | 210 | 0.52 | 61 | 101520 | 97363 | 6987 | 14900 | 18 | 1 |  | 2023-03-01 22:10 | 1604 | 122 |  | 38 | [16 empty] | 97.95 | 100 | 0 | 0 | 0 |  | 500 |  | N | N | 0 | 0 | 0 |  | 501 |  | N | N | N |  |  | Y |  |  |  | BT180180 | H
A76211 | 2023-03-01 | 1 | C |  | 17 | A | AE1055LS | 탄소강 | G-AE1055LS | BM#1 | 1572 | 49 | 1608 | 1528 | 32 | 6100 |  | 3 | 0.19 | 25 |  | -1.52 | 1562 | 1608 | 0 | 206.33 |  | 15 | 53 | 43 | Y |  | 2023-03-01 23:10 | 78 | 1099 | 30 | 30 | 33 | 35 | 36 | 35 | 35 | 35 | 35 | 34 | 34 | 33 | 33 | 33 | 34 | 36 | 33 | 35 | -0.04 | Y | 45 | Y | 0 | [8 empty] | N | N | Y | 200 | 0.48 | 63 | 101520 | 97559 | 5391 | 15300 | 18 | 1 |  | 2023-03-01 23:18 | 1562 | 112 |  | 26 | [8 empty] | 0243B18B1982465CAFFDD5A6F344E676 | 9CF6646A73214A6F9B751BF99ECCE4BC | D793E560D3604A16A5C12A8F161F9848 |  | 7D0B0EA26CB444C0A2BD20E15CD3CA91 | 629A846B942544F8A17399BD7B5B7EDD | 56D8F6F857134EE1B31CADB9EDBC69E8 |  | 97.1 | 100 | 0 | 0 | 0 |  | 500 |  | N | N | 0 | 0 | 0 |  | 501 |  | N | N | N |  |  | Y |  |  |  | BT180180 | H
A76212 | 2023-03-01 | 1 | C |  | 18 | A | AE1055LS | 탄소강 | G-AE1055LS | BM#1 | 1631 | 43 | 1602 | 1559 | 32 | 5300 |  | 3 | 0.19 | 25 |  | -1.63 | 1552 | 1602 | 0 | 199.47 |  | 1 | 10 | 47 | Y |  | 2023-03-02 00:10 | 68 | 1104 | 31 | 29 | 26 | 26 | 26 | 26 | 25 | 24 | 23 | 23 | 23 | 22 | 20 | 20 | 25 | 26 | 20 | 26 | -0.11 |  | 55 | Y | 0 | [8 empty] | N | N | Y | 190 | 0.48 | 64 | 84600 | 97376 | 4924 | 15100 | 18 | 1 |  | 2023-03-02 00:19 | 1552 | 110 |  | 32 | [16 empty] | 81.07 | 100 | 0 | 0 | 0 |  | 500 |  | N | N | 0 | 0 | 0 |  | 501 |  | N | N | N |  |  | Y |  |  |  | BT180180 | H
B75545 | 2023-03-01 | 2 | C | 연주시작 | 1 | B | AE15B35C | 합금강 | 보론강 | BM#2 | 1269 | 60 | 1664 | 1540 | 56 | 10300 |  | 1 | 0.27 | 20 |  |  | 1585 | 1602 | 0 | 0 | 0 | 38 | 14 | 78 | Y |  | 2023-03-02 00:47 | 87 | 1092 | 1 | 30 | 32 | 39 | 42 | 43 | 44 | 45 | 46 | 46 | 45 | 45 |  | 45 | 40 | 46 | 45 | 45 | -0.07 |  | 15 | N | 0 |  | 2.41 | 2.35 |  |  |  |  | N | N | N | N | 220 | 0.48 | 67 | 96650 | 106770 | -4420 | 15100 | 07 | 1 |  | 2023-03-02 00:58 | 1585 | 147 |  | 20 |  | *START 01:10 * T/D FLUX 용탕부: 220 KG / 유탕부: 10KG 투입 * EDGE HEATER 코일 건조로 미적용. 이상공정등록 및 생관통보. | 1B7EBFE5C18F454CB70623F9BBCA333B |  | 8420EA9B89D1419AA875D72535E02F0D | [11 empty] | 95.69 | 85.71 | 770 | 0 | 0 |  | 301 | 400 | N | Y | 730 | 0 | 0 |  | 301 | 400 | N | Y | N |  |  |  | Y |  |  | RB120.00 | C
A76213 | 2023-03-01 | 1 | C |  | 19 | A | AE1055LS | 탄소강 | G-AE1055LS | BM#1 | 1680 | 42 | 1607 | 1609 | 22 | 3600 |  | 3 | 0.18 | 25 |  | -1.8 | 1553 | 1607 | 0 | 191.66 |  | 10 | 65 | 50 | Y |  | 2023-03-02 01:20 | 69 | 1097 | 19 | 19 | 22 | 23 | 24 | 24 | 24 | 24 | 23 | 22 | 20 | 20 | 21 | 20 | 22 | 24 | 20 | 24 | -0.09 | Y | 45 | Y | -0.2 | [8 empty] | N | N | Y | 180 | 0.45 | 66 | 101520 | 96094 | 5856 | 15300 | 18 | 1 |  | 2023-03-02 01:27 | 1553 | 105 |  | 26 |  | *전공정 요청으로 감속주입-정속주입 강종 감속으로 이상재 등록ID: (전기로 전극교체) | [14 empty] | 98.47 | 100 | 0 | 0 | 0 |  | 500 |  | N | N | 0 | 0 | 0 |  | 501 |  | N | N | N |  |  | Y |  |  |  | BT180180 | H
B75546 | 2023-03-01 | 2 | C |  | 2 | A | AE15B35C | 합금강 | 보론강 | BM#2 | 1600 | 50 | 1639 | 1557 | 45 | 8300 |  | 1 | 0.3 | 16 |  |  | 1565 | 1635 | 0 | 0 | 0 | 11 | 81 | 379 | Y |  | 2023-03-02 01:34 | 67 | 1092 | 44 | 33 | 27 | 23 | 21 | 21 | 20 | 19 | 18 | 17 | 16 | 15 | 13 | 12 | 21 | 27 | 12 | 0 | -0.27 |  | 55 | Y | -0.2 | [7 empty] | Y | Y | Y | Y | 220 | 0.47 | 69 | 165521 | 101286 | 5364 | 15400 | 07 | 1 |  | 2023-03-02 01:39 | 1565 | 137 |  | 41 |  | * EDGE HEATER 코일 건조로 미적용. 이상공정등록 및 생관통보. * 연연주 혼탕부 성분확인 ID:309~311,409~411 | [14 empty] | 162.28 | 100 | 0 | 0 | 0 |  | 450 | 400 | N | Y | 0 | 0 | 0 |  | 451 | 400 | N | Y | N | [6 empty] | RB080.00 | C
A76214 | 2023-03-01 | 1 | C |  | 20 | A | AE1055LS | 탄소강 | G-AE1055LS | BM#1 | 1629 | 43 | 1600 | 1563 | 27 | 4500 |  | 3 | 0.18 | 25 |  | -1.61 | 1552 | 1600 | 0 | 189.23 |  | 18 | 15 | 59 | Y |  | 2023-03-02 02:40 | 68 | 1095 | 21 | 20 | 23 | 26 | 27 | 27 | 26 | 26 | 26 | 25 | 24 | 23 | 22 | 20 | 24 | 27 | 20 | 26 | -0.13 | Y | 55 | Y | -0.2 | [8 empty] | N | N | Y | 170 | 0.43 | 72 | 101520 | 96046 | 6354 | 15400 | 18 | 1 |  | 2023-03-02 02:48 | 1552 | 93 |  | 14 |  | *전공정 요청으로 감속주입-정속주입 강종 감속으로 이상재 등록ID: (전기로 전극교체) 101~103.201~203 *전공정 요청으로 감속주입-감속주입 20%이상으로 이상재및 생관통보 104~106.204~206 | [14 empty] | 98.52 | 100 | 0 | 0 | 0 |  | 500 |  | N | N | 0 | 0 | 0 |  | 501 |  | N | N | N |  |  | Y |  |  |  | BT180180 | H
B75547 | 2023-03-01 | 2 | C |  | 3 | A | AE15B35C2 | 합금강 | 보론강 | BM#2 | 1573 | 40 | 1644 | 1559 | 35 | 7000 |  | 1 | 0.32 | 15 |  | -2.91 | 1563 | 1633 | 10.48 | 0 | 0 | 30 | 86 | 374 | Y |  | 2023-03-02 02:33 | 65 | 1097 | 9 | 9 | 14 | 16 | 18 | 20 | 21 | 21 | 20 | 20 | 20 | 19 | 18 | 16 | 18 | 21 | 16 | 20 | -0.14 | Y | 35 | Y | -0.4 | [7 empty] | N | N | N | N | 220 | 0.48 | 61 | 41692 | 93678 | 1122 | 15800 | 07 | 1 |  | 2023-03-02 02:39 | 1563 | 138 |  | 52 |  | * EDGE HEATER 코일 건조로 미적용. 이상공정등록 및 생관통보. * 연연주 혼탕부 성분확인 ID:301,401 | [14 empty] | 43.91 | 100 | 0 | 0 | 0 |  | 301 | 400 | N | Y | 0 | 0 | 0 |  | 300 | 400 | N | Y | N | [6 empty] | RB150.00 | C
A76215 | 2023-03-01 | 1 | C |  | 21 | A | AE1055LS | 탄소강 | G-AE1055LS | BM#1 | 1663 | 43 | 1599 | 1555 | 33 | 5300 |  | 3 | 0.19 | 25 |  | -1.49 | 1555 | 1599 | 0 | 144.95 |  | 15 | 54 | 80 | Y |  | 2023-03-02 03:45 | 71 | 1099 | 19 | 21 | 22 | 24 | 25 | 25 | 24 | 23 | 23 | 23 | 21 | 21 | 19 | 18 | 22 | 25 | 18 | 23 | -0.14 | Y | 50 | Y | -0.2 | [8 empty] | N | N | Y | 210 | 0.4 | 73 | 84600 | 93343 | 4307 | 15100 | 18 | 1 |  | 2023-03-02 03:53 | 1555 | 98 |  | 21 |  | *전공정 요청으로 감속주입-감속주입 20%이상으로 이상재및 생관통보 (전기로 작업지연) | [14 empty] | 84.3 | 100 | 0 | 0 | 0 |  | 500 |  | N | N | 0 | 0 | 0 |  | 501 |  | N | N | N |  |  | Y |  |  |  | BT180180 | H
B75548 | 2023-03-01 | 2 | C |  | 4 | A | AE15B35C2 | 합금강 | 보론강 | BM#2 | 1580 | 49 | 1636 | 1522 | 44 | 8700 |  | 1 | 0.25 | 15 |  | -2.55 | 1574 | 1635 | 8.08 | 0 | 0 | 37 | 71 | 362 | Y |  | 2023-03-02 03:46 | 76 | 1091 | 14 | 19 | 29 | 34 | 36 | 37 | 38 | 36 | 37 | 36 | 35 | 34 | 32 | 32 | 33 | 38 | 32 | 36 | -0.17 | Y | 35 | Y | 0 | [7 empty] | N | N | N | N | 200 | 0.47 | 67 | 95100 | 99082 | 118 | 15800 | 07 | 1 |  | 2023-03-02 03:57 | 1574 | 136 |  | 41 |  | *전공정 요청 감속주입 | [14 empty] | 97.44 | 100 | 0 | 0 | 0 |  | 301 | 400 | Y | Y | 0 | 0 | 0 |  | 302 | 400 | Y | Y | N | [6 empty] | RB120.00 | C
A76216 | 2023-03-01 | 1 | D | TUNDISH교체전 | 22 | A | AE1055LS | 탄소강 | G-AE1055LS | BM#1 | 1721 | 44 | 1602 | 1629 | 21 | 3600 |  | 3 | 0.19 | 25 |  | -1.32 | 1563 | 1602 | 0 | 194.67 |  | 1 | 11 | 84 | Y |  | 2023-03-02 05:03 | 79 | 1090 | 18 | 18 | 21 | 26 | 29 | 32 | 33 | 33 | 33 | 33 | 31 | 31 | 30 | 30 | 29 | 33 | 30 | 33 | -0.06 | Y | 40 | Y | 0 | [8 empty] | N | N | M | 200 | 0.4 | 75 | 81653 | 89412 | 4988 | 1500 | 18 | 1 |  | 2023-03-02 05:16 | 1563 | 98 |  | 16 |  | *전공정 요청으로 감속주입-감속주입 20%이상으로 이상재및 생관통보 (전기로 작업지연) *산소랜싱 | ACDB99F334EA470391C3CD62C46889CE | 4C2CA9D4C3814D9288DFD76866E3478B | 3CF675B8CAE3457EA7740DCE358607DF | 9FCBA415C704445D81B36C4944ADE95A | [10 empty] | 84.7 | 100 | 0 | 3500 | 0 |  | 500 |  | N | N | 0 | 6500 | 0 |  | 501 |  | N | N | N |  |  | Y |  |  |  | BT180180 | H
B75549 | 2023-03-01 | 2 | D |  | 5 | B | AE15B35C2 | 합금강 | 보론강 | BM#2 | 1620 | 41 | 1617 | 1535 | 36 | 7400 |  | 1 | 0.23 | 15 |  | -2.08 | 1561 | 1613 | 19.57 | 0 | 0 | 38 | 15 | 40 | Y |  | 2023-03-02 04:56 | 63 | 1103 | 30 | 29 | 30 | 30 | 31 | 31 | 30 | 30 | 30 | 28 | 28 | 27 | 25 | 24 | 29 | 31 | 24 | 30 | -0.14 | Y | 50 | Y | 0 | [7 empty] | N | N | N | N | 190 | 0.47 | 68 | 94632 | 100150 | 1200 | 15400 | 07 | 1 |  | 2023-03-02 05:02 | 1561 | 123 |  | 38 |  | * 전 공정 요청 감속주입(정속 규정 미준수), 이상공정 등록 및 생관통보 | [14 empty] | 95.49 | 100 | 0 | 0 | 0 |  | 301 | 400 | Y | Y | 0 | 0 | 0 |  | 301 | 400 | Y | Y | N | [6 empty] | RB120.00 | C
B75550 | 2023-03-01 | 2 | D | 잔강최소화전 | 6 | A | AE15B35C2 | 합금강 | 보론강 | BM#2 | 1614 | 36 | 1621 | 1571 | 31 | 6100 |  | 1 | 0.28 | 16 |  | -2.62 | 1560 | 1617 | 10.56 | 0 | 0 | 11 | 82 | 41 | Y |  | 2023-03-02 06:14 | 62 | 1098 | 22 | 25 | 24 | 25 | 26 | 25 | 25 | 24 | 22 | 21 | 20 |  |  | 20 | 23 | 26 | 20 | 25 | -0.15 | Y | 40 | Y | -0.1 | [7 empty] | N | N | N | N | 180 | 0.49 | 63 | 91098 | 97184 | 2166 | 3000 | 07 | 1 |  | 2023-03-02 06:22 | 1560 | 108 |  | 28 | [16 empty] | 89.88 | 100 | 0 | 3480 | 0 |  | 301 | 400 | Y | Y | 0 | 3440 | 0 |  | 301 | 400 | Y | Y | N | [6 empty] | RB140.00 | C
A76217 | 2023-03-01 | 1 | D | TUNDISH교체 | 1 | A | SNCM5 | 합금강 | SNCM439계 | BM#1 | 1632 | 55 | 1620 | 1555 | 47 | 9500 |  | 3 | 0.19 | 20 |  | -1.8 | 1573 | 1620 | 0 | 207.58 |  | 10 | 66 | 92 | Y |  | 2023-03-02 06:25 | 81 | 1100 | -991 | -20 | 31 | 26 | 29 | 33 | 36 | 36 | 38 | 38 | 38 | 38 | 38 | 38 | 35 | 38 | 38 | 38 | 0 |  | 20 | Y | 0 |  | 1.92 | 1.92 |  |  |  |  | N | N | N | N | 210 | 0.49 | 65 | 101532 | 101810 | -160 | 14800 | 11 | 2 |  | 2023-03-02 06:33 | 1573 | 121 |  | 29 |  | *T/D FLUX 유:15KG 용:120KG | [14 empty] | 97.86 | 100 | 700 | 0 | 0 |  | 650 |  | Y | Y | 700 | 0 | 0 |  | 651 |  | Y | Y | Y | [6 empty] | BT180180 | H
B75551 | 2023-03-02 | 2 | D | 잔강최소화 | 7 | A | AE15B34M | 합금강 | 보론강 | BM#2 | 1593 | 43 | 1630 | 1546 | 37 | 7300 |  | 1 | 0.27 | 16 |  | -2.46 | 1569 | 1624 | 13.03 | 0 | 0 | 30 | 87 | 54 | Y |  | 2023-03-02 07:36 | 72 | 1095 | -146 | -5 | 29 | 31 | 33 | 34 | 35 | 35 | 34 | 35 | 34 | 33 |  | 33 | 27 | 35 | 33 | 35 | -0.07 | Y | 25 | Y | -0.2 | [7 empty] | N | N | N | N | 170 | 0.47 | 57 | 95469 | 93319 | 2231 | 14900 | 07 | 1 |  | 2023-03-02 07:38 | 1569 | 114 |  | 25 | [16 empty] | 103.04 | 100 | 2500 | 0 | 0 |  | 301 | 400 | Y | Y | 2500 | 0 | 0 |  | 301 | 400 | Y | Y | N |  |  |  | Y |  | Y | RB160.00 | C
A76218 | 2023-03-01 | 1 | D |  | 2 | A | SNCM5 | 합금강 | SNCM439계 | BM#1 | 1656 | 49 | 1598 | 1579 | 34 | 6800 |  | 3 | 0.19 | 16 |  | -1.92 | 1559 | 1598 | 0 | 183.02 |  | 18 | 16 | 105 | Y |  | 2023-03-02 07:21 | 67 | 1090 | 37 | 37 | 30 | 24 | 23 | 21 | 19 | 19 | 18 | 17 | 17 | 17 | 17 | 17 | 21 | 30 | 17 | 17 | -0.24 |  | 55 | Y | 0 | [7 empty] | N | N | N | N | 200 | 0.51 | 63 | 101532 | 101722 | 928 | 14500 | 11 | 2 |  | 2023-03-02 07:30 | 1559 | 121 |  | 39 | [16 empty] | 98.57 | 100 | 0 | 0 | 0 |  | 650 |  | Y | Y | 0 | 0 | 0 |  | 651 |  | Y | Y | Y | [6 empty] | BT180180 | H
B75552 | 2023-03-02 | 2 | D |  | 8 | A | AE15B34M | 합금강 | 보론강 | BM#2 | 1558 | 41 | 1625 | 1563 | 30 | 5600 |  | 1 | 0.28 | 16 |  | -2.74 | 1554 | 1614 | 9.1 | 0 | 0 | 37 | 72 | 79 | Y |  | 2023-03-02 08:27 | 57 | 1090 | 31 | 30 | 28 | 28 | 27 | 26 | 26 | 25 | 24 | 23 | 23 | 22 | 21 | 21 | 25 | 28 | 21 | 0 | -0.14 |  | 50 | Y | -0.2 | [7 empty] | N | N | N | N | 170 | 0.49 | 60 | 81760 | 92029 | 3921 | 14700 | 07 | 1 |  | 2023-03-02 08:31 | 1554 | 110 |  | 31 | [16 empty] | 87.16 | 100 | 0 | 0 | 0 |  | 300 | 400 | Y | Y | 0 | 0 | 0 |  | 301 | 400 | Y | Y | N | [6 empty] | RB160.00 | C
A76219 | 2023-03-02 | 1 | D |  | 3 | A | SNCM5 | 합금강 | SNCM439계 | BM#1 | 1676 | 46 | 1617 | 1617 | 32 | 6800 |  | 3 | 0.2 | 17 |  | -2.5 | 1564 | 1617 | 0 | 173.43 |  | 15 | 55 | 81 | Y |  | 2023-03-02 08:32 | 72 | 1088 | 15 | 14 | 24 | 28 | 30 | 31 | 31 | 31 | 31 | 30 | 29 | 28 | 29 | 29 | 28 | 31 | 28 | 31 | -0.05 | Y | 30 | Y | 0 | [7 empty] | N | N | N | N | 190 | 0.5 | 64 | 84610 | 103690 |  | 14600 | 11 | 2 |  | 2023-03-02 08:39 | 1564 | 111 |  | 32 | [16 empty] | 54.1 | 100 | 0 | 0 | 0 |  | 650 |  | Y | Y | 0 | 0 | 0 |  | 651 |  | Y | Y | Y | [6 empty] | BT180180 | H
B75553 | 2023-03-02 | 2 | D | TUNDISH교체전 | 9 | A | AE15B34M | 합금강 | 보론강 | BM#2 | 1555 | 37 | 1641 | 1530 | 34 | 6900 |  | 1 | 0.27 | 15 |  | -2.25 | 1570 | 1623 | 9.67 | 0 | 0 | 38 | 16 | 60 | Y |  | 2023-03-02 09:35 | 73 | 1099 | 18 | 28 | 33 | 37 | 38 | 39 | 39 | 38 | 37 | 36 | 35 | 35 |  | 35 | 34 | 39 | 35 | 0 | -0.13 | Y | 30 | Y | 0 | [7 empty] | N | N | N | N | 220 | 0.49 | 60 | 89296 | 95094 | 756 | 2000 | 07 | 1 |  | 2023-03-02 09:40 | 1570 | 109 |  | 25 |  |  | C9B801AC29CF45FD93C54E694E4DECB6 | 74C88D53431C40DA842DAF2FC0C3FF0A | 0EC562539C7C4283B92C3EA118D91281 | [11 empty] | 97.48 | 100 | 0 | 2690 | 0 |  | 301 | 400 | Y | Y | 0 | 2500 | 0 |  | 301 | 400 | Y | Y | N | [6 empty] | RB160.00 | C
A76220 | 2023-03-02 | 1 | D | 연주종료 | 4 | A | SNCM5 | 합금강 | SNCM439계 | BM#1 | 1626 | 48 | 1600 | 1574 | 57 | 7000 |  | 3 | 0.2 | 16 |  | -1.89 | 1561 | 1600 | 0 | 135.11 |  | 1 | 12 | 86 | Y |  | 2023-03-02 09:32 | 69 | 1098 | 27 | 25 | 25 | 24 | 24 | 23 | 23 | 23 | 23 | 22 | 20 | 21 |  | 21 | 23 | 25 | 20 | 23 | -0.12 | Y | 40 | Y | 0.2 | [7 empty] | N | N | N | N | 180 | 0.5 | 62 | 107620 | 99013 | 1037 | 1500 | 11 | 2 |  | 2023-03-02 09:46 | 1561 | 115 |  | 39 |  | *연주종료 11:29 | 56671E2A73334BECA5D1F8A8A365ADD7 | 88B19CB973EB42A2AFD8D5AC56D51776 | A53C4FFB8929479ABF01AE6754DDDD3C | [11 empty] | 106.13 | 100 | 0 | 3000 | 0 |  | 650 |  | Y | Y | 0 | 3000 | 0 |  | 651 |  | Y | Y | Y | [6 empty] | BT180180 | H
B75554 | 2023-03-02 | 2 | D | TUNDISH교체 | 1 | A | KFMN438V | 합금강 | KFMN438V | BM#2 | 1570 | 52 | 1652 | 1552 | 44 | 8800 |  | 1 | 0.38 | 18 |  | -2.8 | 1573 | 1655 | 0 | 60.19 | 0 | 11 | 83 | 62 | Y |  | 2023-03-02 11:06 | 79 | 1087 | -299 | -125 | 17 | 18 | 16 | 28 | 31 | 33 | 33 | 34 | 35 | 34 | 34 | 34 | 30 | 35 | 34 | 34 | 0 |  | 15 | Y | 0 |  | 2 | 1.88 |  |  |  |  | N | N | N | M | 220 | 0.47 | 64 | 93060 | 95904 | 2246 | 14200 | 17 | 2 |  | 2023-03-02 11:01 | 1573 | 131 |  | 21 |  | * T/D FLUX 용탕부: 220 KG / 유탕부: 10KG 투입. * 전공정 요청으로 감속주입 | [14 empty] | 98.89 | 100 | 1000 | 0 | 0 |  | 650 | 400 | Y | Y | 1000 | 0 | 0 |  | 650 | 400 | Y | Y | [7 empty] | BT180180 | H
B75555 | 2023-03-02 | 2 | D |  | 2 | A | KFMN438V | 합금강 | KFMN438V | BM#2 | 1576 | 41 | 1635 | 1533 | 38 | 7400 |  | 1 | 0.31 | 19 |  | -2.17 | 1566 | 1632 | 0 | 67.17 | 0 | 30 | 88 | 70 | Y |  | 2023-03-02 12:05 | 72 | 1090 | 32 | 31 | 31 | 32 | 33 | 33 | 32 | 32 | 32 | 30 | 30 | 29 | 28 | 26 | 31 | 33 | 26 | 32 | -0.16 | Y | 45 | Y | -0.4 | [7 empty] | N | N | N | Y | 220 | 0.48 | 66 | 93060 | 100870 | 130 | 13700 | 17 | 2 |  | 2023-03-02 12:05 | 1566 | 133 |  | 28 |  | * 전공정 요청으로 감속주입 | [14 empty] | 95.3 | 100 | 0 | 0 | 0 |  | 650 | 400 | Y | Y | 0 | 0 | 0 |  | 650 | 400 | Y | Y | [7 empty] | BT180180 | H
B75556 | 2023-03-02 | 2 | B |  | 3 | A | KFMN438V | 합금강 | KFMN438V | BM#2 | 1571 | 45 | 1646 | 1545 | 42 | 8100 |  | 1 | 0.29 | 18 |  | -2.55 | 1567 | 1646 | 0 | 27.57 | 0 | 37 | 73 | 61 | Y |  | 2023-03-02 13:08 | 73 | 1087 | 22 | 28 | 33 | 35 | 37 | 36 | 36 | 36 | 34 | 33 | 32 | 30 |  | 30 | 33 | 37 | 30 | 36 | -0.17 | Y | 40 | Y | -0.4 | [7 empty] | N | N | N | Y | 210 | 0.48 | 66 | 101520 | 99423 | 2727 | 14400 | 17 | 2 |  | 2023-03-02 13:11 | 1567 | 137 |  | 32 |  | * 전공정 요청으로 감속주입 | [14 empty] | 104.5 | 100 | 0 | 0 | 0 |  | 649 | 400 | Y | Y | 0 | 0 | 0 |  | 650 | 400 | Y | Y | [7 empty] | BT180180 | H
B75557 | 2023-03-02 | 2 | B |  | 4 | A | KFMN438V | 합금강 | KFMN438V | BM#2 | 1589 | 44 | 1630 | 1549 | 41 | 7800 |  | 1 | 0.28 | 19 |  | -2.54 | 1567 | 1642 | 0 | 17.29 | 0 | 38 | 17 | 70 | Y |  | 2023-03-02 14:24 | 73 | 1086 | 26 | 29 | 32 | 34 | 34 | 34 | 35 | 34 | 33 | 32 | 31 | 30 | 30 | 30 | 32 | 35 | 30 | 34 | -0.14 | Y | 35 | Y | 0 | [7 empty] | N | N | N | Y | 200 | 0.48 | 66 | 101520 | 98468 | 1332 | 15000 | 17 | 2 |  | 2023-03-02 14:29 | 1567 | 121 |  | 23 |  | * 전공정 요청으로 감속주입 | [14 empty] | 106.92 | 100 | 0 | 0 | 0 |  | 649 | 400 | Y | Y | 0 | 0 | 0 |  | 650 | 400 | Y | Y | [7 empty] | BT180180 | H
A76221 | 2023-03-02 | 1 | B | 연주시작 | 1 | B | AE1055LS | 탄소강 | G-AE1055LS | BM#1 | 1626 | 48 | 1627 | 1541 | 35 | 7800 |  | 3 | 0.19 | 25 |  | -1.77 | 1575 | 1627 | 0 | 185.03 |  | 15 | 56 | 167 | Y |  | 2023-03-02 14:56 | 91 | 1111 | -317 | 17 | 30 | 22 | 27 | 33 | 37 | 39 | 40 | 40 | 40 |  |  | 40 | 34 | 40 | 40 | 40 | 0 |  | 10 | Y | 0 |  | 1.67 | 1.45 | [5 empty] | N | N | M | 210 | 0.5 | 54 | 80546 | 91675 | 4275 | 13800 | 10 | 1 |  | 2023-03-02 15:20 | 1575 | 122 |  | 30 |  | *T/D FLUX 유:10KG용:220KG *연주시작 15:29 | [14 empty] | 81.61 | 100 | 1500 | 0 | 0 |  | 500 |  | N | N | 1500 | 0 | 0 |  | 501 |  | N | N | N |  |  | Y |  |  |  | BT180180 | C
B75558 | 2023-03-02 | 2 | B |  | 5 | A | KFMN438V | 합금강 | KFMN438V | BM#2 | 1586 | 47 | 1657 | 1560 | 40 | 7600 |  | 1 | 0.33 | 18 |  | -2.78 | 1571 | 1649 | 0 | 52.4 | 0 | 11 | 84 | 53 | Y |  | 2023-03-02 15:28 | 77 | 1099 | 28 | 27 | 34 | 37 | 38 | 38 | 39 | 39 | 38 | 38 | 37 | 36 | 34 | 32 | 36 | 39 | 32 | 38 | -0.2 | Y | 35 | Y | -0.4 | [7 empty] | N | N | N | Y | 190 | 0.42 | 66 | 84600 | 87999 | 651 | 15400 | 17 | 2 |  | 2023-03-02 15:32 | 1571 | 124 |  | 24 |  | * 전공정 요청으로 감속주입 * 전공정 요청 20%이상 감속주입, 이상공정 등록 및 생관통보 ID: 303~, 403~ | [14 empty] | 100.36 | 100 | 0 | 0 | 0 |  | 650 | 400 | Y | Y | 0 | 0 | 0 |  | 650 | 400 | Y | Y | [7 empty] | BT180180 | H
A76222 | 2023-03-02 | 1 | B |  | 2 | A | AE1055LS | 탄소강 | G-AE1055LS | BM#1 | 1616 | 42 | 1634 | 1534 | 33 | 6500 |  | 3 | 0.19 | 25 |  | -2.02 | 1573 | 1634 | 0 | 195.49 |  | 29 | 1 | 20527 | Y |  | 2023-03-02 15:59 | 89 | 1115 | 37 | 38 | 43 | 45 | 45 | 45 | 45 | 45 | 45 | 45 | 44 | 44 |  | 44 | 44 | 45 | 44 | 45 | -0.03 | Y | 40 | Y | 0 | [8 empty] | N | N | Y | 200 | 0.52 | 56 | 84600 | 93998 | 4802 | 14500 | 10 | 1 |  | 2023-03-02 16:06 | 1573 | 109 |  | 23 | [16 empty] | 83.56 | 100 | 0 | 0 | 0 |  | 500 |  | N | N | 0 | 0 | 0 |  | 501 |  | N | N | N |  |  | Y |  |  |  | BT180180 | C
A76223 | 2023-03-02 | 1 | B |  | 3 | A | AE1055LS | 탄소강 | G-AE1055LS | BM#1 | 1630 | 41 | 1606 | 1531 | 36 | 6600 |  | 3 | 0.18 | 25 |  | -1.81 | 1551 | 1606 | 0 | 190.72 |  | 18 | 17 | 372 | Y |  | 2023-03-02 17:01 | 67 | 1093 | 43 | 41 | 37 | 35 | 33 | 31 | 30 | 28 | 25 | 25 | 24 | 24 | 24 | 24 | 30 | 37 | 24 | 24 | -0.26 |  | 50 | Y | 0 | [8 empty] | N | N | Y | 190 | 0.52 | 56 | 152280 | 92005 | 5395 | 14500 | 10 | 1 |  | 2023-03-02 17:10 | 1551 | 104 |  | 18 |  | *유사강종 연연주 혼탕부 성분 확인 ID:107~109.207~209 | [14 empty] | 153.9 | 100 | 0 | 0 | 0 |  | 500 |  | N | N | 0 | 0 | 0 |  | 501 |  | N | N | N |  |  | Y |  |  |  | BT180180 | C
B75559 | 2023-03-02 | 2 | B |  | 6 | A | KFMN438V | 합금강 | KFMN438V | BM#2 | 1558 | 45 | 1643 | 1537 | 41 | 8100 |  | 1 | 0.26 | 18 |  | -2.31 | 1560 | 1628 | 0 | 26.66 | 0 | 10 | 67 | 391 | Y |  | 2023-03-02 16:49 | 66 | 1099 | 29 | 30 | 32 | 33 | 33 | 31 | 30 | 29 | 27 | 27 | 26 | 24 | 24 | 20 | 27 | 33 | 20 | 0 | -0.22 | Y | 60 | Y | -0.2 | [7 empty] | N | N | N | Y | 180 | 0.4 | 79 | 101520 | 100520 | 1280 | 15200 | 17 | 2 |  | 2023-03-02 16:50 | 1560 | 106 |  | 12 |  | * 전공정 요청 20%이상 감속주입, 이상공정 등록 및 생관통보 | [14 empty] | 104.77 | 100 | 0 | 0 | 0 |  | 650 | 400 | Y | Y | 0 | 0 | 0 |  | 650 | 400 | Y | Y | [7 empty] | BT180180 | H
A76224 | 2023-03-02 | 1 | B | 유사강종연연주 | 4 | A | SEAH-BQ2 | 탄소강 | P-AE1055LS | BM#1 | 1613 | 42 | 1618 | 1543 | 34 | 5900 |  | 3 | 0.18 | 30 |  | -1.54 | 1564 | 1618 | 0 | 185.7 |  | 1 | 13 | 298 | Y |  | 2023-03-02 18:06 | 79 | 1099 | 22 | 28 | 38 | 41 | 42 | 42 | 41 | 40 | 40 | 39 | 38 | 38 | 38 | 38 | 38 | 42 | 38 | 38 | -0.1 | Y | 40 | Y | 0 | [8 empty] | Y | Y | Y | 180 | 0.48 | 62 | 50766 | 94030 | 2770 | 14800 | 10 | 1 |  | 2023-03-02 18:15 | 1564 | 98 |  | 11 |  | *유사강종 연연주 혼탕부 성분 확인 ID:101.201 *S/R변경 재세팅 *STR#1,2 S/R재세팅 과정에서 S/R해제후 주속 헌팅 발생 몰드레벨 헌팅 발생함 ID:103.203 | [14 empty] | 49.43 | 100 | 0 | 0 | 0 |  | 400 |  | N | N | 0 | 0 | 0 |  | 401 |  | N | N |  |  |  | Y |  |  |  | BT180180 | C
B75560 | 2023-03-02 | 2 | B |  | 7 | A | KFMN438V | 합금강 | KFMN438V | BM#2 | 1572 | 46 | 1657 | 1530 | 39 | 7900 |  | 1 | 0.27 | 20 |  | -2.52 | 1561 | 1636 | 0 | 25.66 | 0 | 37 | 74 | 74 | Y |  | 2023-03-02 18:01 | 67 | 1098 | 17 | 22 | 28 | 31 | 33 | 33 | 33 | 32 | 32 | 31 | 29 | 29 | 29 | 28 | 29 | 33 | 28 | 33 | -0.11 | Y | 45 | Y | -0.2 | [7 empty] | N | N | N | Y | 170 | 0.45 | 67 | 101636 | 95336 | 1314 | 15700 | 17 | 2 |  | 2023-03-02 18:04 | 1561 | 122 |  | 20 |  | * 전공정 요청으로 감속주입 | [14 empty] | 101.74 | 100 | 0 | 0 | 0 |  | 650 | 400 | Y | Y | 0 | 0 | 0 |  | 650 | 400 | Y | Y | [7 empty] | BT180180 | H
A76225 | 2023-03-02 | 1 | B |  | 5 | A | SEAH-BQ2 | 탄소강 | P-AE1055LS | BM#1 | 1613 | 42 | 1599 | 1569 | 25 | 4200 |  | 3 | 0.18 | 30 |  | -1.51 | 1546 | 1599 | 0 | 217.55 |  | 38 | 18 | 87 | Y |  | 2023-03-02 19:10 | 61 | 1096 | 37 | 36 | 36 | 36 | 35 | 33 | 32 | 31 | 29 | 28 | 28 | 27 | 27 | 25 | 31 | 36 | 25 | 36 | -0.18 |  | 60 | Y | 0 | [8 empty] | Y | Y | Y | 170 | 0.48 | 65 | 101532 | 99513 | 4637 | 15000 | 10 | 1 |  | 2023-03-02 19:18 | 1546 | 101 |  | 10 | [8 empty] | DFDEE328535C410C9A97CD5100BEC733 | 7E151D59B50F410CB1A095170F762200 | C90795B556804661BE87A993814BAAE4 |  | F8DF9E83FC7245D782BFDB6B5A1568FE | ADDCEC833A8D4E198CF452591E8CB97C | 45BA2DFB607E4F21A290655444E97F70 |  | 95.29 | 100 | 0 | 0 | 0 |  | 400 |  | N | N | 0 | 0 | 0 |  | 401 |  | N | N |  |  |  | Y |  |  |  | BT180180 | C
B75561 | 2023-03-02 | 2 | B | TUNDISH교체전 | 8 | A | KFMN438V | 합금강 | KFMN438V | BM#2 | 1569 | 44 | 1659 | 1552 | 38 | 7700 |  | 1 | 0.28 | 18 |  | -2.81 | 1573 | 1647 | 0 | 20.35 | 0 | 15 | 57 | 45 | Y |  | 2023-03-02 19:07 | 79 | 1093 | 26 | 26 | 33 | 39 | 42 | 43 | 43 | 42 | 42 | 41 | 40 | 39 | 38 | 37 | 39 | 43 | 37 | 42 | -0.13 | Y | 45 | Y | -0.2 | [7 empty] | N | N | N | M | 170 | 0.46 | 68 | 95074 | 98765 | 985 | 2000 | 17 | 2 |  | 2023-03-02 19:09 | 1573 | 121 |  | 22 |  | * 전공정 요청으로 감속주입 | 8A143CFB4BC049B9A30682B6337B83DF | 5F4FFE1625D547DD93573D4EC2A3C536 | 861C96733DAA4FBDB6599CCDCA3B0195 | [11 empty] | 97.81 | 100 | 0 | 3030 | 0 |  | 649 | 400 | Y | Y | 0 | 3110 | 0 |  | 649 | 400 | Y | Y | [7 empty] | BT180180 | H
A76226 | 2023-03-02 | 1 | B |  | 6 | A | SEAH-BQ2 | 탄소강 | P-AE1055LS | BM#1 | 1610 | 41 | 1597 | 1564 | 29 | 3900 |  | 3 | 0.17 | 30 |  | -1.33 | 1551 | 1597 | 0 | 145.01 |  | 29 | 2 | 72 | Y |  | 2023-03-02 20:00 | 66 | 1093 | 23 | 22 | 24 | 24 | 24 | 24 | 23 | 22 | 21 | 20 | 20 | 20 | 18 | 19 | 21 | 24 | 18 | 24 | -0.12 | Y | 50 | Y | 0 | [8 empty] | Y | Y | Y | 210 | 0.4 | 74 | 84610 | 94016 | 7084 | 15000 | 10 | 1 |  | 2023-03-02 20:06 | 1551 | 106 |  | 27 |  | *전공정 요청 감속주입 정속유지 강종 감속주입 | [14 empty] | 83.73 | 100 | 0 | 0 | 0 |  | 400 |  | N | N | 0 | 0 | 0 |  | 401 |  | N | N |  |  |  | Y |  |  |  | BT180180 | H
B75562 | 2023-03-02 | 2 | C | TUNDISH교체 | 1 | B | SM18CM10 | 탄소강 | C1 | BM#2 | 1595 | 52 | 1671 | 1549 | 44 | 8700 |  | 1 | 0.28 | 18 |  | -2.9 | 1598 | 1667 | 17.11 | 0 | 0 | 11 | 85 | 71 | Y |  | 2023-03-02 20:17 | 86 | 1098 | -230 | -231 | 15 | 11 | 15 | 21 | 25 | 28 | 28 | 27 |  |  |  | 27 | 23 | 28 | 27 | 0 | -0.07 |  | 15 | Y | -0.2 |  | 1.52 | 1.52 |  |  |  |  | N | N | N | N | 220 | 0.52 | 58 | 98717 | 97733 | 1517 | 16100 | 05 | 1 |  | 2023-03-02 20:20 | 1598 | 148 |  | 46 |  | * T/D FLUX 용탕부: 120 KG / 유탕부: 10KG 투입. | [14 empty] | 104.63 | 100 | 710 | 0 | 0 |  | 450 | 300 | Y | Y | 700 | 0 | 0 |  | 451 | 300 | Y | N | N | [6 empty] | RB150.00 | C
A76227 | 2023-03-02 | 1 | C |  | 7 | A | SEAH-BQ2 | 탄소강 | P-AE1055LS | BM#1 | 1609 | 41 | 1590 | 1538 | 30 | 4900 |  | 3 | 0.18 | 30 |  | -1.41 | 1541 | 1590 | 0 | 156.43 |  | 18 | 18 | 65 | Y |  | 2023-03-02 21:16 | 56 | 1098 | 17 | 17 | 19 | 19 | 19 | 19 | 18 | 18 | 17 | 17 | 16 | 15 | 15 | 15 | 17 | 19 | 15 | 19 | -0.08 |  | 50 | Y | 0 | [8 empty] | Y | Y | Y | 200 | 0.48 | 62 | 101532 | 93946 | 5804 | 15500 | 10 | 1 |  | 2023-03-02 21:23 | 1541 | 107 |  | 26 | [16 empty] | 100.58 | 100 | 0 | 0 | 0 |  | 400 |  | N | N | 0 | 0 | 0 |  | 401 |  | N | N |  |  |  | Y |  |  |  | BT180180 | H
B75563 | 2023-03-02 | 2 | C |  | 2 | B | SM18CM10 | 탄소강 | C1 | BM#2 | 1601 | 46 | 1685 | 1536 | 43 | 8300 |  | 1 | 0.28 | 19 |  | -2.81 | 1582 | 1662 | 17.79 | 0 | 0 | 10 | 68 | 71 | Y |  | 2023-03-02 21:25 | 70 | 1093 | 25 | 24 | 25 | 27 | 28 | 27 | 26 | 26 | 25 | 25 | 24 | 23 | 21 | 21 | 25 | 28 | 21 | 25 | -0.17 | Y | 40 | Y | -0.4 | [7 empty] | N | N | N | N | 220 | 0.52 | 59 | 94075 | 98152 | -1102 | 14700 | 05 | 1 |  | 2023-03-02 21:31 | 1582 | 139 |  | 37 | [16 empty] | 95.17 | 100 | 0 | 0 | 0 |  | 450 | 300 | Y | Y | 0 | 0 | 0 |  | 450 | 300 | Y | N | N | [6 empty] | RB150.00 | C
A76228 | 2023-03-02 | 1 | C |  | 8 | A | SEAH-BQ2 | 탄소강 | P-AE1055LS | BM#1 | 1606 | 45 | 1592 | 1542 | 40 | 6700 |  | 3 | 0.18 | 30 |  | -1.26 | 1557 | 1602 | 0 | 178.91 |  | 1 | 14 | 86 | Y |  | 2023-03-02 22:29 | 72 | 1089 | 15 | 15 | 22 | 29 | 34 | 34 | 34 | 33 | 33 | 32 | 32 | 31 | 31 | 31 | 30 | 34 | 31 | 34 | -0.06 | Y | 50 | Y | 0 | [8 empty] | Y | Y | Y | 190 | 0.48 | 74 | 101532 | 108494 | 5506 | 15000 | 10 | 1 |  | 2023-03-02 22:37 | 1557 | 104 |  | 16 | [8 empty] | 2C1EE83B83334D658C74BB8FB5DDCCAD | 711BF15F8D7A4921B20C68C3A175A7BC | 77663060CAFF41E3B48387297069BE14 |  | D56C4532D71A4A0BBEAB7DAB7962BD41 | 9E69B11E092C48B793FF748E729EBB11 | 7C1934EACF8440429BD5B35593CCD7C0 |  | 87.91 | 100 | 0 | 0 | 0 |  | 400 |  | N | N | 0 | 0 | 0 |  | 401 |  | N | N |  |  |  | Y |  |  |  | BT180180 | H
B75564 | 2023-03-02 | 2 | C |  | 3 | A | SM18CM10 | 탄소강 | C1 | BM#2 | 1597 | 46 | 1672 | 1553 | 39 | 7800 |  | 1 | 0.27 | 20 |  | -2.74 | 1591 | 1665 | 23.95 | 0 | 0 | 37 | 75 | 62 | Y |  | 2023-03-02 22:33 | 79 | 1099 | 20 | 30 | 35 | 39 | 43 | 44 | 44 | 43 | 41 | 40 | 40 | 40 | 39 | 39 | 39 | 44 | 39 | 40 | -0.14 | Y | 35 | Y | -0.2 | [7 empty] | N | N | N | N | 220 | 0.5 | 62 | 96930 | 95715 | 2235 | 15800 | 05 | 1 |  | 2023-03-02 22:41 | 1591 | 125 |  | 28 |  | *전공정 요청 감속주입 | [14 empty] | 9693000 | 100 | 0 | 0 | 0 |  | 450 | 300 | Y | Y | 0 | 0 | 0 |  | 451 | 300 | Y | N | N | [6 empty] | RB150.00 | H
A76229 | 2023-03-02 | 1 | C |  | 9 | A | SEAH-BQ2 | 탄소강 | P-AE1055LS | BM#1 | 1662 | 41 | 1607 | 1573 | 26 | 4300 |  | 3 | 0.18 | 30 |  | -1.59 | 1551 | 1607 | 0 | 147.69 |  | 38 | 19 | 90 | Y |  | 2023-03-02 23:26 | 66 | 1097 | 30 | 28 | 27 | 26 | 26 | 26 | 25 | 24 | 24 | 22 | 22 | 21 | 21 | 21 | 25 | 27 | 21 | 26 | -0.12 |  | 50 | Y | 0 | [8 empty] | Y | Y | Y | 180 | 0.47 | 63 | 101532 | 96031 | 5469 | 15500 | 10 | 1 |  | 2023-03-02 23:37 | 1551 | 112 |  | 32 |  | *산소랜싱 | [14 empty] | 98.57 | 100 | 0 | 0 | 0 |  | 400 |  | N | N | 0 | 0 | 0 |  | 401 |  | N | N |  |  |  | Y |  |  |  | BT180180 | H
B75565 | 2023-03-02 | 2 | C | 잔강최소화전 | 4 | A | SM18CM10 | 탄소강 | C1 | BM#2 | 1604 | 51 | 1644 | 1540 | 39 | 7800 |  | 1 | 0.29 | 19 |  | -2.67 | 1582 | 1655 | 23.6 | 0 | 0 | 15 | 58 | 63 | Y |  | 2023-03-02 23:44 | 70 | 1100 | 37 | 35 | 38 | 40 | 40 | 39 | 39 | 38 | 36 | 34 | 32 | 31 | 32 | 29 | 35 | 40 | 29 | 0 | -0.2 | Y | 55 | Y | -0.4 | [7 empty] | N | N | N | N | 200 | 0.47 | 69 | 95075 | 102978 | 1422 | 3000 | 05 | 1 |  | 2023-03-02 23:49 | 1582 | 123 |  | 20 |  | *전공정 요청 감속주입 | [14 empty] | 94.55 | 100 | 0 | 3400 | 0 |  | 450 | 300 | Y | Y | 0 | 3300 | 0 |  | 451 | 300 | Y | N | N | [6 empty] | RB150.00 | C
A76230 | 2023-03-02 | 1 | C |  | 10 | A | SEAH-BQ2 | 탄소강 | P-AE1055LS | BM#1 | 1616 | 43 | 1600 | 1559 | 31 | 5200 |  | 3 | 0.18 | 30 |  | -0.77 | 1573 | 1600 | 0 | 178.93 |  | 29 | 3 | 54 | Y |  | 2023-03-03 00:37 | 88 | 1094 | 19 | 19 | 23 | 25 | 26 | 26 | 26 | 25 | 24 | 23 | 22 | 21 | 20 | 19 | 23 | 26 | 19 | 26 | -0.16 | Y | 45 | Y | -0.2 | [8 empty] | Y | Y | Y | 170 | 0.48 | 63 | 101532 | 94593 | 4507 | 15500 | 10 | 1 |  | 2023-03-03 00:47 | 1573 | 113 |  | 26 | [16 empty] | 99.93 | 100 | 0 | 0 | 0 |  | 400 |  | N | N | 0 | 0 | 0 |  | 401 |  | N | N |  |  |  | Y |  |  |  | BT180180 | H
B75566 | 2023-03-02 | 2 | C | 잔강최소화 | 5 | A | SM16CM2 | 탄소강 | C1 | BM#2 | 1582 | 42 | 1675 | 1569 | 35 | 6900 |  | 1 | 0.32 | 16 |  | -2.83 | 1600 | 1663 | 13.96 | 0 | 0 | 33 | 1 | 19568 | Y |  | 2023-03-03 00:43 | 85 | 1100 | -176 | -176 | 19 | 25 | 28 | 30 | 30 | 31 | 31 | 30 | 30 | 29 | 28 | 27 | 22 | 31 | 27 | 30 | -0.13 | Y | 30 | Y | -0.2 | [7 empty] | N | N | N | N | 190 | 0.45 | 64 | 88345 | 101546 | -446 | 14300 | 05 | 1 |  | 2023-03-03 00:59 | 1600 | 139 |  | 47 |  | * 전공정 요청 감속주입 | 80E3447DB09344A8B5C909800F8EACBA | [13 empty] | 90.75 | 100 | 3000 | 0 | 0 |  | 450 | 300 | Y | Y | 3000 | 0 | 0 |  | 450 | 300 | Y | Y | N | [6 empty] | RB150.00 | H
A76231 | 2023-03-02 | 1 | C |  | 11 | A | SEAH-BQ2 | 탄소강 | P-AE1055LS | BM#1 | 1674 | 43 | 1602 | 1576 | 27 | 4700 |  | 3 | 0.17 | 30 |  | -1.35 | 1554 | 1602 | 0 | 154.87 |  | 18 | 19 | 61 | Y |  | 2023-03-03 01:38 | 69 | 1096 | 18 | 18 | 23 | 25 | 27 | 27 | 27 | 26 | 26 | 25 | 24 | 23 | 23 | 23 | 25 | 27 | 23 | 27 | -0.09 | Y | 45 | Y | 0 | [8 empty] | Y | Y | Y | 210 | 0.46 | 64 | 84610 | 92481 | 7919 | 15900 | 10 | 1 |  | 2023-03-03 01:47 | 1554 | 112 |  | 29 |  | *산소랜싱 *전공정 요청으로 감속주입-정속주입 강종 감속으로 이상재 등록ID: 104.105,204.205 (전기로 작업지연) | [14 empty] | 85.04 | 100 | 0 | 0 | 0 |  | 400 |  | N | N | 0 | 0 | 0 |  | 401 |  | N | N |  |  |  | Y |  |  |  | BT180180 | H
B75567 | 2023-03-02 | 2 | C |  | 6 | A | SM16CM2 | 탄소강 | C1 | BM#2 | 1643 | 44 | 1647 | 1547 | 38 | 7500 |  | 1 | 0.3 | 16 |  | -2.79 | 1586 | 1647 | 19.97 | 0 | 0 | 10 | 69 | 54 | Y |  | 2023-03-03 02:02 | 71 | 1091 | 25 | 24 | 29 | 31 | 31 | 32 | 30 | 30 | 29 | 27 | 27 | 27 | 26 | 24 | 28 | 32 | 24 | 27 | -0.15 | Y | 55 | Y | -0.2 | [7 empty] | N | N | N | N | 180 | 0.41 | 81 | 107492 | 104402 | 648 | 14200 | 05 | 1 |  | 2023-03-03 02:07 | 1586 | 119 |  | 32 |  | * 전공정 요청 20%이상 감속주입, 이상공정 등록 및 생관통보 | [14 empty] | 105.38 | 100 | 0 | 0 | 0 |  | 451 | 300 | Y | Y | 0 | 0 | 0 |  | 450 | 300 | Y | Y | N | [6 empty] | RB150.00 | H
A76232 | 2023-03-02 | 1 | C |  | 12 | B | SEAH-BQ2 | 탄소강 | P-AE1055LS | BM#1 | 1650 | 43 | 1605 | 1570 | 30 | 4400 |  | 3 | 0.18 | 30 |  | -1.57 | 1550 | 1605 | 0 | 153.95 |  | 1 | 15 | 52 | Y |  | 2023-03-03 02:56 | 65 | 1098 | 23 | 21 | 25 | 27 | 29 | 28 | 28 | 27 | 26 | 25 | 24 | 23 | 22 | 19 | 24 | 29 | 19 | 21 | -0.17 | Y | 60 | Y | -0.2 | [8 empty] | Y | Y | Y | 200 | 0.4 | 79 | 101532 | 96988 | 4562 | 15600 | 10 | 1 |  | 2023-03-03 03:07 | 1550 | 96 |  | 16 |  | *전공정 요청으로 감속주입-정속주입 강종 감속으로 이상재 등록ID: (전기로 전극교체) | [14 empty] | 96.7 | 100 | 0 | 0 | 0 |  | 400 |  | N | N | 0 | 0 | 0 |  | 401 |  | N | N |  |  |  | Y |  |  |  | BT180180 | H
B75568 | 2023-03-02 | 2 | C |  | 7 | A | SM16CM2 | 탄소강 | C1 | BM#2 | 1589 | 37 | 1647 | 1570 | 34 | 6300 |  | 1 | 0.21 | 15 |  | -2.54 | 1598 | 1645 | 11.41 | 0 | 0 | 37 | 76 | 72 | Y |  | 2023-03-03 03:08 | 83 | 1096 | 20 | 24 | 27 | 31 | 34 | 36 | 36 | 37 | 36 | 35 | 35 | 34 | 33 | 33 | 33 | 37 | 33 | 36 | -0.13 | Y | 30 | Y | -0.2 | [7 empty] | N | N | N | N | 170 | 0.46 | 69 | 97110 | 101630 | 1270 | 14900 | 05 | 1 |  | 2023-03-03 03:19 | 1598 | 125 |  | 48 |  | * 전공정 요청 감속주입 | [14 empty] | 93.83 | 100 | 0 | 0 | 0 |  | 451 | 300 | Y | Y | 0 | 0 | 0 |  | 450 | 300 | Y | Y | N | [6 empty] | RB150.00 | H
A76233 | 2023-03-02 | 1 | C |  | 13 | A | SEAH-BQ2 | 탄소강 | P-AE1055LS | BM#1 | 1588 | 42 | 1598 | 1545 | 36 | 5800 |  | 3 | 0.18 | 30 |  | -1.28 | 1553 | 1598 | 0 | 184.15 |  | 38 | 20 | 68 | Y |  | 2023-03-03 04:08 | 68 | 1103 | 18 | 21 | 26 | 28 | 28 | 29 | 29 | 29 | 29 | 28 | 27 | 27 | 26 | 22 | 26 | 29 | 22 | 29 | -0.14 | Y | 50 | Y | -0.6 | [8 empty] | Y | Y | Y | 190 | 0.4 | 77 | 101532 | 97961 | 3789 | 16300 | 10 | 1 |  | 2023-03-03 04:26 | 1553 | 111 |  | 24 |  | *전공정 요청으로 감속주입-정속주입 강종 감속으로 이상재 등록 (전기로 전극교체) | [14 empty] | 96.74 | 100 | 0 | 0 | 0 |  | 400 |  | N | N | 0 | 0 | 0 |  | 401 |  | N | N |  |  |  | Y |  |  |  | BT180180 | H
B75569 | 2023-03-02 | 2 | D | 잔강최소화전 | 8 | A | SM16CM2 | 탄소강 | C1 | BM#2 | 1585 | 42 | 1642 | 1560 | 35 | 7000 |  | 1 | 0.31 | 16 |  | -2.4 | 1587 | 1641 | 35.62 | 0 | 0 | 15 | 59 | 72 | Y |  | 2023-03-03 04:35 | 72 | 1092 | 30 | 31 | 33 | 35 | 35 | 35 | 34 | 34 | 33 | 33 | 32 | 31 | 30 | 30 | 33 | 35 | 30 | 35 | -0.11 | Y | 45 | Y | -0.2 | [7 empty] | N | N | N | N | 170 | 0.52 | 63 | 97110 | 102445 | 1055 | 3000 | 05 | 1 |  | 2023-03-03 04:42 | 1587 | 118 |  | 31 |  |  | 3F4C14DC911A4155B10854328F9B8AC1 | [13 empty] | 93.11 | 100 | 0 | 4130 | 0 |  | 451 | 300 | Y | Y | 0 | 4100 | 0 |  | 451 | 300 | Y | Y | N | [6 empty] | RB150.00 | C
A76234 | 2023-03-02 | 1 | D |  | 14 | A | SEAH-BQ2 | 탄소강 | P-AE1055LS | BM#1 | 1623 | 44 | 1601 | 1541 | 32 | 5400 |  | 3 | 0.27 | 30 |  | -1.4 | 1550 | 1601 | 0 | 187.42 |  | 29 | 4 | 68 | Y |  | 2023-03-03 05:25 | 65 | 1099 | 21 | 22 | 22 | 22 | 23 | 23 | 22 | 21 | 20 | 19 | 18 | 17 | 16 | 16 | 20 | 23 | 15 | 22 | -0.18 | Y | 45 | Y | 0.2 | [8 empty] | Y | Y | Y | 180 | 0.42 | 73 | 101532 | 95336 | 7364 | 15400 | 10 | 1 |  | 2023-03-03 05:33 | 1550 | 114 |  | 25 |  | *전공정 요청으로 감속주입-정속주입 강종 감속으로 이상재 등록 (전기로 전극교체) | [14 empty] | 99.25 | 100 | 0 | 0 | 0 |  | 400 |  | N | N | 0 | 0 | 0 |  | 401 |  | N | N |  |  |  | Y |  |  |  | BT180180 | H
B75570 | 2023-03-02 | 2 | D | 잔강최소화 | 9 | A | AE1510M2 | 합금강 | C | BM#2 | 1630 | 38 | 1672 | 1599 | 33 | 6400 |  | 1 | 0.33 | 19 |  | -2.72 | 1596 | 1664 | 0 | 35.46 | 0 | 33 | 2 | 72 | Y |  | 2023-03-03 05:37 | 80 | 1105 | -131 | 9 | 27 | 30 | 31 | 32 | 34 | 34 | 33 | 33 | 32 |  |  | 32 | 25 | 34 | 32 | 0 | -0.1 | Y | 20 | Y | -0.2 | [7 empty] | N | N | N | N | 220 | 0.52 | 53 | 93742 | 96722 | -572 | 15000 | 05 | 1 |  | 2023-03-03 05:41 | 1596 | 134 |  | 49 |  | * 롱노즐 재사용 | BFFA206F0470488F8053B3D3D85AA78E | [13 empty] | 94.83 | 100 | 3800 | 0 | 0 |  | 511 | 300 | Y | Y | 3800 | 0 | 0 |  | 511 | 300 | Y | Y | N |  |  |  | N |  | Y | RB150.00 | H
A76235 | 2023-03-02 | 1 | D |  | 15 | A | SEAH-BQ2 | 탄소강 | P-AE1055LS | BM#1 | 1642 | 43 | 1581 | 1562 | 33 | 5400 |  | 3 | 0.23 | 30 |  | -1.18 | 1539 | 1581 | 0 | 203.91 |  | 18 | 20 | 79 | Y |  | 2023-03-03 06:45 | 54 | 1091 | 16 | 15 | 19 | 19 | 19 | 20 | 18 | 15 | 16 | 16 | 15 | 14 | 13 | 15 | 16 | 20 | 13 | 19 | -0.2 | Y | 35 | Y | 0.4 | [7 empty] | Y | Y | Y | Y | 170 | 0.48 | 65 | 101532 | 99416 | 6984 | 15600 | 10 | 1 |  | 2023-03-03 06:52 | 1539 | 111 |  | 19 | [7 empty] | AF53414AC47E4D73B10CD5E09B80DC46 | A0E296BBC1534E5D8EBD683A516D8AEE | 2A62DA64ABAA46E1AA3784986152266B |  | BAB7D9F228374A5DA695412CE04EAAAF | 36D8162D5E8244F7A9580E13A30504CD | D47D5237EA694DD089AA6361F23EC7E0 |  |  | 10153200 | 100 | 0 | 0 | 0 |  | 400 |  | N | N | 0 | 0 | 0 |  | 401 |  | N | N |  |  |  | Y |  |  |  | BT180180 | H
B75571 | 2023-03-02 | 2 | D |  | 10 | A | AE1510M2 | 합금강 | C | BM#2 | 1571 | 49 | 1650 | 1551 | 39 | 7900 |  | 1 | 0.32 | 19 |  | -2.14 | 1575 | 1639 | 0 | 31.98 | 0 | 10 | 70 | 55 | Y |  | 2023-03-03 06:56 | 59 | 1097 | 31 | 30 | 31 | 32 | 32 | 32 | 31 | 30 | 29 | 29 | 27 | 27 | 26 | 26 | 30 | 32 | 26 | 32 | -0.13 | Y | 45 | Y | -0.2 | [7 empty] | N | N | N | N | 210 | 0.54 | 59 | 93742 | 101811 | 39 | 13300 | 05 | 1 |  | 2023-03-03 06:59 | 1575 | 121 |  | 24 | [16 empty] | 96.99 | 100 | 0 | 0 | 0 |  | 511 | 300 | Y | Y | 0 | 0 | 0 |  | 510 | 300 | Y | Y | N | [6 empty] | RB150.00 | C
A76236 | 2023-03-03 | 1 | D |  | 16 | A | SEAH-BQ2 | 탄소강 | P-AE1055LS | BM#1 | 1645 | 41 | 1592 | 1568 | 25 | 4200 |  | 3 | 0.21 | 31 |  | -1.23 | 1548 | 1592 | 0 | 216.99 |  | 1 | 16 | 78 | Y |  | 2023-03-03 07:45 | 63 | 1098 | 13 | 19 | 23 | 25 | 25 | 26 | 25 | 24 | 23 | 23 | 23 | 22 | 22 | 22 | 23 | 26 | 22 | 25 | -0.11 | Y | 35 | Y | 0 | [7 empty] | Y | Y | Y | Y | 210 | 0.48 | 62 | 84610 | 93872 | 3278 | 15200 | 10 | 1 |  | 2023-03-03 07:56 | 1548 | 115 |  | 26 | [16 empty] | 83.9 | 100 | 0 | 0 | 0 |  | 400 |  | N | N | 0 | 0 | 0 |  | 401 |  | N | N |  |  |  | Y |  |  |  | BT180180 | H
B75572 | 2023-03-03 | 2 | D |  | 11 | B | AE1510M2 | 합금강 | C | BM#2 | 1633 | 42 | 1649 | 1582 | 34 | 6700 |  | 1 | 0.32 | 19 |  | -2.57 | 1582 | 1646 | 0 | 62.84 | 0 | 37 | 77 | 60 | Y |  | 2023-03-03 07:52 | 66 | 1087 | 22 | 28 | 31 | 33 | 33 | 32 | 31 | 29 | 27 | 26 | 24 | 22 | 20 | 17 | 27 | 33 | 17 | 0 | -0.32 | Y | 50 | Y | -0.6 | [7 empty] | N | N | N | N | 200 | 0.47 | 69 | 93742 | 99120 | 4480 | 13800 | 05 | 1 |  | 2023-03-03 07:58 | 1582 | 117 |  | 28 |  | * 전공정 요청으로 감속주입 * 전공정 요청 20%이상 감속주입, 이상공정 등록 및 생관통보 ID : 305~, 405~ | [14 empty] | 93.98 | 100 | 0 | 0 | 0 |  | 511 | 300 | Y | Y | 0 | 0 | 0 |  | 511 | 300 | Y | Y | N | [6 empty] | RB150.00 | H
A76237 | 2023-03-03 | 1 | D |  | 17 | A | SEAH-BQ2 | 탄소강 | P-AE1055LS | BM#1 | 1630 | 41 | 1608 | 1551 | 29 | 5100 |  | 3 | 0.18 | 30 |  | -1.42 | 1558 | 1608 | 0 | 182.46 |  | 38 | 21 | 67 | Y |  | 2023-03-03 08:44 | 73 | 1090 | 20 | 18 | 25 | 28 | 29 | 30 | 32 | 32 | 32 | 31 | 30 | 28 | 29 | 30 | 28 | 32 | 28 | 32 | -0.11 | Y | 35 | Y | 0.4 | [7 empty] | Y | Y | Y | Y | 200 | 0.48 | 67 | 101532 | 101883 | 5217 | 15200 | 10 | 1 |  | 2023-03-03 08:52 | 1558 | 114 |  | 30 | [16 empty] | 93.28 | 100 | 0 | 0 | 0 |  | 400 |  | N | N | 0 | 0 | 0 |  | 401 |  | N | N |  |  |  | Y |  |  |  | BT180180 | H
B75573 | 2023-03-03 | 2 | D | 연주종료 | 12 | A | AE1510M2 | 합금강 | C | BM#2 | 1629 | 63 | 1657 | 1588 | 38 | 7100 |  | 1 | 0.34 | 18 |  | -3.06 | 1577 | 1652 | 0 | 33.11 | 0 | 16 | 69 | 5950 | Y |  | 2023-03-03 09:22 | 61 | 1087 | 13 | 12 | 22 | 27 | 30 | 30 | 30 | 28 | 27 | 23 |  |  |  | 23 | 27 | 30 | 23 | 30 | -0.18 | Y | 35 | Y | -0.4 | [7 empty] | N | N | N | N | 190 | 0.54 | 54 | 88563 | 93550 | 2100 | 2000 | 05 | 1 |  | 2023-03-03 09:24 | 1577 | 114 |  | 8 |  | * 연주종료 : 10:39 | [6 empty] | AF4710089C1541ED8D7F64B6C98B731B | 534E336BB3614B01B7D58B9C82DFA454 |  |  | F905032A4BF3471AAB6867B201E4E4E3 | 3FCBF52E92114A228C86423153162E42 |  |  | 97.64 | 100 | 0 | 3650 | 0 |  | 511 | 300 | Y | Y | 0 | 3540 | 0 |  | 511 | 300 | Y | Y | N | [6 empty] | RB150.00 | H
A76238 | 2023-03-03 | 1 | D |  | 18 | A | SEAH-BQ2 | 탄소강 | P-AE1055LS | BM#1 | 1641 | 41 | 1612 | 1565 | 28 | 5000 |  | 3 | 0.18 | 30 |  | -1.53 | 1558 | 1612 | 0 | 191.48 |  | 29 | 5 | 57 | Y |  | 2023-03-03 09:58 | 73 | 1099 | 29 | 29 | 31 | 30 | 28 | 30 | 29 | 28 | 28 | 27 | 25 | 28 | 28 | 28 | 29 | 31 | 25 | 29 | -0.13 | Y | 45 | Y | 0 | [7 empty] | Y | Y | Y | Y | 190 | 0.48 | 64 | 101532 | 96631 | 4469 | 15000 | 10 | 1 |  | 2023-03-03 10:07 | 1558 | 111 |  | 25 | [16 empty] | 98 | 100 | 0 | 0 | 0 |  | 400 |  | N | N | 0 | 0 | 0 |  | 401 |  | N | N |  |  |  | Y |  |  |  | BT180180 | H
A76239 | 2023-03-03 | 1 | D |  | 19 | A | SEAH-BQ2 | 탄소강 | P-AE1055LS | BM#1 | 1623 | 41 | 1605 | 1557 | 30 | 5000 |  | 3 | 0.18 | 30 |  | -1.43 | 1554 | 1605 | 0 | 172.81 |  | 18 | 21 | 61 | Y |  | 2023-03-03 10:57 | 69 | 1090 | 25 | 25 | 28 | 31 | 31 | 31 | 29 | 29 | 30 | 29 | 28 | 28 | 27 | 27 | 29 | 31 | 27 | 31 | -0.08 | Y | 50 | Y | 0 | [7 empty] | Y | Y | Y | Y | 180 | 0.48 | 63 | 101532 | 96576 | 6174 | 15800 | 10 | 1 |  | 2023-03-03 11:04 | 1554 | 114 |  | 31 | [16 empty] | 98.05 | 100 | 0 | 0 | 0 |  | 400 |  | N | N | 0 | 0 | 0 |  | 401 |  | N | N |  |  |  | Y |  |  |  | BT180180 | H
A76240 | 2023-03-03 | 1 | D | TUNDISH교체전 | 20 | C | SEAH-BQ2 | 탄소강 | P-AE1055LS | BM#1 | 1611 | 40 | 1608 | 1540 | 30 | 5300 |  | 3 | 0.18 | 31 |  | -1.56 | 1552 | 1608 | 0 | 201.59 |  | 1 | 17 | 58 | Y |  | 2023-03-03 12:08 | 67 | 1089 | 26 | 26 | 27 | 29 | 28 | 29 | 30 | 28 | 28 | 25 | 24 | 25 | 25 | 25 | 27 | 30 | 24 | 28 | -0.3 | Y | 20 | Y | 0 | [7 empty] | Y | N | N | M | 170 | 0.48 | 64 | 85046 | 96068 | 5482 | 1500 | 10 | 1 |  | 2023-03-03 12:16 | 1552 | 111 |  | 24 | 8 |  |  | 05356462340F413DA4E68EE2D0793413 | D02525F3AABF485C99D2C125019894FF | A25E87DAD3694CEB91B7E2D7BE50CCEA | [10 empty] | 82.53 | 100 | 0 | 3500 | 0 |  | 400 |  | N | N | 0 | 3500 | 0 |  | 401 |  | N | N |  |  |  | Y |  |  |  | BT180180 | H
A76241 | 2023-03-03 | 1 | B | TUNDISH교체 | 1 | A | AE40B53M | 합금강 | AE1055M계 | BM#1 | 1627 | 42 | 1632 | 1565 | 29 | 5800 |  | 3 | 0.21 | 25 |  | -1.24 | 1583 | 1620 | 105.9 | 63.45 |  | 38 | 22 | 67 | Y |  | 2023-03-03 13:15 | 97 | 1098 | -396 | -304 | 34 | 31 | 25 | 34 | 37 | 40 | 41 | 42 | 42 | 43 | 43 | 42 | 38 | 43 | 42 | 42 | 0 |  | 10 | Y | -0.2 |  | 1.54 | 1.33 |  |  |  |  | N | Y | Y | M | 210 | 0.47 | 63 | 101532 | 96315 | 6735 | 10700 | 06 | 2 |  | 2023-03-03 13:23 | 1583 | 127 |  | 44 |  | *T/D FLUX 유:15KG 용:120KG *L/D 잔강 5.3ton에 슬러그 유입됨-이상재등록 *T/D 잔강12Ton 이하발생 ID:106.206 | [14 empty] | 98.81 | 100 | 1500 | 0 | 0 |  | 400 |  | Y | Y | 1500 | 0 | 0 |  | 401 |  | Y | Y |  |  | N |  |  |  |  | BT180180 | H
B75574 | 2023-03-03 | 2 | B | 연주시작 | 1 | A | SM20CM | 탄소강 | A | BM#2 | 1597 | 58 | 1692 | 1519 | 55 | 10600 |  | 1 | 0.39 | 14 |  | 0 | 1597 | 1674 | 0 | 30.47 | 0 | 16 | 70 | 125 | Y |  | 2023-03-03 15:00 | 84 | 1090 | 20 | 28 | 28 | 35 | 38 | 40 | 40 | 40 | 39 | 40 | 39 |  |  | 39 | 37 | 40 | 39 | 40 | -0.04 |  | 25 | Y | -0.2 |  | 2.03 | 2.03 |  |  |  |  | N | N | N | N | 220 | 0.53 | 57 | 93335 | 93550 | 7250 | 14200 | 13 | 2 |  | 2023-03-03 15:02 | 1597 | 135 |  | 11 |  | * T/D FLUX 용탕부: 120 KG / 유탕부: 10KG 투입. * 연주시작 : 15시 13분 * EDGE HEATER 코일 건조로 미적용. 이상공정등록 및 생관통보 | 96EFDD9D373E4E54BA5E58EAEE7FE544 |  | F05BFACBC90546118C9D3B60684CE7E6 | [11 empty] | 94.14 | 100 | 700 | 0 | 0 |  | 411 | 300 | N | Y | 700 | 0 | 0 |  | 410 | 300 | N | Y | N | [6 empty] | RB150.00 | H
A76242 | 2023-03-03 | 1 | B |  | 2 | A | AE40B53M | 합금강 | AE1055M계 | BM#1 | 1620 | 42 | 1590 | 1544 | 26 | 5100 |  | 3 | 0.2 | 25 |  | -1.01 | 1560 | 1590 | 105.13 | 43.27 |  | 29 | 6 | 67 | Y |  | 2023-03-03 14:16 | 74 | 1089 | 30 | 24 | 24 | 22 | 22 | 21 | 21 | 20 | 21 | 20 | 20 | 20 | 20 | 20 | 22 | 24 | 20 | 21 | -0.08 |  | 50 | Y | 0 | [8 empty] | Y | Y | Y | 200 | 0.47 | 63 | 84610 | 98198 | 3502 | 11300 | 06 | 2 |  | 2023-03-03 14:30 | 1560 | 130 |  | 50 |  | *T/D 잔강12Ton 이하발생 ID:101.201.105.205 *L/D 잔강 5.3ton에 슬러그 유입됨-이상재등록 *20%이상 감속주입 ID:105.205 | [14 empty] | 81.75 | 100 | 0 | 0 | 0 |  | 400 |  | Y | Y | 0 | 0 | 0 |  | 401 |  | Y | Y |  |  |  | N | Y |  |  | BT180180 | H
B75575 | 2023-03-03 | 2 | B |  | 2 | A | SM20CM | 탄소강 | A | BM#2 | 1623 | 41 | 1687 | 1575 | 37 | 7100 |  | 1 | 0.27 | 18 |  | 0 | 1593 | 1669 | 4.84 | 59.56 | 0 | 33 | 3 | 402 | Y |  | 2023-03-03 15:52 | 80 | 1093 | 37 | 42 | 42 | 42 | 41 | 35 | 34 | 32 | [5 empty] | 32 | 39 | 42 | 32 | 42 | -0.25 |  | 40 | Y | -0.4 | [7 empty] | N | N | N | N | 220 | 0.55 | 54 | 93335 | 94073 | 677 | 14800 | 13 | 2 |  | 2023-03-03 15:52 | 1593 | 113 |  | 16 |  | * EDGE HEATER 코일 건조로 미적용. 이상공정등록 및 생관통보 | [14 empty] | 99.24 | 100 | 0 | 0 | 0 |  | 412 | 300 | N | Y | 0 | 0 | 0 |  | 410 | 300 | N | Y | N | [6 empty] | RB150.00 | H
A76243 | 2023-03-03 | 1 | B |  | 3 | A | AE40B53M | 합금강 | AE1055M계 | BM#1 | 1629 | 41 | 1606 | 1553 | 24 | 4800 |  | 3 | 0.2 | 25 |  | -1.63 | 1558 | 1606 | 110.04 | 88.56 |  | 18 | 22 | 60 | Y |  | 2023-03-03 15:25 | 72 | 1090 | 11 | 12 | 10 | 14 | 18 | 17 | 19 | 20 | 19 | 19 | 21 | 21 | 21 | 21 | 18 | 21 | 21 | 21 | 0 |  | 15 | Y | 0 | [8 empty] | Y | Y | Y | 190 | 0.46 | 64 | 101532 | 93947 | 8253 | 12300 | 06 | 2 |  | 2023-03-03 15:39 | 1558 | 135 |  | 48 |  | *T/D 잔강12Ton 이하발생 ID:101.201 *20%이상 감속주입 ID:101.201 *L/D 잔강 6ton에 슬러그 유입됨-이상재등록 | [14 empty] | 101.94 | 100 | 0 | 0 | 0 |  | 400 |  | Y | Y | 0 | 0 | 0 |  | 401 |  | Y | Y |  |  |  | N |  |  |  | BT180180 | H
B75576 | 2023-03-03 | 2 | B |  | 3 | A | SM20CM | 탄소강 | A | BM#2 | 1650 | 37 | 1649 | 1564 | 32 | 6400 |  | 1 | 0.31 | 15 |  | 0 | 1579 | 1648 | 0 | 28.02 | 0 | 10 | 71 | 401 | Y |  | 2023-03-03 16:44 | 66 | 1093 | 29 | 27 | 27 | 27 | 27 | 26 | 24 | 22 | 21 | 20 | 18 | 18 |  | 18 | 24 | 27 | 18 | 27 | -0.2 |  | 45 | Y | 0 | [7 empty] | N | N | N | N | 210 | 0.55 | 54 | 93335 | 95784 | 2216 | 15500 | 13 | 2 |  | 2023-03-03 16:45 | 1579 | 100 |  | 20 |  | * EDGE HEATER 코일 건조로 미적용. 이상공정등록 및 생관통보 | [14 empty] | 99.72 | 100 | 0 | 0 | 0 |  | 411 | 300 | N | Y | 0 | 0 | 0 |  | 410 | 300 | N | Y | N | [6 empty] | RB150.00 | C
A76244 | 2023-03-03 | 1 | B |  | 4 | A | AE40B53M | 합금강 | AE1055M계 | BM#1 | 1600 | 41 | 1609 | 1532 | 27 | 5100 |  | 3 | 0.2 | 26 |  | -1.89 | 1551 | 1609 | 114.82 | 22.56 |  | 1 | 18 | 59 | Y |  | 2023-03-03 16:32 | 65 | 1098 | 16 | 15 | 17 | 18 | 18 | 18 | 17 | 14 | 13 | 14 | 11 | 11 | 11 | 11 | 15 | 18 | 11 | 18 | -0.16 | Y | 45 | Y | 0 | [8 empty] | Y | Y | Y | 180 | 0.48 | 56 | 84610 | 85683 | 6867 | 14100 | 06 | 2 |  | 2023-03-03 16:56 | 1551 | 125 |  | 47 | [16 empty] | 8461000 | 100 | 0 | 0 | 0 |  | 400 |  | Y | Y | 0 | 0 | 0 |  | 401 |  | Y | Y |  |  |  | Y |  |  |  | BT180180 | H
B75577 | 2023-03-03 | 2 | B | 잔강최소화전 | 4 | A | SM20CM | 탄소강 | A | BM#2 | 1636 | 38 | 1638 | 1573 | 31 | 6300 |  | 1 | 0.24 | 13 |  | -2.91 | 1582 | 1643 | 0 | 19.74 | 0 | 37 | 78 | 391 | Y |  | 2023-03-03 17:44 | 69 | 1096 | 15 | 16 | 25 | 26 | 26 | 25 | 25 | 23 | 22 | 20 | 19 | 18 | 17 | 17 | 21 | 26 | 17 | 25 | -0.2 | Y | 45 | Y | -0.2 | [7 empty] | N | N | N | N | 200 | 0.48 | 62 | 88378 | 93980 | 2470 | 3000 | 13 | 2 |  | 2023-03-03 17:48 | 1582 | 92 |  | 14 |  | * 전공정 요청으로 감속주입 | 24204B870A14445FA7909FDD2DD751B8 | [13 empty] | 95.8 | 100 | 0 | 3300 | 0 |  | 410 | 300 | Y | Y | 0 | 3300 | 0 |  | 410 | 300 | Y | Y | N | [6 empty] | RB150.00 | C
A76245 | 2023-03-03 | 1 | B |  | 5 | A | AE40B53M | 합금강 | AE1055M계 | BM#1 | 1622 | 43 | 1622 | 1554 | 30 | 5100 |  | 3 | 0.21 | 25 |  | -1.86 | 1567 | 1622 | 110.97 | 32.56 |  | 38 | 23 |  | Y |  | 2023-03-03 17:48 | 81 | 1099 | 10 | 22 | 34 | 40 | 42 | 43 | 43 | 43 | 43 | 42 | 42 | 40 | 41 | 41 | 38 | 43 | 40 | 43 | -0.05 | Y | 30 | Y | 0.2 | [8 empty] | Y | Y | Y | 170 | 0.48 | 62 | 101532 | 96063 | 4987 | 13700 | 06 | 2 |  | 2023-03-03 17:55 | 1567 | 109 |  | 28 | 15 | [7 empty] | 371B2AF8BF2B4396B98F2E4F37DC8DBC | 298EE462A97342FDA11C287DB7CF4999 |  |  | E0BA61518E0F425EBAAF2DA0D6E9A388 | BD964464648F47419CC417C59FB781CB |  |  | 98.86 | 100 | 0 | 0 | 0 |  | 400 |  | Y | Y | 0 | 0 | 0 |  | 401 |  | Y | Y |  |  |  | Y |  |  |  | BT180180 | H
B75578 | 2023-03-03 | 2 | B | 잔강최소화 | 5 | A | SM35C | 탄소강 | B | BM#2 | 1623 | 39 | 1629 | 1550 | 34 | 5900 |  | 1 | 0.26 | 12 |  | -2.66 | 1576 | 1624 | 0 | 15.72 | 0 | 16 | 71 | 52 | Y |  | 2023-03-03 18:44 | 75 | 1097 | -199 | -202 | 27 | 29 | 31 | 31 | 31 | 32 | 30 | 30 | 29 | 29 | 27 | 27 | 19 | 32 | 27 | 31 | -0.08 | Y | 30 | Y | 0 | [7 empty] | N | N | N | N | 190 | 0.41 | 64 | 84610 | 92275 | 4075 | 15000 | 13 | 2 |  | 2023-03-03 18:48 | 1576 | 108 |  | 30 |  | * 최소화 롱노즐 재사용 * 전공정 요청으로 감속주입 | [14 empty] | 91.57 | 100 | 2500 | 0 | 0 |  | 652 | 400 | Y | N | 2500 | 0 | 0 |  | 650 | 400 | Y | N | N | [5 empty] | Y | BT180180 | H
A76246 | 2023-03-03 | 1 | B |  | 6 | A | AE40B53M | 합금강 | AE1055M계 | BM#1 | 1608 | 43 | 1619 | 1529 | 31 | 5800 |  | 3 | 0.21 | 25 |  | 0 | 1619 | 1619 | 117.12 | 69.16 |  | 29 | 7 | 66 | Y |  | 2023-03-03 19:03 | 133 | 1091 | 38 | 39 | 38 | 39 | 39 | 38 | 38 | 37 | 36 | 36 | 36 | 35 | 35 | 36 | 37 | 39 | 35 | 39 | -0.09 | Y | 45 | Y | 0.2 | [8 empty] | Y | Y | Y | 210 | 0.48 | 67 | 101532 | 99972 | 2078 | 11300 | 06 | 2 |  | 2023-03-03 19:11 | 1619 | 105 |  | 18 | 9 | *전공정요청 L/D잔강 이월 안함-이상재등록 *T/D 잔강12Ton 이하발생 ID:106.206 | [14 empty] | 98.05 | 100 | 0 | 0 | 0 |  | 400 |  | Y | Y | 0 | 0 | 0 |  | 401 |  | Y | Y |  |  |  | N |  |  |  | BT180180 | H
B75579 | 2023-03-03 | 2 | B |  | 6 | A | SM35C | 탄소강 | B | BM#2 | 1598 | 31 | 1634 | 1590 | 24 | 4200 |  | 1 | 0.23 | 13 |  | -2.5 | 1585 | 1629 | 0 | 21.23 | 0 | 33 | 4 | 73 | Y |  | 2023-03-03 19:37 | 84 | 1099 | 24 | 23 | 25 | 26 | 28 | 29 | 29 | 29 | 28 | 28 | 27 | 27 | 26 | 24 | 27 | 29 | 24 | 29 | -0.11 | Y | 45 | Y | -0.2 | [7 empty] | N | N | N | N | 180 | 0.43 | 70 | 101532 | 95042 | 2808 | 15900 | 13 | 2 |  | 2023-03-03 19:39 | 1585 | 109 |  | 43 |  | * 전공정 요청으로 감속주입 | [14 empty] | 108.65 | 100 | 0 | 0 | 0 |  | 652 | 400 | Y | N | 0 | 0 | 0 |  | 650 | 400 | Y | N | N | [6 empty] | BT180180 | H
A76247 | 2023-03-03 | 1 | B |  | 7 | A | AE40B53M | 합금강 | AE1055M계 | BM#1 | 1613 | 41 | 1611 | 1554 | 32 | 5100 |  | 3 | 0.2 | 25 |  | -1.61 | 1563 | 1611 | 117.82 | 19.1 |  | 18 | 23 | 63 | Y |  | 2023-03-03 19:55 | 77 | 1096 | 29 | 28 | 32 | 33 | 33 | 33 | 33 | 33 | 33 | 32 | 31 | 30 | 31 | 30 | 32 | 33 | 30 | 33 | -0.06 | Y | 50 | Y | -0.2 | [8 empty] | Y | Y | Y | 200 | 0.47 | 64 | 101532 | 100778 | 3422 | 13500 | 06 | 2 |  | 2023-03-03 20:08 | 1563 | 110 |  | 34 |  | *전공정요청 L/D잔강 이월 안함-이상재등록 *T/D 잔강12Ton 이하발생 ID:101.201 | [14 empty] | 97.02 | 100 | 0 | 0 | 0 |  | 400 |  | Y | Y | 0 | 0 | 0 |  | 401 |  | Y | Y |  |  |  | Y | Y |  |  | BT180180 | H
B75580 | 2023-03-03 | 2 | C |  | 7 | A | SM35C | 탄소강 | B | BM#2 | 1652 | 37 | 1641 | 1544 | 32 | 6300 |  | 1 | 0.2 | 15 |  | -2.49 | 1572 | 1622 | 0 | 23.95 | 0 | 10 | 72 | 62 | Y |  | 2023-03-03 21:13 | 71 | 1097 | 21 | 24 | 28 | 29 | 29 | 28 | 28 | 25 | 24 | 22 | 22 | 21 | 21 | 21 | 25 | 29 | 21 | 28 | -0.18 | Y | 45 | Y | 0 | [7 empty] | Y | Y | Y | N | 170 | 0.44 | 68 | 91582 | 94037 | 1663 | 16000 | 13 | 2 |  | 2023-03-03 21:14 | 1572 | 100 |  | 17 | [16 empty] | 98.21 | 100 | 0 | 0 | 0 |  | 651 | 600 | Y | N | 0 | 0 | 0 |  | 650 | 600 | Y | N | N | [6 empty] | BT180180 | C
A76248 | 2023-03-03 | 1 | C | TUNDISH교체전 | 8 | A | AE40B53M | 합금강 | AE1055M계 | BM#1 | 1577 | 41 | 1610 | 1555 | 26 | 5000 |  | 3 | 0.2 | 25 |  | -1.62 | 1562 | 1610 | 117.2 | 28.64 |  | 1 | 19 | 65 | Y |  | 2023-03-03 21:03 | 76 | 1097 | 27 | 29 | 32 | 33 | 34 | 33 | 33 | 33 | 33 | 32 | 31 | 31 |  | 31 | 32 | 34 | 31 | 33 | -0.04 | Y | 35 | Y | 0 | [7 empty] | N | N | N | N | 190 | 0.48 | 65 | 82050 | 97993 | 2857 | 2000 | 06 | 2 |  | 2023-03-03 21:10 | 1562 | 111 |  | 34 |  | *전공정요청 L/D잔강 이월 안함-이상재등록 *고철HEAT번호 잘못씀 A76294.5를 A76248.9로변경 |  | 1512B9FAAB2F4BE394201C25EC685337 | 0CC202DAB7A3423795B415E526A7A6F9 | [11 empty] | 80.44 | 100 | 0 | 3500 | 0 |  | 400 |  | Y | Y | 0 | 3500 | 0 |  | 401 |  | Y | Y | [7 empty] | BT180180 | H
B75581 | 2023-03-03 | 2 | C | TUNDISH교체전 | 8 | A | SM35C | 탄소강 | B | BM#2 | 1625 | 35 | 1641 | 1538 | 27 | 6000 |  | 1 | 0.27 | 13 |  | -2.9 | 1572 | 1628 | 0 | 17.17 | 0 | 37 | 79 | 95 | Y |  | 2023-03-03 22:09 | 71 | 1094 | 20 | 19 | 23 | 26 | 28 | 30 | 29 | 29 | 28 | 28 | 26 | 25 | 24 | 23 | 26 | 30 | 23 | 28 | -0.17 | Y | 40 | Y | -0.2 | [7 empty] | N | N | N | N | 170 | 0.44 | 68 | 89426 | 96163 | 487 | 2000 | 13 | 2 |  | 2023-03-03 22:14 | 1572 | 103 |  | 30 |  | *빅사이즈 후속 | 94FD4C557D1C45ED9C81D4BDC898D55B | E335C183A0804B4EB53DFC48A7805ACB | C7BE897009E2487BAE4A94441ACB1852 | [11 empty] | 94.13 | 100 | 0 | 2700 | 0 |  | 651 | 400 | Y | N | 0 | 2750 | 0 |  | 650 | 400 | Y | N | N | [6 empty] | BT180180 | C
A76249 | 2023-03-03 | 1 | C | TUNDISH교체 | 1 | A | AE1055M1 | 탄소강 | AE1055LS계 | BM#1 | 1622 | 42 | 1627 | 1542 | 33 | 6100 |  | 3 | 0.19 | 21 |  | -2.04 | 1575 | 1627 | 0 | 201.93 |  | 38 | 24 | 61 | Y |  | 2023-03-03 22:20 | 89 | 1095 | -288 | 14 | 17 | 21 | 26 | 30 | 31 | 32 | 33 | 34 | 35 |  |  | 35 | 28 | 35 | 35 | 0 | 0 |  |  | Y | 0.2 |  | 1.96 | 1.96 |  |  |  |  | N | N | N | N | 210 | 0.48 | 56 | 84610 | 90142 | 5308 | 14600 | 09 | 1 |  | 2023-03-03 22:28 | 1575 | 127 |  | 42 |  | *T/D FLUX 유:10,용:220kg | [14 empty] | 86.42 | 100 | 1500 | 0 | 0 |  | 650 |  | N | N | 1500 | 0 | 0 |  | 651 |  | N | N | N |  |  | Y |  |  |  | BT180180 | C
A76250 | 2023-03-03 | 1 | C |  | 2 | A | AE1055M1 | 탄소강 | AE1055LS계 | BM#1 | 1597 | 43 | 1604 | 1549 | 35 | 5600 |  | 3 | 0.18 | 20 |  | -1.62 | 1563 | 1604 | 0 | 299.68 |  | 29 | 8 | 72 | Y |  | 2023-03-03 23:42 | 77 | 1096 | 32 | 28 | 25 | 24 | 24 | 23 | 23 | 23 | 22 | 22 | 22 | 22 |  | 22 | 24 | 25 | 22 | 23 | -0.03 |  | 50 | Y | 0 | [7 empty] | N | N | N | N | 200 | 0.5 | 60 | 84610 | 95960 | 6990 | 14600 | 09 | 1 |  | 2023-03-03 23:33 | 1563 | 122 |  | 18 | [16 empty] | 8461000 | 100 | 0 | 0 | 0 |  | 650 |  | N | N | 0 | 0 | 0 |  | 651 |  | N | N | N |  |  | Y |  |  |  | BT180180 | C
B75582 | 2023-03-03 | 2 | C | TUNDISH교체 | 1 | A | SCM420HT | 소입성보증강 | C | BM#2 | 1609 | 51 | 1677 | 1547 | 46 | 9800 |  | 1 | 0.3 | 20 |  | -2.91 | 1595 | 1680 | 0 | 37.55 | 0 | 16 | 72 | 72 | Y |  | 2023-03-03 23:42 | 85 | 1109 | -303 | 22 | 28 | 23 | 32 | 34 | 36 | 38 | 39 | 39 | 40 | 40 | 40 | 40 | 35 | 40 | 40 | 40 | 0 |  | 10 | Y | 0 |  | 2.6 | 2.42 | 1.48 |  |  |  | N | N | N | N | 220 | 0.45 | 64 | 92488 | 95014 | 2386 | 15400 | 07 | 1 |  | 2023-03-03 23:47 | 1595 | 133 |  | 28 |  | * T/D FLUX 용탕부: 120 KG / 유탕부: 10KG 투입 * 전공정 요청 감속주입. * 수소 10분 측정값 기준치 초과, 생관통보 | [14 empty] | 96.34 | 100 | 740 | 0 | 0 |  | 410 | 300 | Y | Y | 700 | 0 | 0 |  | 411 | 300 | Y | Y | N |  |  |  | Y |  |  | RB105.00 | C
A76251 | 2023-03-03 | 1 | C |  | 3 | A | AE1055M1 | 탄소강 | AE1055LS계 | BM#1 | 1620 | 43 | 1610 | 1553 | 30 | 5300 |  | 3 | 0.18 | 20 |  | 62.47 | 1566 | 0 | 0 | 121 |  | 18 | 24 | 61 | Y |  | 2023-03-04 00:21 | 80 | 1092 | 21 | 22 | 27 | 30 | 31 | 32 | 32 | 32 | 31 | 31 | 31 | 30 |  | 30 | 29 | 32 | 30 | 32 | -0.06 | Y | 30 | Y | -0.2 | [7 empty] | N | N | N | N | 190 | 0.5 | 56 | 101532 | 91005 | 5095 | 15600 | 09 | 1 |  | 2023-03-04 00:29 | 1566 | 114 |  | 41 | [8 empty] | 7398DE5CE3CF4989A71A6B75CB6A3831 | 1B360290BBF24A28B43EF39ED8CD9169 | AAA661ED9A4840B1BB38145963D84403 |  | A9E9905B1C794882BF68933E8B211EFF | BEC07E92B2F345B38FC53C848E4B056D | E79F4388B96143ACA136B6275CEC8612 |  | 103.6 | 100 | 0 | 0 | 0 |  | 650 |  | N | N | 0 | 0 | 0 |  | 651 |  | N | N | N |  |  | Y |  |  |  | BT180180 | H
B75583 | 2023-03-03 | 2 | C |  | 2 | A | SCM420HT | 소입성보증강 | C | BM#2 | 1604 | 46 | 1656 | 1560 | 41 | 8300 |  | 1 | 0.23 | 18 |  | -2.28 | 1585 | 1652 | 0 | 23.27 | 0 | 33 | 5 | 80 | Y |  | 2023-03-04 00:51 | 75 | 1097 | 37 | 37 | 38 | 37 | 37 | 36 | 35 | 34 | 33 | 32 | 31 | 30 | 29 | 27 | 33 | 38 | 27 | 37 | -0.17 |  | 65 | Y | -0.2 | [7 empty] | N | N | N | N | 220 | 0.41 | 77 | 94810 | 98817 | 733 | 16000 | 07 | 1 |  | 2023-03-04 01:08 | 1585 | 118 |  | 24 |  | * 전공정 요청 20%이상 감속주입, 이상공정 등록 및 생관통보 | [14 empty] | 97.69 | 100 | 0 | 0 | 0 |  | 411 | 300 | Y | Y | 0 | 0 | 0 |  | 411 | 300 | Y | Y | N | [6 empty] | RB130.00 | C
A76252 | 2023-03-03 | 1 | C |  | 4 | A | AE1055M1 | 탄소강 | AE1055LS계 | BM#1 | 1652 | 44 | 1607 | 1571 | 30 | 4400 |  | 3 | 0.19 | 20 |  | -1.79 | 1561 | 1607 | 0 | 126.44 |  | 1 | 20 | 58 | Y |  | 2023-03-04 01:34 | 75 | 1103 | 31 | 30 | 31 | 33 | 34 | 34 | 33 | 32 | 32 | 31 | 30 | 29 | 29 | 29 | 31 | 34 | 29 | 31 | -0.11 | Y | 45 | Y | 0 | [7 empty] | N | N | N | N | 180 | 0.48 | 63 | 101532 | 96427 | 5973 | 15200 | 09 | 1 |  | 2023-03-04 01:42 | 1561 | 99 |  | 25 |  | *전공정 요청으로 감속주입-정속주입 강종 감속으로 이상재 등록ID: (전기로 작업지연) | [14 empty] | 98.19 | 100 | 0 | 0 | 0 |  | 650 |  | N | N | 0 | 0 | 0 |  | 651 |  | N | N | N |  |  | Y |  |  |  | BT180180 | H
B75584 | 2023-03-03 | 2 | C |  | 3 | B | SCM420HT | 소입성보증강 | C | BM#2 | 1643 | 44 | 1622 | 1549 | 39 | 7900 |  | 1 | 0.21 | 18 |  | -2.42 | 1568 | 1630 | 0 | 17.58 | 0 | 10 | 73 | 77 | Y |  | 2023-03-04 02:09 | 58 | 1095 | 22 | 24 | 24 | 23 | 22 | 21 | 21 | 19 | 19 | 18 | 17 | 16 | 15 | 15 | 20 | 24 | 15 | 0 | -0.18 |  | 50 | Y | -0.2 | [7 empty] | Y | Y | Y | Y | 210 | 0.48 | 64 | 103056 | 97225 | -1025 | 14000 | 07 | 1 |  | 2023-03-04 02:15 | 1568 | 116 |  | 24 | [16 empty] | 110.16 | 100 | 0 | 0 | 0 |  | 490 | 300 | Y | Y | 0 | 0 | 0 |  | 491 | 300 | Y | Y | N | [6 empty] | RB280.00 | C
A76253 | 2023-03-03 | 1 | C |  | 5 | A | AE1055M1 | 탄소강 | AE1055LS계 | BM#1 | 1656 | 39 | 1605 | 1595 | 22 | 3700 |  | 3 | 0.19 | 20 |  | -1.69 | 1563 | 1605 | 0 | 120.59 |  | 38 | 25 | 56 | Y |  | 2023-03-04 02:29 | 77 | 1099 | 27 | 25 | 28 | 28 | 30 | 30 | 30 | 30 | 29 | 29 | 28 | 28 | 28 | 28 | 29 | 30 | 28 | 30 | -0.05 | Y | 40 | Y | 0 | [7 empty] | N | N | N | N | 170 | 0.48 | 59 | 84610 | 92116 | 7000 | 15500 | 09 | 1 |  | 2023-03-04 02:36 | 1563 | 101 |  | 34 |  | *전공정 요청으로 감속주입-정속주입 강종 감속으로 이상재 등록ID: (전기로 전극교체) | [14 empty] | 8461000 | 100 | 0 | 0 | 0 |  | 650 |  | N | N | 0 | 0 | 0 |  | 651 |  | N | N | N |  |  | Y |  |  |  | BT180180 | H
B75585 | 2023-03-03 | 2 | C |  | 4 | A | SCM420C1 | 합금강 | C | BM#2 | 1261 | 37 | 1649 | 1569 | 34 | 6600 |  | 1 | 0.25 | 19 |  | -2.82 | 1568 | 1640 | 0 | 39.15 | 0 | 37 | 80 | 88 | Y |  | 2023-03-04 03:15 | 56 | 1104 | 10 | 15 | 20 | 23 | 24 | 24 | 23 | 23 | 22 | 22 | 19 | 20 | 18 | 16 | 21 | 24 | 16 | 23 | -0.18 | Y | 45 | Y | -0.4 | [7 empty] | Y | Y | Y | Y | 200 | 0.48 | 62 | 141930 | 95253 | 1997 | 13400 | 07 | 1 |  | 2023-03-04 03:22 | 1568 | 110 |  | 23 |  | *연연주 혼탕부 성분확인 ID:307~309,407~409 *전공정 요청 20%이상 감속주입,이상재 등록 및 생관통보 ID:307~309.407~409 | [14 empty] | 149.79 | 100 | 0 | 0 | 0 |  | 490 | 300 | Y | Y | 0 | 0 | 0 |  | 490 | 300 | Y | Y | N | [6 empty] | SB335335 | C
A76254 | 2023-03-03 | 1 | C | 잔강최소화전 | 6 | A | AE1055M1 | 탄소강 | AE1055LS계 | BM#1 | 1657 | 40 | 1604 | 1595 | 24 | 4100 |  | 3 | 0.19 | 20 |  | -1.55 | 1565 | 1604 | 0 | 124.59 |  | 29 | 9 | 49 | Y |  | 2023-03-04 03:33 | 79 | 1092 | 27 | 27 | 29 | 31 | 32 | 33 | 32 | 32 | 32 | 32 | 31 | 31 | 31 | 30 | 31 | 33 | 30 | 32 | -0.04 | Y | 40 | Y | -0.2 | [7 empty] | N | N | N | N | 210 | 0.48 | 63 | 92085 | 97026 | 5124 | 3000 | 09 | 1 |  | 2023-03-04 03:40 | 1565 | 101 |  | 32 |  | *전공정 요청으로 감속주입-정속주입 강종 감속으로 이상재 등록ID: (전기로 전극교체) *T/D잔강 실측 2TON *램핑다운 시간 16:57 |  | 20D0782F23074009859A2573B8389090 | [12 empty] | 86.87 | 100 | 0 | 3100 | 0 |  | 650 |  | N | N | 0 | 3100 | 0 |  | 651 |  | N | N | N |  |  | Y |  |  |  | BT180180 | H
B75586 | 2023-03-03 | 2 | C |  | 5 | A | SCM420HT | 소입성보증강 | C | BM#2 | 1597 | 44 | 1628 | 1539 | 41 | 7900 |  | 1 | 0.23 | 18 |  | -2.63 | 1573 | 1630 | 0 | 22.86 | 0 | 16 | 73 | 66 | Y |  | 2023-03-04 04:28 | 63 | 1098 | 15 | 21 | 27 | 29 | 29 | 28 | 27 | 26 | 24 | 23 | 22 | 21 | 19 | 17 | 23 | 29 | 17 | 0 | -0.2 | Y | 60 | Y | -0.2 | [7 empty] | Y | Y | Y | Y | 190 | 0.41 | 74 | 51072 | 95800 | 3600 | 15500 | 07 | 1 |  | 2023-03-04 04:35 | 1573 | 105 |  | 15 |  | * 연연주 혼탕부 성분확인 ID:301.401 * 전공정 요청 20%이상 감속주입, 이상공정 등록 및 생관통보 | [14 empty] | 52.87 | 100 | 0 | 0 | 0 |  | 491 | 300 | Y | Y | 0 | 0 | 0 |  | 491 | 300 | Y | Y | N | [6 empty] | RB250.00 | C
A76255 | 2023-03-03 | 1 | A | 잔강최소화 | 7 | A | AE1055MS | 탄소강 | AE1055LS계 | BM#1 | 1620 | 41 | 1601 | 1535 | 31 | 6000 |  | 3 | 0.19 | 20 |  | -0.95 | 1577 | 1601 | 0 | 149.73 |  | 18 | 25 | 72 | Y |  | 2023-03-04 04:56 | 91 | 1103 | -204 | 29 | 41 | 42 | 44 | 44 | 45 | 46 | 47 | 47 | 47 |  |  | 47 | 36 | 47 | 47 | 47 | 0 |  | 10 | Y | 0 | [7 empty] | N | N | N | N | 200 | 0.46 | 55 | 101532 | 74936 | 24614 | 15480 | 09 | 1 |  | 2023-03-04 05:06 | 1577 | 103 |  | 29 |  | *잔강최소화 롱노즐 재사용 | [14 empty] | 101.63 | 100 | 2500 | 0 | 0 |  | 650 |  | N | N | 2500 | 0 | 0 |  | 651 |  | N | N | N |  |  | Y |  |  | Y | BT180180 | H
B75587 | 2023-03-03 | 2 | A |  | 6 | A | SCM420HT | 소입성보증강 | C | BM#2 | 1591 | 42 | 1637 | 1562 | 36 | 7200 |  | 1 | 0.24 | 18 |  | -2.43 | 1576 | 1631 | 0 | 20.85 | 0 | 33 | 6 | 59 | Y |  | 2023-03-04 05:32 | 66 | 1091 | 15 | 17 | 23 | 26 | 28 | 29 | 29 | 28 | 26 | 25 | 25 | 23 | 22 | 20 | 24 | 29 | 20 | 0 | -0.16 | Y | 55 | Y | -0.2 | [7 empty] | N | N | N | N | 180 | 0.4 | 79 | 97926 | 101343 | 257 | 14400 | 07 | 1 |  | 2023-03-04 05:42 | 1576 | 110 |  | 26 |  | *전공정 요청 20%이상감속주입 이상공정등록 및 생관통보 | [14 empty] | 99.22 | 100 | 0 | 0 | 0 |  | 411 | 300 | Y | Y | 0 | 0 | 0 |  | 411 | 300 | Y | Y | N | [6 empty] | RB110.00 | C
A76256 | 2023-03-03 | 1 | A |  | 8 | A | AE1055MS | 탄소강 | AE1055LS계 | BM#1 | 1651 | 41 | 1606 | 1581 | 22 | 3800 |  | 3 | 0.19 | 20 |  | -2.41 | 1556 | 1606 | 0 | 132.43 |  | 1 | 21 | 72 | Y |  | 2023-03-04 05:56 | 70 | 1098 | 45 | 41 | 38 | 36 | 35 | 33 | 32 | 31 | 31 | 30 | 30 | 29 | 29 | 29 | 34 | 38 | 29 | 0 | -0.18 |  | 50 | Y | 0 | [7 empty] | N | N | N | N | 190 | 0.5 | 59 | 84610 | 93484 | 5916 | 14780 | 09 | 1 |  | 2023-03-04 06:06 | 1556 | 96 |  | 25 | [16 empty] | 84.23 | 100 | 0 | 0 | 0 |  | 650 |  | N | N | 0 | 0 | 0 |  | 651 |  | N | N | N |  |  | Y |  |  |  | BT180180 | H
B75588 | 2023-03-03 | 2 | A |  | 7 | B | SCM420HT | 소입성보증강 | C | BM#2 | 1568 | 45 | 1650 | 1552 | 34 | 6900 |  | 1 | 0.17 | 18 |  | -2.55 | 1570 | 1636 | 0 | 31.32 | 0 | 10 | 74 | 68 | Y |  | 2023-03-04 06:55 | 60 | 1093 | 16 | 16 | 21 | 23 | 23 | 25 | 24 | 24 | 25 | 24 | 23 | 22 | 22 | 21 | 23 | 25 | 21 | 24 | -0.1 | Y | 40 | Y | -0.2 | [7 empty] | Y | Y | Y | Y | 170 | 0.47 | 62 | 93871 | 94593 | 2207 | 15900 | 07 | 1 |  | 2023-03-04 06:56 | 1570 | 115 |  | 24 | [16 empty] | 100.83 | 100 | 0 | 0 | 0 |  | 490 | 300 | Y | Y | 0 | 0 | 0 |  | 491 | 300 | Y | Y | N |  |  |  | Y |  |  | RB200.00 | C
A76257 | 2023-03-03 | 1 | A | TUNDISH교체전 | 9 | B | AE1055MS | 탄소강 | AE1055LS계 | BM#1 | 1688 | 40 | 1599 | 1613 | 18 | 2900 |  | 3 | 0.19 | 21 |  | -1.67 | 1557 | 1599 | 0 | 146.15 |  | 38 | 26 | 72 | Y |  | 2023-03-04 07:00 | 71 | 1095 | 28 | 29 | 32 | 33 | 32 | 33 | 33 | 32 | 31 | 31 | 30 |  |  | 30 | 31 | 33 | 30 | 33 | -0.09 | Y | 35 | Y | -0.2 | [7 empty] | N | N | N | N | 180 | 0.5 | 60 | 74460 | 93661 | 6989 | 2000 | 09 | 1 |  | 2023-03-04 07:08 | 1557 | 92 |  | 21 |  |  | A767241B75B04115A83F3E66C1BA87A4 | 6797FBA3AF54492BA5FF91FF925D6BED | [12 empty] | 7446000 | 100 | 0 | 3500 | 0 |  | 650 |  | N | N | 0 | 3500 | 0 |  | 651 |  | N | N | N |  |  | Y |  |  |  | BT180180 | H
B75589 | 2023-03-04 | 2 | A |  | 8 | A | SCM420HT | 소입성보증강 | C | BM#2 | 1613 | 45 | 1640 | 1568 | 36 | 7200 |  | 1 | 0.23 | 18 |  | -2.41 | 1571 | 1626 | 0 | 31.99 | 0 | 37 | 81 | 80 | Y |  | 2023-03-04 08:00 | 61 | 1098 | 20 | 22 | 25 | 27 | 28 | 28 | 27 | 27 | 26 | 24 | 23 | 22 | 21 | 20 | 25 | 28 | 20 | 27 | -0.18 | Y | 45 | Y | -0.2 | [7 empty] | N | N | N | N | 170 | 0.47 | 65 | 97786 | 97955 | 1095 | 15100 | 07 | 1 |  | 2023-03-04 08:03 | 1571 | 109 |  | 22 | [16 empty] | 101.86 | 100 | 0 | 0 | 0 |  | 411 | 300 | Y | Y | 0 | 0 | 0 |  | 411 | 300 | Y | Y | N | [6 empty] | RB130.00 | C
A76258 | 2023-03-04 | 1 | A | TUNDISH교체 | 1 | A | AE1055LS | 탄소강 | G-AE1055LS | BM#1 | 1593 | 41 | 1625 | 1557 | 34 | 6400 |  | 3 | 0.18 | 25 |  | -1.68 | 1574 | 1625 | 0 | 192.32 |  | 29 | 10 | 75 | Y |  | 2023-03-04 08:13 | 90 | 1095 | -315 | -303 | 28 | 30 | 26 | -652 | 36 | 37 | 38 | 39 | 39 | 40 |  | 40 | 0 | 40 | 40 | 0 | 0 |  |  | Y | 0.2 |  | 2.05 | 1.93 | [5 empty] | N | N | M | 210 | 0.5 | 59 | 84073 | 96531 | 6669 | 14290 | 02 | 2 |  | 2023-03-04 08:20 | 1574 | 114 |  | 32 |  | *FLUX 220KG/10KG L2 시스템오류 ID:101 --> 5100mm 절단됨 | [6 empty] | DB704CDFF2A545DBB89C679E8486D06C | 670DC195A9504440A3E2C9DA111EFA72 | DFBAD4EF07A84DC59CFC855D26D8FC01 |  | ECC864C648394B038A5F916635712168 | 560315C1B56C42A09804709F17381BD3 | 944F9E979FDC4BDFB11BF0972DC962E4 |  | 80.61 | 100 | 1500 | 0 | 0 |  | 500 |  | N | N | 1500 | 0 | 0 |  | 501 |  | N | N | N |  |  | Y |  |  |  | BT180180 | H
B75590 | 2023-03-04 | 2 | A | TUNDISH교체전 | 9 | A | SCM420HT | 소입성보증강 | C | BM#2 | 1589 | 41 | 1641 | 1560 | 36 | 7100 |  | 1 | 0.2 | 18 |  | -2.17 | 1576 | 1626 | 0 | 33.86 | 0 | 16 | 74 | 75 | Y |  | 2023-03-04 09:01 | 66 | 1097 | 16 | 18 | 24 | 28 | 29 | 30 | 30 | 29 | 28 | 26 | 26 | 26 | 25 | 25 | 26 | 30 | 25 | 26 | -0.14 | Y | 35 | Y | -0.2 | [7 empty] | N | N | N | N | 220 | 0.48 | 65 | 97118 | 94163 | 1387 | 2400 | 07 | 1 |  | 2023-03-04 09:04 | 1576 | 110 |  | 28 |  | *전공정 지연 감속주입 | A5657DF9A6B34A40BEC448F02CD86ED4 | ADCFC015D1214FAF81D4EAD17EA2D807 | 25707969F61A451A913AB2546176BD93 | [11 empty] | 104.48 | 100 | 0 | 2710 | 0 |  | 411 | 300 | Y | Y | 0 | 2810 | 0 |  | 411 | 300 | Y | Y | N | [6 empty] | RB120.00 | C
A76259 | 2023-03-04 | 1 | A |  | 2 | A | AE1055LS | 탄소강 | G-AE1055LS | BM#1 | 1637 | 41 | 1604 | 1554 | 30 | 5100 |  | 3 | 0.18 | 26 |  | -1.44 | 1560 | 1604 | 0 | 170.32 |  | 18 | 26 | 68 | Y |  | 2023-03-04 09:09 | 76 | 1097 | 39 | 38 | 35 | 34 | 34 | 33 | 33 | 32 | 33 | 32 | 32 | 32 | 33 | 33 | 33 | 35 | 32 | 33 | -0.07 | Y | 45 | Y | 0.2 | [8 empty] | N | N | Y | 200 | 0.52 | 56 | 84600 | 93687 | 7013 | 14480 | 02 | 2 |  | 2023-03-04 09:17 | 1560 | 115 |  | 36 | [16 empty] | 8460000 | 100 | 0 | 0 | 0 |  | 500 |  | N | N | 0 | 0 | 0 |  | 501 |  | N | N | N |  |  | Y |  |  |  | BT180180 | H
A76260 | 2023-03-04 | 1 | A |  | 3 | A | AE1055LS | 탄소강 | G-AE1055LS | BM#1 | 1655 | 40 | 1604 | 1584 | 28 | 4800 |  | 3 | 0.17 | 25 |  | -1.49 | 1559 | 1604 | 0 | 169.55 |  | 1 | 22 | 72 | Y |  | 2023-03-04 10:07 | 75 | 1097 | 31 | 28 | 32 | 32 | 33 | 33 | 31 | 30 | 29 | 27 | 27 | 27 | 27 | 27 | 30 | 33 | 27 | 27 | -0.15 | Y | 40 | Y | 0 | [8 empty] | N | N | Y | 190 | 0.49 | 62 | 101520 | 96502 | 6348 | 14730 | 02 | 2 |  | 2023-03-04 10:14 | 1559 | 113 |  | 36 | [16 empty] | 98.09 | 100 | 0 | 0 | 0 |  | 500 |  | N | N | 0 | 0 | 0 |  | 501 |  | N | N | N |  |  | Y |  |  |  | BT180180 | H
B75591 | 2023-03-04 | 2 | A | TUNDISH교체 | 1 | A | SCM440HF | 소입성보증강 | D | BM#2 | 1565 | 50 | 1657 | 1533 | 46 | 8800 |  | 1 | 0.21 | 18 |  | -2.54 | 1581 | 1643 | 13.88 | 0 | 0 | 33 | 7 | 60 | Y |  | 2023-03-04 10:26 | 88 | 1098 | -244 | 32 | 30 | 30 | 34 | 38 | 40 | 42 | 41 | 42 | 42 |  |  | 42 | 38 | 42 | 41 | 42 | -0.1 |  | 10 | Y | 0 |  | 2.27 | 2.05 | 1.15 |  |  |  | N | N | N | N | 220 | 0.46 | 60 | 91360 | 92561 | 2789 | 15200 | 15 | 2 |  | 2023-03-04 10:27 | 1581 | 125 |  | 29 |  | * T/D FLUX 용탕부: 120 KG / 유탕부: 10KG 투입. *수소 10분값 초과 이상재 등록 | [14 empty] | 98.18 | 100 | 1000 | 0 | 0 |  | 651 | 400 | Y | N | 1000 | 0 | 0 |  | 650 | 400 | Y | N | N | [6 empty] | RB090.00 | C
A76261 | 2023-03-04 | 1 | A |  | 4 | A | AE1055LS | 탄소강 | G-AE1055LS | BM#1 | 1620 | 41 | 1608 | 1556 | 30 | 5000 |  | 3 | 0.18 | 26 |  | -1.87 | 1551 | 1608 | 0 | 178.98 |  | 38 | 27 | 63 | Y |  | 2023-03-04 11:31 | 67 | 1099 | 26 | 29 | 34 | 34 | 35 | 34 | 33 | 32 | 31 | 31 | 31 | 30 | 29 | 29 | 32 | 35 | 29 | 34 | -0.15 | Y | 40 | Y | -0.2 | [8 empty] | N | N | Y | 180 | 0.47 | 64 | 101520 | 93421 | 6129 | 15280 | 02 | 2 |  | 2023-03-04 11:38 | 1551 | 97 |  | 15 |  | *전공요청 감속주입(전기로 작업지연) - 20%이상 감속주입 ID 105~106, 205~206 이상재 등록 | [14 empty] | 101.07 | 100 | 0 | 0 | 0 |  | 500 |  | N | N | 0 | 0 | 0 |  | 501 |  | N | N | N |  |  | Y |  |  |  | BT180180 | H
B75592 | 2023-03-04 | 2 | A |  | 2 | A | SCM440HF | 소입성보증강 | D | BM#2 | 1589 | 46 | 1640 | 1552 | 38 | 7400 |  | 1 | 0.16 | 18 |  | -2.63 | 1563 | 1626 | 14.13 | 0 | 0 | 10 | 75 | 75 | Y |  | 2023-03-04 11:30 | 70 | 1094 | 39 | 36 | 35 | 35 | 34 | 33 | 32 | 31 | 30 | 29 | 29 | 28 | 27 | 27 | 32 | 35 | 27 | 0 | -0.16 |  | 50 | Y | -0.2 |  |  |  | 0.79 |  |  |  | N | N | N | N | 220 | 0.49 | 63 | 95394 | 99610 | 590 | 15300 | 15 | 2 |  | 2023-03-04 11:40 | 1563 | 111 |  | 26 | [16 empty] | 98.04 | 100 | 0 | 0 | 0 |  | 651 | 400 | Y | N | 0 | 0 | 0 |  | 649 | 400 | Y | N | N | [6 empty] | RB125.00 | C
A76262 | 2023-03-04 | 1 | B |  | 5 | A | AE1055LS | 탄소강 | G-AE1055LS | BM#1 | 1663 | 41 | 1602 | 1606 | 21 | 3400 |  | 3 | 0.18 | 25 |  | -1.82 | 1545 | 1602 | 0 | 188.56 |  | 29 | 11 | 74 | Y |  | 2023-03-04 12:41 | 61 | 1095 | 27 | 30 | 31 | 31 | 30 | 29 | 28 | 27 | 26 | 25 | 24 | 23 | 23 | 22 | 27 | 31 | 22 | 0 | -0.15 |  | 60 | Y | 0 | [8 empty] | N | N | Y | 170 | 0.4 | 73 | 84600 | 92773 | 6377 | 15440 | 02 | 2 |  | 2023-03-04 12:48 | 1545 | 92 |  | 10 | [16 empty] | 84.77 | 100 | 0 | 0 | 0 |  | 500 |  | N | N | 0 | 0 | 0 |  | 501 |  | N | N | N |  |  | Y |  |  |  | BT180180 | H
B75593 | 2023-03-04 | 2 | B |  | 3 | A | SCM440HF | 소입성보증강 | D | BM#2 | 1579 | 45 | 1623 | 1528 | 41 | 7500 |  | 1 | 0.16 | 18 |  | -2.58 | 1549 | 1610 | 11.63 | 0 | 0 | 37 | 82 | 76 | Y |  | 2023-03-04 12:38 | 56 | 1096 | 25 | 26 | 26 | 27 | 26 | 26 | 25 | 24 | 23 | 21 | 20 | 19 | 17 | 16 | 23 | 27 | 16 | 26 | -0.22 | Y | 50 | Y | -0.2 |  |  |  | 0.62 |  |  |  | N | N | N | N | 210 | 0.45 | 66 | 93683 | 93053 | 1747 | 15700 | 15 | 2 |  | 2023-03-04 12:39 | 1549 | 112 |  | 23 |  | *전공정 요청 20%이상감속주입 303~ 403 ~ 이상공정등록 및 생관통보 | [14 empty] | 102.11 | 100 | 0 | 0 | 0 |  | 651 | 400 | Y | N | 0 | 0 | 0 |  | 650 | 400 | Y | N | N | [6 empty] | RB120.00 | C
A76263 | 2023-03-04 | 1 | B |  | 6 | A | AE1055LS | 탄소강 | G-AE1055LS | BM#1 | 1601 | 43 | 1592 | 1551 | 30 | 5300 |  | 3 | 0.17 | 25 |  | -1.42 | 1549 | 1592 | 0 | 214.74 |  | 18 | 27 | 85 | Y |  | 2023-03-04 13:45 | 65 | 1096 | 21 | 20 | 27 | 30 | 31 | 31 | 31 | 29 | 29 | 29 | 29 | 28 | 28 | 28 | 29 | 31 | 28 | 31 | -0.07 | Y | 45 | Y | 0 | [8 empty] | N | N | Y | 210 | 0.48 | 64 | 101520 | 97444 | 6906 | 14810 | 02 | 2 |  | 2023-03-04 13:54 | 1549 | 107 |  | 19 | [16 empty] | 10152000 | 100 | 0 | 0 | 0 |  | 500 |  | N | N | 0 | 0 | 0 |  | 501 |  | N | N | N |  |  | Y |  |  |  | BT180180 | H
B75594 | 2023-03-04 | 2 | B |  | 4 | A | SCM440HF | 소입성보증강 | D | BM#2 | 1565 | 52 | 1626 | 1512 | 44 | 8600 |  | 1 | 0.16 | 19 |  | -2.26 | 1557 | 1615 | 7.34 | 0 | 0 | 16 | 75 | 76 | Y |  | 2023-03-04 13:56 | 64 | 1099 | 13 | 14 | 26 | 28 | 28 | 28 | 27 | 26 | 25 | 24 | 22 | 21 | 19 | 19 | 23 | 28 | 19 | 28 | -0.18 | Y | 50 | Y | 0 |  |  |  | 1.01 |  |  |  | N | N | N | N | 200 | 0.4 | 72 | 105565 | 92415 | 935 | 15100 | 15 | 2 |  | 2023-03-04 13:59 | 1557 | 119 |  | 13 |  | * 전공정 요청 20%이상 감속주입, 이상공정 등록 및 생관통보 | [14 empty] | 117.69 | 100 | 0 | 0 | 0 |  | 651 | 400 | Y | N | 0 | 0 | 0 |  | 650 | 400 | Y | N | N | [6 empty] | RB105.00 | C
A76264 | 2023-03-04 | 1 | B |  | 7 | A | AE1055LS | 탄소강 | G-AE1055LS | BM#1 | 1596 | 40 | 1601 | 1550 | 32 | 5400 |  | 3 | 0.18 | 26 |  | -1.42 | 1558 | 1601 | 0 | 173.73 |  | 1 | 23 | 66 | Y |  | 2023-03-04 14:33 | 74 | 1099 | 27 | 26 | 28 | 28 | 29 | 28 | 28 | 28 | 27 | 26 | 26 | 26 |  | 26 | 27 | 29 | 26 | 28 | -0.04 | Y | 35 | Y | 0 | [8 empty] | N | N | Y | 210 | 0.52 | 59 | 101520 | 96528 | 6372 | 13720 | 02 | 2 |  | 2023-03-04 14:40 | 1558 | 114 |  | 37 | [16 empty] | 98.09 | 100 | 0 | 0 | 0 |  | 500 |  | N | N | 0 | 0 | 0 |  | 501 |  | N | N | N |  |  | Y |  |  |  | BT180180 | H
B75595 | 2023-03-04 | 2 | B |  | 5 | A | SCM440HF | 소입성보증강 | D | BM#2 | 1589 | 47 | 1614 | 1522 | 44 | 8000 |  | 1 | 0.21 | 19 |  | -2.22 | 1560 | 1616 | 17.24 | 0 | 0 | 33 | 8 | 70 | Y |  | 2023-03-04 14:50 | 67 | 1095 | 14 | 16 | 22 | 26 | 27 | 27 | 27 | 27 | 26 | 25 | 24 | 24 | 23 | 23 | 24 | 27 | 23 | 27 | -0.1 | Y | 40 | Y | -0.2 |  |  |  | 1.14 |  |  |  | Y | Y | Y | Y |  | 0.47 | 64 | 93787 | 95660 | 1390 | 15000 | 15 | 2 |  | 2023-03-04 14:52 | 1560 | 126 |  | 33 | [16 empty] | 100.68 | 100 | 0 | 0 | 0 |  | 651 | 400 | Y | N | 0 | 0 | 0 |  | 649 | 400 | Y | N | N | [6 empty] | RB135.00 | C
A76265 | 2023-03-04 | 1 | B |  | 8 | A | AE1055LS | 탄소강 | G-AE1055LS | BM#1 | 1642 | 43 | 1614 | 1569 | 29 | 5100 |  | 3 | 0.18 | 25 |  | -1.64 | 1565 | 1614 | 0 | 194.67 |  | 38 | 28 | 61 | Y |  | 2023-03-04 15:35 | 81 | 1093 | 23 | 28 | 34 | 37 | 35 | 36 | 36 | 37 | 37 | 36 | 36 | 36 |  | 36 | 34 | 37 | 35 | 37 | -0.02 | Y | 5 | Y | 0 | [8 empty] | N | N | Y | 200 | 0.52 | 58 | 101520 | 97648 | 5602 | 13860 | 02 | 2 |  | 2023-03-04 15:42 | 1565 | 117 |  | 36 | [16 empty] | 97.01 | 100 | 0 | 0 | 0 |  | 500 |  | N | N | 0 | 0 | 0 |  | 501 |  | N | N | N |  |  | Y |  |  |  | BT180180 | H
B75596 | 2023-03-04 | 2 | B |  | 6 | B | SCM440HF | 소입성보증강 | D | BM#2 | 1602 | 42 | 1636 | 1525 | 37 | 7400 |  | 1 | 0.22 | 19 |  | -2.3 | 1559 | 1615 | 58.43 | 0 | 0 | 10 | 76 | 71 | Y |  | 2023-03-04 16:07 | 66 | 1095 | 19 | 22 | 26 | 30 | 31 | 31 | 31 | 31 | 29 | 29 | 28 | 27 | 26 | 26 | 28 | 31 | 26 | 31 | -0.12 | Y | 40 | Y | -0.2 |  |  |  | 0.78 |  |  |  | N | N | N | N | 180 | 0.47 | 61 | 94632 | 92376 | 1024 | 14800 | 15 | 2 |  | 2023-03-04 16:09 | 1559 | 111 |  | 21 | [16 empty] | 106.27 | 100 | 0 | 0 | 0 |  | 651 | 400 | Y | N | 0 | 0 | 0 |  | 650 | 400 | Y | N | N | [6 empty] | RB150.00 | C
A76266 | 2023-03-04 | 1 | B |  | 9 | A | AE1055LS | 탄소강 | G-AE1055LS | BM#1 | 1619 | 44 | 1602 | 1583 | 29 | 5500 |  | 3 | 0.18 | 25 |  | -1.29 | 1563 | 1602 | 0 | 197.83 |  | 29 | 12 | 46 | Y |  | 2023-03-04 16:36 | 79 | 1094 | 34 | 34 | 35 | 36 | 35 | 35 | 35 | 34 | 34 | 33 | 33 | 32 |  | 32 | 34 | 36 | 32 | 35 | -0.1 | Y | 40 | Y | -0.2 | [8 empty] | N | N | Y | 190 | 0.52 | 58 | 101520 | 96936 | 6914 | 15100 | 02 | 2 |  | 2023-03-04 16:54 | 1563 | 120 |  | 35 | [16 empty] | 97.71 | 100 | 0 | 0 | 0 |  | 500 |  | N | N | 0 | 0 | 0 |  | 501 |  | N | N | N |  |  | Y |  |  |  | BT180180 | H
B75597 | 2023-03-04 | 2 | B |  | 7 | A | SCM440 | 합금강 | D | BM#2 | 1610 | 44 | 1616 | 1515 | 38 | 7500 |  | 1 | 0.24 | 15 |  | -2.24 | 1559 | 1605 | 0 | 45.34 | 0 | 37 | 83 | 87 | Y |  | 2023-03-04 17:15 | 63 | 1098 | 20 | 26 | 31 | 33 | 33 | 33 | 32 | 31 | 29 | 28 | 27 | 27 | 25 | 25 | 29 | 33 | 25 | 33 | -0.18 | Y | 45 | Y | -0.4 |  |  |  | 0.59 |  |  |  | Y | Y | Y | Y | 170 | 0.47 | 62 | 152030 | 93692 | 1108 | 14100 | 15 | 2 |  | 2023-03-04 17:18 | 1559 | 99 |  | 15 | [16 empty] | 164.09 | 100 | 0 | 0 | 0 |  | 652 | 400 | Y | N | 0 | 0 | 0 |  | 650 | 400 | Y | N | N | [6 empty] | RB140.00 | C
A76267 | 2023-03-04 | 1 | B |  | 10 | A | AE1055LS | 탄소강 | G-AE1055LS | BM#1 | 1644 | 42 | 1601 | 1573 | 25 | 4600 |  | 3 | 0.18 | 25 |  | -1.37 | 1560 | 1601 | 0 | 192.86 |  | 18 | 28 | 41 | Y |  | 2023-03-04 17:39 | 76 | 1093 | 31 | 33 | 35 | 37 | 37 | 37 | 36 | 36 | 36 | 35 | 35 | 35 |  | 35 | 35 | 37 | 35 | 37 | -0.05 | Y | 40 | Y | 0 | [8 empty] | N | N | Y | 180 | 0.52 | 59 | 101520 | 97432 | 6768 | 14700 | 02 | 2 |  | 2023-03-04 17:46 | 1560 | 112 |  | 31 | [16 empty] | 97.24 | 100 | 0 | 0 | 0 |  | 500 |  | N | N | 0 | 0 | 0 |  | 501 |  | N | N | N |  |  | Y |  |  |  | BT180180 | H
B75598 | 2023-03-04 | 2 | B |  | 8 | A | SCM440J | 합금강 | D4 | BM#2 | 1565 | 38 | 1611 | 1558 | 32 | 6200 |  | 1 | 0.23 | 15 |  | -2.65 | 1559 | 1611 | 18.92 | 0 | 0 | 16 | 76 | 69 | Y |  | 2023-03-04 18:16 | 64 | 1095 | 23 | 23 | 29 | 34 | 33 | 33 | 32 | 30 | 29 | 28 | 27 | 25 | 25 | 25 | 29 | 34 | 25 | 0 | -0.2 | Y | 45 | Y | 0 |  |  |  | 0.82 |  |  |  | N | N | N | N | 170 | 0.47 | 64 | 44616 | 98059 | 1941 | 15300 | 15 | 2 |  | 2023-03-04 18:20 | 1559 | 94 |  | 18 |  | * 전공정 요청 20%이상 감속주입, 이상공정 등록 및 생관통보 ID: 303,403 | [14 empty] | 45.83 | 100 | 0 | 0 | 0 |  | 651 | 1100 | Y | N | 0 | 0 | 0 |  | 650 | 1100 | Y | N | N | [6 empty] | RB130.00 | C
A76268 | 2023-03-04 | 1 | B |  | 11 | A | AE1055LS | 탄소강 | G-AE1055LS | BM#1 | 1585 | 42 | 1594 | 1530 | 28 | 5600 |  | 3 | 0.18 | 25 |  | -0.98 | 1564 | 1594 | 0 | 214.9 |  | 1 | 24 | 51 | Y |  | 2023-03-04 18:41 | 80 | 1095 | 33 | 34 | 36 | 37 | 38 | 39 | 38 | 38 | 37 | 37 | 38 | 38 |  | 38 | 37 | 39 | 37 | 38 | 0 | Y | 20 | Y | 0 | [8 empty] | N | N | Y | 170 | 0.52 | 56 | 84600 | 93018 | 5882 | 14900 | 02 | 2 |  | 2023-03-04 18:47 | 1564 | 115 |  | 30 | [16 empty] | 84.6 | 100 | 0 | 0 | 0 |  | 500 |  | N | N | 0 | 0 | 0 |  | 501 |  | N | N | N |  |  | Y |  |  |  | BT180180 | H
B75599 | 2023-03-04 | 2 | B | 잔강최소화전 | 9 | A | SCM440J | 합금강 | D4 | BM#2 | 1609 | 42 | 1630 | 1514 | 39 | 7500 |  | 1 | 0.23 | 15 |  | -2.58 | 1570 | 1620 | 21.93 | 0 | 0 | 33 | 9 | 65 | Y |  | 2023-03-04 19:30 | 75 | 1096 | 22 | 21 | 36 | 43 | 46 | 46 | 46 | 45 | 44 | 42 | 41 | 39 | 38 | 35 | 39 | 46 | 35 | 46 | -0.22 | Y | 50 | Y | -0.4 | [7 empty] | N | N | N | N | 220 | 0.41 | 73 | 67999 | 89374 | 2426 | 3000 | 15 | 2 |  | 2023-03-04 19:32 | 1570 | 91 |  | 9 |  | * 전공정 요청 20%이상 감속주입, 이상공정 등록 및 생관통보 | [14 empty] | 76.71 | 100 | 0 | 3570 | 0 |  | 651 | 1100 | Y | N | 0 | 3250 | 0 |  | 650 | 1100 | Y | N | N | [6 empty] | RB110.00 | C
A76269 | 2023-03-04 | 1 | B |  | 12 | A | AE1055LS | 탄소강 | G-AE1055LS | BM#1 | 1608 | 37 | 1600 | 1546 | 24 | 4600 |  | 3 | 0.18 | 25 |  | -1.48 | 1556 | 1600 | 0 | 212.3 |  | 38 | 29 | 56 | Y |  | 2023-03-04 19:42 | 72 | 1099 | 36 | 34 | 35 | 34 | 34 | 34 | 33 | 32 | 31 | 32 | 31 | 31 | 31 | 31 | 33 | 35 | 31 | 34 | -0.08 | Y | 50 | Y | 0 | [8 empty] | N | N | Y | 170 | 0.52 | 57 | 101520 | 94881 | 5669 | 13300 | 02 | 2 |  | 2023-03-04 19:50 | 1556 | 104 |  | 26 | [8 empty] | E26ED99720DB4F5AADF8AAB81EF6B504 | F64426DC5373441B8E05F51199E49940 | A8CD3B9D69854DCC97AD34C629149FEF |  | 1B3E9C7EC4C542748D6A037043863B38 | 208DF1A72C6E4787BD55F34104073322 | 54F52D6E49A44EB4B1E99BDE1A9F5B3A |  | 99.63 | 100 | 0 | 0 | 0 |  | 500 |  | N | N | 0 | 0 | 0 |  | 501 |  | N | N | N |  |  | Y |  |  |  | BT180180 | H
A76270 | 2023-03-04 | 1 | C |  | 13 | A | AE1055LS | 탄소강 | G-AE1055LS | BM#1 | 1588 | 36 | 1592 | 1556 | 24 | 4100 |  | 3 | 0.17 | 25 |  | -1.43 | 1549 | 1592 | 0 | 236.4 |  | 29 | 13 | 61 | Y |  | 2023-03-04 20:45 | 65 | 1089 | 28 | 25 | 28 | 28 | 27 | 26 | 26 | 25 | 25 | 23 | 22 | 22 |  | 22 | 25 | 28 | 22 | 28 | -0.12 |  | 50 | Y | 0 | [8 empty] | N | N | Y | 210 | 0.48 | 61 | 84600 | 93625 | 5125 | 14600 | 02 | 2 |  | 2023-03-04 20:54 | 1549 | 105 |  | 23 |  | *산소랜싱 | [14 empty] | 84.1 | 100 | 0 | 0 | 0 |  | 500 |  | N | N | 0 | 0 | 0 |  | 501 |  | N | N | N |  |  | Y |  |  |  | BT180180 | H
B75600 | 2023-03-04 | 2 | C | 잔강최소화 | 10 | B | AE4145MA2 | 합금강 | AE4145M계 | BM#2 | 1627 | 41 | 1637 | 1578 | 36 | 7300 |  | 1 | 0.27 | 12 |  | -2.17 | 1566 | 1609 | 13.21 | 0 | 0 | 10 | 77 | 81 | Y |  | 2023-03-04 20:46 | 80 | 1096 | -82 | -82 | 44 | 43 | 45 | 45 | 45 | 45 | 44 | 43 | 42 | 42 | 41 | 39 | 39 | 45 | 39 | 45 | -0.13 | Y | 45 | Y | -0.4 |  |  |  | 1.08 |  |  |  | N | N | N | N | 210 | 0.43 | 68 | 96726 | 103636 | -986 | 13800 | 15 | 2 |  | 2023-03-04 20:48 | 1566 | 112 |  | 18 |  |  | 8D03A76EB97B4B90B86A7F66C9CB4988 |  | 99AF2A87D6B64D0389ACF0E680ECDF65 | [11 empty] | 98.35 | 100 | 4100 | 0 | 0 |  | 650 | 400 | Y | Y | 4100 | 0 | 0 |  | 650 | 400 | Y | Y | Y |  |  |  | N |  |  | RB190.50 | C
A76271 | 2023-03-04 | 1 | C |  | 14 | A | AE1055LS | 탄소강 | G-AE1055LS | BM#1 | 1649 | 36 | 1597 | 1573 | 24 | 4000 |  | 3 | 0.18 | 25 |  | -1.35 | 1557 | 1597 | 0 | 193.32 |  | 18 | 29 | 71 | Y |  | 2023-03-04 21:42 | 73 | 1093 | 19 | 19 | 25 | 29 | 31 | 32 | 31 | 31 | 31 | 31 | 29 | 30 | 30 | 30 | 29 | 32 | 29 | 31 | -0.02 | Y | 25 | Y | 0 | [8 empty] | N | N | Y | 210 | 0.48 | 61 | 101520 | 94196 | 8604 | 14900 | 02 | 2 |  | 2023-03-04 21:59 | 1557 | 102 |  | 28 | [8 empty] | B6E6E291873640EC875A22D1575CFE46 | 7D9F8B1F7E894E5E8F5840BEDCA02E14 | 617418C957FB449EB27F5F58466DFEAD |  | B8F853F6388A4AEC8C3892FCD41039C9 | D68C43C9D487415FB44A03FD9EF69C63 | CF97879DD0FB4B73A5E13BF62565E68F |  | 100.32 | 100 | 0 | 0 | 0 |  | 500 |  | N | N | 0 | 0 | 0 |  | 501 |  | N | N | N |  |  | Y |  |  |  | BT180180 | H
B75601 | 2023-03-04 | 2 | C |  | 11 | B | AE4145MA2 | 합금강 | AE4145M계 | BM#2 | 1607 | 45 | 1629 | 1541 | 42 | 8200 |  | 1 | 0.24 | 24 |  | -2.06 | 1545 | 1618 | 38.07 | 0 | 0 | 37 | 84 | 88 | Y |  | 2023-03-04 21:58 | 59 | 1093 | 34 | 33 | 36 | 36 | 36 | 36 | 34 | 33 | 32 | 31 | 30 | 28 | 27 | 25 | 32 | 36 | 25 | 36 | -0.18 |  | 60 | Y | -0.2 |  |  |  | 0.49 |  |  |  | Y | Y | Y | N | 200 | 0.45 | 71 | 91540 | 101128 | 1672 | 14300 | 15 | 2 |  | 2023-03-04 22:04 | 1545 | 119 |  | 16 |  | *T/D온도 빅사이즈 기준온도 초과,이상공정 등록 및 생관통보 | 7D0D12C9424A44F29466D3F6B67ABE12 |  | 030663F37EF0471A86EC4AEE6F25B7FB | [11 empty] | 87.43 | 100 | 0 | 0 | 0 |  | 651 | 400 | Y | Y | 0 | 3730 | 0 |  | 650 | 400 | Y | Y | Y |  |  |  | Y |  |  | RB222.25 | C
A76272 | 2023-03-04 | 1 | C |  | 15 | B | AE1055LS | 탄소강 | G-AE1055LS | BM#1 | 1685 | 41 | 1601 | 1592 | 25 | 4100 |  | 3 | 0.18 | 25 |  | -1.17 | 1566 | 1601 | 0 | 183.06 |  | 1 | 25 | 68 | Y |  | 2023-03-04 22:45 | 82 | 1089 | 30 | 29 | 36 | 39 | 41 | 41 | 40 | 40 | 40 | 41 |  |  |  | 41 | 39 | 41 | 40 | 41 | -0.03 | Y | 35 | Y | 0.2 | [8 empty] | N | N | Y | 200 | 0.5 | 60 | 101520 | 93233 | 5467 | 14800 | 02 | 2 |  | 2023-03-04 22:52 | 1566 | 105 |  | 26 | [16 empty] | 101.32 | 100 | 0 | 0 | 0 |  | 500 |  | N | N | 0 | 0 | 0 |  | 501 |  | N | N | N |  |  | Y |  |  |  | BT180180 | H
A76273 | 2023-03-04 | 1 | C |  | 16 | A | AE1055LS | 탄소강 | G-AE1055LS | BM#1 | 1662 | 43 | 1595 | 1598 | 34 | 4700 |  | 3 | 0.17 | 26 |  | -1.08 | 1562 | 1595 | 0 | 179.4 |  | 38 | 30 | 55 | Y |  | 2023-03-04 23:53 | 78 | 1097 | 40 | 37 | 40 | 41 | 40 | 40 | 40 | 39 | 38 | 39 | 38 | 37 | 37 | 37 | 39 | 41 | 37 | 40 | -0.09 | Y | 45 | Y | 0 | [8 empty] | N | N | Y | 190 | 0.52 | 57 | 84600 | 95884 | 4916 | 15000 | 02 | 2 |  | 2023-03-05 00:01 | 1562 | 97 |  | 19 |  | *롱노즐 교체 15회사용 - 지금융착 | [14 empty] | 82.26 | 100 | 0 | 0 | 0 |  | 500 |  | N | N | 0 | 0 | 0 |  | 501 |  | N | N | N |  |  | Y | Y |  |  | BT180180 | H
B75602 | 2023-03-04 | 2 | C |  | 12 | B | AE4145MA2 | 합금강 | AE4145M계 | BM#2 | 1658 | 54 | 1644 | 1582 | 48 | 8800 |  | 1 | 0.2 | 21 |  | -2.46 | 1574 | 1642 | 9.29 | 0 | 0 | 16 | 77 | 81 | Y |  | 2023-03-04 23:08 | 88 | 1096 | 20 | 32 | 43 | 45 | 46 | 46 | 46 | 45 | 44 | 43 | 42 | 41 | 40 | 23 | 38 | 46 | 23 | 46 | -0.21 | Y | 110 | Y | -0.6 |  |  |  | 0.82 |  |  |  | Y | Y | N | N | 190 | 0.45 | 132 | 98158 | 164801 | -65201 | 15100 | 15 | 2 |  | 2023-03-04 23:12 | 1574 | 125 |  | 19 |  | *STR#2 픽스1번 2번째하부롤 냉각수 호스 누수로 연주 종료(23:31) *T/D온도 빅사이즈 기준온도 초과,이상공정 등록 및 생관통보 | [14 empty] | 9815800 | 100 | 0 | 0 | 0 |  | 651 | 400 | Y | Y | 0 | 0 | 0 |  |  |  | Y | Y | Y |  |  |  | N |  |  | RB241.30 | C
A76274 | 2023-03-04 | 1 | C |  | 17 | A | AE1055LS | 탄소강 | G-AE1055LS | BM#1 | 1666 | 42 | 1599 | 1587 | 22 | 3800 |  | 3 | 0.18 | 25 |  | -1.43 | 1556 | 1599 | 0 | 164.81 |  | 29 | 14 | 61 | Y |  | 2023-03-05 00:55 | 72 | 1094 | 37 | 36 | 37 | 37 | 37 | 36 | 35 | 34 | 33 | 33 | 33 | 33 |  | 33 | 35 | 37 | 33 | 37 | -0.09 |  | 45 | Y | 0 | [8 empty] | N | N | Y | 180 | 0.52 | 59 | 101520 | 95802 | 4948 | 15000 | 02 | 2 |  | 2023-03-05 01:02 | 1556 | 91 |  | 16 | [16 empty] | 98.75 | 100 | 0 | 0 | 0 |  | 500 |  | N | N | 0 | 0 | 0 |  | 501 |  | N | N | N |  |  | Y |  |  |  | BT180180 | H
B75604 | 2023-03-04 | 2 | C |  | 18 | A | AE1055LS | 탄소강 | G-AE1055LS | BM#1 | 1559 | 51 | 1598 | 1546 | 37 | 6500 |  | 3 | 0.18 | 25 |  | -1.39 | 1557 | 1598 | 0 | 229.22 |  | 32 | 1 | 18586 | Y |  | 2023-03-05 01:55 | 73 | 1100 | 32 | 32 | 33 | 33 | 32 | 31 | 30 | 29 | 29 | 28 | 28 | 28 |  | 28 | 30 | 33 | 28 | 32 | -0.11 |  | 45 | Y | 0 | [8 empty] | N | N | Y | 170 | 0.52 | 59 | 101520 | 97580 | 4120 | 14300 | 02 | 2 |  | 2023-03-05 02:02 | 1557 | 112 |  | 16 | [16 empty] | 97.1 | 100 | 0 | 0 | 0 |  | 500 |  | N | N | 0 | 0 | 0 |  | 501 |  | N | N | N |  |  | Y |  |  |  | BT180180 | H
B75603 | 2023-03-04 | 2 | C | TUNDISH교체전 | 13 | B | AE4145MA2 | 합금강 | AE4145M계 | BM#2 | 1621 | 57 | 1665 | 1576 | 53 | 10400 |  | 1 | 0.25 | 20 |  | -2.14 | 1583 | 1661 | 19.14 | 0 | 0 | 33 | 10 | 82 | Y |  | 2023-03-05 00:44 | 97 | 1100 | 18 | 28 | 31 | 37 | 40 | 41 | 41 | 41 | 40 | 40 | 38 | 37 | 36 | 23 | 32 | 41 | 23 | 41 | -0.17 | Y | 105 | Y | -0.2 |  |  |  | 0.96 |  |  |  | N | N | N | N | 180 | 0.52 | 145 | 100458 | 104322 | 1228 | 2000 | 15 | 2 |  | 2023-03-05 00:47 | 1583 | 173 |  | 57 |  | *외줄조업으로 인한 정상적 랩핑다운 적용 불가-추가절단 500mm 실시 | FDFB4E4E49384E1488F202AEE09D2218 |  | 338891272D8E4B86BE597BCAFFA37CDC | [11 empty] | 10045800 | 100 | 0 | 2860 | 0 |  | 652 | 400 | Y | Y | 0 | 0 | 0 |  | 0 |  | Y | Y | Y | [6 empty] | RB177.80 | C
A76275 | 2023-03-04 | 1 | C |  | 19 | A | AE1055LS | 탄소강 | G-AE1055LS | BM#1 | 1668 | 51 | 1592 | 1618 | 33 | 5400 |  | 3 | 0.17 | 25 |  | -0.73 | 1570 | 1592 | 0 | 189.49 |  | 18 | 30 | 79 | Y |  | 2023-03-05 02:35 | 86 | 1091 | 28 | 29 | 35 | 38 | 40 | 40 | 40 | 40 | 39 | 39 | 39 | 38 |  | 38 | 37 | 40 | 38 | 40 | -0.06 | Y | 35 | Y | -0.2 | [8 empty] | N | N | Y | 170 | 0.52 | 59 | 101520 | 94436 | 6464 | 14500 | 02 | 2 |  | 2023-03-05 02:42 | 1570 | 125 |  | 35 | [16 empty] | 10152000 | 100 | 0 | 0 | 0 |  | 500 |  | N | N | 0 | 0 | 0 |  | 501 |  | N | N | N |  |  | Y |  |  |  | BT180180 | H
A76276 | 2023-03-04 | 1 | C |  | 20 | A | AE1055LS | 탄소강 | G-AE1055LS | BM#1 | 1681 | 54 | 1612 | 1632 | 25 | 4100 |  | 3 | 0.18 | 25 |  | -1.64 | 1563 | 1612 | 0 | 216.71 |  | 1 | 26 | 98 | Y |  | 2023-03-05 03:50 | 79 | 1103 | 37 | 36 | 40 | 42 | 44 | 43 | 43 | 43 | 42 | 42 | 41 | 41 | 41 | 41 | 41 | 44 | 41 | 43 | -0.05 | Y | 40 | Y | 0 | [8 empty] | N | N | Y | 210 | 0.52 | 57 | 84600 | 94861 | 4639 | 15100 | 02 | 2 |  | 2023-03-05 03:57 | 1563 | 117 |  | 20 | [16 empty] | 83.06 | 100 | 0 | 0 | 0 |  | 500 |  | N | N | 0 | 0 | 0 |  | 501 |  | N | N | N |  |  | Y |  |  |  | BT180180 | H
B75605 | 2023-03-04 | 2 | C | 교체연주종료 | 1 | A | SM38CS | 탄소강 | B | BM#2 | 1556 | 57 | 1659 | 1536 | 52 | 10300 |  | 1 | 0.25 | 20 |  | -2.6 | 1592 | 1661 | 9.06 | 0 | 0 | 10 | 78 | 173 | Y |  | 2023-03-05 03:43 | 96 | 1099 | -914 | 25 | 27 | 28 | 33 | 35 | 37 | 38 | 37 | 37 | 36 | 34 | 32 | 32 | 0 | 38 | 32 | 37 | -0.24 | Y | 25 | Y | -0.4 |  | 1.85 | 1.85 |  |  |  |  | N | N | N | N | 220 | 0.46 | 69 | 92904 | 105342 | -92 | 2300 | 04 | 1 |  | 2023-03-05 03:51 | 1592 | 162 |  | 54 |  | * T/D FLUX 용탕부: 120 KG / 유탕부: 10KG 투입. * 전공정 요청 감속주입 * STR#2 START 04:39 * STR#1 빌렛방향 과냉 발생(STR#2 픽스 1번 2번 상부롤에서 누수로 비산), 이상공정 등록 및 생관통보 *STR#2 코너히터기 건조로 미적용,이상공정 등록 및 생관통보 *STR#2 픽스1번 상부 2번롤 유니온 누수로 STR#1 제품 과냉 작업종료 : 06시 00분 | A117DBC3A9F74B47BEA575D59FE4165D | F9ED2FA64550409D89AB8EDDB34D2EFB | 671ED61333814EB886CEEFF698B7C0F6 | 2D930142F1E6462291A9A72388C8AC01 |  |  | D168E32E6FE34AF4A896385BE27FD3A3 |  |  |  | B12117AF406D487295C3CB8DA2718D0D |  |  |  | 88.56 | 100 | 700 | 2910 | 0 |  | 651 | 400 | Y | N | 700 | 2580 | 0 |  | 650 | 400 | Y | N | N | [6 empty] | BT180180 | C
A76277 | 2023-03-04 | 1 | A | 유사강종연연주 | 21 | A | G-AE1055LST | 탄소강 | G-AE1055LS | BM#1 | 1634 | 42 | 1616 | 1569 | 29 | 4900 |  | 3 | 0.17 | 25 |  | -1.7 | 1565 | 1616 | 0 | 222.78 |  | 38 | 31 | 110 | Y |  | 2023-03-05 04:52 | 81 | 1098 | 41 | 39 | 43 | 44 | 44 | 44 | 43 | 43 | 42 | 41 | 39 | 39 | 39 | 39 | 42 | 44 | 39 | 44 | -0.11 | Y | 45 | Y | 0 | [8 empty] | N | N | Y | 210 | 0.49 | 63 | 84600 | 93924 | 6076 | 14990 | 02 | 2 |  | 2023-03-05 05:00 | 1565 | 101 |  | 15 |  | *유사강종 연연주 *전공정 요청 감속주입(전기로 작업지연) - 20% 이상 감속 이상재 등록 ID 103~104, 203~204 | [14 empty] | 83.85 | 100 | 0 | 0 | 0 |  | 500 |  | N | N | 0 | 0 | 0 |  | 501 |  | N | N | N |  |  | Y |  |  |  | BT180180 | H
A76278 | 2023-03-04 | 1 | A |  | 22 | A | G-AE1055LST | 탄소강 | G-AE1055LS | BM#1 | 1638 | 39 | 1603 | 1577 | 28 | 4700 |  | 3 | 0.18 | 25 |  | -1.4 | 1561 | 1603 | 0 | 204.88 |  | 29 | 15 | 115 | Y |  | 2023-03-05 05:44 | 77 | 1096 | 38 | 35 | 23 | 29 | 29 | 31 | 31 | 30 | 29 | 30 | 29 | 29 |  | 29 | 30 | 31 | 29 | 29 | 0 | Y | 30 | Y | 0 | [8 empty] | N | N | Y | 200 | 0.52 | 57 | 101520 | 95416 | 3134 | 15280 | 02 | 2 |  | 2023-03-05 06:02 | 1561 | 102 |  | 27 | [16 empty] | 99.14 | 100 | 0 | 0 | 0 |  | 500 |  | N | N | 0 | 0 | 0 |  | 501 |  | N | N | N |  |  | Y |  |  |  | BT180180 | H
A76279 | 2023-03-04 | 1 | A |  | 23 | A | G-AE1055LST | 탄소강 | G-AE1055LS | BM#1 | 1704 | 40 | 1598 | 1618 | 27 | 3000 |  | 3 | 0.17 | 25 |  | -1.34 | 1557 | 1598 | 0 | 195.82 |  | 18 | 31 | 56 | Y |  | 2023-03-05 06:52 | 73 | 1104 | 30 | 28 | 33 | 36 | 36 | 35 | 33 | 34 | 34 | 34 | 33 | 33 | 33 | 33 | 33 | 36 | 33 | 34 | -0.03 | Y | 45 | Y | 0 | [8 empty] | N | N | Y | 190 | 0.52 | 59 | 101520 | 97349 | 6851 | 14990 | 02 | 2 |  | 2023-03-05 06:58 | 1557 | 95 |  | 17 | [16 empty] | 97.29 | 100 | 0 | 0 | 0 |  | 500 |  | N | N | 0 | 0 | 0 |  | 501 |  | N | N | N |  |  | Y |  |  |  | BT180180 | H
B75607 | 2023-03-04 | 2 | A |  | 24 | A | G-AE1055LST | 탄소강 | G-AE1055LS | BM#1 | 1629 | 43 | 1609 | 1566 | 16 | 9800 |  | 3 | 0.18 | 27 |  | -1.25 | 1569 | 1609 | 0 | 330.12 |  | 16 | 78 | 132 | Y |  | 2023-03-05 07:57 | 85 | 1090 | 32 | 31 | 40 | 47 | 49 | 50 | 50 | 50 | 49 | 48 | 51 | 52 | 52 | 52 | 47 | 52 | 52 | 52 | 0 |  | 10 | Y | 0 | [8 empty] | N | N | Y | 180 | 0.49 | 62 | 84600 | 96732 | 6468 | 14580 | 02 | 2 |  | 2023-03-05 08:06 | 1569 | 198 |  | 13 | [16 empty] | 81.07 | 100 | 0 | 0 | 0 |  | 500 |  | N | N | 0 | 0 | 0 |  | 501 |  | N | N | N |  |  | Y |  |  |  | BT180180 | H
B75606 | 2023-03-04 | 2 | A |  | 25 | A | G-AE1055LST | 탄소강 | G-AE1055LS | BM#1 | 1620 | 72 | 1616 | 1524 | 41 | 15100 |  | 3 | 0.17 | 26 |  | -1.23 | 1560 | 1598 | 0 | 254.97 | 0 | 37 | 85 |  | Y |  | 2023-03-05 08:43 | 76 | 1095 | 47 | 42 | 37 | 39 | 38 | 37 | 36 | 34 | 33 | 33 | 31 | 29 | 30 | 30 | 36 | 39 | 29 | 0 | -0.25 | Y | 40 | Y | 0.2 | [8 empty] | N | N | Y | 170 | 0.49 | 63 | 101520 | 97381 | 7019 | 14580 | 02 | 2 |  | 2023-03-05 08:52 | 1560 | 369 |  | 31 |  | *롱노즐 산소랜싱 | [14 empty] | 97.24 | 100 | 0 | 0 | 0 |  | 500 |  | N | N | 0 | 0 | 0 |  | 501 |  | N | N | N |  |  | Y |  |  |  | BT180180 | H
A76280 | 2023-03-05 | 1 | A |  | 26 | A | G-AE1055LST | 탄소강 | G-AE1055LS | BM#1 | 1673 | 40 | 1610 | 1622 | 24 | 3800 |  | 3 | 0.18 | 26 |  | -1.29 | 1555 | 1594 | 0 | 295.1 |  | 29 | 16 | 35 | Y |  | 2023-03-05 09:40 | 71 | 1099 | 28 | 21 | 26 | 27 | 26 | 26 | 25 | 24 | 24 | 24 | 24 | 24 | 22 | 21 | 24 | 27 | 21 | 26 | -0.12 | Y | 50 | Y | -0.2 | [8 empty] | N | N | Y | 170 | 0.48 | 64 | 101520 | 98653 | 5847 | 14890 | 02 | 2 |  | 2023-03-05 09:46 | 1555 | 131 |  | 38 | [16 empty] | 96.09 | 100 | 0 | 0 | 0 |  | 500 |  | N | N | 0 | 0 | 0 |  | 501 |  | N | N | N |  |  | Y |  |  |  | BT180180 | H
B75608 | 2023-03-05 | 2 | A | 연주시작 | 1 | A | SM38CS | 탄소강 | B | BM#2 | 1596 | 59 | 1681 | 1552 | 44 | 14000 |  | 1 | 0.23 | 15 |  | -2.3 | 1603 | 1657 | 8.49 | 0 | 0 | 33 | 11 |  | Y |  | 2023-03-05 09:47 | 107 | 1100 | -846 | -821 | 40 | 48 | 56 | 58 | 61 | 61 | 63 | 64 | 64 | 65 | 65 | 65 | 59 | 65 | 65 | 65 | 0 |  | 10 | Y | 0 |  | 2.15 | 2.08 |  |  |  |  | N | N | N | N | 220 | 0.4 | 68 | 84610 | 97316 | -6816 | 16300 | 14 | 2 |  | 2023-03-05 10:02 | 1603 | 254 |  | 37 |  | * T/D FLUX 용탕부: 120 KG / 유탕부: 10KG 투입. * EDGE HEATER 코일 건조로 미적용. *시작 10시28분 | 1B4E3B626D874056B5598275492E8276 |  | 77942E9BA9D54E98961B4E50CCA82781 | [11 empty] | 91.97 | 100 | 700 | 0 | 0 |  | 651 | 400 | N | N | 700 | 0 | 0 |  | 650 | 400 | N | N | N | [6 empty] | BT180180 | C
A76281 | 2023-03-05 | 1 | A |  | 27 | A | G-AE1055LST | 탄소강 | G-AE1055LS | BM#1 | 1632 | 43 | 1589 | 1567 | 27 | 4500 |  | 3 | 0.17 | 25 |  | -1.08 | 1556 | 1589 | 0 | 218.65 |  | 33 | 12 | -167 | Y |  | 2023-03-05 10:55 | 72 | 1100 | 18 | 14 | 17 | 24 | 29 | 27 | 25 | 25 | 26 | 25 | 24 | 24 | 23 | 26 | 24 | 29 | 23 | 25 | -0.15 | Y | 40 | Y | 0.6 | [8 empty] | N | N | Y | 210 | 0.45 | 69 | 101520 | 94897 | 5703 | 14920 | 02 | 2 |  | 2023-03-05 11:04 | 1556 | 115 |  | 29 |  | *전공정요청 감속주입(전기로 전극절손) 이상재 등록 ID 104~106, 204~206 | [14 empty] | 99.63 | 100 | 0 | 0 | 0 |  | 500 |  | N | N | 0 | 0 | 0 |  | 501 |  | N | N | N |  |  | Y |  |  |  | BT180180 | H
B75609 | 2023-03-05 | 2 | A |  | 2 | A | SM38CS | 탄소강 | B | BM#2 | 1603 | 40 | 1654 | 1571 | 38 | 6200 |  | 1 | 0.22 | 18 |  | -2.27 | 1570 | 1641 | 11.75 | 0 | 0 | 18 | 32 | 53 | Y |  | 2023-03-05 10:48 | 74 | 1099 | 62 | 58 | 52 | 49 | 47 | 44 | 42 | 40 | 38 | 36 | 34 | 32 | 30 | 25 | 42 | 52 | 25 | 0 | -0.49 |  | 55 | Y | -1 | [7 empty] | N | N | N | N | 220 | 0.48 | 63 | 101532 | 94790 | -390 | 15700 | 14 | 2 |  | 2023-03-05 10:51 | 1570 | 134 |  | 45 | [16 empty] | 113.13 | 100 | 0 | 0 | 0 |  | 651 | 400 | N | N | 0 | 0 | 0 |  | 650 | 400 | N | N | N | [6 empty] | BT180180 | C
B75610 | 2023-03-05 | 2 | A |  | 3 | A | SM38CS | 탄소강 | B | BM#2 | 1574 | 44 | 1624 | 1545 | 40 | 7100 |  | 1 | 0.24 | 14 |  | -2.69 | 1566 | 1622 | 17.41 | 0 | 0 | 10 | 79 | 254 | Y |  | 2023-03-05 11:56 | 70 | 1098 | 23 | 25 | 26 | 28 | 29 | 29 | 29 | 28 | 27 | 26 | 25 | 25 |  | 25 | 27 | 29 | 25 | 29 | -0.1 | Y | 40 | Y | 0 | [7 empty] | N | N | N | N | 210 | 0.5 | 61 | 84610 | 97755 | 2045 | 14600 | 14 | 2 |  | 2023-03-05 11:58 | 1566 | 127 |  | 40 | [16 empty] | 87.23 | 100 | 0 | 0 | 0 |  | 651 | 400 | N | N | 0 | 0 | 0 |  | 650 | 400 | N | N | N | [6 empty] | BT180180 | C
A76282 | 2023-03-05 | 1 | A |  | 28 | A | G-AE1055LST | 탄소강 | G-AE1055LS | BM#1 | 1582 | 46 | 1597 | 1574 | 32 | 5100 |  | 3 | 0.18 | 26 |  | -0.99 | 1567 | 1597 | 0 | 216.96 |  | 38 | 32 | 242 | Y |  | 2023-03-05 12:13 | 83 | 1094 | 21 | 18 | 29 | 34 | 37 | 36 | 36 | 36 | 35 | 33 | 35 | 35 | 34 | 31 | 33 | 37 | 31 | 36 | -0.12 | Y | 50 | Y | 0 | [8 empty] | N | N | Y | 210 | 0.4 | 71 | 84600 | 90878 | 6272 | 15590 | 02 | 2 |  | 2023-03-05 12:20 | 1567 | 106 |  | 20 | [16 empty] | 86.41 | 100 | 0 | 0 | 0 |  | 500 |  | N | N | 0 | 0 | 0 |  | 501 |  | N | N | N |  |  | Y |  |  |  | BT180180 | H
B75611 | 2023-03-05 | 2 | B |  | 4 | B | SM38CS | 탄소강 | B | BM#2 | 1583 | 41 | 1620 | 1553 | 35 | 5600 |  | 1 | 0.19 | 13 |  | -2.29 | 1557 | 1609 | 10.78 | 0 | 0 | 16 | 79 | 119 | Y |  | 2023-03-05 12:54 | 61 | 1097 | 21 | 20 | 22 | 24 | 25 | 24 | 24 | 23 | 22 | 21 | 20 | 20 |  | 20 | 22 | 25 | 20 | 24 | -0.14 | Y | 35 | Y | 0 | [7 empty] | N | N | N | N | 200 | 0.52 | 57 | 101532 | 95308 | 1742 | 13300 | 14 | 2 |  | 2023-03-05 12:57 | 1557 | 121 |  | 45 | [16 empty] | 105.87 | 100 | 0 | 0 | 0 |  | 651 | 400 | Y | N | 0 | 0 | 0 |  | 650 | 400 | Y | N | N | [6 empty] | BT180180 | C
A76283 | 2023-03-05 | 1 | B |  | 29 | A | G-AE1055LST | 탄소강 | G-AE1055LS | BM#1 | 1625 | 41 | 1594 | 1561 | 32 | 5200 |  | 3 | 0.18 | 25 |  | -1.48 | 1549 | 1594 | 0 | 278.05 |  | 1 | 27 | 73 | Y |  | 2023-03-05 13:22 | 65 | 1098 | 34 | 27 | 23 | 21 | 22 | 24 | 26 | 25 | 23 | 19 | 16 | 15 | 21 | 21 | 23 | 26 | 15 | 0 | -0.37 | Y | 30 | Y | 1.2 | [8 empty] | N | N | Y | 200 | 0.44 | 67 | 101520 | 94352 | 6748 | 15110 | 02 | 2 |  | 2023-03-05 13:29 | 1549 | 116 |  | 24 |  | *전공정요청 감속주입(전기로 작업지연) - 정속미준수 이상재 등록 | [6 empty] | 0983FE920E32452982F0DA661BC4A9A4 | 2D74C0963181427AA827C16725B1AD9C | BD7494C5A4C04F18B944623B5753A73C |  | E73B2E881E624631BAEC6F8B5A598754 | BCAB743975FC47EE8AE587C8CA101E4A | F03AB0121CC4460C87B7AD3D4B30314F |  | 100.17 | 100 | 0 | 0 | 0 |  | 500 |  | N | N | 0 | 0 | 0 |  | 501 |  | N | N | N |  |  | Y |  |  |  | BT180180 | H
B75612 | 2023-03-05 | 2 | B |  | 5 | A | SM38CS | 탄소강 | B | BM#2 | 1603 | 43 | 1617 | 1524 | 34 | 6000 |  | 1 | 0.23 | 13 |  | -2.29 | 1561 | 1602 | 15.53 | 0 | 0 | 37 | 87 | 43 | Y |  | 2023-03-05 14:10 | 65 | 1100 | 15 | 19 | 28 | 32 | 33 | 34 | 33 | 32 | 32 | 30 | 29 | 28 | 27 | 27 | 29 | 34 | 27 | 32 | -0.2 | Y | 35 | Y | -0.2 | [7 empty] | N | N | N | N | 190 | 0.49 | 60 | 84610 | 94649 | 2851 | 14400 | 14 | 2 |  | 2023-03-05 14:12 | 1561 | 105 |  | 28 |  | * 전공정 요청으로 감속주입 | [14 empty] | 89.06 | 100 | 0 | 0 | 0 |  | 651 | 400 | Y | N | 0 | 0 | 0 |  | 650 | 400 | Y | N | N | [6 empty] | BT180180 | C
A76284 | 2023-03-05 | 1 | B |  | 30 | A | G-AE1055LST | 탄소강 | G-AE1055LS | BM#1 | 1633 | 40 | 1598 | 1559 | 28 | 4700 |  | 3 | 0.18 | 25 |  | -1.31 | 1559 | 1598 | 0 | 176.03 |  | 29 | 17 | 68 | Y |  | 2023-03-05 14:23 | 75 | 1099 | 20 | 17 | 19 | 24 | 27 | 26 | 27 | 29 | 28 | 27 | 25 | 23 | 24 | 23 | 24 | 29 | 23 | 27 | -0.2 | Y | 30 | Y | -0.2 | [8 empty] | N | N | Y | 190 | 0.42 | 65 | 84600 | 87319 |  | 14620 | 02 | 2 |  | 2023-03-05 14:30 | 1559 | 104 |  | 31 |  | *전공정요청 감속주입(전기로 작업지연) - 20%이상 이상재 등록 *롱노즐 산소랜싱 | [14 empty] | 8460000 | 100 | 0 | 0 | 0 |  | 500 |  | N | N | 0 | 0 | 0 |  | 501 |  | N | N | N |  |  | Y |  |  |  | BT180180 | C
B75613 | 2023-03-05 | 2 | B |  | 6 | A | SM38CS | 탄소강 | B | BM#2 | 1691 | 40 | 1625 | 1516 | 35 | 6400 |  | 1 | 0.21 | 18 |  | -2.33 | 1566 | 1620 | 21.05 | 0 | 0 | 18 | 33 | 53 | Y |  | 2023-03-05 15:20 | 70 | 1100 | 24 | 23 | 31 | 37 | 39 | 39 | 39 | 39 | 38 | 37 | 36 | 36 | 34 | 33 | 35 | 39 | 33 | 39 | -0.13 | Y | 45 | Y | -0.2 | [7 empty] | N | N | N | N | 180 | 0.43 | 66 | 101532 | 90522 | 2078 | 15600 | 14 | 2 |  | 2023-03-05 15:24 | 1566 | 103 |  | 19 |  | * 전공정 요청으로 감속주입 | [14 empty] | 112.75 | 100 | 0 | 0 | 0 |  | 651 | 400 | Y | N | 0 | 0 | 0 |  | 650 | 400 | Y | N | N | [6 empty] | BT180180 | H
A76285 | 2023-03-05 | 1 | B |  | 31 | A | G-AE1055LST | 탄소강 | G-AE1055LS | BM#1 | 1670 | 37 | 1586 | 1563 | 25 | 4100 |  | 3 | 0.18 | 25 |  | -1.14 | 1552 | 1586 | 0 | 193.34 |  | 33 | 13 | 78 | Y |  | 2023-03-05 15:29 | 68 | 1093 | 19 | 11 | 14 | 18 | 18 | 20 | 20 | 18 | 16 | 16 | 15 | 12 | 10 | 10 | 16 | 20 | 10 | 18 | -0.29 | Y | 35 | Y | -0.4 | [8 empty] | N | N | Y | 180 | 0.47 | 62 | 101520 | 93058 | 1392 | 15460 | 02 | 2 |  | 2023-03-05 15:41 | 1552 | 105 |  | 33 | [16 empty] | 101.47 | 100 | 0 | 0 | 0 |  | 500 |  | N | N | 0 | 0 | 0 |  | 501 |  | N | N | N |  |  | Y |  |  |  | BT180180 | H
B75614 | 2023-03-05 | 2 | B | 잔강최소화전 | 7 | A | SM38CS | 탄소강 | B | BM#2 | 1600 | 35 | 1615 | 1566 | 25 | 4800 |  | 1 | 0.22 | 15 |  | -2.62 | 1557 | 1608 | 15.61 | 0 | 0 | 10 | 80 | 52 | Y |  | 2023-03-05 16:21 | 61 | 1098 | 30 | 31 | 32 | 32 | 33 | 32 | 32 | 30 | 30 | 29 | 27 | 26 | 25 | 23 | 29 | 33 | 23 | 32 | -0.2 | Y | 50 | Y | -0.4 | [7 empty] | N | N | N | N | 170 | 0.43 | 73 | 101084 | 100430 | 1420 | 3000 | 14 | 2 |  | 2023-03-05 16:23 | 1557 | 91 |  | 25 |  | * 전공정 요청으로 감속주입 | C22E73E7973E47CB8F9E7C06AA26375E | [13 empty] | 101.54 | 100 | 0 | 3100 | 0 |  | 651 | 400 | Y | N | 0 | 3250 | 0 |  | 650 | 400 | Y | N | N | [6 empty] | BT180180 | H
A76286 | 2023-03-05 | 1 | B |  | 32 | A | G-AE1055LST | 탄소강 | G-AE1055LS | BM#1 | 1620 | 36 | 1595 | 1555 | 25 | 4300 |  | 3 | 0.18 | 25 |  | -1.33 | 1555 | 1595 | 0 | 201.51 |  | 38 | 33 | 66 | Y |  | 2023-03-05 16:32 | 71 | 1098 | 13 | 13 | 18 | 20 | 24 | 24 | 23 | 20 | 19 | 19 | 19 | 19 | 20 | 23 | 20 | 24 | 19 | 20 | 0.06 | Y | 35 | Y | 0.6 | [8 empty] | N | N | Y | 170 | 0.48 | 62 | 101520 | 95926 | 5924 | 13500 | 02 | 2 |  | 2023-03-05 16:39 | 1555 | 106 |  | 33 | [16 empty] | 98.66 | 100 | 0 | 0 | 0 |  | 500 |  | N | N | 0 | 0 | 0 |  | 501 |  | N | N | N |  |  | Y |  |  |  | BT180180 | H
A76287 | 2023-03-05 | 1 | B |  | 33 | A | G-AE1055LST | 탄소강 | G-AE1055LS | BM#1 | 1588 | 35 | 1606 | 1549 | 31 | 4900 |  | 3 | 0.18 | 25 |  | -1.39 | 1565 | 1606 | 0 | 214.6 |  | 1 | 28 | 67 | Y |  | 2023-03-05 17:42 | 81 | 1093 | 23 | 18 | 23 | 28 | 30 | 32 | 33 | 32 | 32 | 32 | 32 | 30 | 28 | 31 | 29 | 33 | 28 | 32 | -0.02 | Y | 30 | Y | 0.6 | [8 empty] | N | N | Y | 170 | 0.48 | 64 | 101520 | 96426 | 6074 | 15300 | 02 | 2 |  | 2023-03-05 17:49 | 1565 | 101 |  | 26 |  | *롱노즐 16HEAT 사용 | [14 empty] | 98.18 | 100 | 0 | 0 | 0 |  | 500 |  | N | N | 0 | 0 | 0 |  | 501 |  | N | N | N |  |  | Y | Y |  |  | BT180180 | H
B75615 | 2023-03-05 | 2 | B | 잔강최소화 | 8 | A | AE1038M2 | 탄소강 | B | BM#2 | 1628 | 32 | 1626 | 1562 | 26 | 5200 |  | 1 | 0.17 | 15 |  | -2.39 | 1565 | 1614 | 0 | 30.14 | 0 | 16 | 80 | 64 | Y |  | 2023-03-05 17:30 | 68 | 1094 | -147 | -1 | 23 | 24 | 26 | 26 | 27 | 26 | 26 | 25 | 24 | 23 |  | 23 | 20 | 27 | 23 | 26 | -0.16 | Y | 25 | Y | -0.2 | [7 empty] | N | N | N | N | 170 | 0.45 | 60 | 94560 | 95176 | 2974 | 16100 | 14 | 2 |  | 2023-03-05 17:33 | 1565 | 117 |  | 45 |  | * 전공정 요청으로 감속주입 | [14 empty] | 98.5 | 100 | 2500 | 0 | 0 |  | 651 | 400 | Y | N | 2500 | 0 | 0 |  | 650 | 400 | Y | N | N | Y |  |  | Y |  |  | RB110.00 | C
A76288 | 2023-03-05 | 1 | B |  | 34 | A | G-AE1055LST | 탄소강 | G-AE1055LS | BM#1 | 1620 | 41 | 1600 | 1553 | 30 | 5100 |  | 3 | 0.18 | 25 |  | -1.53 | 1554 | 1600 | 0 | 197.34 |  | 29 | 18 | 66 | Y |  | 2023-03-05 18:54 | 70 | 1099 | 31 | 27 | 28 | 29 | 29 | 28 | 28 | 26 | 27 | 23 | 23 | 24 | 24 | 23 | 26 | 29 | 23 | 28 | -0.12 | Y | 50 | Y | -0.2 | [8 empty] | N | N | Y | 210 | 0.48 | 65 | 84600 | 99230 | 5720 | 15400 | 02 | 2 |  | 2023-03-05 19:03 | 1554 | 97 |  | 19 | [16 empty] | 79.66 | 100 | 0 | 0 | 0 |  | 500 |  | N | N | 0 | 0 | 0 |  | 501 |  | N | N | N |  |  | Y |  |  |  | BT180180 | H
B75616 | 2023-03-05 | 2 | B |  | 9 | A | AE1038M2 | 탄소강 | B | BM#2 | 1586 | 35 | 1656 | 1585 | 29 | 5600 |  | 1 | 0.27 | 18 |  | 0 | 1577 | 1642 | 0 | 37.63 | 0 | 32 | 2 | 818 | Y |  | 2023-03-05 18:52 | 80 | 1115 | 21 | 26 | 32 | 38 | 39 | 40 | 38 | 37 | 36 | 35 | 34 | 33 |  | 33 | 35 | 40 | 33 | 0 | -0.2 | Y | 35 | Y | -0.2 | [7 empty] | N | N | N | N | 220 | 0.46 | 64 | 94560 | 93431 | -147281 | 16000 | 14 | 2 |  | 2023-03-05 19:11 | 1577 | 108 |  | 24 |  | * 전공정 요청으로 감속주입 | [14 empty] | 98.04 | 100 | 0 | 0 | 0 |  | 651 | 400 | Y | N | 0 | 0 | 0 |  | 650 | 400 | Y | N | N | Y | [5 empty] | RB110.00 | C
A76289 | 2023-03-05 | 1 | B |  | 35 | A | G-AE1055LST | 탄소강 | G-AE1055LS | BM#1 | 1620 | 42 | 1611 | 1545 | 31 | 5400 |  | 3 | 0.16 | 27 |  | -1.53 | 1563 | 1611 | 0 | 17.61 |  | 33 | 14 | 71 | Y |  | 2023-03-05 19:50 | 79 | 1093 | 24 | 23 | 24 | 30 | 33 | 33 | 32 | 29 | 28 | 26 | 25 | 24 | 24 | 26 | 27 | 33 | 24 | 24 | -0.22 | Y | 40 | Y | 0.4 | [8 empty] | N | N | Y | 200 | 0.48 | 63 | 101520 | 94667 | 6183 | 15200 | 02 | 2 |  | 2023-03-05 19:56 | 1563 | 107 |  | 30 | [16 empty] | 99.87 | 100 | 0 | 0 | 0 |  | 500 |  | N | N | 0 | 0 | 0 |  | 501 |  | N | N | N |  |  | Y |  |  |  | BT180180 | H
B75617 | 2023-03-05 | 2 | B |  | 10 | A | AE1038M2 | 탄소강 | B | BM#2 | 1592 | 34 | 1621 | 1541 | 29 | 5500 |  | 1 | 0.23 | 15 |  | -2.74 | 1562 | 1617 | 0 | 24.08 | 0 | 18 | 34 | 80 | Y |  | 2023-03-05 19:55 | 65 | 1097 | 30 | 31 | 32 | 33 | 33 | 33 | 32 | 30 | 29 | 29 | 28 | 26 | 26 | 24 | 29 | 33 | 24 | 33 | -0.16 | Y | 55 | Y | -0.2 | [7 empty] | N | N | N | N | 210 | 0.4 | 74 | 94560 | 93676 | 3074 | 15100 | 14 | 2 |  | 2023-03-05 19:58 | 1562 | 108 |  | 27 |  | * 전공정 요청으로 감속주입 | [14 empty] | 100.17 | 100 | 0 | 0 | 0 |  | 651 | 400 | Y | N | 0 | 0 | 0 |  | 650 | 400 | Y | N | N | Y | [5 empty] | RB110.00 | H
A76290 | 2023-03-05 | 1 | D |  | 36 | A | G-AE1055LST | 탄소강 | G-AE1055LS | BM#1 | 1620 | 41 | 1604 | 1554 | 32 | 5700 |  | 3 | 0.18 | 25 |  | -1.42 | 1561 | 1604 | 0 | 204.85 |  | 38 | 34 | 73 | Y |  | 2023-03-05 20:48 | 77 | 1098 | 27 | 23 | 28 | 32 | 35 | 34 | 34 | 34 | 32 | 33 | 30 | 29 | 30 | 29 | 31 | 35 | 29 | 34 | -0.13 | Y | 45 | Y | -0.2 | [8 empty] | N | N | Y | 190 | 0.45 | 70 | 101520 | 97969 | 6981 | 15300 | 02 | 2 |  | 2023-03-05 20:55 | 1561 | 113 |  | 35 |  | *전기로 보수작업,감속주입(20%이상) | [14 empty] | 10152000 | 100 | 0 | 0 | 0 |  | 500 |  | N | N | 0 | 0 | 0 |  | 501 |  | N | N | N |  |  | Y |  |  |  | BT180180 | H
B75618 | 2023-03-05 | 2 | D |  | 11 | A | AE1038M2 | 탄소강 | B | BM#2 | 1624 | 40 | 1633 | 1536 | 35 | 6700 |  | 1 | 0.24 | 16 |  | -2.23 | 1570 | 1618 | 0 | 36.85 | 0 | 10 | 81 | 71 | Y |  | 2023-03-05 21:04 | 73 | 1099 | 21 | 24 | 31 | 34 | 36 | 36 | 36 | 34 | 33 | 32 | 31 | 30 | 29 | 25 | 31 | 36 | 25 | 36 | -0.2 | Y | 55 | Y | -0.4 | [7 empty] | N | N | N | N | 200 | 0.4 | 75 | 94560 | 95400 | 3050 | 14900 | 14 | 2 |  | 2023-03-05 21:07 | 1570 | 116 |  | 33 |  | * 전공정 요청으로 감속주입 | [14 empty] | 98.86 | 100 | 0 | 0 | 0 |  | 650 | 400 | Y | N | 0 | 0 | 0 |  | 650 | 400 | Y | N | N | Y | [5 empty] | RB110.00 | H
A76291 | 2023-03-05 | 1 | D |  | 37 | A | G-AE1055LST | 탄소강 | G-AE1055LS | BM#1 | 1620 | 42 | 1624 | 1536 | 32 | 6300 |  | 3 | 0.18 | 26 |  | -1.72 | 1572 | 1624 | 0 | 232.25 |  | 1 | 29 | 58 | Y |  | 2023-03-05 21:53 | 88 | 1092 | 30 | 27 | 33 | 36 | 38 | 39 | 40 | 40 | 39 | 36 | 39 | 39 | 40 | 39 | 37 | 40 | 36 | 40 | -0.03 | Y | 15 | Y | -0.2 | [8 empty] | N | N | Y | 180 | 0.48 | 65 | 101520 | 95375 | 9075 | 14800 | 02 | 2 |  | 2023-03-05 22:06 | 1572 | 125 |  | 41 |  | *전기로 보수,감속주입(20%이상) ID:101.102.201.202. | [5 empty] | 90535C2EE2AE4D2D8A6E9AB958F2F40D | 7F909E71B1E843A39C54862E8C9EC6F2 | 8DBD386E75044556980D5A1DEAA652B0 |  | 4873F2CF49AE434DA28937180403EF32 | 9AEDA6EA4BAE42AE9CB87128493C0976 | 3DD64F75CA3F4BC6B8F4385C2FABDA67 |  |  | 99.19 | 100 | 0 | 0 | 0 |  | 500 |  | N | N | 0 | 0 | 0 |  | 501 |  | N | N | N |  |  | Y |  |  |  | BT180180 | H
B75619 | 2023-03-05 | 2 | D |  | 12 | A | AE1038M2 | 탄소강 | B | BM#2 | 1594 | 35 | 1623 | 1539 | 31 | 5900 |  | 1 | 0.23 | 16 |  | -2.39 | 1555 | 1615 | 0 | 17.84 | 0 | 16 | 81 | 65 | Y |  | 2023-03-05 22:22 | 58 | 1096 | 22 | 23 | 27 | 30 | 32 | 31 | 32 | 31 | 30 | 29 | 29 | 28 | 26 | 26 | 29 | 32 | 26 | 0 | -0.15 | Y | 40 | Y | -0.4 | [7 empty] | N | N | N | N | 190 | 0.51 | 58 | 94560 | 93764 | 2886 | 15300 | 14 | 2 |  | 2023-03-05 22:25 | 1555 | 111 |  | 31 | [16 empty] | 99.8 | 100 | 0 | 0 | 0 |  | 651 | 400 | Y | N | 0 | 0 | 0 |  | 650 | 400 | Y | N | N | Y | [5 empty] | RB110.00 | H
A76292 | 2023-03-05 | 1 | D |  | 38 | A | G-AE1055LST | 탄소강 | G-AE1055LS | BM#1 | 1601 | 47 | 1610 | 1541 | 33 | 6400 |  | 3 | 0.18 | 25 |  | -1.73 | 1557 | 1610 | 0 | 234.77 |  | 29 | 19 | 52 | Y |  | 2023-03-05 23:09 | 73 | 1097 | 37 | 36 | 33 | 33 | 33 | 32 | 33 | 31 | 32 | 31 | 31 | 30 | 30 | 30 | 32 | 33 | 30 | 33 | -0.06 | Y | 50 | Y | 0 | [8 empty] | N | N | Y | 170 | 0.52 | 56 | 84600 | 93481 | 6969 | 15600 | 02 | 2 |  | 2023-03-05 23:17 | 1557 | 120 |  | 30 | [16 empty] | 8460000 | 100 | 0 | 0 | 0 |  | 500 |  | N | N | 0 | 0 | 0 |  | 501 |  | N | N | N |  |  | Y |  |  |  | BT180180 | H
B75620 | 2023-03-05 | 2 | D | TUNDISH교체전 | 13 | A | AE1038M2 | 탄소강 | B | BM#2 | 1712 | 35 | 1639 | 1593 | 29 | 4800 |  | 1 | 0.24 | 17 |  | -1.98 | 1573 | 1619 | 0 | 20.89 | 0 | 32 | 3 | 69 | Y |  | 2023-03-05 23:27 | 76 | 1098 | 25 | 29 | 37 | 42 | 43 | 43 | 41 | 41 | 39 | 37 | 36 | 35 | 34 | 31 | 37 | 43 | 31 | 0 | -0.27 | Y | 45 | Y | -0.6 | [7 empty] | N | N | N | N | 180 | 0.44 | 73 | 81395 | 94911 | 1689 | 2000 | 14 | 2 |  | 2023-03-05 23:30 | 1573 | 101 |  | 25 |  | * 전공정 요청으로 감속주입 * 전공정 요청 20%이상 감속주입, 이상공정 등록 및 생관통보 ID : 302~ , 402~ * 전공정 요청 L/D 잔강이월 미실시, 이상공정등록 및 생관통보 * STR#1 침적노즐 절손발생 ID : 301~ (T/D교체 간 확인) | 7080D837428E4587A0A995CCB148626C | 084D5312D88D4F69834187C9ED14BE4A | 6EF3406EE19C444FBBCFDF7B9A10C911 | [11 empty] | 85.91 | 100 | 0 | 3350 | 0 |  | 651 | 400 | Y | N | 0 | 2520 | 0 |  | 650 | 400 | Y | N | N | [6 empty] | RB110.00 | C
A76293 | 2023-03-05 | 1 | D |  | 39 | A | G-AE1055LST | 탄소강 | G-AE1055LS | BM#1 | 1604 | 43 | 1591 | 1533 | 30 | 5900 |  | 3 | 0.18 | 26 |  | -1.17 | 1555 | 1591 | 0 | 239.28 |  | 33 | 15 | 63 | Y |  | 2023-03-06 00:14 | 71 | 1088 | 30 | 28 | 36 | 38 | 38 | 38 | 38 | 36 | 36 | 36 | 36 | 35 |  | 35 | 36 | 38 | 35 | 38 | -0.07 | Y | 40 | Y | -0.2 | [8 empty] | N | N | Y | 210 | 0.52 | 62 | 101520 | 100487 | 5613 | 14200 | 02 | 2 |  | 2023-03-06 00:24 | 1555 | 111 |  | 23 | [16 empty] | 94.48 | 100 | 0 | 0 | 0 |  | 500 |  | N | N | 0 | 0 | 0 |  | 501 |  | N | N | N |  |  | Y |  |  |  | BT180180 | H
B75621 | 2023-03-05 | 2 | D | TUNDISH교체 | 1 | A | SCM420HT | 소입성보증강 | C | BM#2 | 1581 | 56 | 1675 | 1538 | 51 | 10400 |  | 1 | 0.29 | 19 |  | -2.76 | 1610 | 1674 | 0 | 43 | 0 | 18 | 35 | 68 | N | 3 | 2023-03-06 00:57 | 100 | 1099 | -272 | -269 | 25 | 28 | 33 | 39 | 43 | 45 | 45 | 44 | 42 | 39 | 35 | 35 | 40 | 45 | 35 | 0 | -0.4 |  | 25 | Y | -0.8 |  | 1.59 | 1.42 |  |  |  |  | N | N | N | N | 220 | 0.52 | 57 | 90779 | 95484 | 2366 | 13500 | 03 | 1 |  | 2023-03-06 00:58 | 1610 | 128 |  | 28 |  | * T/D FLUX 용탕부: 120 KG / 유탕부: 10KG 투입. * 자연개공 되지 않아 L/D 강제개공 실시 ID : 301, 401 | [14 empty] | 94.96 | 100 | 700 | 0 | 0 |  | 410 | 300 | Y | Y | 700 | 0 | 0 |  | 410 | 300 | Y | Y | N | [6 empty] | RB140.00 | C
A76294 | 2023-03-05 | 1 | D | TUNDISH교체전 | 40 | A | G-AE1055LST | 탄소강 | G-AE1055LS | BM#1 | 1620 | 41 | 1604 | 1572 | 23 | 4200 |  | 3 | 0.18 | 25 |  | -1.29 | 1565 | 1604 | 0 | 184.12 |  | 38 | 35 | 64 | Y |  | 2023-03-06 01:14 | 81 | 1110 | 30 | 29 | 30 | 35 | 37 | 36 | 31 | 30 | 31 | 31 | 29 | 31 |  | 31 | 32 | 37 | 29 | 31 | -0.27 | Y | 30 | Y | 0.4 | [8 empty] | N | N | M | 200 | 0.52 | 56 | 88435 | 93483 | 6967 | 1500 | 02 | 2 |  | 2023-03-06 01:21 | 1565 | 101 |  | 26 |  |  | D312970E3A1C4309AA64152C88D00618 | C7F24AD20F1F4ACDA694FEA7B5E34B56 | 939D579EEF3143069FF2D5E0354613D9 | [11 empty] | 8843500 | 100 | 0 | 3500 | 0 |  | 500 |  | N | N | 0 | 3500 | 0 |  | 501 |  | N | N | N |  |  | Y |  |  |  | BT180180 | H
B75622 | 2023-03-05 | 2 | D |  | 2 | B | SCM420HT | 소입성보증강 | C | BM#2 | 1284 | 40 | 1644 | 1595 | 34 | 6500 |  | 1 | 0.21 | 18 |  | -2.27 | 1574 | 1630 | 0 | 20.09 | 0 | 10 | 82 | 77 | Y |  | 2023-03-06 01:54 | 64 | 1090 | 30 | 27 | 30 | 31 | 31 | 30 | 30 | 30 | 29 | 28 | 28 | 26 | 24 | 24 | 29 | 31 | 24 | 30 | -0.16 | Y | 45 | Y | -0.4 | [7 empty] | N | N | N | N | 220 | 0.55 | 56 | 93104 | 100688 | 312 | 14100 | 03 | 1 |  | 2023-03-06 02:05 | 1574 | 120 |  | 29 | [16 empty] | 94.14 | 100 | 0 | 0 | 0 |  | 410 | 300 | Y | Y | 0 | 0 | 0 |  | 410 | 300 | Y | Y | N | [6 empty] | RB180.00 | C
A76295 | 2023-03-05 | 1 | D | TUNDISH교체 | 1 | A | SP-AE1055LSM | 탄소강 | P-AE1055LS | BM#1 | 1604 | 44 | 1616 | 1546 | 32 | 6400 |  | 3 | 0.19 | 25 |  | -1.3 | 1585 | 1624 | 0 | 242.69 |  | 1 | 30 | 54 | Y |  | 2023-03-06 02:24 | 100 | 1099 | -74 | 38 | 35 | 33 | 37 | 41 | 44 | 44 | 43 | 43 | 44 | 44 | 44 | 44 | 41 | 44 | 43 | 44 | 0 |  | 15 | Y | 0 |  | 1.8 | 1.8 |  |  |  |  | N | N | N | N | 210 | 0.42 | 70 | 84610 | 93496 | 7304 | 16100 | 12 | 1 |  | 2023-03-06 02:32 | 1585 | 115 |  | 31 |  | *T/D FLUX 유:15KG 용:220KG *전기로 작업지연, 감속주입(정속유지강종) | [14 empty] | 82.27 | 0 | 1500 | 0 | 0 |  | 400 |  | N | N | 1500 | 0 | 0 |  | 401 |  | N | N | N |  |  | Y |  |  |  | BT180180 | H
B75623 | 2023-03-05 | 2 | D |  | 3 | B | SCM420HT | 소입성보증강 | C | BM#2 | 1665 | 39 | 1618 | 1592 | 34 | 6100 |  | 1 | 0.21 | 19 |  | -2.26 | 1562 | 1621 | 0 | 19.28 | 0 | 16 | 82 | 72 | Y |  | 2023-03-06 03:01 | 52 | 1097 | 22 | 25 | 27 | 27 | 27 | 26 | 26 | 25 | 23 | 22 | 21 | 19 |  | 19 | 25 | 27 | 19 | 27 | -0.16 |  | 50 | Y | -0.4 | [7 empty] | Y | Y | Y | Y | 210 | 0.49 | 60 | 94368 | 92034 | 1766 | 14700 | 03 | 1 |  | 2023-03-06 03:10 | 1562 | 102 |  | 21 | [16 empty] | 103.36 | 100 | 0 | 0 | 0 |  | 489 | 300 | Y | Y | 0 | 0 | 0 |  | 489 | 300 | Y | Y | N | [6 empty] | RB240.00 | C
B75624 | 2023-03-05 | 2 | D |  | 4 | B | SCM420HT | 소입성보증강 | C | BM#2 | 1563 | 37 | 1630 | 1557 | 34 | 6900 |  | 1 | 0.25 | 18 |  | -2.4 | 1573 | 1631 | 0 | 39.51 | 0 | 32 | 4 | 70 | Y |  | 2023-03-06 04:03 | 63 | 1089 | 17 | 23 | 31 | 33 | 34 | 33 | 32 | 32 | 30 | 28 | 28 | 25 | 25 | 25 | 29 | 34 | 25 | 0 | -0.2 | Y | 45 | Y | 0 | [7 empty] | N | N | N | N | 200 | 0.47 | 65 | 152021 | 97600 | 1350 | 14100 | 03 | 1 |  | 2023-03-06 04:06 | 1573 | 98 |  | 19 |  | * 연연주 혼탕부 성분확인 ID : 307, 308, 309, 408, 409, 410 | [14 empty] | 158.27 | 100 | 0 | 0 | 0 |  | 410 | 300 | Y | Y | 0 | 0 | 0 |  | 410 | 300 | Y | Y | N | [6 empty] | RB160.00 | C
A76296 | 2023-03-05 | 1 | D |  | 2 | A | SP-AE1055LSM | 탄소강 | P-AE1055LS | BM#1 | 1620 | 41 | 1602 | 1542 | 31 | 5200 |  | 3 | 0.18 | 25 |  | -1.6 | 1553 | 1602 | 0 | 241.69 |  | 29 | 20 | 66 | Y |  | 2023-03-06 03:40 | 68 | 1081 | 43 | 37 | 32 | 28 | 25 | 22 | 19 | 17 | 15 | 14 | 12 | 10 | 10 | 12 | 18 | 32 | 10 | 12 | -0.4 |  | 55 | Y | 0 | [7 empty] | N | Y | Y | N | 200 | 0.37 | 84 | 81566 | 93525 | 4075 | 15500 | 12 | 1 |  | 2023-03-06 03:50 | 1553 | 107 |  | 26 |  | *전기로 설비 보수,감속주입(20%이상) | [14 empty] | 81.16 | 100 | 0 | 0 | 300 |  | 400 |  | N | N | 0 | 0 | 300 |  | 401 |  | N | N | N |  |  | Y |  |  |  | BT180180 | H
B75625 | 2023-03-05 | 2 | A |  | 5 | A | SCM420HON | 소입성보증강 | C | BM#2 | 1570 | 40 | 1643 | 1551 | 31 | 6500 |  | 1 | 0.24 | 16 |  | -2.5 | 1575 | 1632 | 0 | 20.23 | 0 | 18 | 36 | 58 | Y |  | 2023-03-06 05:11 | 65 | 1098 | 22 | 23 | 31 | 34 | 35 | 36 | 36 | 36 | 35 | 34 | 33 | 33 | 32 | 30 | 33 | 36 | 30 | 36 | -0.15 | Y | 40 | Y | -0.4 | [7 empty] | N | N | N | N | 190 | 0.47 | 62 | 42305 | 92418 | 3032 | 15000 | 03 | 1 |  | 2023-03-06 05:13 | 1575 | 102 |  | 18 |  | * 연연주 혼탕부 성분확인 ID : 301, 401 * 전공정 요청으로 감속주입 | [14 empty] | 45.37 | 100 | 0 | 0 | 0 |  | 410 | 300 | Y | Y | 0 | 0 | 0 |  | 410 | 300 | Y | Y |  | Y | [5 empty] | BT180180 | H
A76297 | 2023-03-05 | 1 | A |  | 3 | A | SP-AE1055LSM | 탄소강 | P-AE1055LS | BM#1 | 1604 | 44 | 1603 | 1541 | 32 | 5700 |  | 3 | 0.19 | 25 |  | -1.08 | 1570 | 1603 | 0 | 195.96 |  | 33 | 16 | 81 | Y |  | 2023-03-06 04:45 | 85 | 1090 | 12 | 16 | 22 | 26 | 31 | 33 | 33 | 31 | 32 | 31 | 31 | 31 | 30 | 30 | 28 | 33 | 29 | 31 | -0.09 | Y | 45 | Y | 0.2 | [7 empty] | Y | Y | Y | Y | 190 | 0.4 | 74 | 101532 | 93103 | 5147 | 15370 | 12 | 1 |  | 2023-03-06 04:52 | 1570 | 131 |  | 46 |  | *전기로 설비 보수,감속주입(정속유지강종) | [14 empty] | 101.43 | 100 | 0 | 0 | 0 |  | 400 |  | N | N | 0 | 0 | 0 |  | 401 |  | N | N | N |  |  | Y |  |  |  | BT180180 | H
B75626 | 2023-03-05 | 2 | A |  | 6 | A | SCM420HON | 소입성보증강 | C | BM#2 | 1640 | 40 | 1631 | 1549 | 38 | 7500 |  | 1 | 0.19 | 16 |  | -2.33 | 1572 | 1634 | 0 | 12.73 | 0 | 10 | 83 | 60 | Y |  | 2023-03-06 06:19 | 62 | 1088 | 28 | 32 | 36 | 38 | 39 | 39 | 39 | 38 | 37 | 36 | 35 | 34 | 33 | 32 | 36 | 39 | 32 | 39 | -0.16 | Y | 45 | Y | -0.2 | [7 empty] | N | N | N | N | 180 | 0.47 | 66 | 101532 | 99318 | 332 | 16000 | 03 | 1 |  | 2023-03-06 06:26 | 1572 | 102 |  | 13 |  | *전공정 요청 감속주입 * 전공정 요청 L/D 잔강이월 미실시, 이상공정등록 및 생관통보 | [14 empty] | 104.24 | 100 | 0 | 0 | 0 |  | 411 | 300 | Y | Y | 0 | 0 | 0 |  | 411 | 300 | Y | Y |  | N | [5 empty] | BT180180 | H
A76298 | 2023-03-05 | 1 | A |  | 4 | B | AE1055LS | 탄소강 | G-AE1055LS | BM#1 | 1620 | 40 | 1603 | 1551 | 25 | 4900 |  | 3 | 0.2 | 27 |  | -1.26 | 1563 | 1603 | 0 | 209.98 |  | 38 | 36 | 135 | Y |  | 2023-03-06 06:29 | 79 | 1097 | 30 | 31 | 33 | 33 | 33 | 33 | 32 | 30 | 29 | 30 | 28 | 28 | 27 | 26 | 30 | 33 | 26 | 33 | -0.11 | Y | 65 | Y | 0 | [8 empty] | N | N | Y | 180 | 0.4 | 76 | 101520 | 97313 | 7037 | 15860 | 12 | 1 |  | 2023-03-06 06:37 | 1563 | 88 |  | 17 |  | *유사강종 연연주 *전공정 요청으로 감속주입-감속주입 20%이상으로 이상재및 생관통보 *강종변경 SR재설정 | [14 empty] | 10152000 | 100 | 0 | 0 | 0 |  | 500 |  | N | N | 0 | 0 | 0 |  | 501 |  | N | N | N |  |  | Y |  |  |  | BT180180 | H
B75627 | 2023-03-05 | 2 | A |  | 7 | A | SCM420HON | 소입성보증강 | C | BM#2 | 1607 | 45 | 1650 | 1519 | 42 | 8600 |  | 1 | 0.17 | 16 |  | -2.36 | 1574 | 1635 | 0 | 26.86 | 0 | 16 | 83 | 66 | Y |  | 2023-03-06 07:29 | 64 | 1099 | 29 | 29 | 37 | 41 | 43 | 43 | 42 | 41 | 40 | 39 | 38 | 37 | 36 | 35 | 38 | 43 | 35 | 0 | -0.18 | Y | 45 | Y | -0.2 | [7 empty] | N | N | N | N | 170 | 0.47 | 64 | 101532 | 95498 | 2152 | 15700 | 03 | 1 |  | 2023-03-06 07:30 | 1574 | 104 |  | 10 |  | * 전공정 요청 L/D 잔강이월 미실시, 이상공정등록 및 생관통보 | [14 empty] | 106.26 | 100 | 0 | 0 | 0 |  | 410 | 300 | Y | Y | 0 | 0 | 0 |  | 410 | 300 | Y | Y | [7 empty] | BT180180 | H
A76299 | 2023-03-06 | 1 | A |  | 5 | A | AE1055LS | 탄소강 | G-AE1055LS | BM#1 | 1620 | 40 | 1603 | 1556 | 33 | 5300 |  | 3 | 0.19 | 25 |  | -1.65 | 1553 | 1603 | 0 | 229.02 |  | 1 | 31 | 102 | Y |  | 2023-03-06 07:38 | 69 | 1097 | 26 | 25 | 24 | 25 | 25 | 25 | 25 | 24 | 23 | 23 | 22 | 21 | 21 | 20 | 23 | 25 | 20 | 25 | -0.09 | Y | 55 | Y | 0 | [8 empty] | N | N | Y | 170 | 0.46 | 67 | 101520 | 97544 | 6306 | 14840 | 12 | 1 |  | 2023-03-06 07:45 | 1553 | 106 |  | 26 |  | *전공정 요청으로 감속주입-감속주입 20%이상으로 이상재 | [6 empty] | 03FFF30E53C64ECEBF96E8DFDB6A8876 | A493240991724EE0B99B40E36DAA8220 | 91C19B22B8994792A6CB462934C3895B |  | F3D9C9C0AE0F47BEA8CC413D3E4082B3 | AE8E0836E41046F393B10E42B044BB68 | 85EC881595014D22BE5F7CE84DE6BCF6 |  | 97.1 | 100 | 0 | 0 | 0 |  | 500 |  | N | N | 0 | 0 | 0 |  | 501 |  | N | N | N |  |  | Y |  |  |  | BT180180 | H
B75628 | 2023-03-06 | 2 | A | TUNDISH교체전 | 8 | A | SCM420HON | 소입성보증강 | C | BM#2 | 1627 | 43 | 1657 | 1557 | 38 | 7600 |  | 1 | 0.25 | 16 |  | -2.24 | 1576 | 1632 | 0 | 32.55 | 0 | 32 | 5 | 71 | Y |  | 2023-03-06 08:28 | 66 | 1099 | 33 | 33 | 38 | 40 | 41 | 40 | 39 | 38 | 36 | 35 | 34 | 32 | 32 | 32 | 37 | 41 | 32 | 0 | -0.2 | Y | 45 | Y | 0 | [7 empty] | N | N | N | N | 170 | 0.45 | 65 | 84610 | 93721 | 2929 | 2300 | 03 | 1 |  | 2023-03-06 08:27 | 1576 | 103 |  | 16 |  | * 전공정 요청 L/D 잔강이월 미실시, 이상공정등록 및 생관통보 * 전공정 지연 20%이상감속주입 304~끝 404~끝 이상공정등록 및 생관통보 | 90BF09067E1E4C77956A6A80448E6DC2 | A40A88102DE2453AB51893FB7449C66F | 586AEF4B4EDF41428AA1FCAFF75FA9FE | [11 empty] | 89.2 | 100 | 0 | 3137 | 0 |  | 410 | 300 | Y | Y | 0 | 3848 | 0 |  | 410 | 300 | Y | Y | [7 empty] | BT180180 | H
A76300 | 2023-03-06 | 1 | A |  | 6 | A | AE1055LS | 탄소강 | G-AE1055LS | BM#1 | 1617 | 40 | 1602 | 1554 | 31 | 5300 |  | 3 | 0.19 | 25 |  | -1.47 | 1557 | 1602 | 0 | 192.53 |  | 29 | 21 | 88 | Y |  | 2023-03-06 08:49 | 73 | 1094 | 19 | 18 | 26 | 28 | 29 | 29 | 28 | 28 | 27 | 26 | 24 | 25 | 24 | 24 | 26 | 29 | 24 | 28 | -0.12 | Y | 40 | Y | -0.2 | [8 empty] | N | N | Y | 210 | 0.48 | 62 | 84600 | 95134 | 6416 | 15380 | 12 | 1 |  | 2023-03-06 08:56 | 1557 | 99 |  | 23 | [16 empty] | 82.82 | 100 | 0 | 0 | 0 |  | 500 |  | N | N | 0 | 0 | 0 |  | 501 |  | N | N | N |  |  | Y |  |  |  | BT180180 | H
B75629 | 2023-03-06 | 2 | A | TUNDISH교체 | 1 | B | 17NICRMOS6HM | 소입성보증강 | C1 | BM#2 | 1624 | 58 | 1673 | 1522 | 56 | 11500 |  | 1 | 0.17 | 18 |  | -2.47 | 1598 | 1662 | 0 | 24.55 | 0 | 18 | 37 | 70 | Y |  | 2023-03-06 09:56 | 89 | 1097 | -300 | 36 | 31 | 33 | 39 | 43 | 45 | 46 | 46 | 46 | 45 | 45 | 45 | 45 | 42 | 46 | 45 | 46 | -0.04 |  | 25 | Y | 0 |  | 1.88 | 1.76 |  |  |  |  | N | N | N | N | 220 | 0.49 | 64 | 97992 | 101406 | 2444 | 15100 | 18 | 2 |  | 2023-03-06 09:51 | 1598 | 131 |  | 18 |  | * T/D FLUX 용탕부: 120 KG / 유탕부: 10KG 투입. | [14 empty] | 95.74 | 100 | 700 | 0 | 0 |  | 490 | 300 | Y | Y | 700 | 0 | 0 |  | 491 | 300 | Y | Y | [7 empty] | RB110.00 | H
A76301 | 2023-03-06 | 1 | A |  | 7 | A | AE1055LS | 탄소강 | G-AE1055LS | BM#1 | 1673 | 40 | 1598 | 1586 | 22 | 3800 |  | 3 | 0.19 | 26 |  | -1.51 | 1552 | 1598 | 0 | 211.35 |  | 33 | 17 | 84 | Y |  | 2023-03-06 09:53 | 68 | 1098 | 25 | 25 | 23 | 27 | 28 | 28 | 28 | 28 | 27 | 26 | 26 | 26 | 25 | 24 | 26 | 28 | 24 | 28 | -0.09 | Y | 45 | Y | -0.2 | [8 empty] | N | N | Y | 210 | 0.48 | 64 | 101520 | 94944 | 5906 | 15350 | 12 | 1 |  | 2023-03-06 10:04 | 1552 | 100 |  | 21 | [16 empty] | 99.58 | 100 | 0 | 0 | 0 |  | 500 |  | N | N | 0 | 0 | 0 |  | 501 |  | N | N | N |  |  | Y |  |  |  | BT180180 | H
A76302 | 2023-03-06 | 1 | A |  | 8 | A | AE1055LS | 탄소강 | G-AE1055LS | BM#1 | 1623 | 40 | 1605 | 1560 | 30 | 5100 |  | 3 | 0.19 | 25 |  | -1.52 | 1559 | 1605 | 0 | 227.9 |  | 38 | 37 | 74 | Y |  | 2023-03-06 10:53 | 75 | 1098 | 25 | 24 | 27 | 30 | 32 | 32 | 32 | 31 | 31 | 30 | 30 | 29 | 29 | 29 | 30 | 32 | 29 | 32 | -0.06 | Y | 45 | Y | 0 | [8 empty] | N | N | Y | 200 | 0.48 | 63 | 101520 | 96252 | 6248 | 14340 | 12 | 1 |  | 2023-03-06 11:00 | 1559 | 107 |  | 27 | [16 empty] | 98.32 | 100 | 0 | 0 | 0 |  | 500 |  | N | N | 0 | 0 | 0 |  | 501 |  | N | N | N |  |  | Y |  |  |  | BT180180 | H
B75630 | 2023-03-06 | 2 | A |  | 2 | B | 17NICRMOS6HM | 소입성보증강 | C1 | BM#2 | 1637 | 46 | 1647 | 1535 | 43 | 8500 |  | 1 | 0.18 | 18 |  | -2.76 | 1564 | 1629 | 0 | 24.5 | 0 | 10 | 84 | 77 | Y |  | 2023-03-06 10:50 | 55 | 1094 | 42 | 35 | 29 | 23 | 21 | 18 | 16 | 17 | 17 | 15 | 15 | 14 | 13 | 13 | 20 | 29 | 13 | 0 | -0.32 |  | 50 | Y | -0.2 | [7 empty] | N | N | N | N | 220 | 0.48 | 65 | 98400 | 98631 | 2119 | 14900 | 18 | 2 |  | 2023-03-06 11:02 | 1564 | 124 |  | 28 |  | *전공정 요청 감속주입 | [14 empty] | 101.5 | 100 | 0 | 0 | 0 |  | 490 | 300 | Y | Y | 0 | 0 | 0 |  | 491 | 300 | Y | Y | [7 empty] | RB110.00 | C
B75631 | 2023-03-06 | 2 | A |  | 3 | B | 17NICRMOS6HM | 소입성보증강 | C1 | BM#2 | 1615 | 57 | 1630 | 1514 | 53 | 10600 |  | 1 | 0.18 | 18 |  | -2.52 | 1565 | 1625 | 0 | 14.45 | 0 | 16 | 84 | 77 | Y |  | 2023-03-06 12:17 | 56 | 1095 | 8 | 8 | 18 | 22 | 25 | 26 | 25 | 24 | 24 | 23 | 22 | 21 | 20 | 19 | 21 | 26 | 19 | 0 | -0.17 | Y | 40 | Y | -0.2 | [7 empty] | N | N | N | N | 210 | 0.47 | 65 | 98400 | 98035 | 1665 | 15600 | 18 | 2 |  | 2023-03-06 12:14 | 1565 | 116 |  | 7 |  | *전공정 요청 감속주입 | [14 empty] | 100.97 | 100 | 0 | 0 | 0 |  | 491 | 300 | Y | Y | 0 | 0 | 0 |  | 491 | 300 | Y | Y | [7 empty] | RB110.00 | C
A76303 | 2023-03-06 | 1 | A |  | 9 | A | AE1055LS | 탄소강 | G-AE1055LS | BM#1 | 1705 | 40 | 1596 | 1621 | 18 | 2900 |  | 3 | 0.2 | 25 |  | -1.28 | 1558 | 1596 | 0 | 206.5 |  | 1 | 32 | 62 | Y |  | 2023-03-06 11:55 | 74 | 1099 | 27 | 26 | 24 | 26 | 26 | 26 | 26 | 25 | 25 | 24 | 23 | 23 | 22 | 22 | 24 | 26 | 21 | 26 | -0.1 | Y | 50 | Y | 0.2 | [8 empty] | N | N | Y | 190 | 0.46 | 66 | 84600 | 95195 | 7005 | 14910 | 12 | 1 |  | 2023-03-06 12:06 | 1558 | 101 |  | 30 |  | *전공정 요청으로 감속주입-감속주입 20%이상으로 이상재 ID104~, 204~ | [14 empty] | 83.39 | 100 | 0 | 0 | 0 |  | 500 |  | N | N | 0 | 0 | 0 |  | 501 |  | N | N | N |  |  | Y |  |  |  | BT180180 | H
A76304 | 2023-03-06 | 1 | B |  | 10 | A | AE1055LS | 탄소강 | G-AE1055LS | BM#1 | 1639 | 44 | 1593 | 1545 | 34 | 5500 |  | 3 | 0.19 | 25 |  | -1.22 | 1556 | 1593 | 0 | 188.3 |  | 29 | 22 | 61 | Y |  | 2023-03-06 13:12 | 72 | 1100 | 20 | 21 | 26 | 29 | 29 | 28 | 27 | 26 | 26 | 26 | 26 | 25 | 25 | 25 | 26 | 29 | 25 | 26 | -0.09 | Y | 45 | Y | 0 | [8 empty] | N | N | Y | 180 | 0.49 | 63 | 101520 | 100252 | 3548 | 15400 | 12 | 1 |  | 2023-03-06 13:19 | 1556 | 100 |  | 20 |  | *전공정요청 L/D잔강 이월 안함-이상재등록 | [14 empty] | 97.62 | 100 | 0 | 0 | 0 |  | 500 |  | N | N | 0 | 0 | 0 |  | 501 |  | N | N | N |  |  | N |  |  |  | BT180180 | H
B75632 | 2023-03-06 | 2 | B | 잔강최소화전 | 4 | B | 17NICRMOS6HM | 소입성보증강 | C1 | BM#2 | 1614 | 42 | 1639 | 1564 | 39 | 7600 |  | 1 | 0.17 | 18 |  | -2.69 | 1579 | 1634 | 2.79 | 7.19 | 0 | 32 | 6 | 95 | Y |  | 2023-03-06 13:12 | 70 | 1099 | 16 | 27 | 29 | 30 | 29 | 28 | 27 | 27 | 25 | 24 | 23 | 22 | 22 | 21 | 24 | 30 | 21 | 27 | -0.18 | Y | 50 | Y | -0.2 | [7 empty] | N | N | N | N | 200 | 0.41 | 76 | 93221 | 98403 | 747 | 3000 | 18 | 2 |  | 2023-03-06 13:13 | 1579 | 106 |  | 19 |  | *전공정 요청20%이상 감속주입 이상공정등록 및 생관통보 | A1D9C51D4C7F493A97D0F6460EE249BC | [13 empty] | 95.66 | 100 | 0 | 3240 | 0 |  | 490 | 300 | Y | Y | 0 | 3250 | 0 |  | 490 | 300 | Y | Y | [7 empty] | RB110.00 | C
B75633 | 2023-03-06 | 2 | B | 잔강최소화 | 5 | A | 20MNCRS5HM7 | 소입성보증강 | C1 | BM#2 | 1639 | 51 | 1668 | 1540 | 48 | 9600 |  | 1 | 0.3 | 18 |  | -2.81 | 1570 | 1647 | 0 | 42.39 | 0 | 18 | 38 | 65 | Y |  | 2023-03-06 14:32 | 63 | 1094 | -169 | -146 | 29 | 29 | 31 | 33 | 32 | 32 | 31 | 31 | 30 | 28 | 28 | 27 | 21 | 33 | 27 | 31 | -0.15 | Y | 40 | Y | -0.2 | [7 empty] | N | N | N | N | 190 | 0.41 | 66 | 86779 | 96500 | 4500 | 14600 | 18 | 2 |  | 2023-03-06 14:33 | 1570 | 130 |  | 32 |  | * 최소화 롱노즐 재사용 * 전공정 요청 20%이상 감속주입, 이상공정 등록 및 생관통보 | [14 empty] | 90.68 | 100 | 3300 | 0 | 0 |  | 451 | 300 | Y | Y | 3300 | 0 | 0 |  | 451 | 300 | Y | Y | [6 empty] | Y | RB110.00 | H
B75634 | 2023-03-06 | 2 | B |  | 6 | A | 20MNCRS5HM7 | 소입성보증강 | C1 | BM#2 | 1660 | 60 | 1670 | 1527 | 53 | 11000 |  | 1 | 0.34 | 18 |  | -2.85 | 1582 | 1659 | 0 | 64.92 | 0 | 10 | 85 | 77 | Y |  | 2023-03-06 15:49 | 75 | 1093 | 23 | 30 | 34 | 36 | 38 | 38 | 38 | 38 | 37 | 36 | 35 | 33 | 32 | 30 | 34 | 38 | 30 | 38 | -0.15 | Y | 55 | Y | -0.4 | [7 empty] | N | N | N | N | 180 | 0.4 | 78 | 100725 | 100960 | 1340 | 15800 | 18 | 2 |  | 2023-03-06 15:51 | 1582 | 134 |  | 23 |  | * 전공정 요청 20%이상 감속주입, 이상공정 등록 및 생관통보 | [14 empty] | 100.67 | 100 | 0 | 0 | 0 |  | 450 | 300 | Y | Y | 0 | 0 | 0 |  | 451 | 300 | Y | Y | [7 empty] | RB100.00 | C
A76306 | 2023-03-06 | 1 | B | 연주종료 | 7 | A | 20MNCRS5HM7 | 소입성보증강 | C1 | BM#2 | 1667 | 47 | 1675 | 1607 | 32 | 6600 |  | 1 | 0.23 | 19 |  | -3.04 | 1586 | 1663 | 0 | 20.79 | 0 | 32 | 7 | 29 | Y |  | 2023-03-06 17:21 | 79 | 1099 | 27 | 36 | 42 | 44 | 45 | 45 | 44 | 44 | 43 |  |  |  |  | 43 | 41 | 45 | 43 | 44 | -0.1 | Y | 20 | Y | -0.2 | [7 empty] | N | N | N | N | 170 | 0.51 | 46 | 68563 | 75209 | 1041 | 2000 | 18 | 2 |  | 2023-03-06 17:25 | 1586 | 109 |  | 9 |  | * 작업종료 : 18시 32분 | 1266FE20091646A89BE7DFC062C35534 |  |  |  |  | C69BD28C0D894E1F900A50F1FB157CC5 | 1094D8039F0A453F9C2B0E32B0E4AC8F |  |  | AB2864FCFDE94C50A026F3E31FCE6038 | 58E620789EEB40EC842E0B5D8367F4C1 |  |  |  | 93.03 | 100 | 0 | 2640 | 0 |  | 451 | 300 | Y | Y | 0 | 2740 | 0 |  | 451 | 300 | Y | Y | [7 empty] | RB110.00 | C
B75636 | 2023-03-06 | 2 | D | 연주시작 | 1 | A | KFMN438V | 합금강 | KFMN438V | BM#2 | 1602 | 65 | 1703 | 1527 | 59 | 12500 |  | 1 | 0.24 | 21 |  | -3.64 | 1579 | 1700 | 0 | 33.21 | 0 | 38 | 38 | 503 | Y |  | 2023-03-06 23:11 | 85 | 1095 | -283 | -89 | 26 | 25 | 31 | 38 | 39 | 40 | 40 | 41 | -883 |  |  | -883 | 0 | 41 | 41 | 0 | 0 |  | 5 | Y | 9.99 |  | 1.33 | 1.27 |  |  |  |  | N | N | N | M | 220 | 0.51 | 57 | 95136 | 95000 | 50 | 13800 | 16 | 1 |  | 2023-03-06 23:15 | 1579 | 147 |  | 26 |  | * 연주시작 : 23:40 * T/D FLUX 용탕부: 120 KG / 유탕부: 10KG 투입. * EDGE HEATER 코일 건조로 미적용. 이상공정등록 및 생관통보 |  | 3AA2A007CBE649D89EBAECE67FBBF66D | 25CE8C56B9E0419B85E2189A141CAED6 | [11 empty] | 102.02 | 100 | 1075 | 0 | 0 |  | 650 | 400 | N | Y | 1083 | 0 | 0 |  | 650 | 400 | N | Y | [7 empty] | RB105.00 | H
B75635 | 2023-03-06 | 2 | D |  | 2 | A | KFMN438V | 합금강 | KFMN438V | BM#2 | 1638 | 36 | 1658 | 1597 | 32 | 16200 |  | 1 | 0.26 | 20 |  | -2.28 | 1568 | 1646 | 0 | 16.94 | 0 | 18 | 39 | 211 | Y |  | 2023-03-07 00:13 | 74 | 1093 | 38 | 43 | 47 | 49 | 49 | 49 | 49 | 48 | 47 | 46 | 44 | 41 |  | 41 | 46 | 49 | 41 | 49 | -0.18 | Y | 45 | Y | -0.6 | [7 empty] | N | N | N | Y | 220 | 0.51 | 60 | 95136 | 98299 | 1001 | 14300 | 16 | 1 |  | 2023-03-07 00:15 | 1568 | 276 |  | 23 |  | * EDGE HEATER 코일 건조로 미적용. 이상공정등록 및 생관통보 | [14 empty] | 98.69 | 100 | 0 | 0 | 0 |  | 650 | 400 | N | Y | 0 | 0 | 0 |  | 650 | 400 | N | Y | [7 empty] | RB105.00 | H
B75637 | 2023-03-06 | 2 | D |  | 3 | A | KFMN438V | 합금강 | KFMN438V | BM#2 | 1617 | 56 | 1659 | 1503 | 46 | 9100 |  | 1 | 0.25 | 20 |  | -2.64 | 1564 | 1646 | 0 | 18.37 | 0 | 10 | 86 | 280 | Y |  | 2023-03-07 01:10 | 70 | 1088 | 39 | 38 | 39 | 38 | 40 | 40 | 39 | 39 | 39 | 38 | 37 | 35 |  | 35 | 38 | 40 | 35 | 39 | -0.14 | Y | 35 | Y | -0.4 | [7 empty] | N | N | N | Y | 210 | 0.52 | 56 | 94084 | 92102 | 1348 | 14900 | 16 | 1 |  | 2023-03-07 01:13 | 1564 | 190 |  | 27 |  | * EDGE HEATER 코일 건조로 미적용. 이상공정등록 및 생관통보 | [14 empty] | 103.73 | 100 | 0 | 0 | 0 |  | 651 | 400 | N | Y | 0 | 0 | 0 |  | 650 | 400 | N | Y | [7 empty] | RB140.00 | C
B75638 | 2023-03-06 | 2 | D |  | 4 | A | KFMN438V | 합금강 | KFMN438V | BM#2 | 1599 | 52 | 1669 | 1551 | 48 | 9700 |  | 1 | 0.25 | 21 |  | -2.95 | 1565 | 1659 | 0 | 12.8 | 0 | 16 | 85 | 644 | Y |  | 2023-03-07 02:18 | 71 | 1090 | 32 | 31 | 37 | 40 | 42 | 43 | 42 | 41 | 40 | 39 | 39 | 38 | 37 | 37 | 39 | 43 | 37 | 0 | -0.17 | Y | 35 | Y | -0.2 | [7 empty] | N | N | N | Y | 200 | 0.52 | 59 | 92303 | 96862 | 1738 | 14600 | 16 | 1 |  | 2023-03-07 02:19 | 1565 | 126 |  | 16 | [16 empty] | 96.7 | 100 | 0 | 0 | 0 |  | 650 | 400 | Y | Y | 0 | 0 | 0 |  | 650 | 400 | Y | Y | [7 empty] | BT180180 | C
B75639 | 2023-03-06 | 2 | D | 잔강최소화전 | 5 | A | KFMN438V | 합금강 | KFMN438V | BM#2 | 1570 | 41 | 1651 | 1558 | 38 | 7600 |  | 1 | 0.25 | 20 |  | -2.56 | 1565 | 1646 | 0 | 22.16 | 0 | 38 | 39 | 38 | Y |  | 2023-03-07 03:14 | 71 | 1091 | 34 | 33 | 39 | 41 | 42 | 43 | 43 | 42 | 42 | 41 | 41 | 39 |  | 39 | 40 | 43 | 39 | 42 | -0.07 | Y | 35 | Y | -0.2 | [7 empty] | N | N | N | Y | 190 | 0.52 | 62 | 93979 | 99754 | 1336 | 2000 | 16 | 1 |  | 2023-03-07 03:15 | 1565 | 121 |  | 20 |  |  | A00AB87BFF3B451F95A13EEA6E2EE1D6 | [13 empty] | 96.5 | 100 | 0 | 3100 | 0 |  | 650 | 400 | Y | Y | 0 | 3100 | 0 |  | 650 | 400 | Y | Y | [7 empty] | BT180180 | H
B75640 | 2023-03-06 | 2 | D | 잔강최소화 | 6 | A | KBMA75S | 합금강 | D1 | BM#2 | 1578 | 39 | 1641 | 1544 | 36 | 7000 |  | 1 | 0.3 | 18 |  | -2.6 | 1575 | 1643 | 0 | 22.29 | 0 | 18 | 40 | 39 | Y |  | 2023-03-07 04:11 | 80 | 1111 | -152 | 19 | 44 | 44 | 46 | 48 | 48 | 49 | 49 | 48 | 48 | 47 |  | 47 | 39 | 49 | 47 | 48 | -0.03 | Y | 20 | Y | -0.2 | [7 empty] | N | N | N | N | 180 | 0.46 | 57 | 94775 | 92704 | 4996 | 15200 | 16 | 1 |  | 2023-03-07 04:14 | 1575 | 128 |  | 40 |  | * 롱노즐 재사용 | [14 empty] | 100.34 | 100 | 2500 | 0 | 0 |  | 650 | 400 | Y | Y | 2500 | 0 | 0 |  | 650 | 400 | Y | Y | N |  | Y |  |  |  | Y | RB100.00 | C
B75641 | 2023-03-06 | 2 | A |  | 7 | A | KBMA75S | 합금강 | D1 | BM#2 | 1562 | 39 | 1625 | 1527 | 34 | 6900 |  | 1 | 0.31 | 18 |  | -2.5 | 1557 | 1620 | 0 | 43.37 | 0 | 10 | 87 | 47 | Y |  | 2023-03-07 05:10 | 62 | 1098 | 45 | 40 | 38 | 37 | 36 | 35 | 33 | 33 | 32 | 31 | 31 | 30 | 29 | 29 | 35 | 38 | 29 | 0 | -0.18 |  | 50 | Y | -0.2 | [7 empty] | N | N | N | N | 170 | 0.49 | 63 | 98308 | 98145 | 4705 | 14700 | 16 | 1 |  | 2023-03-07 05:14 | 1557 | 121 |  | 39 | [16 empty] | 99.05 | 100 | 0 | 0 | 0 |  | 651 | 400 | Y | Y | 0 | 0 | 0 |  | 650 | 400 | Y | Y | N |  | Y |  |  |  |  | RB080.00 | C
B75642 | 2023-03-06 | 2 | A |  | 8 | A | KBMA75S | 합금강 | D1 | BM#2 | 1319 | 40 | 1620 | 1571 | 33 | 6200 |  | 1 | 0.23 | 19 |  | -2.34 | 1557 | 1618 | 0 | 30.75 | 0 | 16 | 86 | 52 | Y |  | 2023-03-07 06:20 | 62 | 1088 | 27 | 26 | 31 | 33 | 34 | 34 | 34 | 32 | 32 | 31 | 30 | 30 | 29 | 28 | 31 | 34 | 28 | 34 | -0.13 | Y | 45 | Y | -0.2 | [7 empty] | N | N | N | N | 170 | 0.49 | 63 | 91817 | 99004 | 4996 | 14600 | 16 | 1 |  | 2023-03-07 06:27 | 1557 | 117 |  | 34 | [16 empty] | 92.14 | 100 | 0 | 0 | 0 |  | 650 | 400 | Y | Y | 0 | 0 | 0 |  | 650 | 400 | Y | Y | N |  | Y |  |  |  |  | RB095.00 | C
B75643 | 2023-03-07 | 2 | A |  | 9 | A | KBMA75S | 합금강 | D1 | BM#2 | 1613 | 45 | 1620 | 1519 | 38 | 7200 |  | 1 | 0.2 | 18 |  | -2.16 | 1555 | 1608 | 0 | 28.62 | 0 | 38 | 40 | 54 | Y |  | 2023-03-07 07:37 | 60 | 1087 | 27 | 30 | 34 | 36 | 37 | 36 | 36 | 34 | 33 | 33 | 32 | 31 |  | 31 | 34 | 37 | 31 | 36 | -0.17 | Y | 35 | Y | -0.2 | [7 empty] | N | N | N | N | 220 | 0.49 | 62 | 94805 | 96642 | 4608 | 15300 | 16 | 1 |  | 2023-03-07 07:39 | 1555 | 111 |  | 21 | [16 empty] | 96.84 | 100 | 0 | 0 | 0 |  | 651 | 400 | Y | Y | 0 | 0 | 0 |  | 650 | 400 | Y | Y | N |  | Y |  |  |  |  | RB105.00 | C
B75644 | 2023-03-07 | 2 | A | TUNDISH교체전 | 10 | A | KBMA75S | 합금강 | D1 | BM#2 | 1580 | 44 | 1625 | 1537 | 34 | 6500 |  | 1 | 0.28 | 18 |  | -2.41 | 1564 | 1626 | 0 | 39.14 | 0 | 18 | 41 | 61 | Y |  | 2023-03-07 08:38 | 69 | 1098 | 29 | 35 | 43 | 45 | 46 | 46 | 45 | 44 | 43 | 41 | 40 | 40 |  | 40 | 42 | 46 | 40 | 0 | -0.17 | Y | 35 | Y | 0 | [7 empty] | N | N | N | N | 210 | 0.49 | 61 | 87623 | 94135 | 4765 | 2300 | 16 | 1 |  | 2023-03-07 08:46 | 1564 | 109 |  | 23 |  |  | E217EF199C97474987C8D2AE17CCAE64 | 9F649C0C16574E0EAE25CB0E8323638C | BE60F07D05434C18B7B0E3C1CAA7937C | [11 empty] | 91.56 | 100 | 0 | 2500 | 0 |  | 651 | 400 | Y | Y | 0 | 2500 | 0 |  | 650 | 400 | Y | Y | N |  | Y |  |  |  |  | BT180180 | H
B75645 | 2023-03-07 | 2 | A | TUNDISH교체 | 1 | A | SM48CH | 탄소강 | B | BM#2 | 1593 | 46 | 1668 | 1524 | 43 | 8600 |  | 1 | 0.32 | 19 |  | -2.2 | 1580 | 1649 | 0 | 28.79 | 0 | 10 | 88 | 56 | Y |  | 2023-03-07 09:54 | 89 | 1098 | -447 | -354 | 38 | 34 | 41 | 46 | 48 | 49 | 49 | 50 | 49 | 49 |  | 49 | 46 | 50 | 49 | 49 | 0 |  | 10 | Y | 0 |  | 1.83 | 1.83 |  |  |  |  | N | N | N | N | 220 | 0.47 | 61 | 84610 | 93608 | 5492 | 15000 | 12 | 2 |  | 2023-03-07 09:56 | 1580 | 128 |  | 30 |  | * T/D FLUX 용탕부: 120 KG / 유탕부: 10KG 투입. | [14 empty] | 86.87 | 100 | 1000 | 0 | 0 |  | 651 | 400 | N | N | 1000 | 0 | 0 |  | 650 | 400 | N | N | N | Y | [5 empty] | BT180180 | H
B75646 | 2023-03-07 | 2 | A |  | 2 | A | SM48CH | 탄소강 | B | BM#2 | 1571 | 44 | 1619 | 1526 | 42 | 7600 |  | 1 | 0.25 | 16 |  | -2.54 | 1559 | 1624 | 0 | 21.89 | 0 | 16 | 87 | 65 | Y |  | 2023-03-07 10:56 | 68 | 1096 | 45 | 42 | 40 | 38 | 37 | 36 | 35 | 35 | 35 | 34 | 34 | 33 | 32 | 32 | 37 | 40 | 32 | 35 | -0.16 |  | 50 | Y | -0.2 | [7 empty] | N | N | N | N | 220 | 0.5 | 62 | 101532 | 98477 | 2673 | 15100 | 12 | 2 |  | 2023-03-07 11:01 | 1559 | 116 |  | 29 | [16 empty] | 101.94 | 100 | 0 | 0 | 0 |  | 651 | 400 | N | N | 0 | 0 | 0 |  | 650 | 400 | N | N | N | Y | [5 empty] | BT180180 | H
B75647 | 2023-03-07 | 2 | A |  | 3 | A | SM48CH | 탄소강 | B | BM#2 | 1622 | 55 | 1645 | 1516 | 50 | 9800 |  | 1 | 0.24 | 16 |  | -2.9 | 1555 | 1629 | 0 | 15.7 | 0 | 33 | 19 | -870 | Y |  | 2023-03-07 12:09 | 64 | 1098 | 29 | 28 | 28 | 27 | 26 | 25 | 23 | 22 | 21 | 20 | 19 | 18 | 18 | 18 | 23 | 28 | 18 | 0 | -0.2 |  | 50 | Y | 0 | [7 empty] | N | N | N | N | 210 | 0.51 | 59 | 101532 | 96134 | 2966 | 14800 | 12 | 2 |  | 2023-03-07 12:16 | 1555 | 119 |  | 20 | [16 empty] | 100.33 | 100 | 0 | 0 | 0 |  | 651 | 400 | N | N | 0 | 0 | 0 |  | 650 | 400 | N | N | N | Y | [5 empty] | BT180180 | H
B75648 | 2023-03-07 | 2 | C |  | 4 | A | SM48CH | 탄소강 | B | BM#2 | 1566 | 45 | 1629 | 1549 | 34 | 6300 |  | 1 | 0.24 | 16 |  | -2.53 | 1557 | 1608 | 0 | 20.56 | 0 | 38 | 41 | 146 | Y |  | 2023-03-07 13:09 | 66 | 1097 | 15 | 19 | 30 | 34 | 35 | 35 | 33 | 31 | 31 | 30 | 30 | 29 | 28 | 27 | 30 | 35 | 27 | 30 | -0.18 | Y | 45 | N | -0.2 | [7 empty] | N | N | N | N | 200 | 0.47 | 67 | 101532 | 98584 | 2916 | 14200 | 12 | 2 |  | 2023-03-07 13:13 | 1557 | 106 |  | 19 |  | *전공정 요청 감속주입 | [14 empty] | 101.79 | 100 | 0 | 0 | 0 |  | 651 | 400 | N | N | 0 | 0 | 0 |  | 651 | 400 | N | N | N | Y | [5 empty] | BT180180 | H
B75649 | 2023-03-07 | 2 | C |  | 5 | A | SM48CH | 탄소강 | B | BM#2 | 1269 | 43 | 1628 | 1533 | 37 | 7000 |  | 1 | 0.28 | 16 |  | -2.28 | 1561 | 1624 | 0 | 27.73 | 0 | 18 | 42 | 143 | Y |  | 2023-03-07 14:18 | 70 | 1100 | 24 | 33 | 38 | 40 | 40 | 39 | 39 | 38 | 37 | 36 | 35 | 34 | 33 | 33 | 36 | 40 | 33 | 0 | -0.16 | Y | 45 | Y | -0.2 | [7 empty] | N | N | N | N | 190 | 0.47 | 63 | 93071 | 93927 | 3373 | 14700 | 12 | 2 |  | 2023-03-07 14:24 | 1561 | 110 |  | 17 |  | *전공정 요청 감속주입 | [14 empty] | 97.41 | 100 | 0 | 0 | 0 |  | 652 | 400 | N | N | 0 | 0 | 0 |  | 650 | 400 | N | N | N | Y | [5 empty] | BT180180 | H
B75650 | 2023-03-07 | 2 | C |  | 6 | A | SM48CH | 탄소강 | B | BM#2 | 1620 | 45 | 1646 | 1550 | 37 | 7000 |  | 1 | 0.29 | 17 |  | -2.31 | 1572 | 1629 | 0 | 44.77 | 0 | 10 | 89 | 120 | Y |  | 2023-03-07 15:20 | 81 | 1098 | 30 | 29 | 41 | 45 | 47 | 47 | 46 | 45 | 43 | 40 | 37 | 35 | 31 | 27 | 39 | 47 | 27 | 0 | -0.44 | Y | 45 | Y | -0.8 | [7 empty] | N | N | N | N | 180 | 0.47 | 65 | 93071 | 96800 | 3100 | 15000 | 12 | 2 |  | 2023-03-07 15:28 | 1572 | 109 |  | 19 |  | *전공정 요청 감속주입 | [14 empty] | 92.29 | 100 | 0 | 0 | 0 |  | 651 | 400 | N | N | 0 | 0 | 0 |  | 650 | 400 | N | N | N | Y | [5 empty] | BT180180 | H
B75651 | 2023-03-07 | 2 | C |  | 7 | A | SM48CH | 탄소강 | B | BM#2 | 1638 | 40 | 1635 | 1560 | 33 | 6400 |  | 1 | 0.24 | 17 |  | -2.8 | 1553 | 1623 | 0 | 20.08 | 0 | 33 | 20 | 67 | Y |  | 2023-03-07 16:21 | 62 | 1091 | 21 | 22 | 27 | 27 | 27 | 27 | 26 | 26 | 24 | 23 | 22 | 21 | 20 | 20 | 24 | 27 | 20 | 27 | -0.14 |  | 50 | Y | -0.2 | [7 empty] | N | N | N | N | 170 | 0.47 | 64 | 101532 | 95849 | 3051 | 14200 | 12 | 2 |  | 2023-03-07 16:28 | 1553 | 109 |  | 25 |  | *전공정 요청 감속주입 | [14 empty] | 100.28 | 100 | 0 | 0 | 0 |  | 651 | 400 | N | N | 0 | 0 | 0 |  | 650 | 400 | N | N | N | Y | [5 empty] | BT180180 | H
B75652 | 2023-03-07 | 2 | C | TUNDISH교체전 | 8 | A | SM48CH | 탄소강 | B | BM#2 | 1649 | 39 | 1617 | 1572 | 32 | 5700 |  | 1 | 0.19 | 16 |  | -2.23 | 1558 | 1613 | 0 | 16.77 | 0 | 38 | 42 | 55 | Y |  | 2023-03-07 18:05 | 67 | 1095 | 17 | 27 | 33 | 35 | 36 | 36 | 35 | 34 | 33 | 32 | 31 | 30 | 28 | 27 | 31 | 36 | 27 | 0 | -0.2 | Y | 45 | N | -0.2 | [7 empty] | N | N | N | N | 170 | 0.47 | 71 | 91177 | 100032 | 3068 | 2000 | 12 | 2 |  | 2023-03-07 17:48 | 1558 | 102 |  | -14 |  | *전공정 요청 감속주입 | A5FABB3043834752949EC90EF8739797 | 0719F624872044F6B45A94961A63C10D | A10212A971EE48BDAC739BC1E46889A8 | [11 empty] | 85.89 | 100 | 0 | 3000 | 0 |  | 651 | 400 | N | N | 0 | 3150 | 0 |  | 650 | 400 | N | N | N | Y | [5 empty] | BT180180 | H
B75653 | 2023-03-07 | 2 | C | TUNDISH교체 | 1 | A | SCR420H1V | 소입성보증강 | C | BM#2 | 1639 | 51 | 1670 | 1560 | 45 | 9200 |  | 1 | 0.28 | 20 |  | -2.8 | 1597 | 1673 | 0 | 26.42 | 0 | 18 | 43 | 67 | Y |  | 2023-03-07 18:51 | 88 | 1101 | 29 | 26 | 34 | 38 | 40 | 42 | 43 | 42 | 42 | 42 |  |  |  | 42 | 38 | 43 | 42 | 42 | -0.07 |  | 15 | Y | 0 |  | 2.07 | 2.07 |  |  |  |  | N | N | N | N | 220 | 0.46 | 61 | 143837 | 90913 | 5437 | 15000 | 05 | 1 |  | 2023-03-07 18:56 | 1597 | 127 |  | 29 |  | * T/D FLUX 용탕부: 120 KG / 유탕부: 10KG 투입 * 전공정 요청 감속주입 * 연연주 혼탕부 성분확인 ID:306~308,407~409 | [14 empty] | 140.74 | 100 | 1040 | 0 | 0 |  | 412 | 300 | Y | Y | 1000 | 0 | 0 |  | 411 | 300 | Y | Y | N | Y | N |  | Y |  |  | BT180180 | H
B75654 | 2023-03-07 | 2 | C |  | 2 | A | SCR420HC | 소입성보증강 | C | BM#2 | 1665 | 58 | 1650 | 1568 | 49 | 7800 |  | 1 | 0.34 | 16 |  | -2.39 | 1583 | 1643 | 0 | 50.12 | 0 | 10 | 90 | 76 | Y |  | 2023-03-07 20:05 | 72 | 1098 | 37 | 37 | 38 | 37 | 37 | 36 | 35 | 34 | 33 | 32 | 31 | 29 |  | 29 | 35 | 38 | 29 | 37 | -0.18 |  | 50 | Y | -0.4 | [7 empty] | N | N | N | N | 220 | 0.47 | 64 | 42305 | 94190 | 5060 | 15300 | 05 | 1 |  | 2023-03-07 20:13 | 1583 | 124 |  | 17 |  | * 전공정 요청 감속주입 * 연연주 혼탕부 성분확인 ID:301,401 | [14 empty] | 43.17 | 100 | 0 | 0 | 0 |  | 412 | 300 | Y | Y | 0 | 0 | 0 |  | 411 | 300 | Y | Y | N |  | Y |  |  |  |  | BT180180 | H
B75655 | 2023-03-07 | 2 | D |  | 3 | A | SCR420HC | 소입성보증강 | C | BM#2 | 1575 | 52 | 1639 | 1557 | 41 | 8200 |  | 1 | 0.27 | 17 |  | -2.48 | 1578 | 1644 | 0 | 45.44 | 0 | 33 | 21 | 86 | Y |  | 2023-03-07 21:10 | 67 | 1094 | 26 | 31 | 32 | 34 | 34 | 33 | 33 | 31 | 30 | 29 | 29 | 29 | 29 | 29 | 31 | 34 | 29 | 29 | -0.11 | Y | 45 | Y | 0 | [7 empty] | N | N | N | N | 210 | 0.47 | 62 | 93071 | 92247 | 5003 | 14400 | 05 | 1 |  | 2023-03-07 21:13 | 1578 | 118 |  | 16 |  | * 전공정 요청으로 감속주입 | [14 empty] | 89.15 | 100 | 0 | 0 | 0 |  | 412 | 300 | Y | Y | 0 | 0 | 0 |  | 411 | 300 | Y | Y | N |  | Y |  |  |  |  | BT180180 | H
B75656 | 2023-03-07 | 2 | D |  | 4 | A | SCR420HC | 소입성보증강 | C | BM#2 | 1560 | 51 | 1627 | 1550 | 39 | 8100 |  | 1 | 0.26 | 17 |  | -2.56 | 1569 | 1633 | 0 | 25.04 | 0 | 38 | 43 | 68 | Y |  | 2023-03-07 22:19 | 58 | 1092 | 25 | 24 | 29 | 31 | 31 | 31 | 30 | 28 | 27 | 26 | 24 | 24 | 23 | 19 | 27 | 31 | 19 | 31 | -0.22 | Y | 55 | Y | -0.4 | [7 empty] | N | N | N | N | 200 | 0.47 | 67 | 93071 | 100961 | 5039 | 15700 | 05 | 1 |  | 2023-03-07 22:25 | 1569 | 109 |  | 10 |  | * 전공정 요청으로 감속주입 | [14 empty] | 87.8 | 100 | 0 | 0 | 0 |  | 411 | 300 | Y | Y | 0 | 0 | 0 |  | 410 | 300 | Y | Y | N |  | Y |  |  |  |  | BT180180 | C
A76305 | 2023-03-06 | 1 | D | 연주종료 | 11 | A | AE1055LS | 탄소강 | G-AE1055LS | BM#1 | 1651 | 39 | 1617 | 1573 | 33 | 5400 |  | 3 | 0.19 | 25 |  | -1.53 | 1570 | 1617 | 0 | 209.21 |  | 33 | 18 | 80 | Y |  | 2023-03-06 14:13 | 86 | 1100 | 25 | 28 | 34 | 38 | 40 | 40 | 40 | 40 | 39 | 39 | 39 |  |  | 39 | 0 | 0 | 0 | 0 | 0 |  | 0 | Y | 0 | [8 empty] | N | N | M | 170 | 0 | 109 | 95368 | 94145 | 8205 | 2000 | 17 | 0 |  | 2023-03-06 14:19 | 1570 | 2040 |  | 1960 |  | *전공정 요청 L/D잔강 10TON 이월함 *연주종료 15:47 |  | 6D9DD93A1F2B41AF92799C562078D6F8 | 40CF474D50B144ECB02D6D42EE3E6588 | FD18EBB02C5B47F9A052A3DF6338D49F |  | 41D589A5E2E54BDFAD1AA1E0BBBD353D |  |  |  | E9B0E1927CE143E8A59548C0B4ABB2E3 |  |  |  |  | 92.46 | 100 | 0 | 3500 | 0 |  | 500 |  | N | N | 0 | 3500 | 0 |  | 501 |  | N | N | N |  |  | Y |  |  |  | BT180180 | H
B75657 | 2023-03-07 | 2 | D |  | 5 | A | SCR420HC | 소입성보증강 | C | BM#2 | 1604 | 40 | 1624 | 1554 | 35 | 7100 |  | 1 | 0.24 | 16 |  | -2.06 | 1582 | 1626 | 0 | 58.92 | 0 | 18 | 44 | 59 | Y |  | 2023-03-07 23:14 | 71 | 1099 | 17 | 20 | 25 | 27 | 29 | 29 | 28 | 27 | 26 | 26 | 25 | 24 | 23 | 22 | 25 | 29 | 22 | 0 | -0.13 | Y | 55 | Y | 0 | [7 empty] | N | N | N | N | 190 | 0.4 | 76 | 101532 | 95733 | 5067 | 14900 | 05 | 1 |  | 2023-03-07 23:18 | 1582 | 102 |  | 24 |  | * 전공정 요청 20%이상 감속주입, 이상공정 등록 및 생관통보 | [14 empty] | 103.55 | 100 | 0 | 0 | 0 |  | 411 | 300 | Y | Y | 0 | 0 | 0 |  | 410 | 300 | Y | Y | N |  | Y |  |  |  |  | BT180180 | H
B75658 | 2023-03-07 | 2 | D |  | 6 | A | SCR420HC | 소입성보증강 | C | BM#2 | 1610 | 41 | 1656 | 1559 | 38 | 7600 |  | 1 | 0.31 | 17 |  | -2.59 | 1593 | 1652 | 0 | 37.48 | 0 | 31 | 58 | 13679 | Y |  | 2023-03-08 00:28 | 82 | 1099 | 20 | 22 | 32 | 36 | 38 | 39 | 39 | 38 | 38 | 37 | 37 | 36 | 34 | 33 | 35 | 39 | 33 | 38 | -0.12 | Y | 50 | Y | -0.2 | [7 empty] | N | N | N | N | 180 | 0.4 | 75 | 101532 | 95253 | 5097 | 15500 | 05 | 1 |  | 2023-03-08 00:31 | 1593 | 106 |  | 25 |  | * 전공정 요청 20%이상 감속주입, 이상공정 등록 및 생관통보 | [14 empty] | 104.24 | 100 | 0 | 0 | 0 |  | 410 | 300 | Y | Y | 0 | 0 | 0 |  | 411 | 300 | Y | Y | N |  | Y |  |  |  |  | BT180180 | C
B75659 | 2023-03-07 | 2 | D |  | 7 | A | SCR420HC | 소입성보증강 | C | BM#2 | 1651 | 40 | 1633 | 1542 | 37 | 7400 |  | 1 | 0.27 | 16 |  | -2.58 | 1583 | 1637 | 0 | 33.21 | 0 | 33 | 22 | 82 | Y |  | 2023-03-08 01:36 | 72 | 1087 | 30 | 29 | 34 | 36 | 37 | 37 | 36 | 35 | 34 | 33 | 32 | 31 | 31 | 29 | 34 | 37 | 29 | 0 | -0.18 | Y | 45 | Y | -0.4 | [7 empty] | N | N | N | N | 170 | 0.47 | 63 | 93071 | 93539 | 5011 | 15500 | 05 | 1 |  | 2023-03-08 01:39 | 1583 | 112 |  | 33 |  | * 전공정 요청으로 감속주입 | [14 empty] | 96.8 | 100 | 0 | 0 | 0 |  | 411 | 300 | Y | Y | 0 | 0 | 0 |  | 410 | 300 | Y | Y | N |  | Y |  |  |  |  | BT180180 | H
B75660 | 2023-03-07 | 2 | D |  | 8 | A | SCR420HC | 소입성보증강 | C | BM#2 | 1629 | 43 | 1631 | 1581 | 32 | 6500 |  | 1 | 0.31 | 17 |  | -2.19 | 1583 | 1629 | 0 | 30.16 | 0 | 38 | 44 | 74 | Y |  | 2023-03-08 02:34 | 72 | 1088 | 26 | 26 | 29 | 31 | 32 | 31 | 30 | 29 | 29 | 28 | 27 | 25 | 24 | 23 | 28 | 32 | 23 | 29 | -0.2 | Y | 45 | Y | -0.2 | [7 empty] | N | N | N | N | 170 | 0.47 | 68 | 143837 | 102817 | 5033 | 15500 | 05 | 1 |  | 2023-03-08 02:44 | 1583 | 119 |  | 40 |  | * 전공정 요청으로 감속주입 * 연연주 혼탕부 성분확인 ID : 307, 308, 309, 406, 407, 408 | [14 empty] | 136.08 | 100 | 0 | 0 | 0 |  | 411 | 300 | Y | Y | 0 | 0 | 0 |  | 410 | 300 | Y | Y | N |  | Y |  |  |  |  | BT180180 | H
A76307 | 2023-03-07 | 1 | D | 연주시작 | 1 | A | SCR420HCS | 소입성보증강 | C | BM#1 | 1615 | 241 | 1663 | 1559 | 47 | 9700 |  | 3 | 0.21 | 20 |  | -2.38 | 1602 | 1666 | 0 | 213.73 |  | 32 | 8 | 1859 | Y |  | 2023-03-08 03:33 | 91 | 1089 | -295 | -276 | 14 | 12 | 16 | 20 | 22 | 25 | 25 | 26 | 25 |  |  | 25 | 21 | 26 | 25 | 25 | 0 |  | 5 | Y | -0.2 |  | 2.32 | 2.32 |  |  |  |  | N | N | N | N | 210 | 0.54 | 50 | 83086 | 94145 | -1145 | 14200 | 17 | 2 |  | 2023-03-08 03:43 | 1602 | 137 |  | 31 |  | *T/D FLUX 유:15KG 용:120KG *연주시작 04:06 *엣지히터 코일부 가열, 미사용 | [14 empty] | 88.96 | 100 | 700 | 0 | 0 |  | 410 |  | N | Y | 700 | 0 | 0 |  | 410 |  | N | Y | N |  | Y |  |  |  |  | BT180180 | H
B75661 | 2023-03-07 | 2 | D |  | 9 | A | SCR420HON2 | 소입성보증강 | C | BM#2 | 1634 | 41 | 1641 | 1571 | 33 | 6600 |  | 1 | 0.24 | 17 |  | -2.34 | 1574 | 1634 | 0 | 23.21 | 0 | 18 | 45 | 55 | Y |  | 2023-03-08 03:50 | 63 | 1110 | 21 | 23 | 28 | 31 | 33 | 34 | 33 | 33 | 32 | 32 | 31 | 30 | 27 | 27 | 30 | 34 | 27 | 33 | -0.2 | Y | 35 | Y | -0.6 | [7 empty] | N | N | N | N | 220 | 0.55 | 58 | 50766 | 101269 | -69 | 14700 | 05 | 1 |  | 2023-03-08 03:51 | 1574 | 126 |  | 33 |  | * 연연주 혼탕부 성분확인 ID : 301, 401 * 전공정 요청 L/D 잔강이월 미실시, 이상공정등록 및 생관통보 | [14 empty] | 50.87 | 100 | 0 | 0 | 0 |  | 411 | 300 | Y | Y | 0 | 0 | 0 |  | 410 | 300 | Y | Y | N | [6 empty] | BT180180 | C
A76308 | 2023-03-07 | 1 | D |  | 2 | A | SCR420HCS | 소입성보증강 | C | BM#1 | 1696 | 40 | 1633 | 1620 | 25 | 4900 |  | 3 | 0.2 | 16 |  | -2.4 | 1582 | 1633 | 0 | 140.76 |  | 6 | 61 | 11762 | Y |  | 2023-03-08 04:16 | 71 | 1089 | 23 | 19 | 12 | 10 | 11 | 9 | 10 | 9 | 8 |  |  |  |  | 8 | 11 | 12 | 8 | 0 | -0.1 | Y | 40 | Y | -0.2 | [7 empty] | N | N | N | N | 200 | 0.55 | 49 | 84610 | 88691 | 4509 | 14330 | 17 | 2 |  | 2023-03-08 04:24 | 1582 | 110 |  | 38 |  | *엣지히터 코일부 가열, 미사용 | [14 empty] | 90.35 | 100 | 0 | 0 | 0 |  | 410 |  | N | Y | 0 | 0 | 0 |  | 411 |  | N | Y | N |  | Y |  |  |  |  | BT180180 | H
B75662 | 2023-03-07 | 2 | A | TUNDISH교체전 | 10 | A | SCR420HON2 | 소입성보증강 | C | BM#2 | 1587 | 45 | 1636 | 1535 | 41 | 8000 |  | 1 | 0.24 | 16 |  | -2.28 | 1575 | 1639 | 0 | 40.43 | 0 | 31 | 59 | 50 | Y |  | 2023-03-08 05:12 | 64 | 1089 | 26 | 33 | 37 | 41 | 42 | 41 | 40 | 39 | 38 | 37 | 36 | 35 |  | 35 | 37 | 42 | 35 | 0 | -0.2 | Y | 35 | Y | -0.2 | [7 empty] | N | N | N | N | 210 | 0.54 | 59 | 99731 | 99674 | 3926 | 2300 | 05 | 1 |  | 2023-03-08 05:11 | 1575 | 111 |  | 9 |  | * 전공정 요청 L/D 잔강이월 미실시, 이상공정등록 및 생관통보 | 7402B0900BBA434C9B0401825396BCBF | FCE358CA6EE245A6BCB64C2A27568C9C | D1651277D093475D978A34C8341E0582 | [11 empty] | 100.18 | 100 | 0 | 3000 | 0 |  | 410 | 300 | Y | Y | 0 | 3320 | 0 |  | 410 | 300 | Y | Y | N | [6 empty] | BT180180 | H
A76309 | 2023-03-07 | 1 | A |  | 3 | A | SCR420HCS | 소입성보증강 | C | BM#1 | 1687 | 40 | 1630 | 1604 | 31 | 4900 |  | 3 | 0.22 | 16 |  | -2.44 | 1579 | 1630 | 0 | 170.16 |  | 1 | 33 | 2291 | Y |  | 2023-03-08 05:22 | 68 | 1097 | 8 | 8 | 14 | 16 | 15 | 13 | 11 | 10 | 9 | 8 | 8 | 7 | 7 | 7 | 10 | 16 | 7 | 8 | -0.18 | Y | 50 | Y | 0 | [7 empty] | N | N | N | N | 190 | 0.44 | 66 | 135376 | 88223 | 3477 | 15340 | 17 | 2 |  | 2023-03-08 05:30 | 1579 | 99 |  | 23 |  | *엣지히터 코일부 가열, 미사용 *전공정요청 감속주입(RH작업지연) - 20% 이상 감속 *수동온도 측정 1530, 자동온도 1523 오차 7개 (보정 5개) *유사강종 연연주 혼탕부 성분확인 ID 106~108, 206~208 | [14 empty] | 145.18 | 100 | 0 | 0 | 0 |  | 410 |  | N | Y | 0 | 0 | 0 |  | 411 |  | N | Y | N |  | Y |  |  |  |  | BT180180 | H
B75663 | 2023-03-07 | 2 | A | TUNDISH교체 | 1 | A | SM45CB | 탄소강 | SM45C | BM#2 | 1661 | 37 | 1651 | 1586 | 34 | 6500 |  | 1 | 0.24 | 14 |  | -2.37 | 1588 | 1639 | 0 | 27.04 | 0 | 33 | 23 | 60 | Y |  | 2023-03-08 05:56 | 95 | 1089 | 28 | 33 | 27 | 35 | 41 | 44 | 45 | 46 | 46 | 45 | 45 | 44 |  | 44 | 41 | 46 | 44 | 45 | -0.03 |  | 20 | Y | -0.2 |  | 2.39 | 2.39 |  |  |  |  | N | N | N | N | 220 | 0.47 | 64 | 91676 | 100312 | 3038 | 15700 | 10 | 2 |  | 2023-03-08 06:02 | 1588 | 128 |  | 49 |  | * T/D FLUX 용탕부: 120 KG / 유탕부: 10KG 투입. | [14 empty] | 92 | 100 | 700 | 0 | 0 |  | 651 | 400 | N | N | 700 | 0 | 0 |  | 650 | 400 | N | N | N | [6 empty] | RB120.00 | C
A76310 | 2023-03-07 | 1 | A | 유사강종연연주 | 4 | A | SCR420HON | 소입성보증강 | C | BM#1 | 1672 | 41 | 1640 | 1591 | 25 | 4900 |  | 1 | 0.24 | 16 |  | -2.2 | 1567 | 1625 | 0 | 27.95 | 0 | 29 | 23 | 2288 | Y |  | 2023-03-08 06:45 | 57 | 1097 | 6 | 8 | 18 | 22 | 23 | 23 | 21 | 20 | 19 | 19 | 18 | 18 |  | 18 | 18 | 23 | 18 | 18 | -0.12 | Y | 40 | Y | 0 | [7 empty] | N | N | N | N | 180 | 0.51 | 58 | 50766 | 95302 | 2198 | 15000 | 17 | 2 |  | 2023-03-08 06:49 | 1567 | 108 |  | 7 |  | *유사강종 연연주 혼탕부 성분확인 ID 101, 201 *작업방안에 따른 코너히터기 미적용 이상재 등록 *전공정요청 감속주입(작업지연) | [14 empty] | 51.67 | 100 | 0 | 0 | 0 |  | 410 |  | N | Y | 0 | 0 | 0 |  | 411 |  | N | Y | N | Y | [5 empty] | BT180180 | H
A76311 | 2023-03-08 | 1 | A |  | 5 | A | SCR420HON | 소입성보증강 | C | BM#1 | 1668 | 48 | 1619 | 1612 | 30 | 5100 |  | 3 | 0.22 | 17 |  | -1.47 | 1586 | 1619 | 0 | 131.15 |  | 32 | 9 | 49 | Y |  | 2023-03-08 07:25 | 76 | 1097 | 16 | 14 | 21 | 24 | 27 | 27 | 26 | 26 | 27 | 26 | 25 | 24 | 25 | 25 | 24 | 27 | 24 | 27 | -0.09 | Y | 35 | Y | 0.2 | [7 empty] | N | N | N | N | 170 | 0.5 | 59 | 84610 | 93776 | 4174 | 15130 | 17 | 2 |  | 2023-03-08 07:43 | 1586 | 109 |  | 27 |  | *전공정요청 감속주입(작업지연) | [6 empty] | AC35D55941644C8B9F74AEF8154B00DE | CDF1DB98EA664881BD39170AE8E7655F | D7716011D022486BB98390DABEEBDFFA |  | 38CC71EE31C34BCC965057DF5293B6CB | 6CC6FA6F5E5A401F9A4F84AD7822F1A3 | 1580166E4DC94EF392305A72476EA8B8 |  | 85.68 | 100 | 0 | 0 | 0 |  | 410 |  | Y | Y | 0 | 0 | 0 |  | 411 |  | Y | Y | N |  | Y | N |  |  |  | BT180180 | H
B75664 | 2023-03-07 | 2 | A |  | 2 | A | SM45CB | 탄소강 | SM45C | BM#2 | 1667 | 42 | 1618 | 1553 | 32 | 5400 |  | 1 | 0.22 | 14 |  | -2.1 | 1559 | 1603 | 0 | 26.54 | 0 | 38 | 45 | 51 | Y |  | 2023-03-08 07:11 | 66 | 1095 | 43 | 38 | 36 | 34 | 33 | 33 | 32 | 31 | 32 | 31 | 29 | 29 | 28 | 28 | 33 | 36 | 28 | 0 | -0.16 |  | 50 | Y | -0.2 | [7 empty] | N | N | N | N | 220 | 0.5 | 62 | 94984 | 96476 | -476 | 14300 | 10 | 2 |  | 2023-03-08 07:12 | 1559 | 122 |  | 39 | [16 empty] | 101.64 | 100 | 0 | 0 | 0 |  | 651 | 400 | N | N | 0 | 0 | 0 |  | 650 | 400 | N | N | N | [6 empty] | RB160.00 | C
A76312 | 2023-03-08 | 1 | A |  | 6 | B | SCR420HON | 소입성보증강 | C | BM#1 | 1653 | 43 | 1632 | 1564 | 30 | 5700 |  | 3 | 0.22 | 17 |  | -2.01 | 1587 | 1632 | 0 | 161.37 |  | 6 | 62 | 67 | Y |  | 2023-03-08 08:20 | 77 | 1100 | 23 | 20 | 21 | 22 | 23 | 23 | 23 | 23 | 23 | 22 | 21 | 21 |  | 21 | 22 | 23 | 21 | 23 | -0.06 | Y | 35 | Y | 0 | [7 empty] | N | N | N | N | 210 | 0.5 | 57 | 84610 | 93139 | 4911 | 14620 | 17 | 2 |  | 2023-03-08 08:31 | 1587 | 111 |  | 32 |  | 전공정요청 잔강미이월 이상재 등록 | [14 empty] | 86.6 | 100 | 0 | 0 | 0 |  | 410 |  | Y | Y | 0 | 0 | 0 |  | 411 |  | Y | Y | N |  | N |  |  |  |  | BT180180 | H
B75665 | 2023-03-08 | 2 | A |  | 3 | A | SM45CB | 탄소강 | SM45C | BM#2 | 1586 | 43 | 1618 | 1522 | 35 | 6800 |  | 1 | 0.25 | 15 |  | 0 | 1551 | 1611 | 0 | 42.14 | 0 | 18 | 46 | 62 | Y |  | 2023-03-08 08:20 | 58 | 1097 | 25 | 27 | 27 | 29 | 29 | 29 | 29 | 29 | 27 | 26 | 25 | 25 |  | 25 | 28 | 29 | 25 | 29 | -0.08 | Y | 45 | Y | 0 | [7 empty] | Y | Y | Y | Y | 210 | 0.47 | 62 | 101553 | 91354 | 3946 | 14900 | 10 | 2 |  | 2023-03-08 08:24 | 1551 | 121 |  | 32 | [16 empty] | 110.68 | 100 | 0 | 0 | 0 |  | 651 | 600 | N | N | 0 | 0 | 0 |  | 650 | 600 | N | N | N | [6 empty] | RB210.00 | C
A76313 | 2023-03-08 | 1 | A | TUNDISH교체전 | 7 | B | SCR420HC | 소입성보증강 | C | BM#1 | 1639 | 46 | 1627 | 1580 | 0 | 5500 |  | 3 | 0.21 | 16 |  | -1.8 | 1582 | 1627 |  | 127.1 |  | 1 | 34 | 52 | Y |  | 2023-03-08 09:18 | 71 | 1100 | 19 | 17 | 17 | 19 | 19 | 19 | 18 | 18 | 17 | 16 | 16 | 15 | 15 | 15 | 17 | 19 | 15 | 19 | -0.09 | Y | 45 | Y | 0 | [7 empty] | N | N | N | N | 200 | 0.52 | 60 | 111854 | 97894 | -194 | 2000 | 17 | 2 |  | 2023-03-08 09:30 | 1582 | 112 |  | 33 |  | *전공정요청 감속주입(작업지연) *전공정요청 잔강미이월 이상재 등록 *성분 C급 발생. N 미달 - 냉재처리 *SCR420HC 강변으로 실적 재생성 | [14 empty] | 114.84 | 100 | 0 | 3000 | 0 |  | 410 |  | Y | Y | 0 | 3000 | 0 |  | 411 |  | Y | Y | N | [6 empty] | BT180180 | C
B75666 | 2023-03-08 | 2 | A |  | 4 | A | SM45CB | 탄소강 | SM45C | BM#2 | 1587 | 41 | 1615 | 1542 | 34 | 6100 |  | 1 | 0.2 | 14 |  | -2.56 | 1553 | 1607 | 0 | 40.7 | 0 | 31 | 60 | 67 | Y |  | 2023-03-08 09:18 | 60 | 1096 | 22 | 24 | 24 | 25 | 26 | 27 | 27 | 26 | 25 | 23 | 22 | 21 | 20 | 20 | 24 | 27 | 20 | 0 | -0.2 | Y | 35 | Y | -0.2 | [7 empty] | Y | Y | Y | Y | 200 | 0.47 | 63 | 146848 | 94254 | 2996 | 15300 | 10 | 2 |  | 2023-03-08 09:21 | 1553 | 115 |  | 38 |  | *연연주 혼탕부 307 308 309 407 408 409 *전기로 지연 11%이상감속주입 306~9 406~9 이상공정등록 및 생관통보 | [14 empty] | 154.58 | 100 | 0 | 0 | 0 |  | 651 | 700 | N | N | 0 | 0 | 0 |  | 650 | 700 | N | N | N | [6 empty] | RB240.00 | C
B75667 | 2023-03-08 | 2 | A |  | 5 | A | SM45C | 탄소강 | SM45C | BM#2 | 1688 | 42 | 1608 | 1530 | 35 | 6600 |  | 1 | 0.23 | 15 |  | -2.25 | 1551 | 1604 | 0 | 25.02 | 0 | 33 | 24 | 48 | Y |  | 2023-03-08 10:35 | 58 | 1097 | 17 | 17 | 19 | 21 | 22 | 22 | 22 | 21 | 20 | 19 | 18 | 17 | 17 | 15 | 19 | 22 | 15 | 22 | -0.14 | Y | 50 | Y | -0.2 | [7 empty] | Y | Y | Y | Y | 190 | 0.4 | 75 | 44417 | 94952 | 2698 | 15300 | 10 | 2 |  | 2023-03-08 10:38 | 1551 | 104 |  | 24 |  | *연연주 혼탕부 301 401 *전기로 지연 11%이상감속주입 이상공정등록 및 생관통보 | [14 empty] | 46.75 | 100 | 0 | 0 | 0 |  | 651 | 700 | N | N | 0 | 0 | 0 |  | 650 | 700 | N | N | N | [6 empty] | RB210.00 | C
A76314 | 2023-03-08 | 1 | A | TUNDISH교체 | 1 | A | STB2 | 베어링강 | STB (SF) | BM#1 | 1637 | 50 | 1600 | 1560 | 35 | 6200 |  | 3 | 0.22 | 26 |  | -1.47 | 1554 | 1600 | 101.74 | 24.89 |  | 29 | 24 | 60 | Y |  | 2023-03-08 10:41 | 98 | 1099 | -341 | 0 | 36 | 35 | 39 | 42 | 45 | 47 | 48 | 50 | 50 | 50 | 52 | 52 | 45 | 52 | 52 | 50 | 0 |  |  | Y | 0.4 |  | 1.73 | 1.66 | [5 empty] | N | N | M | 210 | 0.47 | 59 | 135376 | 91882 | 6368 | 14750 | 07 | 1 |  | 2023-03-08 10:48 | 1554 | 126 |  | 35 |  | *FLUX 270KG/10KG *유사강종 연연주 혼탕부 성분확인 ID 106~108, 206~208 | [14 empty] | 138.7 | 100 | 1500 | 0 | 0 |  | 650 |  | N | N | 1500 | 0 | 0 |  | 651 |  | N | N | Y |  |  | Y |  |  |  | BT180180 | H
A76315 | 2023-03-08 | 1 | A | 유사강종연연주 | 2 | A | SP-STB2 | 베어링강 | STB (SF) | BM#1 | 1634 | 46 | 1560 | 1559 | 31 | 5300 |  | 3 | 0.22 | 25 |  | -0.98 | 1530 | 1560 | 92.45 | 45.76 |  | 32 | 10 | 73 | Y |  | 2023-03-08 11:41 | 75 | 1096 | 51 | 45 | 40 | 37 | 34 | 32 | 31 | 30 | 30 | 30 | 30 | 30 | 29 | 29 | 34 | 40 | 29 | 30 | -0.22 |  | 50 | Y | -0.2 | [7 empty] | Y | N | Y | Y | 200 | 0.48 | 62 | 50766 | 93120 | 6980 | 14450 | 07 | 1 |  | 2023-03-08 11:50 | 1530 | 123 |  | 36 |  | *유사강종 연연주 혼탕부 성분확인 ID 101, 201 | [14 empty] | 50.77 | 100 | 0 | 0 | 0 |  | 650 |  | N | N | 0 | 0 | 0 |  | 651 |  | N | N | Y |  |  | Y |  |  |  | BT180180 | H
B75668 | 2023-03-08 | 2 | A |  | 6 | A | SM45C | 탄소강 | SM45C | BM#2 | 1564 | 44 | 1633 | 1542 | 37 | 6700 |  | 1 | 0.21 | 15 |  | 0 | 1570 | 1619 | 0 | 25.32 | 0 | 19 | 1 | 23087 | Y |  | 2023-03-08 11:52 | 77 | 1223 | 13 | 21 | 27 | 31 | 32 | 33 | 36 | 34 | 33 | 34 | 32 | 32 | 32 | 32 | 31 | 36 | 32 | 32 | -0.11 | Y | 35 | Y | 0 |  |  |  | 1.22 |  |  |  | Y | Y | Y | Y | 180 | 0.45 | 69 | 93333 | 99105 | 1295 | 14100 | 10 | 2 |  | 2023-03-08 11:55 | 1570 | 112 |  | 24 |  | *대보수L/D *전기로지연 11%이상감속주입 301 401 이상공정등록 및 생관통보 | [14 empty] | 95.34 | 100 | 0 | 0 | 0 |  | 650 | 700 | N | N | 0 | 0 | 0 |  | 650 | 700 | N | N | N | [6 empty] | RB310.00 | C
A76316 | 2023-03-08 | 1 | C |  | 3 | A | SP-STB2 | 베어링강 | STB (SF) | BM#1 | 1631 | 41 | 1566 | 1553 | 29 | 4700 |  | 3 | 0.22 | 25 |  | -1.31 | 1527 | 1566 | 116.32 | 24.55 |  | 18 | 47 | 61 | Y |  | 2023-03-08 12:43 | 72 | 1097 | 28 | 29 | 30 | 31 | 31 | 30 | 30 | 30 | 29 | 29 | 29 | 28 |  | 28 | 30 | 31 | 28 | 30 | -0.04 | Y | 40 | Y | -0.2 |  |  |  | 1.16 |  |  |  |  | N | Y | Y | 190 | 0.48 | 58 | 84610 | 88925 | 6975 | 15400 | 07 | 1 |  | 2023-03-08 12:59 | 1527 | 118 |  | 37 | [16 empty] | 89.06 | 100 | 0 | 0 | 0 |  | 650 |  | N | N | 0 | 0 | 0 |  | 651 |  | N | N | Y |  |  | Y |  |  |  | BT180180 | H
B75669 | 2023-03-08 | 2 | C |  | 7 | A | SM45C | 탄소강 | SM45C | BM#2 | 1587 | 44 | 1619 | 1548 | 36 | 6800 |  | 1 | 0.22 | 16 |  | -2.54 | 1553 | 1610 | 0 | 11.47 | 0 | 6 | 63 | 81 | Y |  | 2023-03-08 13:05 | 60 | 1095 | 29 | 28 | 29 | 28 | 27 | 25 | 24 | 23 | 22 | 22 | 21 | 20 |  | 20 | 25 | 29 | 20 | 0 | -0.18 |  | 50 | Y | -0.2 | [7 empty] | Y | Y | Y | Y | 170 | 0.47 | 66 | 93632 | 97477 | 3123 | 14400 | 10 | 2 |  | 2023-03-08 13:08 | 1553 | 105 |  | 21 | [16 empty] | 91.13 | 100 | 0 | 0 | 0 |  | 651 | 700 | N | N | 0 | 0 | 0 |  | 650 | 700 | N | N | N | [6 empty] | RB310.00 | C
A76317 | 2023-03-08 | 1 | C |  | 4 | A | SP-STB2 | 베어링강 | STB (SF) | BM#1 | 1642 | 44 | 1563 | 773 | 31 | 5100 |  | 3 | 0.22 | 25 |  | -1.12 | 1529 | 1563 | 109.47 | 45.98 |  | 1 | 35 | 69 | Y |  | 2023-03-08 13:47 | 74 | 1098 | 27 | 26 | 26 | 27 | 28 | 27 | 28 | 27 | 27 | 26 | 26 | 25 | 25 | 25 | 26 | 28 | 25 | 27 | -0.07 | Y | 45 | Y | 0 | [8 empty] | N | Y | Y | 180 | 0.48 | 61 | 84610 | 92093 | 5807 | 15100 | 07 | 1 |  | 2023-03-08 14:11 | 1529 | 117 |  | 33 | [16 empty] | 85.38 | 100 | 0 | 0 | 0 |  | 650 |  | N | N | 0 | 0 | 0 |  | 651 |  | N | N | Y |  |  | Y |  |  |  | BT180180 | H
B75670 | 2023-03-08 | 2 | C | 잔강최소화전 | 8 | A | SM45C | 탄소강 | SM45C | BM#2 | 1590 | 45 | 1620 | 1514 | 40 | 7200 |  | 1 | 0.24 | 16 |  | -2.7 | 1556 | 1611 | 0 | 20.04 | 0 | 31 | 61 | 83 | Y |  | 2023-03-08 14:11 | 63 | 1094 | 17 | 18 | 25 | 27 | 28 | 29 | 28 | 27 | 26 | 26 | 25 | 24 | 24 | 24 | 25 | 29 | 24 | 0 | -0.14 | Y | 35 | Y | 0 | [7 empty] | N | Y | Y | N | 170 | 0.47 | 64 | 95702 | 89795 | 2555 | 3000 | 10 | 2 |  | 2023-03-08 14:16 | 1556 | 109 |  | 21 |  | *빅사이즈 후속 | [14 empty] | 105.75 | 100 | 0 | 3100 | 0 |  | 650 | 400 | N | N | 0 | 3100 | 0 |  | 649 | 400 | N | N | N | [6 empty] | RB130.00 | C
A76318 | 2023-03-08 | 1 | C |  | 5 | B | SP-STB2 | 베어링강 | STB (SF) | BM#1 | 1646 | 43 | 1570 | 1559 | 29 | 4800 |  | 3 | 0.19 | 25 |  | -1.59 | 1523 | 1570 | 114.88 | 251.5 |  | 29 | 25 | 50 | Y |  | 2023-03-08 15:21 | 68 | 1095 | 24 | 26 | 30 | 32 | 32 | 32 | 32 | 32 | 32 | 31 | 31 | 30 | 30 | 30 | 31 | 32 | 30 | 32 | -0.04 | Y | 45 | Y | 0 | [8 empty] | N | Y | Y | 170 | 0.48 | 58 | 101532 | 88836 | 6464 | 15400 | 07 | 1 |  | 2023-03-08 15:01 | 1523 | 119 |  | 1 | [16 empty] | 105.93 | 100 | 0 | 0 | 0 |  | 650 |  | N | N | 0 | 0 | 0 |  | 651 |  | N | N | Y |  |  | Y |  |  |  | BT180180 | H
B75671 | 2023-03-08 | 2 | C | 잔강최소화 | 9 | A | SMN443H | 소입성보증강 | 보론강 | BM#2 | 1601 | 51 | 1626 | 1523 | 48 | 8500 |  | 1 | 0.17 | 18 |  | -2.68 | 1558 | 1624 | 10.44 | 0 | 0 | 33 | 25 | 72 | Y |  | 2023-03-08 15:24 | 67 | 1095 | -132 | -134 | 30 | 31 | 31 | 32 | 32 | 32 | 32 | 31 | 31 | 30 | 30 | 30 | 23 | 32 | 30 | 32 | -0.06 | Y | 35 | Y | 0 |  |  |  | 1.13 |  |  |  | N | N | N | N | 220 | 0.43 | 63 | 96084 | 96771 | 779 | 15500 | 10 | 2 |  | 2023-03-08 15:29 | 1558 | 121 |  | 24 |  | *전공정 요청 감속주입 | 49179EFE8489476A9401A3489051A646 |  | FD778621A1104841B15BF7DF7469DF87 | [11 empty] | 100.35 | 100 | 3700 | 0 | 0 |  | 650 | 400 | Y | Y | 3700 | 0 | 0 |  | 649 | 400 | Y | Y |  |  |  |  | Y |  |  | RB100.00 | H
A76319 | 2023-03-08 | 1 | C |  | 6 | A | SP-STB2 | 베어링강 | STB (SF) | BM#1 | 1628 | 43 | 1564 | 1537 | 33 | 5400 |  | 3 | 0.2 | 25 |  | 50.59 | 1522 | 0 | 106.47 | 22.5 |  | 32 | 11 | 51 | Y |  | 2023-03-08 16:08 | 67 | 1104 | 29 | 28 | 30 | 31 | 30 | 29 | 27 | 26 | 26 | 25 | 24 | 24 | 24 | 23 | 27 | 31 | 23 | 24 | -0.15 | Y | 55 | Y | 0 |  |  |  | 1.05 |  |  |  |  | Y | Y | Y | 210 | 0.4 | 71 | 84610 | 87759 | 6691 | 14800 | 07 | 1 |  | 2023-03-08 16:16 | 1522 | 94 |  | 13 |  | *전공정 요청으로 감속주입-정속주입 강종 감속으로 이상재 등록ID: (전기로 전극교체) | [14 empty] | 89.3 | 100 | 0 | 0 | 0 |  | 650 |  | N | N | 0 | 0 | 0 |  | 651 |  | N | N | Y |  |  | Y |  |  |  | BT180180 | H
B75672 | 2023-03-08 | 2 | C |  | 10 | A | SMN443H | 소입성보증강 | 보론강 | BM#2 | 1585 | 52 | 1630 | 1533 | 40 | 7600 |  | 1 | 0.21 | 19 |  | 0 | 1563 | 1625 | 25.97 | 0 | 0 | 19 | 2 | 68 | Y |  | 2023-03-08 16:34 | 72 | 1093 | 27 | 30 | 35 | 38 | 39 | 40 | 39 | 38 | 37 | 36 | 36 | 35 | 33 | 31 | 35 | 40 | 31 | 0 | -0.18 | Y | 50 | Y | -0.2 |  |  |  | 1.29 |  |  |  | N | N | N | N | 210 | 0.41 | 77 | 96804 | 99865 | -1665 | 15200 | 10 | 2 |  | 2023-03-08 16:39 | 1563 | 117 |  | 18 |  | * 전공정 요청 20%이상 감속주입, 이상공정 등록 | [14 empty] | 99.85 | 100 | 0 | 0 | 0 |  | 650 | 400 | Y | Y | 0 | 0 | 0 |  | 650 | 400 | Y | Y | [7 empty] | RB100.00 | H
A76320 | 2023-03-08 | 1 | C |  | 7 | A | SP-STB2 | 베어링강 | STB (SF) | BM#1 | 1603 | 43 | 1558 | 1522 | 38 | 6200 |  | 3 | 0.21 | 25 |  | -1.47 | 1515 | 1558 | 103.93 | 42.76 |  | 18 | 48 | 62 | Y |  | 2023-03-08 17:24 | 60 | 1095 | 22 | 22 | 26 | 26 | 26 | 25 | 24 | 23 | 22 | 21 | 20 | 19 | 19 | 17 | 22 | 26 | 17 | 26 | -0.14 |  | 65 | Y | 0 | [8 empty] | N | Y | Y | 200 | 0.4 | 72 | 84610 | 93129 | 6921 | 15900 | 07 | 1 |  | 2023-03-08 17:31 | 1515 | 91 |  | 9 |  | *전공정 요청으로 감속주입-정속주입 강종 감속으로 이상재 등록ID: (전기로 전극교체) | [6 empty] | 8AD97D08A4B940188DBADF17360BDFC2 | 267A0C8BA2E740BBA9A9A8E49FE0D006 | E224D87C86704EDDBAFED0C0585E6B0D |  | 420E1442D7704A2EA1E81E0E596825CC | 15334456A3474C8AACBD2232EE2FF04E | 988363FAA9404F459315617AA6671881 |  | 84.48 | 100 | 0 | 0 | 0 |  | 650 |  | N | N | 0 | 0 | 0 |  | 651 |  | N | N | Y |  |  | Y |  |  |  | BT180180 | H
B75673 | 2023-03-08 | 2 | C |  | 11 | A | SMN443H | 소입성보증강 | 보론강 | BM#2 | 1567 | 49 | 1635 | 1526 | 45 | 8400 |  | 1 | 0.21 | 18 |  | -2.89 | 1556 | 1626 | 13.6 | 0 | 0 | 6 | 64 | 76 | Y |  | 2023-03-08 17:55 | 65 | 1091 | 29 | 28 | 32 | 35 | 36 | 36 | 36 | 35 | 34 | 33 | 32 | 31 | 30 | 26 | 32 | 36 | 26 | 36 | -0.17 | Y | 60 | Y | 0 |  |  |  | 1.25 |  |  |  | N | N | N | N | 200 | 0.4 | 77 | 96900 | 96305 | 1595 | 14100 | 10 | 2 |  | 2023-03-08 18:00 | 1556 | 117 |  | 14 |  | * 전공정 요청 20%이상 감속주입, 이상공정 등록 | [14 empty] | 99.9 | 100 | 0 | 0 | 0 |  | 651 | 400 | Y | Y | 0 | 0 | 0 |  | 650 | 400 | Y | Y | [7 empty] | RB100.00 | H
A76321 | 2023-03-08 | 1 | C |  | 8 | A | SP-STB2 | 베어링강 | STB (SF) | BM#1 | 1657 | 42 | 1559 | 1574 | 28 | 4800 |  | 3 | 0.22 | 25 |  | -1.31 | 1519 | 1559 | 107.65 | 24.78 |  | 1 | 36 | 79 | Y |  | 2023-03-08 18:24 | 64 | 1097 | 16 | 17 | 20 | 23 | 24 | 23 | 23 | 23 | 22 | 22 | 21 | 20 | 20 | 20 | 21 | 24 | 19 | 23 | -0.11 | Y | 45 | Y | 0 | [8 empty] | N | Y | Y | 190 | 0.4 | 73 | 101532 | 91716 | 4834 | 15300 | 07 | 1 |  | 2023-03-08 18:34 | 1519 | 101 |  | 23 |  | *전공정 요청으로 감속주입-정속주입 강종 감속으로 이상재 등록ID: (전기로 전극교체) | [14 empty] | 10153200 | 100 | 0 | 0 | 0 |  | 650 |  | N | N | 0 | 0 | 0 |  | 651 |  | N | N | Y |  |  | Y |  |  |  | BT180180 | H
B75674 | 2023-03-08 | 2 | C |  | 12 | A | SMN443H | 소입성보증강 | 보론강 | BM#2 | 1635 | 37 | 1638 | 1591 | 33 | 6100 |  | 1 | 0.25 | 18 |  | -2.56 | 1559 | 1628 | 16.83 | 0 | 0 | 31 | 62 | 84 | Y |  | 2023-03-08 18:52 | 68 | 1098 | 23 | 24 | 27 | 29 | 30 | 31 | 31 | 32 | 31 | 31 | 31 | 30 | 29 | 30 | 30 | 32 | 29 | 31 | -0.02 | Y | 30 | Y | 0.2 |  |  |  | 1.15 |  |  |  | N | N | N | N | 190 | 0.45 | 70 | 96900 | 100371 | 1729 | 14900 | 10 | 2 |  | 2023-03-08 18:56 | 1559 | 124 |  | 36 |  | * 전공정 요청 감속주입, | [14 empty] | 92.82 | 100 | 0 | 0 | 0 |  | 651 | 400 | Y | Y | 0 | 0 | 0 |  | 650 | 400 | Y | Y | [7 empty] | RB100.00 | H
A76322 | 2023-03-08 | 1 | C |  | 9 | A | SP-STB2 | 베어링강 | STB (SF) | BM#1 | 1671 | 63 | 1557 | 1597 | 37 | 6200 |  | 3 | 0.22 | 25 |  | -1.48 | 1513 | 1557 | 104.84 | 47.27 |  | 29 | 26 |  | Y |  | 2023-03-08 19:51 | 58 | 1101 | 19 | 20 | 22 | 24 | 24 | 24 | 22 | 21 | 20 | 20 | 19 | 19 | 19 | 19 | 21 | 24 | 19 | 24 | -0.11 | Y | 45 | Y | 0 | [8 empty] | N | Y | Y | 180 | 0.48 | 63 | 101532 | 95630 | 6970 | 15000 | 07 | 1 |  | 2023-03-08 19:57 | 1513 | 114 |  | 10 | [16 empty] | 98.29 | 100 | 0 | 0 | 0 |  | 650 |  | N | N | 0 | 0 | 0 |  | 651 |  | N | N | Y |  |  | Y |  |  |  | BT180180 | H
B75675 | 2023-03-08 | 2 | C | TUNDISH교체전 | 13 | A | SMN443H | 소입성보증강 | 보론강 | BM#2 | 1619 | 37 | 1637 | 1596 | 34 | 5900 |  | 1 | 0.2 | 19 |  | -2.8 | 1563 | 1634 | 15.07 | 0 | 0 | 33 | 26 | 68 | Y |  | 2023-03-08 20:12 | 72 | 1095 | 27 | 26 | 32 | 36 | 39 | 40 | 41 | 40 | 39 | 40 | 39 | 38 | 37 | 37 | 37 | 41 | 37 | 40 | -0.11 | Y | 35 | Y | 0 |  |  |  | 1.08 |  |  |  | N | N | N | N | 180 | 0.49 | 63 | 79656 | 98301 | -151 | 2000 | 10 | 2 |  | 2023-03-08 20:17 | 1563 | 123 |  | 28 |  |  | 839A527437CA4A91AC4D5D27C33E1213 | FD2CA2B514A74FC39B7CB329D55D10B3 | A7B90575683F4811B2973D57E704A82F | [11 empty] | 82.33 | 100 | 0 | 5040 | 0 |  | 651 | 400 | Y | Y | 0 | 5670 | 0 |  | 650 | 400 | Y | Y | [7 empty] | RB100.00 | C
A76323 | 2023-03-08 | 1 | D |  | 10 | B | SP-STB2 | 베어링강 | STB (SF) | BM#1 | 1662 | 45 | 1558 | 1615 | 23 | 3700 |  | 3 | 0.22 | 26 |  | -1.44 | 1513 | 1558 | 110.63 | 59.92 |  | 29 | 27 | -120 | Y |  | 2023-03-08 20:50 | 58 | 1096 | 18 | 21 | 24 | 26 | 26 | 25 | 24 | 24 | 23 | 22 | 22 | 22 | 21 | 21 | 23 | 26 | 21 | 24 | -0.1 | Y | 50 | Y | 0 | [8 empty] | N | Y | Y | 170 | 0.48 | 64 | 84610 | 96922 | 4878 | 15700 | 07 | 1 |  | 2023-03-08 20:56 | 1513 | 106 |  | 17 | [16 empty] | 81.43 | 100 | 0 | 0 | 0 |  | 650 |  | N | N | 0 | 0 | 0 |  | 651 |  | N | N | Y |  |  | Y |  |  |  | BT180180 | H
B75676 | 2023-03-08 | 2 | D | TUNDISH교체 | 1 | A | AE15B36C2 | 합금강 | 보론강 | BM#2 | 1697 | 38 | 1663 | 1624 | 31 | 6200 |  | 1 | 0.23 | 20 |  | -3.09 | 1587 | 1668 | 26.55 | 0 | 0 | 19 | 3 | 72 | Y |  | 2023-03-08 21:27 | 89 | 1093 | -365 | -253 | 26 | 24 | 27 | 32 | 36 | 38 | 39 | 39 | 39 | 39 | 38 | 38 | 35 | 39 | 38 | 39 | -0.04 |  | 25 | Y | 0 |  | 1.94 | 1.87 |  |  |  |  | N | N | N | N | 220 | 0.47 | 63 | 96163 | 97712 | 838 | 14200 | 06 | 1 |  | 2023-03-08 21:32 | 1587 | 137 |  | 41 |  | * T/D FLUX 용탕부: 120 KG / 유탕부: 10KG 투입. | [14 empty] | 99.04 | 100 | 700 | 0 | 0 |  | 299 | 400 | Y | Y | 700 | 0 | 0 |  | 300 | 400 | Y | Y | N |  |  |  | Y |  |  | RB100.00 | H
A76324 | 2023-03-08 | 1 | D | TUNDISH교체전 | 11 | B | STB2 | 베어링강 | STB (SF) | BM#1 | 1647 | 43 | 1559 | 1567 | 0 | 4600 |  | 3 | 0.22 | 25 |  | -1.3 | 1520 | 1559 | 95 | 24.27 |  | 18 | 49 | 75 | Y |  | 2023-03-08 21:43 | 64 | 1097 | 20 | 21 | 24 | 26 | 26 | 26 | 25 | 25 | 25 | 24 | 24 | 23 |  | 23 | 24 | 26 | 23 | 26 | -0.06 | Y | 40 | Y | -0.2 | [7 empty] | N | N | N | M | 210 | 0.48 | 63 | 94094 | 96000 | 7000 | 1500 | 07 | 1 |  | 2023-03-08 21:57 | 1520 | 106 |  | 28 |  | SP-STB2 성분 C급 발생으로 STB2 로 강변 실적 재입력 | [14 empty] | 91.26 | 100 | 0 | 3500 | 0 |  | 650 |  | N | N | 0 | 3500 | 0 |  | 651 |  | N | N | Y |  |  | Y |  |  |  | BT180180 | H
B75677 | 2023-03-08 | 2 | D |  | 2 | B | AE15B36C2 | 합금강 | 보론강 | BM#2 | 1623 | 44 | 1626 | 1547 | 36 | 7200 |  | 1 | 0.19 | 16 |  | -2.65 | 1560 | 1622 | 9.32 | 0 | 0 | 6 | 65 | 59 | Y |  | 2023-03-08 22:40 | 62 | 1103 | 36 | 31 | 28 | 25 | 24 | 23 | 22 | 21 | 21 | 19 | 19 | 18 | 18 | 18 | 23 | 28 | 18 | 18 | -0.18 |  | 55 | Y | 0 | [7 empty] | N | N | N | N | 220 | 0.48 | 67 | 94259 | 102130 | 1120 | 14100 | 06 | 1 |  | 2023-03-08 22:42 | 1560 | 128 |  | 32 |  | * 정속유지 강종이나 트랜스퍼카 쾐칭 장입으로 인한 BLOOM정체, 감속주입. ID : 305~, 404~ | [14 empty] | 92.41 | 100 | 0 | 0 | 300 |  | 299 | 400 | Y | Y | 0 | 0 | 300 |  | 300 | 400 | Y | Y | N | [6 empty] | RB100.00 | H
A76325 | 2023-03-08 | 1 | D | TUNDISH교체 | 1 | A | SM55C | 탄소강 | B | BM#1 | 1625 | 41 | 1645 | 1587 | 32 | 6300 |  | 3 | 0.2 | 20 |  | -1.86 | 1579 | 1627 | 0 | 177.93 |  | 1 | 37 | 60 | Y |  | 2023-03-08 22:56 | 91 | 1095 | -278 | 7 | 25 | 23 | 25 | 27 | 30 | 32 | 33 | 32 | 33 | 35 |  | 35 | 29 | 35 | 35 | 0 | 0 |  |  | Y | 0.4 |  | 1.87 | 1.87 |  |  |  |  | N | N | N | N | 210 | 0.46 | 60 | 145096 | 90191 | 5909 | 14500 | 04 | 2 |  | 2023-03-08 23:04 | 1579 | 125 |  | 41 |  | *T/D FLUX 유:15KG 용:220KG *유사강종 연연주 혼탕부 성분확인 ID:108~110.208~210. | [14 empty] | 149.05 | 100 | 700 | 0 | 0 |  | 650 |  | N | N | 700 | 0 | 0 |  | 651 |  | N | N | N |  |  | Y |  |  |  | BM510510 | C
B75678 | 2023-03-08 | 2 | D |  | 3 | A | AE15B36C2 | 합금강 | 보론강 | BM#2 | 1626 | 47 | 1645 | 1532 | 34 | 7000 |  | 1 | 0.21 | 15 |  | -2.83 | 1571 | 1635 | 13.82 | 0 | 0 | 31 | 63 | 67 | Y |  | 2023-03-08 23:52 | 73 | 1088 | 15 | 25 | 32 | 36 | 37 | 37 | 37 | 37 | 35 | 34 | 34 | 33 | 32 | 32 | 33 | 37 | 32 | 37 | -0.12 | Y | 40 | Y | -0.2 | [7 empty] | N | N | N | N | 210 | 0.46 | 65 | 93636 | 95307 | 3443 | 14400 | 06 | 1 |  | 2023-03-09 | 1571 | 126 |  | 28 |  | * 정속유지 강종이나 트랜스퍼카 쾐칭 장입으로 인한 BLOOM정체, 감속주입. | [14 empty] | 97.79 | 100 | 0 | 0 | 0 |  | 300 | 400 | Y | Y | 0 | 0 | 0 |  | 300 | 400 | Y | Y | N | [6 empty] | RB100.00 | C
A76326 | 2023-03-08 | 1 | D |  | 2 | A | P-AE1055LSM | 탄소강 | G-AE1055LS | BM#1 | 1667 | 43 | 1603 | 1591 | 20 | 3900 |  | 3 | 0.19 | 25 |  | -1.88 | 1546 | 1603 | 0 | 217.47 |  | 32 | 13 | 67 | Y |  | 2023-03-09 00:10 | 62 | 1090 | 38 | 35 | 31 | 28 | 26 | 24 | 22 | 23 | 23 | 22 | 22 | 21 |  | 21 | 26 | 31 | 21 | 22 | -0.22 |  | 45 | Y | -0.2 | [8 empty] | N | N | Y | 200 | 0.52 | 55 | 33844 | 91880 | 5520 | 14400 | 04 | 2 |  | 2023-03-09 00:20 | 1546 | 121 |  | 28 |  | *유사강종 연연주 혼탕부 성분확인 ID:101.201. | [5 empty] | A2F818A07C2F4B1285EB5F2DFE4BDCC5 | 49B1832E74AA44F587A4A8FF216C9298 | AC3B11770BF64B4A9CBC54494CDA834B |  | B2E943FA47FF4AFEA5FAC95927A89A12 | 1902E6309C87427385FE54811FA4E7FA | F1B74B0F329D43A2A4BCF67C844D43E3 |  |  | 34.24 | 100 | 0 | 0 | 0 |  | 500 |  | N | N | 0 | 0 | 0 |  | 501 |  | N | N | N |  |  | Y |  |  |  | BT180180 | H
B75679 | 2023-03-08 | 2 | D |  | 4 | A | AE15B36C2 | 합금강 | 보론강 | BM#2 | 1607 | 49 | 1625 | 1547 | 35 | 7300 |  | 1 | 0.21 | 15 |  | -2.37 | 1572 | 1628 | 10.13 | 0 | 0 | 33 | 27 | 80 | Y |  | 2023-03-09 01:00 | 74 | 1087 | 29 | 31 | 34 | 35 | 37 | 37 | 37 | 37 | 36 | 35 | 34 | 33 | 33 | 32 | 34 | 37 | 32 | 37 | -0.11 | Y | 45 | Y | -0.2 | [7 empty] | N | N | N | N | 200 | 0.46 | 66 | 93636 | 96706 | 1444 | 14100 | 06 | 1 |  | 2023-03-09 01:03 | 1572 | 124 |  | 27 |  | * 정속유지 강종이나 트랜스퍼카 쾐칭 장입으로 인한 BLOOM정체, 감속주입. | [14 empty] | 99.03 | 100 | 0 | 0 | 0 |  | 300 | 400 | Y | Y | 0 | 0 | 0 |  | 300 | 400 | Y | Y | N | [6 empty] | RB100.00 | C
A76327 | 2023-03-08 | 1 | D |  | 3 | A | P-AE1055LSM | 탄소강 | G-AE1055LS | BM#1 | 1642 | 40 | 1606 | 1574 | 33 | 4400 |  | 3 | 0.19 | 25 |  | -1.6 | 1557 | 1606 | 0 | 190.31 |  | 29 | 28 | 69 | Y |  | 2023-03-09 01:02 | 73 | 1090 | 20 | 23 | 26 | 28 | 28 | 28 | 27 | 28 | 27 | 27 | 27 | 27 |  | 27 | 26 | 28 | 27 | 28 | -0.03 | Y | 40 | Y | 0 | [8 empty] | N | N | Y | 190 | 0.52 | 57 | 101532 | 93564 | 6336 | 14500 | 04 | 2 |  | 2023-03-09 01:10 | 1557 | 117 |  | 34 | [16 empty] | 100.98 | 100 | 0 | 0 | 300 |  | 500 |  | N | N | 0 | 0 | 300 |  | 501 |  | N | N | N |  |  | Y |  |  |  | BT180180 | H
A76328 | 2023-03-08 | 1 | D |  | 4 | A | P-AE1055LSM | 탄소강 | G-AE1055LS | BM#1 | 1639 | 41 | 1597 | 1560 | 27 | 4500 |  | 3 | 0.19 | 26 |  | -1.38 | 1554 | 1597 | 0 | 138.42 |  | 18 | 50 | 68 | Y |  | 2023-03-09 02:10 | 70 | 1088 | 25 | 22 | 28 | 29 | 30 | 30 | 30 | 29 | 28 | 26 | 27 | 26 |  | 26 | 28 | 30 | 26 | 30 | -0.1 | Y | 40 | Y | -0.2 | [8 empty] | N | N | Y | 180 | 0.52 | 58 | 101532 | 95469 | 6981 | 14600 | 04 | 2 |  | 2023-03-09 02:18 | 1554 | 100 |  | 23 | 12 | [15 empty] | 10153200 | 100 | 0 | 0 | 0 |  | 500 |  | N | N | 0 | 0 | 0 |  | 501 |  | N | N | N |  |  | Y |  |  |  | BT180180 | H
B75680 | 2023-03-08 | 2 | D |  | 5 | B | AE15B36C2 | 합금강 | 보론강 | BM#2 | 1585 | 38 | 1633 | 1546 | 35 | 7100 |  | 1 | 0.21 | 17 |  | -2.56 | 1568 | 1633 | 10.94 | 0 | 0 | 19 | 4 | 51 | Y |  | 2023-03-09 02:02 | 70 | 1098 | 28 | 28 | 31 | 32 | 33 | 33 | 32 | 31 | 30 | 29 | 29 | 29 | 29 | 29 | 30 | 33 | 29 | 29 | -0.09 | Y | 45 | Y | 0 | [7 empty] | N | N | N | N | 190 | 0.48 | 65 | 98494 | 99132 | 4418 | 12100 | 06 | 1 |  | 2023-03-09 02:03 | 1568 | 118 |  | 32 |  | * 정속유지 강종이나 트랜스퍼카 쾐칭 장입으로 인한 BLOOM정체, 감속주입. ID : 301 ,302, 303, 401, 402, 403 | [14 empty] | 97.13 | 100 | 0 | 0 | 0 |  | 299 | 400 | Y | Y | 0 | 0 | 0 |  | 300 | 400 | Y | Y | N | [6 empty] | RB170.00 | C
A76329 | 2023-03-08 | 1 | D |  | 5 | A | P-AE1055LSM | 탄소강 | G-AE1055LS | BM#1 | 1673 | 40 | 1601 | 1600 | 20 | 3300 |  | 3 | 0.19 | 25 |  | -1.43 | 1557 | 1601 | 0 | 153.27 |  | 1 | 38 | 55 | Y |  | 2023-03-09 03:13 | 73 | 1090 | 24 | 24 | 32 | 33 | 35 | 35 | 34 | 32 | 31 | 32 | 31 | 30 | 30 | 29 | 31 | 35 | 29 | 32 | -0.12 | Y | 50 | Y | 0 | [8 empty] | N | N | Y | 170 | 0.48 | 67 | 101532 | 100357 | 6943 | 14100 | 04 | 2 |  | 2023-03-09 03:21 | 1557 | 98 |  | 20 | [16 empty] | 94.58 | 100 | 0 | 0 | 0 |  | 500 |  | N | N | 0 | 0 | 0 |  | 501 |  | N | N | N |  |  | Y |  |  |  | BT180180 | H
B75681 | 2023-03-08 | 2 | D |  | 6 | B | AE15B36C2 | 합금강 | 보론강 | BM#2 | 1556 | 43 | 1615 | 1547 | 40 | 7600 |  | 1 | 0.2 | 16 |  | -2.76 | 1565 | 1629 | 9.8 | 0 | 0 | 6 | 66 | 51 | Y |  | 2023-03-09 03:16 | 67 | 1110 | 23 | 29 | 31 | 33 | 33 | 32 | 30 | 29 | 29 | 28 | 28 | 29 | 28 | 28 | 30 | 33 | 28 | 29 | -0.11 | Y | 45 | Y | -0.2 | [7 empty] | N | N | N | N | 180 | 0.49 | 61 | 97064 | 97170 | 3030 | 16100 | 06 | 1 |  | 2023-03-09 03:23 | 1565 | 114 |  | 25 | [16 empty] | 100.27 | 100 | 0 | 0 | 0 |  | 299 | 400 | Y | Y | 0 | 0 | 0 |  | 300 | 400 | Y | Y | N | [6 empty] | RB130.00 | C
A76330 | 2023-03-08 | 1 | D |  | 6 | A | P-AE1055LSM | 탄소강 | G-AE1055LS | BM#1 | 1620 | 42 | 1596 | 1580 | 23 | 3900 |  | 3 | 0.2 | 25 |  | -1.34 | 1556 | 1596 | 0 | 151.72 |  | 32 | 14 | 66 | Y |  | 2023-03-09 04:11 | 72 | 1079 | 27 | 27 | 28 | 30 | 31 | 31 | 29 | 27 | 29 | 29 | 28 | 27 | 27 | 27 | 29 | 31 | 27 | 29 | -0.1 | Y | 40 | Y | 0 | [8 empty] | N | N | Y | 210 | 0.48 | 61 | 84610 | 93074 | 6976 | 15200 | 04 | 2 |  | 2023-03-09 04:20 | 1556 | 107 |  | 30 | [16 empty] | 8461000 | 100 | 0 | 0 | 0 |  | 500 |  | N | N | 0 | 0 | 0 |  | 501 |  | N | N | N |  |  | Y |  |  |  | BT180180 | H
B75682 | 2023-03-08 | 2 | D | 잔강최소화전 | 7 | A | AE15B36C2 | 합금강 | 보론강 | BM#2 | 1635 | 44 | 1632 | 1551 | 41 | 7800 |  | 1 | 0.22 | 16 |  | -2.95 | 1573 | 1640 | 12.31 | 0 | 0 | 31 | 64 | 57 | Y |  | 2023-03-09 04:27 | 75 | 1096 | 25 | 26 | 34 | 40 | 42 | 43 | 43 | 43 | 42 | 42 | 41 | 40 | 40 | 40 | 40 | 43 | 40 | 43 | -0.08 | Y | 35 | Y | 0 | [7 empty] | N | N | N | N | 170 | 0.49 | 63 | 100665 | 98174 | 1726 |  | 06 | 1 |  | 2023-03-09 04:28 | 1573 | 112 |  | 17 |  |  | 36D672F281B94E478FEF2B2CA33A47B3 |  | 3C3C604FD31942A698CC960E5CEEF1AE | [11 empty] | 104.37 | 100 | 0 | 3420 | 0 |  | 299 | 400 | Y | Y | 0 | 3860 | 0 |  | 300 | 400 | Y | Y | N | [6 empty] | RB105.00 | C
A76331 | 2023-03-08 | 1 | B |  | 7 | A | P-AE1055LSM | 탄소강 | G-AE1055LS | BM#1 | 1604 | 43 | 1591 | 1544 | 30 | 5200 |  | 3 | 0.19 | 25 |  | -1.2 | 1554 | 1591 | 0 | 183.97 |  | 29 | 29 | 58 | Y |  | 2023-03-09 05:17 | 70 | 1111 | 26 | 23 | 28 | 29 | 32 | 33 | 32 | 31 | 30 | 29 | 29 | 28 | 28 | 28 | 29 | 33 | 28 | 29 | -0.12 | Y | 40 | Y | 0 | [8 empty] | N | N | Y | 200 | 0.48 | 64 | 84610 | 95977 | 5923 | 14500 | 04 | 2 |  | 2023-03-09 05:25 | 1554 | 110 |  | 27 | [16 empty] | 82.19 | 100 | 0 | 0 | 0 |  | 500 |  | N | N | 0 | 0 | 0 |  | 501 |  | N | N | N |  |  | Y |  |  |  | BT180180 | H
B75683 | 2023-03-08 | 2 | B | 잔강최소화 | 8 | A | 46MNVS6 | 합금강 | KFMN445V계 | BM#2 | 1564 | 41 | 1641 | 1573 | 36 | 6200 |  | 1 | 0.19 | 15 |  | -2.62 | 1570 | 1634 | 0 | 25.03 | 0 | 33 | 28 | 68 | Y |  | 2023-03-09 05:38 | 76 | 1090 | -151 | 1 | 38 | 38 | 40 | 41 | 42 | 42 | 41 | 41 | 40 |  |  | 40 | 35 | 42 | 40 | 41 | -0.03 | Y | 25 | Y | -0.1 | [7 empty] | N | N | N | M | 170 | 0.47 | 59 | 97835 | 95091 | 2559 | 14800 | 06 | 1 |  | 2023-03-09 05:40 | 1570 | 122 |  | 23 |  | * 전공정 요청 L/D 잔강이월 미실시, 이상공정등록 및 생관통보 * STR#1 LOOP#1 FRONT,REAR 압이 6.8BAR 까지 올라가고 밸브 100% 열어도 ACTUAR 값이 안걸림 SPEED 0.40감속주입 함. ID: 304 | [14 empty] | 103.75 | 100 | 3000 | 0 | 0 |  | 650 | 400 | Y | N | 3000 | 0 | 0 |  | 649 | 400 | Y | N | N | N |  |  | Y |  |  | RB100.00 | C
A76332 | 2023-03-08 | 1 | B | 유사강종연연주 | 8 | A | AE1055LS | 탄소강 | G-AE1055LS | BM#1 | 1620 | 41 | 1598 | 1565 | 25 | 4400 |  | 3 | 0.2 | 25 |  | -1.51 | 1553 | 1598 | 0 | 155.16 |  | 18 | 51 | 61 | Y |  | 2023-03-09 06:17 | 69 | 1099 | 26 | 24 | 28 | 27 | 28 | 29 | 27 | 27 | 26 | 25 | 25 | 23 | 24 | 25 | 26 | 29 | 23 | 27 | -0.2 | Y | 30 | Y | 0.2 | [8 empty] | N | N | Y | 190 | 0.48 | 63 | 101520 | 96556 | 6744 | 14900 | 04 | 2 |  | 2023-03-09 06:29 | 1553 | 107 |  | 31 | [8 empty] | FB75B7C581F24DA38F991BA32D464B73 | FF99D4A0DB634938816271B58B44FEF8 | 922B2BFC5AEE4DB98D6E431E1F4E33E8 |  | 2DA1F18909C14C4AA7F5A5B4E5C7F408 | F709CD2D538C483ABAF16952B2B671A3 | 8AE95AA2279045AD8ED82FB510605219 |  | 98.04 | 100 | 0 | 0 | 0 |  | 500 |  | N | N | 0 | 0 | 0 |  | 501 |  | N | N | N |  |  | Y |  |  |  | BT180180 | H
B75684 | 2023-03-08 | 2 | B |  | 9 | B | 46MNVS6 | 합금강 | KFMN445V계 | BM#2 | 1599 | 45 | 1643 | 1552 | 40 | 6700 |  | 1 | 0.22 | 15 |  | -2.9 | 1567 | 1631 | 0 | 21.45 | 0 | 19 | 5 | 66 | Y |  | 2023-03-09 06:45 | 73 | 1087 | 37 | 40 | 43 | 44 | 44 | 43 | 43 | 42 | 41 | 41 | 40 | 39 |  | 39 | 41 | 44 | 39 | 43 | -0.12 | Y | 40 | Y | -0.2 | [7 empty] | N | N | N | Y | 220 | 0.5 | 59 | 94962 | 93650 | 650 | 15200 | 06 | 1 |  | 2023-03-09 06:47 | 1567 | 105 |  | 16 |  | * 전공정 요청 L/D 잔강이월 미실시, 이상공정등록 및 생관통보 * 전공정 작업지연 감속주입 | [14 empty] | 104.58 | 100 | 0 | 0 | 0 |  | 650 | 400 | Y | N | 0 | 0 | 0 |  | 651 | 400 | Y | N | N | [6 empty] | RB100.00 | C
A76333 | 2023-03-09 | 1 | B |  | 9 | A | AE1055LS | 탄소강 | G-AE1055LS | BM#1 | 1616 | 42 | 1590 | 1539 | 37 | 5100 |  | 3 | 0.19 | 25 |  | -0.99 | 1560 | 1590 | 0 | 174.74 |  | 1 | 39 | 55 | Y |  | 2023-03-09 07:28 | 76 | 1099 | 23 | 22 | 30 | 32 | 34 | 35 | 35 | 34 | 34 | 33 | 32 | 33 | 33 | 33 | 32 | 35 | 32 | 34 | -0.02 | Y | 25 | Y | 0 | [8 empty] | N | N | Y | 180 | 0.48 | 61 | 84600 | 92718 | 5182 | 14200 | 04 | 2 |  | 2023-03-09 07:42 | 1560 | 106 |  | 26 | [16 empty] | 84.85 | 100 | 0 | 0 | 0 |  | 500 |  | N | N | 0 | 0 | 0 |  | 501 |  | N | N | N |  |  | Y |  |  |  | BT180180 | H
B75685 | 2023-03-09 | 2 | B | 연주종료 | 10 | A | 46MNVS6 | 합금강 | KFMN445V계 | BM#2 | 1639 | 41 | 1647 | 1622 | 29 | 4900 |  | 1 | 0.29 | 15 |  | -3.18 | 1571 | 1634 | 0 | 35.63 | 0 | 6 | 67 | 77 | Y |  | 2023-03-09 07:53 | 77 | 1096 | 36 | 43 | 48 | 49 | 48 | 47 | 45 | 43 | 41 | 38 | 35 | 30 |  | 30 | 42 | 49 | 30 | 0 | -0.47 | Y | 40 | Y | -1 | [7 empty] | N | N | N | M | 210 | 0.51 | 59 | 72618 | 94978 | -1128 | 2000 | 06 | 1 |  | 2023-03-09 07:55 | 1571 | 91 |  | 7 |  | * 전공정 요청 L/D 잔강이월 미실시, 이상공정등록 및 생관통보 * 작업종료 : 09시 12분 | 1805740E36D04AE0B6295C58E5C49C16 | [13 empty] | 78.46 | 100 | 0 | 4400 | 0 |  | 651 | 400 | Y | N | 0 | 2760 | 0 |  | 650 | 400 | Y | N | N | [6 empty] | RB100.00 | C
A76334 | 2023-03-09 | 1 | B |  | 10 | A | AE1055LS | 탄소강 | G-AE1055LS | BM#1 | 1617 | 42 | 1609 | 1535 | 34 | 5700 |  | 3 | 0.19 | 25 |  | -1.55 | 1563 | 1609 | 0 | 205.23 |  | 32 | 15 | 68 | Y |  | 2023-03-09 08:31 | 79 | 1098 | 31 | 36 | 38 | 39 | 38 | 39 | 39 | 38 | 37 | 37 | 36 | 36 | 36 | 36 | 37 | 39 | 36 | 39 | -0.07 | Y | 45 | Y | 0 | [8 empty] | N | N | Y | 170 | 0.48 | 61 | 101520 | 94095 | 5555 | 15200 | 04 | 2 |  | 2023-03-09 08:52 | 1563 | 109 |  | 24 | [16 empty] | 100.42 | 100 | 0 | 0 | 0 |  | 500 |  | N | N | 0 | 0 | 0 |  | 501 |  | N | N | N |  |  | Y |  |  |  | BT180180 | C
A76335 | 2023-03-09 | 1 | B |  | 11 | A | AE1055LS | 탄소강 | G-AE1055LS | BM#1 | 1607 | 41 | 1601 | 1554 | 30 | 5100 |  | 3 | 0.19 | 25 |  | -1.59 | 1553 | 1601 | 0 | 160.64 |  | 29 | 30 | 63 | Y |  | 2023-03-09 09:25 | 69 | 1097 | 35 | 33 | 31 | 30 | 30 | 30 | 29 | 27 | 27 | 27 | 26 | 25 | 24 | 24 | 28 | 31 | 24 | 30 | -0.13 |  | 55 | Y | 0 | [8 empty] | N | N | Y | 210 | 0.48 | 66 | 101520 | 97331 | 6419 | 12800 | 04 | 2 |  | 2023-03-09 09:36 | 1553 | 110 |  | 33 | [16 empty] | 97.29 | 100 | 0 | 0 | 0 |  | 500 |  | N | N | 0 | 0 | 0 |  | 501 |  | N | N | N |  |  | Y |  |  |  | BT180180 | C
A76336 | 2023-03-09 | 1 | B |  | 12 | A | AE1055LS | 탄소강 | G-AE1055LS | BM#1 | 1611 | 34 | 1595 | 1540 | 28 | 5200 |  | 3 | 0.19 | 25 |  | 0 | 1595 | 1595 | 0 | 179.01 |  | 33 | 29 | 109 | Y |  | 2023-03-09 10:31 | 111 | 1093 | 19 | 23 | 25 | 26 | 26 | 26 | 26 | 26 | 26 | 25 | 24 | 24 |  | 24 | 25 | 26 | 24 | 26 | -0.05 | Y | 40 | Y | 0 | [8 empty] | N | N | Y | 200 | 0.47 | 59 | 101520 | 0 | 100750 | 15400 | 04 | 2 |  | 2023-03-09 10:41 | 1595 | 107 |  | 34 | [16 empty] | 101.88 | 100 | 0 | 0 | 0 |  | 500 |  | N | N | 0 | 0 | 0 |  | 500 |  | N | N | N |  |  | Y |  |  |  | BT180180 | C
A76337 | 2023-03-09 | 1 | B |  | 13 | A | AE1055LS | 탄소강 | G-AE1055LS | BM#1 | 1578 | 38 | 1597 | 1558 | 31 | 4800 |  | 3 | 0.19 | 25 |  | -1.47 | 1552 | 1597 | 0 | 161.18 |  | 19 | 6 | 130 | Y |  | 2023-03-09 11:41 | 68 | 1098 | 23 | 25 | 26 | 26 | 27 | 27 | 27 | 26 | 25 | 24 | 24 | 23 | 24 | 24 | 25 | 27 | 23 | 27 | -0.11 | Y | 35 | Y | 0.2 | [8 empty] | N | N | Y | 190 | 0.48 | 60 | 84600 | 92130 | 5220 | 15600 | 04 | 2 |  | 2023-03-09 11:49 | 1552 | 100 |  | 25 | [16 empty] | 85.33 | 100 | 0 | 0 | 0 |  | 500 |  | N | N | 0 | 0 | 0 |  | 500 |  | N | N | N |  |  | Y |  |  |  | BT180180 | C
A76338 | 2023-03-09 | 1 | C |  | 14 | A | AE1055LS | 탄소강 | G-AE1055LS | BM#1 | 1643 | 35 | 1595 | 1569 | 29 | 4700 |  | 3 | 0.2 | 25 |  | -1.39 | 1554 | 1595 | 0 | 186.71 |  | 32 | 16 | 64 | Y |  | 2023-03-09 12:42 | 70 | 1095 | 23 | 24 | 29 | 31 | 31 | 31 | 31 | 30 | 29 | 29 | 28 | 27 | 26 | 26 | 28 | 31 | 26 | 31 | -0.1 | Y | 50 | Y | 0 | [8 empty] | N | N | Y | 180 | 0.48 | 65 | 101520 | 98740 | 4810 | 15300 | 04 | 2 |  | 2023-03-09 12:49 | 1554 | 100 |  | 25 | [16 empty] | 96 | 100 | 0 | 0 | 0 |  | 0 |  | N | N | 0 | 0 | 0 |  | 0 |  | N | N | N |  |  | Y |  |  |  | BT180180 | C
A76339 | 2023-03-09 | 1 | C |  | 15 | A | AE1055LS | 탄소강 | G-AE1055LS | BM#1 | 1632 | 38 | 1584 | 1573 | 28 | 4500 |  | 3 | 0.2 | 25 |  | -1.15 | 1549 | 1584 | 0 | 183.14 |  | 29 | 31 | 56 | Y |  | 2023-03-09 13:51 | 65 | 1093 | 26 | 24 | 27 | 28 | 29 | 28 | 28 | 26 | 26 | 26 | 25 | 24 | 23 | 23 | 26 | 29 | 23 | 28 | -0.12 | Y | 50 | Y | 0 | [8 empty] | N | N | Y | 170 | 0.48 | 68 | 101520 | 101697 | 4503 | 15300 | 04 | 2 |  | 2023-03-09 13:59 | 1549 | 99 |  | 21 | [8 empty] | 1B974E476B344B1E85429BE1BDB13E69 | 3C11171C92C14825BAADEA40FE1A3AA5 | 8AC62DD8353242E0BDC3DFE3495B2F5D |  | 5FC02B584DD44C3FB3B37D17B0CD289D | 2C0890CDB11E40EBAF287BEBD679AF7C | C22E61D33E8A46929D5FD4174A7CC903 |  | 94.61 | 100 | 0 | 0 | 0 |  | 500 |  | N | N | 0 | 0 | 0 |  | 501 |  | N | N | N |  |  | Y |  |  |  | BT180180 | C
A76340 | 2023-03-09 | 1 | C |  | 16 | A | AE1055LS | 탄소강 | G-AE1055LS | BM#1 | 1627 | 41 | 1605 | 1560 | 29 | 4700 |  | 3 | 0.2 | 25 |  | -1.57 | 1558 | 1605 | 0 | 168.72 |  | 33 | 30 | 56 | Y |  | 2023-03-09 14:48 | 74 | 1096 | 22 | 25 | 29 | 32 | 33 | 33 | 33 | 33 | 33 | 33 | 32 | 31 | 30 | 30 | 31 | 33 | 30 | 33 | -0.07 | Y | 40 | Y | -0.2 | [8 empty] | N | N | Y | 210 | 0.48 | 61 | 84600 | 93734 | 5216 | 14900 | 04 | 2 |  | 2023-03-09 15:02 | 1558 | 107 |  | 34 | [16 empty] | 84.01 | 100 | 0 | 0 | 0 |  | 500 |  | N | N | 0 | 0 | 0 |  | 501 |  | N | N | N |  |  | Y |  |  |  | BT180180 | C
A76341 | 2023-03-09 | 1 | C |  | 17 | A | AE1055LS | 탄소강 | G-AE1055LS | BM#1 | 1621 | 41 | 1601 | 1557 | 29 | 5000 |  | 3 | 0.19 | 25 |  | -1.69 | 1550 | 1601 | 0 | 217.49 |  | 19 | 7 | 69 | Y |  | 2023-03-09 16:06 | 66 | 1101 | 29 | 28 | 31 | 32 | 33 | 32 | 31 | 29 | 28 | 27 | 26 | 26 | 26 | 26 | 29 | 33 | 26 | 26 | -0.16 | Y | 45 | Y | 0 | [8 empty] | N | N | Y | 200 | 0.48 | 63 | 101520 | 96192 | 4408 | 15300 | 04 | 2 |  | 2023-03-09 16:14 | 1550 | 104 |  | 18 | [16 empty] | 98.37 | 100 | 0 | 0 | 0 |  | 500 |  | N | N | 0 | 0 | 0 |  | 501 |  | N | N | N |  |  | Y |  |  |  | BT180180 | C
A76342 | 2023-03-09 | 1 | C |  | 18 | A | AE1055LS | 탄소강 | G-AE1055LS | BM#1 | 1628 | 39 | 1606 | 1562 | 27 | 4700 |  | 3 | 0.19 | 25 |  | -1.52 | 1562 | 1606 | 0 | 149.64 |  | 32 | 17 | 63 | Y |  | 2023-03-09 16:57 | 78 | 1093 | 24 | 23 | 29 | 32 | 33 | 34 | 34 | 34 | 33 | 33 | 33 | 33 | 33 | 33 | 32 | 34 | 33 | 34 | -0.03 | Y | 40 | Y | 0 | [8 empty] | N | N | Y | 190 | 0.48 | 62 | 101520 | 94661 | 4089 | 14600 | 04 | 2 |  | 2023-03-09 17:16 | 1562 | 107 |  | 32 | [16 empty] | 99.87 | 100 | 0 | 0 | 0 |  | 500 |  | N | N | 0 | 0 | 0 |  | 501 |  | N | N | N |  |  | Y |  |  |  | BT180180 | C
A76343 | 2023-03-09 | 1 | C |  | 19 | A | AE1055LS | 탄소강 | G-AE1055LS | BM#1 | 1655 | 45 | 1592 | 1571 | 26 | 4800 |  | 3 | 0.19 | 25 |  | -1.09 | 1558 | 1592 | 0 | 146.82 |  | 29 | 32 | 55 | Y |  | 2023-03-09 18:07 | 74 | 1097 | 30 | 30 | 33 | 35 | 35 | 35 | 34 | 34 | 33 | 32 | 31 | 31 | 31 | 31 | 33 | 35 | 31 | 35 | -0.09 | Y | 45 | Y | 0 | [8 empty] | N | N | Y | 180 | 0.48 | 63 | 101520 | 95836 | 4364 | 14900 | 04 | 2 |  | 2023-03-09 18:27 | 1558 | 105 |  | 25 |  | *산소랜싱 | [14 empty] | 10152000 | 100 | 0 | 0 | 0 |  | 500 |  | N | N | 0 | 0 | 0 |  | 501 |  | N | N | N |  |  | Y |  |  |  | BT180180 | H
A76344 | 2023-03-09 | 1 | C | TUNDISH교체전 | 20 | A | AE1055LS | 탄소강 | G-AE1055LS | BM#1 | 1632 | 43 | 1597 | 1566 | 29 | 5000 |  | 3 | 0.19 | 25 |  | -1.37 | 1556 | 1597 | 0 | 161.84 |  | 33 | 31 | 58 | Y |  | 2023-03-09 19:11 | 72 | 1091 | 29 | 31 | 34 | 35 | 36 | 35 | 33 | 33 | 33 | 33 | 33 |  |  | 33 | 33 | 36 | 33 | 33 | -0.09 | Y | 35 | Y | 0 | [8 empty] | N | N | M | 170 | 0.5 | 60 | 81493 | 95404 | 3646 | 2000 | 04 | 2 |  | 2023-03-09 19:26 | 1556 | 104 |  | 25 |  |  | 7A0B89A2DEA14C728766C57636438F11 | 71420F234D864872ABC3A3D11058E858 | 8EA9517B3B1D446DAE7EEB316EB3E89C | [11 empty] | 79.58 | 100 | 0 | 3500 | 0 |  | 500 |  | N | N | 0 | 3500 | 0 |  | 501 |  | N | N | N |  |  | Y |  |  |  | BT180180 | H
A76345 | 2023-03-09 | 1 | D | TUNDISH교체 | 1 | A | SCM435W | 합금강 | D | BM#1 | 1585 | 43 | 1635 | 1527 | 37 | 7700 |  | 3 | 0.2 | 20 |  | -1.95 | 1587 | 1635 | 79.87 | 47.81 |  | 19 | 8 | 63 | Y |  | 2023-03-09 20:16 | 87 | 1095 | -771 | -1 | 16 | 18 | 20 | 23 | 25 | 26 | 27 | 27 | 27 | 27 | 27 | 25 | 23 | 27 | 24 | 27 | -0.05 |  | 30 | Y | 0.2 |  | 2.32 | 2.25 |  |  |  |  | N | N | N | N | 210 | 0.36 | 78 | 88692 | 76442 | 19758 | 15500 | 13 | 1 |  | 2023-03-09 20:27 | 1587 | 120 |  | 43 |  | *T/D FLUX 유:10,용:120kg *STR#1 STOPPER CONTROL 안되어 용강 조기주입-추가절단 500mm *전공정 성분OVER, 감속주입(20%이상)-정속주입 강종 감속으로 이상재 등록 | [14 empty] | 89.18 | 100 | 1200 | 0 | 0 |  | 650 |  | Y | N | 700 | 0 | 0 |  | 651 |  | Y | N | N |  | Y | N |  |  |  | BT180180 | H
A76346 | 2023-03-09 | 1 | D |  | 2 | B | SCM435W | 합금강 | D | BM#1 | 1635 | 86 | 1608 | 1564 | 79 | 8300 |  | 3 | 0.21 | 18 |  | -1.9 | 1565 | 1608 | 78.25 | 37.19 |  | 32 | 18 | 70 | Y |  | 2023-03-09 22:08 | 65 | 1100 | 21 | 22 | 26 | 31 | 31 | 30 | 30 | 29 | 29 | 27 | 26 | 26 | 25 | 25 | 27 | 31 | 25 | 26 | -0.13 | Y | 45 | Y | -0.2 | [7 empty] | N | N | N | N | 200 | 0.47 | 62 | 88692 | 94517 | 4983 | 15200 | 13 | 1 |  | 2023-03-09 22:16 | 1565 | 126 |  | 9 | [16 empty] | 8869200 | 100 | 0 | 0 | 0 |  | 650 |  | Y | N | 0 | 0 | 0 |  | 651 |  | Y | N | N |  | Y |  |  |  |  | BT180180 | H
A76347 | 2023-03-09 | 1 | D |  | 3 | B | SCM435W | 합금강 | D | BM#1 | 1623 | 42 | 1608 | 1528 | 32 | 6400 |  | 3 | 0.22 | 18 |  | -1.58 | 1572 | 1608 | 93.3 | 53.49 |  | 29 | 33 | 75 | Y |  | 2023-03-09 22:54 | 72 | 1094 | 24 | 25 | 27 | 27 | 27 | 26 | 26 | 26 | 25 | 24 | 23 | 23 | 22 | 22 | 25 | 27 | 22 | 27 | -0.1 |  | 50 | Y | -0.2 | [7 empty] | N | N | N | N | 190 | 0.47 | 63 | 88692 | 93184 | 1316 | 15200 | 13 | 1 |  | 2023-03-09 23:02 | 1572 | 123 |  | 27 | [7 empty] | B68A7DCE82B14E509DC4887C9225FC3F | 8C72837954EF48D5899B81B1769BE70D | 2E66A5ED76114D2DABCCA5D4A429DACE |  | 1D0A986174A04F398DE81FFDC3DA5572 | 048103103BC943D386183985743EBB77 | 82BC26040F784BBBB6C543216E5451E4 |  |  | 90.36 | 100 | 0 | 0 | 0 |  | 650 |  | Y | N | 0 | 0 | 0 |  | 651 |  | Y | N | N |  | Y |  |  |  |  | BT180180 | H
A76348 | 2023-03-09 | 1 | D | 잔강최소화전 | 4 | A | SCM435W | 합금강 | D | BM#1 | 1646 | 40 | 1613 | 1571 | 25 | 5200 |  | 3 | 0.23 | 18 |  | -1.87 | 1571 | 1613 | 92.92 | 31.59 |  | 33 | 32 | 105 | Y |  | 2023-03-09 23:49 | 71 | 1090 | 20 | 20 | 20 | 21 | 21 | 20 | 20 | 19 | 18 | 18 | 18 | 17 | 17 | 17 | 19 | 21 | 17 | 20 | -0.08 | Y | 50 | Y | 0 | [7 empty] | N | N | N | N | 180 | 0.47 | 63 | 98975 | 95221 | 1479 | 3000 | 13 | 1 |  | 2023-03-09 23:58 | 1571 | 105 |  | 36 | [16 empty] | 98.78 | 100 | 0 | 3100 | 0 |  | 650 |  | Y | N | 0 | 3100 | 0 |  | 651 |  | Y | N | N |  | Y |  |  |  |  | BT180180 | H
A76349 | 2023-03-09 | 1 | D | 잔강최소화 | 5 | A | SCM420HYM | 소입성보증강 | C | BM#1 | 1620 | 40 | 1644 | 1597 | 26 | 5500 |  | 3 | 0.23 | 16 |  | -1.98 | 1603 | 1644 | 0 | 153.34 |  | 19 | 9 | 60 | Y |  | 2023-03-10 00:49 | 93 | 1088 | -193 | 7 | 26 | 29 | 32 | 33 | 33 | 34 | 35 | 35 | 35 | 35 |  | 35 | 26 | 35 | 35 | 35 | 0 |  | 15 | Y | 0 | [7 empty] | N | N | N | N | 170 | 0.53 | 56 | 84610 | 86261 | 16539 | 13300 | 13 | 1 |  | 2023-03-10 00:57 | 1603 | 127 |  | 57 | [16 empty] | 79.3 | 100 | 2700 | 0 | 0 |  | 0 |  | Y | Y | 2700 | 0 | 0 |  | 0 |  | Y | Y | N | [6 empty] | BT180180 | H
A76350 | 2023-03-09 | 1 | D |  | 6 | B | SCM420HYM | 소입성보증강 | C | BM#1 | 1620 | 39 | 1630 | 1613 | 31 | 4600 |  | 3 | 0.24 | 16 |  | -1.8 | 1592 | 1630 | 0 | 157.59 |  | 32 | 19 | 60 | Y |  | 2023-03-10 01:53 | 82 | 1097 | 32 | 28 | 28 | 28 | 28 | 28 | 27 | 26 | 25 | 24 | 26 | 24 |  | 24 | 27 | 28 | 24 | 28 | -0.09 | Y | 45 | Y | -0.4 | [7 empty] | N | N | N | N | 210 | 0.55 | 56 | 101532 | 100603 | -453 | 14800 | 13 | 1 |  | 2023-03-10 02:02 | 1592 | 116 |  | 49 | [16 empty] | 98.72 | 100 | 0 | 0 | 0 |  | 410 |  | Y | Y | 0 | 0 | 0 |  | 411 |  | Y | Y | N | [6 empty] | BT180180 | H
A76351 | 2023-03-09 | 1 | D |  | 7 | A | SCM420HYM | 소입성보증강 | C | BM#1 | 1620 | 42 | 1631 | 1547 | 31 | 6900 |  | 3 | 0.24 | 16 |  | -2.19 | 1584 | 1631 | 0 | 205.9 |  | 29 | 34 | 58 | Y |  | 2023-03-10 03:08 | 74 | 1110 | 23 | 26 | 27 | 29 | 30 | 29 | 28 | 28 | 27 | 28 | 27 | 27 |  | 27 | 27 | 30 | 27 | 28 | -0.09 | Y | 35 | Y | 0 | [7 empty] | N | N | N | N | 200 | 0.55 | 57 | 101532 | 100411 | -211 | 14900 | 13 | 1 |  | 2023-03-10 03:19 | 1584 | 113 |  | 32 | [16 empty] | 96.61 | 100 | 0 | 0 | 0 |  | 410 |  | Y | Y | 0 | 0 | 0 |  | 411 |  | Y | Y | N | [6 empty] | BT180180 | H
A76352 | 2023-03-09 | 1 | D | TUNDISH교체전 | 8 | A | SCM420HYM | 소입성보증강 | C | BM#1 | 1620 | 40 | 1627 | 1589 | 29 | 6000 |  | 3 | 0.24 | 17 |  | -1.62 | 1591 | 1627 | 0 | 170.79 |  | 33 | 33 | 63 | Y |  | 2023-03-10 04:14 | 81 | 1088 | 26 | 23 | 31 | 33 | 31 | 33 | 32 | 31 | 31 | 29 | 28 | 28 | 29 | 29 | 30 | 33 | 28 | 31 | -0.12 | Y | 40 | Y | 0.2 | [7 empty] | N | N | N | N | 190 | 0.46 | 71 | 104604 | 103506 | -1756 | 2000 | 13 | 1 |  | 2023-03-10 04:22 | 1591 | 93 |  | 24 |  | *LF#1기 작업지연, 감속주입 |  | C8B8C2DEF4884CB1848AF48E14A621CC | D95E5439F7624655AA12090DACDEF241 | 3B10568C56B14480AAAC63B931B51960 | [10 empty] | 10460400 | 100 | 0 | 2500 | 0 |  | 410 |  | Y | Y | 0 | 2500 | 0 |  | 411 |  | Y | Y | N | [6 empty] | BT180180 | H
A76353 | 2023-03-09 | 1 | B | TUNDISH교체 | 1 | A | STB2 | 베어링강 | STB (SF) | BM#1 | 1623 | 43 | 1594 | 1552 | 39 | 6800 |  | 3 | 0.25 | 26 |  | -1.71 | 1540 | 1594 | 140.8 | 60.05 |  | 19 | 10 | 58 | Y |  | 2023-03-10 05:36 | 84 | 1099 | -209 | -204 | 27 | 29 | 21 | 29 | 31 | 33 | 34 | 35 | 34 | 35 | 34 | 34 | 32 | 35 | 34 | 34 | 0 |  | 20 | Y | 0 |  | 1.76 | 1.59 | [5 empty] | N | N | M | 210 | 0.46 | 62 | 84610 | 95089 | 3861 | 14400 | 18 | 2 |  | 2023-03-10 05:43 | 1540 | 125 |  | 38 |  | *T/D FLUX 유:10KG용:270KG | [6 empty] | 6C36833DD41142B7B7060E15AF0CF770 | 76BA6EAED5F049E086EC383D4194B140 |  |  | 00164E8C3CB94B409EAD611701BDA2C5 | EF60E09E4E434B27A1B715FAEF7982F3 |  |  | 82.19 | 100 | 1500 | 0 | 0 |  | 650 |  | N | N | 1500 | 0 | 0 |  | 651 |  | N | N | Y |  |  | Y |  |  |  | BT180180 | H
A76354 | 2023-03-09 | 1 | B |  | 2 | A | STB2 | 베어링강 | STB (SF) | BM#1 | 1634 | 43 | 1564 | 1558 | 30 | 5400 |  | 3 | 0.25 | 25 |  | -1.16 | 1529 | 1564 | 122.09 | 73.17 |  | 32 | 20 | 74 | Y |  | 2023-03-10 06:46 | 73 | 1087 | 34 | 30 | 32 | 33 | 32 | 33 | 32 | 32 | 32 | 31 | 31 | 31 | 30 | 30 | 32 | 33 | 30 | 32 | -0.07 | Y | 45 | Y | -0.2 |  |  |  | 1.13 |  |  |  |  | N | Y | Y | 200 | 0.48 | 61 | 100086 | 93109 | 4791 | 14800 | 18 | 2 |  | 2023-03-10 06:53 | 1529 | 119 |  | 31 | [16 empty] | 100.19 | 100 | 0 | 0 | 500 |  | 650 |  | N | N | 0 | 0 | 500 |  | 651 |  | N | N | Y |  |  | Y |  |  |  | BT180180 | H
A76355 | 2023-03-10 | 1 | B |  | 3 | A | STB2 | 베어링강 | STB (SF) | BM#1 | 1604 | 41 | 1565 | 1541 | 31 | 5400 |  | 3 | 0.25 | 25 |  | -1.5 | 1520 | 1565 | 121.79 | 72.57 |  | 29 | 35 | 83 | Y |  | 2023-03-10 07:44 | 64 | 1093 | 29 | 29 | 26 | 25 | 24 | 24 | 23 | 21 | 21 | 21 | 21 | 20 | 20 | 20 | 23 | 26 | 20 | 21 | -0.1 | Y | 60 | Y | 0 |  |  |  | 0.96 |  |  |  |  | Y | Y | Y | 190 | 0.48 | 65 | 152349 | 97285 | 4815 | 14100 | 18 | 2 |  | 2023-03-10 07:52 | 1520 | 120 |  | 35 |  | *유사강종 연연주 혼탕부 성분 확인 ID:107~109.207~209 | [14 empty] | 146.07 | 100 | 0 | 0 | 0 |  | 650 |  | N | N | 0 | 0 | 0 |  | 651 |  | N | N | Y |  |  | Y |  |  |  | BT180180 | H
A76356 | 2023-03-10 | 1 | B |  | 4 | A | SEAH-BQ1 | 베어링강 | STB (SF) | BM#1 | 1631 | 41 | 1567 | 1533 | 30 | 5200 |  | 3 | 0.25 | 30 |  | -1.21 | 1525 | 1567 | 140.46 | 51.9 |  | 33 | 34 | 71 | Y |  | 2023-03-10 09:00 | 70 | 1096 | 20 | 23 | 26 | 27 | 28 | 27 | 27 | 27 | 26 | 25 | 26 | 25 | 26 | 26 | 26 | 28 | 25 | 27 | -0.09 | Y | 35 | Y | 0.2 |  |  |  | 1.232 |  |  |  |  | Y | Y | Y | 180 | 0.48 | 59 | 50766 | 91278 | 7222 | 15000 | 18 | 2 |  | 2023-03-10 09:14 | 1525 | 114 |  | 26 | 16 | *유사강종 연연주 혼탕부 성분 확인 ID:101.201 | [14 empty] | 51.67 | 100 | 0 | 0 | 0 |  | 650 |  | N | N | 0 | 0 | 0 |  | 651 |  | N | N | Y |  |  | Y |  |  |  | BT180180 | H
A76357 | 2023-03-10 | 1 | B |  | 5 | A | SEAH-BQ1 | 베어링강 | STB (SF) | BM#1 | 1650 | 41 | 1577 | 1574 | 34 | 4300 |  | 3 | 0.24 | 30 |  | -1.46 | 1526 | 1577 | 141.4 | 48.3 |  | 19 | 11 | 44 | Y |  | 2023-03-10 10:01 | 71 | 1099 | 24 | 27 | 31 | 34 | 35 | 35 | 35 | 35 | 34 | 34 | 34 | 33 | 33 | 33 | 33 | 35 | 33 | 35 | -0.05 | Y | 40 | Y | 0 |  |  |  | 0.945 |  |  |  |  | Y | Y | Y | 170 | 0.48 | 62 | 84610 | 93961 | 4939 | 15300 | 18 | 2 |  | 2023-03-10 10:22 | 1526 | 112 |  | 26 | 6 | [15 empty] | 83.77 | 100 | 0 | 0 | 0 |  | 650 |  | N | N | 0 | 0 | 0 |  | 651 |  | N | N | Y |  |  | Y |  |  |  | BT180180 | H
A76358 | 2023-03-10 | 1 | B |  | 6 | A | SEAH-BQ1 | 베어링강 | STB (SF) | BM#1 | 1636 | 42 | 1576 | 1556 | 26 | 5000 |  | 3 | 0.24 | 30 |  | -1.29 | 1531 | 1576 | 139.93 | 28.74 |  | 32 | 21 | 57 | Y |  | 2023-03-10 11:08 | 76 | 1097 | 32 | 36 | 39 | 41 | 42 | 41 | 41 | 40 | 40 | 39 | 39 | 39 | 39 | 39 | 39 | 42 | 39 | 41 | -0.04 | Y | 40 | Y | 0 |  |  |  | 0.905 |  |  |  |  | Y | Y | Y | 210 | 0.48 | 63 | 101532 | 97353 | 5397 | 15200 | 18 | 2 |  | 2023-03-10 11:16 | 1531 | 104 |  | 22 | 11 | [15 empty] | 97.3 | 100 | 0 | 0 | 0 |  | 650 |  | N | N | 0 | 0 | 0 |  | 651 |  | N | N | Y |  |  | Y |  |  |  | BT180180 | H
A76359 | 2023-03-10 | 1 | B |  | 7 | B | SEAH-BQ1 | 베어링강 | STB (SF) | BM#1 | 1668 | 41 | 1564 | 1584 | 26 | 3900 |  | 3 | 0.21 | 30 |  | -1.08 | 1527 | 1564 | 3.43 | 240.91 |  | 29 | 36 | 55 | Y |  | 2023-03-10 12:14 | 72 | 1093 | 39 | 36 | 35 | 34 | 33 | 32 | 32 | 31 | 29 | 29 | 27 | 27 | 27 | 27 | 32 | 35 | 27 | 27 | -0.16 |  | 50 | Y | 0 |  |  |  | 1.018 |  |  |  |  | Y | Y | Y | 210 | 0.48 | 63 | 84610 | 95370 | 6930 | 15100 | 18 | 2 |  | 2023-03-10 12:21 | 1527 | 110 |  | 22 | [16 empty] | 8461000 | 100 | 0 | 0 | 0 |  | 650 |  | N | N | 0 | 0 | 0 |  | 651 |  | N | N | Y |  |  | Y |  |  |  | BT180180 | H
A76360 | 2023-03-10 | 1 | C |  | 8 | B | SEAH-BQ1 | 베어링강 | STB (SF) | BM#1 | 1676 | 41 | 1569 | 1602 | 40 | 3300 |  | 3 | 0.24 | 30 |  | 0 | 1569 | 1569 | 134.22 | 20.25 |  | 33 | 35 | 55 | Y |  | 2023-03-10 13:18 | 114 | 1099 | 27 | 26 | 31 | 34 | 35 | 35 | 34 | 34 | 33 | 33 | 32 | 31 | 30 | 30 | 32 | 35 | 30 | 34 | -0.1 | Y | 50 | Y | 0 |  |  |  | 1.006 |  |  |  |  | Y | Y | Y | 200 | 0.46 | 66 | 101532 | 94778 | 6122 | 15100 | 18 | 2 |  | 2023-03-10 13:26 | 1569 | 102 |  | 21 |  | *전공정 요청으로 감속주입-정속주입 강종 감속으로 이상재 등록ID: 104.105.106.204.205.206 (전기로 작업지연) | [14 empty] | 99.74 | 100 | 0 | 0 | 0 |  | 650 |  | N | N | 0 | 0 | 0 |  | 651 |  | N | N | Y |  |  | Y |  |  |  | BT180180 | H
A76361 | 2023-03-10 | 1 | C | 유사강종연연주 | 9 | B | STB2 | 베어링강 | STB (SF) | BM#1 | 1642 | 40 | 1573 | 1564 | 28 | 4700 |  | 3 | 0.23 | 30 |  | -1.33 | 1527 | 1573 | 139.94 | 52.24 |  | 19 | 12 | 71 | Y |  | 2023-03-10 14:27 | 71 | 1094 | 27 | 28 | 31 | 33 | 34 | 33 | 33 | 32 | 31 | 31 | 30 | 29 | 29 | 28 | 31 | 34 | 28 | 33 | -0.12 | Y | 50 | Y | -0.2 |  |  |  | 1.178 |  |  |  |  | Y | Y | Y | 190 | 0.4 | 72 | 135376 | 90250 | 5050 | 14600 | 18 | 2 |  | 2023-03-10 14:35 | 1527 | 105 |  | 20 |  | *전공정 요청으로 감속주입-정속주입 강종 감속으로 이상재 등록ID: (전기로 작업지연) *유사강종 연연주 혼탕부 성분 확인 ID:106~108.206~208 *산소랜싱 | [14 empty] | 139.2 | 100 | 0 | 0 | 0 |  | 650 |  | N | N | 0 | 0 | 0 |  | 651 |  | N | N | Y |  |  | Y |  |  |  | BT180180 | H
A76362 | 2023-03-10 | 1 | C | 유사강종연연주 | 10 | A | SEAH-BQ1 | 베어링강 | STB (SF) | BM#1 | 1631 | 43 | 1568 | 1557 | 30 | 4900 |  | 3 | 0.22 | 30 |  | -1.2 | 1526 | 1568 | 141.02 | 38.56 |  | 32 | 22 | 66 | Y |  | 2023-03-10 15:30 | 71 | 1101 | 28 | 28 | 30 | 31 | 31 | 31 | 30 | 30 | 29 | 29 | 28 | 28 | 27 | 26 | 29 | 31 | 26 | 31 | -0.08 | Y | 60 | Y | 0 |  |  |  | 1.171 |  |  |  |  | Y | Y | Y | 180 | 0.4 | 75 | 50766 | 95200 | 4800 | 15400 | 18 | 2 |  | 2023-03-10 15:38 | 1526 | 116 |  | 30 |  | *전공정 요청으로 감속주입-정속주입 강종 감속으로 이상재 등록ID: (전기로 전극교체) *유사강종 연연주 혼탕부 성분 확인 ID:101.201 | [14 empty] | 49.67 | 100 | 0 | 0 | 0 |  | 650 |  | N | N | 0 | 0 | 0 |  | 651 |  | N | N | Y |  |  | Y |  |  |  | BT180180 | H
A76363 | 2023-03-10 | 1 | C |  | 11 | A | SEAH-BQ1 | 베어링강 | STB (SF) | BM#1 | 1608 | 44 | 1581 | 1535 | 35 | 5700 |  | 3 | 0.24 | 30 |  | -1.51 | 1529 | 1581 | 156.68 | 53 |  | 29 | 37 | 61 | Y |  | 2023-03-10 16:48 | 74 | 1092 | 26 | 26 | 32 | 32 | 32 | 32 | 32 | 31 | 30 | 29 | 28 | 28 | 28 | 28 | 30 | 32 | 28 | 32 | -0.07 |  | 55 | Y | 0 |  |  |  | 1.047 |  |  |  |  | Y | Y | Y | 170 | 0.4 | 73 | 84610 | 89402 | 6148 | 15700 | 18 | 2 |  | 2023-03-10 16:57 | 1529 | 116 |  | 27 |  | *전공정 요청으로 감속주입-정속주입 강종 감속으로 이상재 등록ID: (전기로 전극교체) | [14 empty] | 87.72 | 100 | 0 | 0 | 0 |  | 650 |  | N | N | 0 | 0 | 0 |  | 651 |  | N | N | Y |  |  | Y |  |  |  | BT180180 | H
A76364 | 2023-03-10 | 1 | C |  | 12 | B | SEAH-BQ1 | 베어링강 | STB (SF) | BM#1 | 1607 | 43 | 1563 | 1541 | 35 | 5800 |  | 3 | 0.26 | 30 |  | -1.01 | 1528 | 1563 | 139.97 | 44.75 |  | 33 | 36 | 80 | Y |  | 2023-03-10 17:47 | 73 | 1098 | 27 | 25 | 23 | 24 | 26 | 26 | 26 | 26 | 25 | 24 | 24 | 23 | 23 | 21 | 24 | 26 | 21 | 26 | -0.08 | Y | 60 | Y | 0 |  |  |  | 1.124 |  |  |  |  | Y | Y | Y | 170 | 0.4 | 77 | 101532 | 98201 | 4949 | 15000 | 18 | 2 |  | 2023-03-10 18:04 | 1528 | 129 |  | 42 |  | *전공정 요청으로 감속주입-정속주입 강종 감속으로 이상재 등록ID: (전기로 전극교체) | [6 empty] | 488E47EEF58046DD8A1281C916CAE697 | 34A4C73F390946BF8F38F13B587B0371 | 9500B6CDDBB44EB68C8A55B3B97D8192 |  | 534DACBB33F14CFE91A96A7FE8F83A2B | 19ADD355CE974A1E9C3469409D8C5CBE | E0670D81203649F490A9CE410AEB5295 |  | 96.51 | 100 | 0 | 0 | 0 |  | 650 |  | N | N | 0 | 0 | 0 |  | 651 |  | N | N | Y |  |  | Y |  |  |  | BT180180 | H
B75686 | 2023-03-10 | 2 | C | 연주시작 | 1 | A | SBC70L | 특수용도강 | D3 | BM#2 | 1628 | 227 | 1683 | 1559 | 43 | 8700 |  | 1 | 0.26 | 20 |  | -2.83 | 1587 | 1675 | 17.63 | 0 | 0 | 19 | 13 | 36 | Y |  | 2023-03-10 18:52 | 89 | 1101 | 38 | 46 | 49 | 46 | 47 | [8 empty] | 47 | 45 | 49 | 46 | 0 | -0.6 |  | 5 | Y | 0.2 |  | 1.93 | 1.93 |  |  |  |  | N | N | N | M | 220 | 0.47 | 56 | 94596 | 88570 | 3830 | 14800 | 15 | 2 |  | 2023-03-10 19:04 | 1587 | 146 |  | 22 |  | *START 19:16 * T/D FLUX 용탕부: 120 KG / 유탕부: 10KG 투입. * 전공정 요청 감속주입 * EDGE HEATER 코일 건조로 미적용. 이상공정등록 및 생관통보 | 0A41F5FC4BB946E683A9A6CA6DCCFF20 |  | 9A76ED6E59DD48939C3A5F96379C5B23 | [11 empty] | 102.38 | 83.33 | 700 | 0 | 0 |  | 651 | 400 | N | Y | 720 | 0 | 0 |  | 651 | 400 | N | Y | Y |  |  |  | Y |  |  | RB120.00 | C
A76365 | 2023-03-10 | 1 | C | 유사강종연연주 | 13 | A | STB2 | 베어링강 | STB (SF) | BM#1 | 1630 | 47 | 1568 | 1560 | 38 | 6500 |  | 3 | 0.25 | 25 |  | -1.08 | 1536 | 1568 | 110.69 | 58.8 |  | 1 | 40 | 1926 | Y |  | 2023-03-10 18:58 | 80 | 1080 | 18 | 17 | 16 | 18 | 20 | 21 | 22 | 22 | 23 | 24 | 23 | 22 | 23 | 25 | 21 | 25 | 25 | 23 | 0 |  |  | Y | 0.2 |  |  |  | 0.838 |  |  |  |  | Y | Y | Y | 210 | 0.46 | 69 | 101532 | 98293 | 2957 | 14600 | 18 | 2 |  | 2023-03-10 19:08 | 1536 | 138 |  | 50 |  | *전공정요청 L/D잔강 이월 안함-이상재등록 | [14 empty] | 99.49 | 100 | 0 | 0 | 0 |  | 0 |  | N | N | 0 | 0 | 0 |  | 0 |  | N | N | Y |  |  | N |  |  |  | BT180180 | H
B75687 | 2023-03-10 | 2 | C |  | 2 | A | SBC70L | 특수용도강 | D3 | BM#2 | 1630 | 57 | 1664 | 1587 | 45 | 9300 |  | 1 | 0.27 | 22 |  | -3.09 | 1586 | 1678 | 33.01 | 0 | 0 | 18 | 52 | 2029 | Y |  | 2023-03-10 19:51 | 88 | 1084 | 47 | 49 | 51 | 53 | 53 | 53 | 51 | 50 | 50 | 48 | 46 | 44 | 41 | 37 | 49 | 53 | 37 | 53 | -0.32 | Y | 50 | Y | -0.8 |  |  |  | 0.78 |  |  |  | N | N | N | Y | 220 | 0.47 | 65 | 93731 | 96579 | -2329 | 15000 | 15 | 2 |  | 2023-03-10 19:56 | 1586 | 132 |  | 21 |  | * 전공정 요청 감속주입 * EDGE HEATER 코일 건조로 미적용. 이상공정등록 및 생관통보 | [14 empty] | 99.61 | 100 | 0 | 0 | 300 |  | 651 | 400 | N | Y | 0 | 0 | 300 |  | 651 | 400 | N | Y | Y | [6 empty] | RB125.00 | C
A76366 | 2023-03-10 | 1 | A | 연주종료 | 14 | A | STB2 | 베어링강 | STB (SF) | BM#1 | 1672 | 45 | 1581 | 1583 | 27 | 4600 |  | 3 | 0.26 | 25 |  | -1.32 | 1542 | 1581 | 121.67 | 8.13 |  | 32 | 23 | 50 | Y |  | 2023-03-10 19:57 | 86 | 1091 | 23 | 24 | 28 | 32 | 34 | 35 | 36 | 36 | 36 | 36 | 36 | 36 | 37 | 37 | 37 | 0 | 0 | 0 | 0 |  | 0 | Y | 0 |  |  |  | 1.174 |  |  |  |  | N | N | M | 200 | 0.48 | 19 | 87796 | 96659 | 3691 | 2000 | 18 | 0 |  | 2023-03-10 20:06 | 1542 | 201 |  | 123 |  | *전공정요청 L/D잔강 이월 안함-이상재등록 *연주종료 : 22:17 | A4ED6F5DA17046788E256B1F7E4D1556 | 3FE7FB92941A40379390F8D037C8EE9D |  |  |  |  | 384A4C5E92884FDDB73DFD74B6DB2EE0 |  |  |  | 15C71D50C40849DA92179A2DBD7FB416 |  |  |  | 8779600 | 100 | 0 | 3500 | 0 |  | 650 |  | N | N | 0 | 3500 | 0 |  | 651 |  | N | N | Y |  |  | N |  |  |  | BT180180 | H
B75688 | 2023-03-10 | 2 | A |  | 3 | A | SBC70L | 특수용도강 | D3 | BM#2 | 1586 | 46 | 1671 | 1552 | 38 | 8000 |  | 1 | 0.23 | 23 |  | -2.95 | 1578 | 1670 | 19.72 | 0 | 0 | 31 | 65 | 2223 | Y |  | 2023-03-10 20:55 | 80 | 1093 | 36 | 38 | 42 | 45 | 46 | 45 | 44 | 43 | 43 | 42 | 39 | 38 | 36 | 34 | 41 | 46 | 34 | 0 | -0.27 | Y | 45 | Y | -0.4 |  |  |  | 0.51 |  |  |  | N | N | N | Y | 210 | 0.44 | 67 | 94368 | 94263 | 337 | 15800 | 15 | 2 |  | 2023-03-10 21:00 | 1578 | 124 |  | 22 |  | *전공정 지연 10%이상감속주입 303~306 403~406 이상공정등록 및 생관통보 * EDGE HEATER 코일 건조로 미적용. 이상공정등록 및 생관통보 | [14 empty] | 99.33 | 100 | 0 | 0 | 0 |  | 650 | 400 | N | Y | 0 | 0 | 0 |  | 651 | 400 | N | Y | Y | [6 empty] | RB125.00 | C
B75689 | 2023-03-10 | 2 | A |  | 4 | A | SBC70L | 특수용도강 | D3 | BM#2 | 1561 | 66 | 1648 | 1534 | 47 | 9900 |  | 1 | 0.17 | 21 |  | -3.23 | 1565 | 1649 | 19.39 | 0 | 0 | 6 | 68 | 2096 | Y |  | 2023-03-10 22:09 | 67 | 1087 | 31 | 31 | 32 | 34 | 35 | 34 | 32 | 32 | 31 | 30 | 29 | 28 | 27 | 27 | 31 | 35 | 27 | 32 | -0.18 | Y | 45 | Y | 0 |  |  |  | 0.59 |  |  |  | N | N | N | Y | 200 | 0.5 | 65 | 92520 | 102635 | -85 | 14700 | 15 | 2 |  | 2023-03-10 22:10 | 1565 | 130 |  | 15 |  | * EDGE HEATER 코일 건조로 미적용. 이상공정등록 및 생관통보 | [14 empty] | 89.83 | 100 | 0 | 0 | 0 |  | 650 | 400 | N | Y | 0 | 0 | 0 |  | 650 | 400 | N | Y | Y | [6 empty] | RB125.00 | C
B75690 | 2023-03-10 | 2 | A |  | 5 | A | SBC70L | 특수용도강 | D3 | BM#2 | 1560 | 41 | 1634 | 1543 | 37 | 7200 |  | 1 | 0.16 | 20 |  | -2.55 | 1559 | 1621 | 18.57 | 0 | 0 | 33 | 37 | 89 | Y |  | 2023-03-10 23:03 | 61 | 1090 | 25 | 25 | 26 | 27 | 27 | 26 | 25 | 24 | 23 | 22 | 21 | 21 |  | 21 | 25 | 27 | 21 | 25 | -0.15 | Y | 40 | Y | 0 |  |  |  | 0.29 |  |  |  | N | N | N | Y | 190 | 0.51 | 62 | 92520 | 99943 | -1493 | 14600 | 15 | 2 |  | 2023-03-10 23:04 | 1559 | 117 |  | 28 |  | * EDGE HEATER 코일 건조로 100kw적용. 이상공정등록 및 생관통보 | [14 empty] | 93.74 | 100 | 0 | 0 | 0 |  | 651 | 400 | N | Y | 0 | 0 | 0 |  | 651 | 400 | N | Y | Y | [6 empty] | RB125.00 | C
B75691 | 2023-03-10 | 2 | A |  | 6 | A | SBC70L | 특수용도강 | D3 | BM#2 | 1607 | 42 | 1640 | 1533 | 39 | 7500 |  | 1 | 0.19 | 20 |  | -2.41 | 1567 | 1627 | 31.62 | 0 | 0 | 18 | 53 | 57 | Y |  | 2023-03-11 00:01 | 69 | 1097 | 19 | 22 | 27 | 31 | 34 | 35 | 35 | 35 | 34 | 34 | 32 | 31 |  | 31 | 32 | 35 | 31 | 35 | -0.1 | Y | 35 | Y | -0.2 |  |  |  | 0.32 |  |  |  | N | N | N | Y | 180 | 0.5 | 60 | 95281 | 95712 | 238 | 14800 | 15 | 2 |  | 2023-03-11 00:04 | 1567 | 120 |  | 32 | [16 empty] | 98.99 | 100 | 0 | 0 | 0 |  | 651 | 400 | Y | Y | 0 | 0 | 0 |  | 651 | 400 | Y | Y | Y | [6 empty] | RB130.00 | H
A76367 | 2023-03-10 | 1 | A | 연주시작 | 1 | A | STB2 | 베어링강 | STB (SF) | BM#1 | 1646 | 45 | 1619 | 1592 | 38 | 6400 |  | 3 | 0.25 | 30 |  | -1.73 | 1556 | 1617 | 136.41 | 155.45 |  | 32 | 24 | 23 | Y |  | 2023-03-11 00:58 | 100 | 1099 | -357 | 2 | 40 | 41 | 46 | 50 | 54 | 54 | 54 | 56 | 56 | 56 |  | 56 | 51 | 56 | 56 | 56 | 0 |  | 10 | Y | 0 |  | 1.67 | 1.6 | [5 empty] | N | N | M | 210 | 0.45 | 58 | 80534 | 96659 | -2909 | 15010 | 02 | 1 |  | 2023-03-11 01:07 | 1556 | 139 |  | 18 |  | *FLUX 270KG.10KG *연주 START 01:20 | [14 empty] | 85.99 | 100 | 1500 | 0 | 0 |  | 650 |  | N | N | 1500 | 0 | 0 |  | 651 |  | N | N | Y |  |  | Y |  |  |  | BT180180 | H
B75692 | 2023-03-10 | 2 | A |  | 7 | A | SBC70L | 특수용도강 | D3 | BM#2 | 1636 | 42 | 1644 | 1572 | 33 | 5700 |  | 1 | 0.18 | 21 |  | -2.62 | 1567 | 1633 | 25.88 | 0 | 0 | 31 | 66 | 51 | Y |  | 2023-03-11 00:58 | 69 | 1097 | 29 | 33 | 35 | 37 | 37 | 37 | 37 | 36 | 36 | 35 | 34 | 33 |  | 33 | 35 | 37 | 33 | 37 | -0.1 | Y | 40 | Y | -0.2 |  |  |  | 0.59 |  |  |  | N | N | N | Y | 170 | 0.5 | 58 | 95532 | 93826 | 324 | 14100 | 15 | 2 |  | 2023-03-11 01:01 | 1567 | 122 |  | 37 | [16 empty] | 92.03 | 100 | 0 | 0 | 0 |  | 650 | 400 | Y | Y | 0 | 0 | 0 |  | 650 | 400 | Y | Y | Y | [6 empty] | RB130.00 | H
A76368 | 2023-03-10 | 1 | A |  | 2 | A | STB2 | 베어링강 | STB (SF) | BM#1 | 1628 | 60 | 1597 | 1585 | 49 | 6200 |  | 3 | 0.23 | 28 |  | -1.67 | 1540 | 1596 | 152.53 | 102.57 |  | 1 | 41 | 169 | Y |  | 2023-03-11 02:00 | 84 | 1097 | 54 | 49 | 46 | 44 | 43 | 41 | 40 | 39 | 39 | 38 | 38 | 37 | 37 | 37 | 42 | 46 | 37 | 0 | -0.18 |  | 50 | Y | 0 |  |  |  | 1.02 |  |  |  | Y | N | Y | Y | 200 | 0.48 | 61 | 84610 | 91935 | 6015 | 14960 | 02 | 1 |  | 2023-03-11 02:10 | 1540 | 133 |  | 15 | [8 empty] | 14DB694C463E4CE9A7A73C43DCFE34A0 | 420D6EB2AB674FB4AF0E6BCDB6B592E5 | F547B23EC86F4CEC80E43E9E2719C0AC |  | BED0658620E54B53B25D49158A13E080 | E425A7A0D97B4BA39478B9C75904FF7F | 2C3F470D5B744585A462F7BC14DB84A5 |  | 8461000 | 100 | 0 | 0 | 0 |  | 650 |  | N | N | 0 | 0 | 0 |  | 651 |  | N | N | Y |  |  | Y |  |  |  | BT180180 | H
B75693 | 2023-03-10 | 2 | A |  | 8 | A | SBC70L | 특수용도강 | D3 | BM#2 | 1588 | 42 | 1633 | 1561 | 34 | 6300 |  | 1 | 0.16 | 20 |  | -2.37 | 1555 | 1623 | 25.05 | 0 | 0 | 6 | 69 | 38 | Y |  | 2023-03-11 02:01 | 57 | 1100 | 29 | 28 | 26 | 27 | 27 | 26 | 26 | 25 | 24 | 23 | 22 | 21 | 21 | 21 | 25 | 27 | 21 | 26 | -0.13 | Y | 45 | Y | 0 |  |  |  | 0.52 |  |  |  | N | N | N | Y | 170 | 0.5 | 62 | 95532 | 99857 | 293 | 14000 | 15 | 2 |  | 2023-03-11 02:03 | 1555 | 122 |  | 34 | [16 empty] | 97.04 | 100 | 0 | 0 | 0 |  | 651 | 400 | Y | Y | 0 | 0 | 0 |  | 650 | 400 | Y | Y | Y | [6 empty] | RB130.00 | H
A76369 | 2023-03-10 | 1 | A |  | 3 | A | STB2 | 베어링강 | STB (SF) | BM#1 | 1625 | 55 | 1590 | 1532 | 44 | 7700 |  | 3 | 0.22 | 27 |  | -1.49 | 1536 | 1583 | 131.44 | 93.05 |  | 29 | 38 | 371 | Y |  | 2023-03-11 02:55 | 80 | 1098 | 37 | 34 | 34 | 34 | 34 | 33 | 31 | 31 | 30 | 29 | 29 | 29 | 29 | 29 | 32 | 34 | 29 | 34 | -0.1 |  | 50 | Y | 0 |  |  |  | 0.981 |  |  |  | Y | N | Y | Y | 190 | 0.48 | 61 | 84350 | 92145 | 5505 | 14510 | 02 | 1 |  | 2023-03-11 03:04 | 1536 | 129 |  | 22 | [16 empty] | 85.07 | 100 | 0 | 0 | 0 |  | 650 |  | N | N | 0 | 0 | 0 |  | 651 |  | N | N | Y |  |  | Y |  |  |  | BT180180 | H
B75694 | 2023-03-10 | 2 | A |  | 9 | B | SBC70L | 특수용도강 | D3 | BM#2 | 1684 | 48 | 1624 | 1638 | 24 | 4800 |  | 1 | 0.13 | 20 |  | -2.2 | 1543 | 1610 | 21.55 | 0 | 0 | 15 | 60 | 11225 | Y |  | 2023-03-11 03:18 | 45 | 1222 | 19 | 18 | 16 | 15 | 15 | 15 | 14 | 13 | 11 | 10 | 9 | 9 | 7 | 7 | 13 | 16 | 7 | 15 | -0.18 |  | 50 | Y | -0.4 |  |  |  | 0.86 |  |  |  | N | N | N | Y | 220 | 0.53 | 58 | 92520 | 97495 | -945 | 16000 | 15 | 2 |  | 2023-03-11 03:26 | 1543 | 120 |  | 20 | [16 empty] | 94.41 | 100 | 0 | 0 | 0 |  | 650 | 400 | Y | Y | 0 | 0 | 0 |  | 650 | 400 | Y | Y | Y | [6 empty] | RB125.00 | C
A76370 | 2023-03-10 | 1 | A |  | 4 | A | STB2 | 베어링강 | STB (SF) | BM#1 | 1624 | 45 | 1570 | 1556 | 36 | 5700 |  | 3 | 0.23 | 25 |  | -1.13 | 1534 | 1570 | 164.38 | 11.29 |  | 19 | 14 | 354 | Y |  | 2023-03-11 03:49 | 78 | 1094 | 29 | 28 | 29 | 31 | 32 | 32 | 32 | 32 | 31 | 31 | 30 | 30 | 29 | 29 | 30 | 32 | 29 | 32 | -0.06 | Y | 45 | Y | 0 |  |  |  | 0.883 |  |  |  | Y | N | Y | Y | 180 | 0.48 | 63 | 101532 | 96136 | 6714 | 14450 | 02 | 1 |  | 2023-03-11 03:56 | 1534 | 116 |  | 30 | 16 | [15 empty] | 98.48 | 100 | 0 | 0 | 0 |  | 650 |  | N | N | 0 | 0 | 0 |  | 651 |  | N | N | Y |  |  | Y |  |  |  | BT180180 | H
B75695 | 2023-03-10 | 2 | A |  | 10 | A | SBC70L | 특수용도강 | D3 | BM#2 | 1666 | 41 | 1650 | 1564 | 31 | 5900 |  | 1 | 0.13 | 21 |  | -2.32 | 1574 | 1633 | 18.24 | 0 | 0 | 18 | 54 | 48 | Y |  | 2023-03-11 04:06 | 76 | 1096 | 5 | 14 | 28 | 35 | 39 | 41 | 41 | 41 | 41 | 41 | 40 | 40 |  | 40 | 35 | 41 | 40 | 41 | -0.03 | Y | 35 | Y | 0 |  |  |  | 0.44 |  |  |  | N | N | N | Y | 210 | 0.49 | 60 | 111454 | 93823 | -1223 | 14600 | 15 | 2 |  | 2023-03-11 04:07 | 1574 | 117 |  | 31 |  | *TCM 요청 감속주입 | [14 empty] | 122.14 | 100 | 0 | 0 | 0 |  | 651 | 400 | Y | Y | 0 | 0 | 0 |  | 650 | 400 | Y | Y | Y | [6 empty] | RB130.00 | C
A76371 | 2023-03-10 | 1 | B |  | 5 | A | STB2 | 베어링강 | STB (SF) | BM#1 | 1626 | 49 | 1546 | 1553 | 35 | 6000 |  | 3 | 0.22 | 25 |  | -0.74 | 1524 | 1546 | 136.66 | 64.9 |  | 32 | 25 | 53 | Y |  | 2023-03-11 05:06 | 68 | 1098 | 29 | 27 | 29 | 30 | 30 | 30 | 29 | 28 | 26 | 27 | 25 | 25 | 25 | 25 | 27 | 30 | 25 | 30 | -0.1 | Y | 50 | Y | 0 |  |  |  | 1.173 |  |  |  | Y | N | Y | Y | 170 | 0.48 | 65 | 101532 | 98421 | 6229 | 14500 | 02 | 1 |  | 2023-03-11 05:12 | 1524 | 120 |  | 18 | [8 empty] | 530AE3A0C5224FFD8683CCF8F240BBD8 | 4C786413D616481495D9C9FFDB60AD84 | B07067729A044414952D626DFDD25529 |  | 4E9C2DC54D2D4EC2B89DE4127AE2B30A | A3399B41D0594FBF97BEAA8E24504358 | 8E34E06E58C649B099DA6A9E8AE0918F |  | 96.51 | 100 | 0 | 0 | 0 |  | 650 |  | N | N | 0 | 0 | 0 |  | 651 |  | N | N | Y |  |  | Y |  |  |  | BT180180 | H
B75696 | 2023-03-10 | 2 | B |  | 11 | A | SBC70L | 특수용도강 | D3 | BM#2 | 1647 | 41 | 1630 | 1566 | 34 | 6300 |  | 1 | 0.13 | 20 |  | -1.81 | 1567 | 1610 | 20.81 | 0 | 0 | 31 | 67 | 48 | Y |  | 2023-03-11 05:06 | 69 | 1097 | 38 | 39 | 39 | 39 | 40 | 40 | 39 | 38 | 37 | 36 | 35 | 34 | 33 | 33 | 37 | 40 | 33 | 39 | -0.17 | Y | 40 | Y | -0.2 |  |  |  | 0.39 |  |  |  | N | N | N | Y | 200 | 0.5 | 61 | 95532 | 97993 | 1007 | 14400 | 15 | 2 |  | 2023-03-11 05:15 | 1567 | 117 |  | 32 | [16 empty] | 97.63 | 100 | 0 | 0 | 0 |  | 651 | 400 | Y | Y | 0 | 0 | 0 |  | 650 | 400 | Y | Y | Y | [6 empty] | RB130.00 | H
A76372 | 2023-03-10 | 1 | B |  | 6 | A | STB2 | 베어링강 | STB (SF) | BM#1 | 1644 | 48 | 1562 | 1592 | 34 | 5000 |  | 3 | 0.22 | 25 |  | -1.12 | 1528 | 1562 | 138.57 | 47.51 |  | 1 | 42 | 52 | Y |  | 2023-03-11 05:50 | 72 | 1094 | 24 | 23 | 23 | 25 | 25 | 25 | 25 | 25 | 24 | 24 | 24 | 23 | 23 | 22 | 24 | 25 | 22 | 25 | -0.06 | Y | 50 | Y | -0.2 |  |  |  | 1.094 |  |  |  |  | N | Y | Y | 210 | 0.48 | 65 | 101532 | 97632 | 6968 | 15400 | 02 | 1 |  | 2023-03-11 06:02 | 1528 | 126 |  | 39 | [16 empty] | 97.02 | 100 | 0 | 0 | 0 |  | 650 |  | N | N | 0 | 0 | 0 |  | 651 |  | N | N | Y |  |  | Y |  |  |  | BT180180 | H
B75697 | 2023-03-10 | 2 | B |  | 12 | A | SBC70L | 특수용도강 | D3 | BM#2 | 1616 | 41 | 1641 | 1545 | 34 | 6600 |  | 1 | 0.18 | 21 |  | -2.66 | 1561 | 1627 | 36.83 | 0 | 0 | 6 | 70 | 47 | Y |  | 2023-03-11 06:12 | 63 | 1098 | 30 | 30 | 31 | 32 | 32 | 31 | 30 | 29 | 28 | 27 | 26 | 25 |  | 25 | 29 | 32 | 25 | 30 | -0.17 | Y | 40 | Y | -0.2 |  |  |  | 0.59 |  |  |  | N | N | N | Y | 190 | 0.5 | 59 | 95532 | 95302 | 398 | 14100 | 15 | 2 |  | 2023-03-11 06:16 | 1561 | 117 |  | 29 | [16 empty] | 100.19 | 100 | 0 | 0 | 0 |  | 651 | 400 | Y | Y | 0 | 0 | 0 |  | 650 | 400 | Y | Y | Y | [6 empty] | RB130.00 | C
A76373 | 2023-03-10 | 1 | B |  | 7 | A | STB2 | 베어링강 | STB (SF) | BM#1 | 1683 | 43 | 1564 | 1618 | 25 | 4200 |  | 3 | 0.23 | 25 |  | -1.38 | 1523 | 1564 | 135.2 | 104.6 |  | 29 | 39 | 51 | Y |  | 2023-03-11 06:52 | 67 | 1095 | 23 | 21 | 19 | 21 | 21 | 20 | 20 | 20 | 19 | 18 | 19 | 19 | 19 | 19 | 20 | 21 | 18 | 21 | -0.03 | Y | 30 | Y | 0 |  |  |  | 0.902 |  |  |  |  | N | Y | Y | 200 | 0.48 | 63 | 101532 | 95234 | 6066 | 14600 | 02 | 1 |  | 2023-03-11 07:00 | 1523 | 136 |  | 44 | [16 empty] | 99.3 | 100 | 0 | 0 | 0 |  | 650 |  | N | N | 0 | 0 | 0 |  | 651 |  | N | N | Y |  |  | Y |  |  |  | BT180180 | H
B75698 | 2023-03-11 | 2 | B |  | 13 | A | SBC70L | 특수용도강 | D3 | BM#2 | 1255 | 34 | 1652 | 1588 | 29 | 5700 |  | 1 | 0.22 | 22 |  | -2.81 | 1560 | 1642 | 34.71 | 0 | 0 | 15 | 61 | 45 | Y |  | 2023-03-11 07:30 | 62 | 1098 | 23 | 28 | 35 | 38 | 39 | 39 | 38 | 37 | 36 | 35 | 33 | 32 |  | 32 | 35 | 39 | 32 | 0 | -0.2 | Y | 35 | Y | -0.2 |  |  |  | 0.49 |  |  |  | N | N | N | Y | 180 | 0.5 | 59 | 95532 | 94887 | 63 | 14300 | 15 | 2 |  | 2023-03-11 07:31 | 1560 | 98 |  | 12 | [16 empty] | 100.72 | 100 | 0 | 0 | 0 |  | 651 | 400 | Y | Y | 0 | 0 | 0 |  | 650 | 400 | Y | Y | Y | [6 empty] | RB130.00 | H
A76374 | 2023-03-11 | 1 | B |  | 8 | A | STB2 | 베어링강 | STB (SF) | BM#1 | 1615 | 49 | 1579 | 1570 | 35 | 5800 |  | 3 | 0.21 | 25 |  | -1.47 | 1534 | 1579 | 140.11 | 110.22 |  | 19 | 15 | 38 | Y |  | 2023-03-11 08:00 | 78 | 1097 | 19 | 22 | 27 | 29 | 30 | 31 | 29 | 28 | 28 | 28 | 28 | 29 |  | 29 | 27 | 31 | 28 | 29 | 0 | Y | 25 | Y | 0.2 |  |  |  | 0.87 |  |  |  |  | N | Y | Y | 190 | 0.48 | 60 | 84610 | 92801 | 6099 | 14500 | 02 | 1 |  | 2023-03-11 08:07 | 1534 | 141 |  | 41 | [16 empty] | 84.82 | 100 | 0 | 0 | 0 |  | 650 |  | N | N | 0 | 0 | 0 |  | 651 |  | N | N | Y |  |  | Y |  |  |  | BT180180 | H
B75699 | 2023-03-11 | 2 | B |  | 14 | A | SBC70L | 특수용도강 | D3 | BM#2 | 1644 | 35 | 1654 | 1605 | 29 | 5300 |  | 1 | 0.21 | 22 |  | -2.68 | 1566 | 1642 | 36.65 | 0 | 0 | 18 | 55 | 61 | Y |  | 2023-03-11 08:28 | 68 | 1096 | 29 | 33 | 41 | 45 | 46 | 46 | 45 | 45 | 44 | 43 | 42 | 41 |  | 41 | 42 | 46 | 41 | 45 | -0.14 | Y | 35 | Y | -0.2 |  |  |  | 0.89 |  |  |  | N | N | N | Y | 170 | 0.47 | 62 | 95532 | 93768 | -18 | 14800 | 15 | 2 |  | 2023-03-11 08:30 | 1566 | 99 |  | 15 |  | * 전공정 요청으로 감속주입 | [14 empty] | 102.5 | 100 | 0 | 0 | 0 |  | 650 | 400 | Y | Y | 0 | 0 | 0 |  | 650 | 400 | Y | Y | Y | [6 empty] | RB130.00 | H
A76375 | 2023-03-11 | 1 | B |  | 9 | A | STB2 | 베어링강 | STB (SF) | BM#1 | 1638 | 40 | 1573 | 1563 | 29 | 4900 |  | 3 | 0.23 | 25 |  | -1.39 | 1530 | 1573 | 140.97 | 37.83 |  | 32 | 26 | 56 | Y |  | 2023-03-11 09:10 | 74 | 1099 | 28 | 26 | 27 | 28 | 29 | 30 | 29 | 28 | 28 | 28 | 29 | 28 | 28 | 28 | 28 | 30 | 28 | 29 | -0.02 | Y | 35 | Y | 0 |  |  |  | 1.024 |  |  |  |  | N | Y | Y | 180 | 0.48 | 61 | 101532 | 93589 | 6311 | 14700 | 02 | 1 |  | 2023-03-11 09:18 | 1530 | 112 |  | 33 | 34 | [15 empty] | 100.98 | 100 | 0 | 0 | 0 |  | 650 |  | N | N | 0 | 0 | 0 |  | 651 |  | N | N | Y |  |  | Y |  |  |  | BT180180 | H
B75700 | 2023-03-11 | 2 | B |  | 15 | A | SBC70L | 특수용도강 | D3 | BM#2 | 1684 | 32 | 1649 | 1626 | 26 | 4400 |  | 1 | 0.18 | 22 |  | 0 | 1564 | 1635 | 24.86 | 0 | 0 | 31 | 68 | 61 | Y |  | 2023-03-11 09:28 | 66 | 1095 | 38 | 39 | 40 | 42 | 42 | 41 | 39 | 38 | 36 | 33 | 31 | 29 |  | 29 | 37 | 42 | 29 | 0 | -0.29 | Y | 45 | Y | -0.4 |  |  |  | 0.52 |  |  |  | N | N | N | Y | 220 | 0.47 | 63 | 95532 | 95189 | 261 | 14500 | 15 | 2 |  | 2023-03-11 09:36 | 1564 | 96 |  | 18 |  | * 전공정 요청으로 감속주입 | [14 empty] | 101.74 | 100 | 0 | 0 | 0 |  | 651 | 400 | Y | Y | 0 | 0 | 0 |  | 650 | 400 | Y | Y | Y | [6 empty] | RB130.00 | C
A76376 | 2023-03-11 | 1 | B |  | 10 | A | STB2 | 베어링강 | STB (SF) | BM#1 | 1626 | 42 | 1568 | 1548 | 30 | 5100 |  | 3 | 0.25 | 25 |  | -1.31 | 1526 | 1568 | 145.71 | 34.95 |  | 1 | 43 | 61 | Y |  | 2023-03-11 10:15 | 70 | 1094 | 28 | 27 | 27 | 28 | 28 | 27 | 26 | 27 | 26 | 25 | 24 | 25 |  | 25 | 26 | 28 | 24 | 28 | -0.11 | Y | 35 | Y | 0.1 |  |  |  | 0.741 |  |  |  |  | Y | Y | Y | 170 | 0.48 | 63 | 101532 | 97323 | 7127 | 14700 | 02 | 1 |  | 2023-03-11 10:26 | 1526 | 111 |  | 30 | [16 empty] | 97.3 | 100 | 0 | 0 | 0 |  | 650 |  | N | N | 0 | 0 | 0 |  | 651 |  | N | N | Y |  |  | Y |  |  |  | BT180180 | H
B75701 | 2023-03-11 | 2 | B |  | 16 | A | SBC70L | 특수용도강 | D3 | BM#2 | 1646 | 32 | 1647 | 1587 | 28 | 5300 |  | 1 | 0.18 | 21 |  | -2.61 | 1569 | 1634 | 20.74 | 0 | 0 | 6 | 71 | 62 | Y |  | 2023-03-11 10:33 | 71 | 1098 | 27 | 33 | 37 | 38 | 38 | 37 | 36 | 35 | 34 | 33 | 32 | 31 | 31 | 31 | 34 | 38 | 31 | 0 | -0.16 | Y | 45 | Y | 0 |  |  |  | 0.63 |  |  |  | N | N | N | Y | 210 | 0.47 | 64 | 96008 | 96795 | 1505 | 15400 | 15 | 2 |  | 2023-03-11 10:34 | 1569 | 97 |  | 18 |  | * 전공정 요청으로 감속주입 * 전공정 요청 20%이상 감속주입, 이상공정 등록 및 생관통보 ID: 306,406 | [14 empty] | 99.8 | 100 | 0 | 0 | 0 |  | 650 | 400 | Y | Y | 0 | 0 | 0 |  | 650 | 400 | Y | Y | Y | [6 empty] | RB130.00 | H
A76377 | 2023-03-11 | 1 | B |  | 11 | A | STB2 | 베어링강 | STB (SF) | BM#1 | 1589 | 42 | 1582 | 1551 | 34 | 5700 |  | 3 | 0.22 | 25 |  | -1.54 | 1536 | 1582 | 136.38 | 47.35 |  | 29 | 40 | 56 | Y |  | 2023-03-11 11:23 | 80 | 1094 | 25 | 25 | 31 | 33 | 34 | 34 | 34 | 34 | 33 | 33 | 33 | 33 | 32 | 32 | 32 | 34 | 32 | 34 | -0.05 | Y | 40 | Y | -0.2 |  |  |  | 1.244 |  |  |  |  | N | Y | Y | 210 | 0.48 | 62 | 84610 | 94776 | 9174 | 15400 | 02 | 1 |  | 2023-03-11 11:30 | 1536 | 111 |  | 29 | [16 empty] | 83.11 | 100 | 0 | 0 | 0 |  | 650 |  | N | N | 0 | 0 | 0 |  | 651 |  | N | N | Y |  |  | Y |  |  |  | BT180180 | H
B75702 | 2023-03-11 | 2 | B | TUNDISH교체전 | 17 | B | SBC70L | 특수용도강 | D3 | BM#2 | 1645 | 45 | 1632 | 1521 | 40 | 8000 |  | 1 | 0.16 | 20 |  | -2.21 | 1568 | 1621 | 16 | 0 | 0 | 15 | 62 | 66 | Y |  | 2023-03-11 11:45 | 70 | 1096 | 28 | 31 | 35 | 38 | 38 | 38 | 37 | 35 | 34 | 32 | 31 | 30 | 28 | 25 | 32 | 38 | 25 | 38 | -0.22 | Y | 60 | Y | -0.4 |  |  |  | 0.6 |  |  |  | N | N | N | M | 200 | 0.4 | 80 | 101606 | 102061 | -561 | 2000 | 15 | 2 |  | 2023-03-11 11:47 | 1568 | 98 |  | 11 |  | * 전공정 요청 20%이상 감속주입, 이상공정 등록 및 생관통보 | 7F73B8B0A16C48C5A3E8E1A7DBC14390 | 82A654419AA14C6D92073D0728B31AB8 | 82F71CCE923D4402B73779562DE8A7DA | [11 empty] | 100.3 | 100 | 0 | 3150 | 0 |  | 650 | 400 | Y | Y | 0 | 2600 | 0 |  | 650 | 400 | Y | Y | Y | [6 empty] | RB130.00 | H
A76378 | 2023-03-11 | 1 | B |  | 12 | A | STB2 | 베어링강 | STB (SF) | BM#1 | 1641 | 44 | 1570 | 1571 | 26 | 4300 |  | 3 | 0.23 | 25 |  | -1.55 | 1524 | 1570 | 134.67 | 15.31 |  | 19 | 16 | 59 | Y |  | 2023-03-11 12:20 | 68 | 1098 | 31 | 30 | 27 | 28 | 27 | 26 | 26 | 27 | 26 | 25 | 24 | 24 | 22 | 24 | 26 | 28 | 22 | 27 | -0.13 | Y | 45 | Y | 0.4 |  |  |  | 1.021 |  |  |  |  | N | Y | Y | 200 | 0.48 | 62 | 101532 | 94628 | 6972 | 15200 | 02 | 1 |  | 2023-03-11 12:27 | 1524 | 112 |  | 35 | [16 empty] | 10153200 | 100 | 0 | 0 | 0 |  | 650 |  | N | N | 0 | 0 | 0 |  | 651 |  | N | N | Y |  |  | Y |  |  |  | BT180180 | H
B75703 | 2023-03-11 | 2 | C | TUNDISH교체 | 1 | A | SM45CB | 탄소강 | SM45C | BM#2 | 1619 | 40 | 1645 | 1569 | 30 | 5900 |  | 1 | 0.19 | 14 |  | -2.2 | 1582 | 1627 | 12.67 | 18.03 | 0 | 18 | 56 | 76 | Y |  | 2023-03-11 13:04 | 89 | 1097 | -260 | 18 | 29 | 26 | 33 | 36 | 38 | 39 | 41 | 41 | 42 | 42 | 41 | 41 | 37 | 42 | 41 | 41 | 0 |  | 10 | Y | -0.2 |  | 2.44 | 2.23 |  |  |  |  | N | N | N | N | 220 | 0.45 | 63 | 98400 | 93498 | 952 | 15400 | 08 | 1 |  | 2023-03-11 13:07 | 1582 | 115 |  | 36 |  | * T/D FLUX 용탕부: 120 KG / 유탕부: 10KG 투입. * 전공정 요청 감속주입 | [14 empty] | 104.4 | 100 | 700 | 0 | 0 |  | 650 | 400 | N | N | 710 | 0 | 0 |  | 650 | 400 | N | N | N |  |  |  | Y |  |  | RB120.00 | C
A76379 | 2023-03-11 | 1 | C |  | 13 | A | STB2 | 베어링강 | STB (SF) | BM#1 | 1624 | 41 | 1571 | 1545 | 36 | 4800 |  | 3 | 0.22 | 25 |  | -1.27 | 1533 | 1571 | 136.26 | 29.8 |  | 32 | 27 | 54 | Y |  | 2023-03-11 13:23 | 77 | 1095 | 23 | 23 | 28 | 30 | 31 | 31 | 31 | 31 | 30 | 29 | 28 | 28 | 28 | 28 | 29 | 31 | 28 | 31 | -0.07 | Y | 40 | Y | 0 |  |  |  | 1.183 |  |  |  |  | N | Y | Y | 190 | 0.48 | 60 | 101532 | 90696 | 6704 | 15400 | 02 | 1 |  | 2023-03-11 13:32 | 1533 | 113 |  | 35 | 6 | [7 empty] | 8EB7FFA2FE3F4A43A91498C6A0EE1596 | D3CD7FA1C00B4094BA29E42F59C77031 | 59F2FC6B475F408D89B3EBF676BF21C6 |  | 51E1E86C141347C2A127F9AAEC64EA81 | 756F69605C9C4CBE9EBA2798C3C330D9 | 2991BBB2BA2341B49B1BCA92E31EF658 |  | 103.92 | 100 | 0 | 0 | 0 |  | 650 |  | N | N | 0 | 0 | 0 |  | 651 |  | N | N | Y |  |  | Y |  |  |  | BT180180 | H
B75704 | 2023-03-11 | 2 | C |  | 2 | B | SM45CB | 탄소강 | SM45C | BM#2 | 1685 | 26 | 1613 | 1607 | 21 | 3100 |  | 1 | 0.15 | 14 |  | -2.1 | 1554 | 1598 | 26.08 | 13.22 | 0 | 31 | 69 | 96 | Y |  | 2023-03-11 14:15 | 61 | 1094 | 40 | 37 | 30 | 26 | 24 | 23 | 21 | 20 | 19 | 17 | 16 | 16 | 15 | 14 | 22 | 30 | 14 | 0 | -0.29 |  | 55 | Y | -0.2 | [7 empty] | N | N | N | N | 220 | 0.47 | 66 | 94734 | 97638 | -388 | 14500 | 08 | 1 |  | 2023-03-11 14:21 | 1554 | 96 |  | 28 |  | * 전공정 요청 감속주입 | [14 empty] | 95.45 | 100 | 0 | 0 | 0 |  | 651 | 400 | N | N | 0 | 0 | 0 |  | 650 | 400 | N | N | N | [6 empty] | RB130.00 | C
A76380 | 2023-03-11 | 1 | C | TUNDISH교체전 | 14 | B | STB2 | 베어링강 | STB (SF) | BM#1 | 1625 | 42 | 1556 | 1535 | 34 | 5600 |  | 3 | 0.24 | 25 |  | -1.12 | 1523 | 1556 | 134.75 | 33.02 |  | 1 | 44 | 56 | Y |  | 2023-03-11 14:28 | 67 | 1098 | 28 | 26 | 25 | 24 | 24 | 23 | 22 | 22 | 21 | 20 | 19 | 19 | 19 | 19 | 22 | 25 | 19 | 19 | -0.12 |  | 50 | Y | 0 |  |  |  | 1.186 |  |  |  |  | N | N | M | 180 | 0.48 | 62 | 75973 | 95697 | 5453 | 2000 | 02 | 1 |  | 2023-03-11 14:40 | 1523 | 109 |  | 31 | 4 |  |  | 2EDBDA658E654E4EBB76F9EEE2DB9EF5 | 590227C6C56D4A44974E3BF2C39F3545 | [11 empty] | 73.98 | 100 | 0 | 3500 | 0 |  | 650 |  | N | N | 0 | 3500 | 0 |  | 651 |  | N | N | Y |  |  | Y |  |  |  | BT180180 | H
B75705 | 2023-03-11 | 2 | C |  | 3 | A | SM45CB | 탄소강 | SM45C | BM#2 | 1697 | 32 | 1612 | 1625 | 19 | 2700 |  | 1 | 0.16 | 14 |  | 0 | 1615 | 1615 | 0 | 28.9 | 0 | 6 | 72 | 95 | Y |  | 2023-03-11 15:22 | 122 | 1097 | 11 | 18 | 23 | 25 | 26 | 25 | 25 | 24 | 23 | 22 | 22 | 20 | 19 | 19 | 22 | 26 | 19 | 25 | -0.17 | Y | 40 | Y | -0.2 | [7 empty] | N | N | N | N | 210 | 0.46 | 65 | 93795 | 94613 | 1337 | 14500 | 08 | 1 |  | 2023-03-11 15:28 | 1615 | 99 |  | 28 |  | * 전공정 요청 감속주입 | [14 empty] | 9379500 | 100 | 0 | 0 | 0 |  | 651 | 400 | N | N | 0 | 0 | 0 |  | 651 | 400 | N | N | N | [6 empty] | RB130.00 | H
A76381 | 2023-03-11 | 1 | C | TUNDISH교체 | 1 | A | STB2 | 베어링강 | STB (SF) | BM#1 | 1668 | 55 | 1579 | 1599 | 43 | 6000 |  | 3 | 0.25 | 25 |  | -0.81 | 1554 | 1579 | 175.59 | 38.07 |  | 29 | 41 | 52 | Y |  | 2023-03-11 15:46 | 98 | 1093 | -1164 | -28 | 30 | 27 | 31 | 34 | 36 | 37 | 39 | 40 | 41 | 41 | 41 | 41 | 35 | 41 | 41 | 41 | 0 |  | 10 | Y | 0 |  | 1.71 | 1.71 | [5 empty] | N | N | M | 210 | 0.47 | 65 | 84610 | 96834 | 6966 | 14700 | 09 | 2 |  | 2023-03-11 15:59 | 1554 | 131 |  | 38 |  | *FLUX 270KG.10KG | [14 empty] | 79.82 | 100 | 1500 | 0 | 0 |  | 650 |  | N | N | 1500 | 0 | 0 |  | 651 |  | N | N | Y |  |  | Y |  |  |  | BT180180 | H
B75706 | 2023-03-11 | 2 | C |  | 4 | A | SM45CB | 탄소강 | SM45C | BM#2 | 1702 | 30 | 1620 | 1625 | 22 | 3000 |  | 1 | 0.16 | 14 |  | -2.53 | 1557 | 1603 | 0 | 20.81 | 0 | 15 | 63 | 79 | Y |  | 2023-03-11 16:21 | 64 | 1098 | 16 | 16 | 18 | 18 | 18 | 18 | 17 | 16 | 16 | 15 | 14 | 13 |  | 13 | 16 | 18 | 13 | 18 | -0.11 |  | 45 | Y | -0.2 | [7 empty] | N | N | N | N | 200 | 0.45 | 65 | 95914 | 93196 | 54 | 15100 | 08 | 1 |  | 2023-03-11 16:35 | 1557 | 102 |  | 36 |  | * 전공정 요청 감속주입 | [14 empty] | 101.55 | 100 | 0 | 0 | 0 |  | 651 | 400 | N | N | 0 | 0 | 0 |  | 650 | 400 | N | N | N | [6 empty] | RB130.00 | H
A76382 | 2023-03-11 | 1 | C |  | 2 | A | STB2 | 베어링강 | STB (SF) | BM#1 | 1691 | 43 | 1561 | 1608 | 31 | 4500 |  | 3 | 0.24 | 25 |  | -0.83 | 1536 | 1561 | 157.04 | 60.94 |  | 19 | 17 | 54 | Y |  | 2023-03-11 16:45 | 80 | 1091 | 41 | 35 | 34 | 32 | 32 | 31 | 30 | 30 | 29 | 28 | 28 | 27 | 27 | 27 | 31 | 34 | 27 | 27 | -0.13 |  | 55 | Y | 0 |  |  |  | 1.22 |  |  |  |  | N | Y | Y | 200 | 0.44 | 69 | 101532 | 96394 | 7006 | 15400 | 09 | 2 |  | 2023-03-11 17:08 | 1536 | 129 |  | 45 |  | *전공정 요청으로 감속주입-정속주입 강종 감속으로 이상재 등록ID: 103~106.203~206 (출강구 게이트 리미트 선로교체) | [14 empty] | 98.57 | 100 | 0 | 0 | 0 |  | 650 |  | N | N | 0 | 0 | 0 |  | 651 |  | N | N | Y |  |  | Y |  |  |  | BT180180 | H
B75707 | 2023-03-11 | 2 | C |  | 5 | A | SM45CB | 탄소강 | SM45C | BM#2 | 1641 | 33 | 1600 | 1591 | 23 | 3900 |  | 1 | 0.17 | 14 |  | -2.04 | 1559 | 1597 | 0 | 13.85 | 0 | 18 | 57 | 57 | Y |  | 2023-03-11 17:28 | 66 | 1095 | 7 | 10 | 16 | 19 | 21 | 21 | 21 | 21 | 21 | 20 | 20 | 19 | 18 | 17 | 18 | 21 | 17 | 21 | -0.09 | Y | 45 | Y | -0.2 | [7 empty] | N | N | N | N | 190 | 0.44 | 69 | 98400 | 96520 | -720 | 14700 | 08 | 1 |  | 2023-03-11 17:33 | 1559 | 101 |  | 35 |  | * 전공정 요청 감속주입 | [14 empty] | 103.74 | 100 | 0 | 0 | 0 |  | 651 | 400 | N | N | 0 | 0 | 0 |  | 650 | 400 | N | N | N | [6 empty] | RB130.00 | C
A76383 | 2023-03-11 | 1 | C |  | 3 | A | STB2 | 베어링강 | STB (SF) | BM#1 | 1658 | 43 | 1581 | 1578 | 30 | 5000 |  | 3 | 0.23 | 25 |  | -1.49 | 1535 | 1581 | 140.26 | 29.98 |  | 32 | 28 | 57 | Y |  | 2023-03-11 17:42 | 79 | 1102 | 26 | 23 | 22 | 21 | 21 | 22 | 21 | 20 | 21 | 21 | 20 | 20 | 19 | 18 | 21 | 22 | 18 | 21 | -0.06 | Y | 65 | Y | 0 |  |  |  | 1.023 |  |  |  |  | Y | Y | Y | 190 | 0.4 | 76 | 101532 | 94980 | 6020 | 15100 | 09 | 2 |  | 2023-03-11 18:00 | 1535 | 140 |  | 59 |  | *전공정 요청으로 감속주입-정속주입 강종 감속으로 이상재 등록ID: (출강구 게이트 리미트 선로교체) | [14 empty] | 99.54 | 100 | 0 | 0 | 0 |  | 650 |  | N | N | 0 | 0 | 0 |  | 651 |  | N | N | Y |  |  | Y |  |  |  | BT180180 | H
B75708 | 2023-03-11 | 2 | C |  | 6 | B | SM45CB | 탄소강 | SM45C | BM#2 | 1636 | 32 | 1618 | 1594 | 26 | 4400 |  | 1 | 0.16 | 14 |  | -2.47 | 1563 | 1608 | 0 | 12.12 | 0 | 31 | 70 | 55 | Y |  | 2023-03-11 18:42 | 70 | 1092 | 15 | 19 | 22 | 25 | 27 | 27 | 27 | 27 | 25 | 25 | 24 | 23 | 22 | 20 | 23 | 27 | 20 | 27 | -0.14 | Y | 50 | Y | -0.2 | [7 empty] | N | N | N | N | 180 | 0.4 | 72 | 138578 | 92847 | 603 | 15300 | 08 | 1 |  | 2023-03-11 18:48 | 1563 | 100 |  | 30 |  | * 전공정 요청 20%이상 감속주입, 이상공정 등록 및 생관통보 * 연연주 혼탕부 성분확인 ID:307~309,406~408 | [14 empty] | 13857800 | 100 | 0 | 0 | 0 |  | 650 | 400 | N | N | 0 | 0 | 0 |  | 651 | 400 | N | N | N | [6 empty] | RB160.00 | C
A76384 | 2023-03-11 | 1 | C |  | 4 | A | STB2 | 베어링강 | STB (SF) | BM#1 | 1638 | 51 | 1573 | 1556 | 37 | 6300 |  | 3 | 0.23 | 25 |  | -1.33 | 1533 | 1573 | 127.82 | 64.26 |  | 1 | 45 | 59 | Y |  | 2023-03-11 19:06 | 77 | 1096 | 16 | 14 | 15 | 17 | 19 | 20 | 21 | 21 | 21 | 21 | 20 | 20 | 20 | 20 | 19 | 21 | 20 | 21 | -0.03 | Y | 40 | Y | 0 |  |  |  | 1.241 |  |  |  |  | N | Y | Y | 180 | 0.43 | 70 | 101532 | 95892 | 7008 | 15100 | 09 | 2 |  | 2023-03-11 19:14 | 1533 | 145 |  | 52 |  | *전공정 요청으로 감속주입-정속주입 강종 감속으로 이상재 등록ID: (전기로 전극교체) | [14 empty] | 98.67 | 100 | 0 | 0 | 0 |  | 650 |  | N | N | 0 | 0 | 0 |  | 651 |  | N | N | Y |  |  | Y |  |  |  | BT180180 | H
B75709 | 2023-03-11 | 2 | C |  | 7 | A | SM45C | 탄소강 | SM45C | BM#2 | 1659 | 32 | 1628 | 1599 | 26 | 4400 |  | 1 | 0.19 | 15 |  | -2.59 | 1574 | 1625 | 0 | 16.17 | 0 | 6 | 73 | 59 | Y |  | 2023-03-11 19:44 | 81 | 1094 | 16 | 21 | 26 | 29 | 31 | 30 | 30 | 30 | 29 | 28 | 27 | 26 | 25 | 23 | 26 | 31 | 23 | 30 | -0.16 | Y | 50 | Y | -0.2 | [7 empty] | N | N | N | N | 170 | 0.4 | 75 | 48811 | 95424 | -874 | 14800 | 08 | 1 |  | 2023-03-11 19:49 | 1574 | 110 |  | 42 |  | * 전공정 요청 20%이상 감속주입, 이상공정 등록 및 생관통보 * 연연주 혼탕부 성분확인 ID:301.401 | [14 empty] | 52.23 | 100 | 0 | 0 | 0 |  | 651 | 400 | N | N | 0 | 0 | 0 |  | 651 | 400 | N | N | N | [6 empty] | RB130.00 | H
A76385 | 2023-03-11 | 1 | A |  | 5 | A | STB2 | 베어링강 | STB (SF) | BM#1 | 1597 | 45 | 1559 | 1534 | 38 | 6700 |  | 3 | 0.23 | 25 |  | -1.02 | 1528 | 1559 | 113.32 | 44.93 |  | 29 | 42 | 76 | Y |  | 2023-03-11 20:43 | 72 | 1100 | 18 | 19 | 21 | 23 | 23 | 23 | 22 | 22 | 22 | 21 | 22 | 21 | 21 | 21 | 21 | 23 | 21 | 23 | -0.04 | Y | 50 | Y | 0 |  |  |  | 0.826 |  |  |  |  | N | Y | Y | 170 | 0.46 | 69 | 135376 | 99643 | -593 | 15010 | 09 | 2 |  | 2023-03-11 20:50 | 1528 | 111 |  | 27 |  | *전공정 요청으로 감속주입-정속주입 강종 감속으로 이상재 등록ID: (전기로 전극교체) 101.201 *유사강종 연연주 혼탕부 성분확인 ID 106~108, 206~208 *전공정요청 잔강미이월 이상재 등록 | [14 empty] | 133.77 | 100 | 0 | 0 | 0 |  | 650 |  | N | N | 0 | 0 | 0 |  | 651 |  | N | N | Y |  |  | N |  |  |  | BT180180 | H
B75710 | 2023-03-11 | 2 | A |  | 8 | A | SM45C | 탄소강 | SM45C | BM#2 | 1594 | 39 | 1630 | 1539 | 35 | 6800 |  | 1 | 0.19 | 15 |  | -2.46 | 1562 | 1620 | 0 | 23.2 | 0 | 15 | 64 | 58 | Y |  | 2023-03-11 21:13 | 69 | 1091 | 20 | 22 | 29 | 33 | 34 | 34 | 33 | 33 | 32 | 31 | 30 | 29 | 28 | 27 | 30 | 34 | 27 | 33 | -0.16 | Y | 45 | Y | -0.2 | [7 empty] | N | N | N | N | 170 | 0.45 | 67 | 95880 | 96318 | -168 | 15400 | 08 | 1 |  | 2023-03-11 21:18 | 1562 | 111 |  | 29 |  | * 전공정 요청 11%이상 감속주입,301 401 이상공정 등록 및 생관통보 | [14 empty] | 100.82 | 100 | 0 | 0 | 0 |  | 651 | 400 | N | N | 0 | 0 | 0 |  | 651 | 400 | N | N | N | [6 empty] | RB130.00 | H
A76386 | 2023-03-11 | 1 | A | 유사강종연연주 | 6 | B | STB2D | 베어링강 | STB (SF) | BM#1 | 1620 | 43 | 1561 | 1554 | 36 | 6100 |  | 3 | 0.25 | 25 |  | -0.96 | 1532 | 1561 | 135.98 | 44.31 |  | 19 | 18 | 81 | Y |  | 2023-03-11 21:52 | 78 | 1093 | 22 | 24 | 28 | 30 | 31 | 30 | 30 | 30 | 29 | 29 | 29 | 30 |  | 30 | 29 | 31 | 29 | 30 | 0 | Y | 35 | Y | 0.2 | [7 empty] | Y | N | Y | Y | 210 | 0.48 | 65 | 50766 | 98560 | 2990 | 14720 | 09 | 2 |  | 2023-03-11 22:05 | 1532 | 110 |  | 28 |  | *유사강종 연연주 혼탕부 성분확인 ID 101, 201 *전공정요청 잔강미이월 이상재 등록 | [14 empty] | 50.02 | 100 | 0 | 0 | 0 |  | 650 |  | N | N | 0 | 0 | 0 |  | 651 |  | N | N | Y |  |  | N |  |  |  | BT180180 | H
B75711 | 2023-03-11 | 2 | A |  | 9 | A | SM45C | 탄소강 | SM45C | BM#2 | 1637 | 35 | 1623 | 1579 | 28 | 4800 |  | 1 | 0.19 | 16 |  | -2.64 | 1551 | 1611 | 0 | 64.73 | 0 | 18 | 58 | 74 | Y |  | 2023-03-11 22:34 | 58 | 1098 | 24 | 23 | 26 | 27 | 28 | 27 | 26 | 25 | 24 | 24 | 23 | 22 | 21 | 20 | 24 | 28 | 20 | 24 | -0.18 | Y | 45 | Y | -0.2 | [7 empty] | N | N | N | N | 220 | 0.47 | 63 | 95779 | 94692 | -142 | 14500 | 08 | 1 |  | 2023-03-11 22:35 | 1551 | 100 |  | 16 |  | *전공정 지연 감속주입 | [14 empty] | 101.14 | 100 | 0 | 0 | 0 |  | 651 | 400 | N | N | 0 | 0 | 0 |  | 650 | 400 | N | N | N | [6 empty] | RB180.00 | C
A76387 | 2023-03-11 | 1 | A | 연주종료 | 7 | B | STB2D | 베어링강 | STB (SF) | BM#1 | 1604 | 55 | 1555 | 1525 | 36 | 6400 |  | 3 | 0.24 | 25 |  | -0.83 | 1530 | 1555 | 151.9 | 29.02 |  | 32 | 29 | 73 | Y |  | 2023-03-11 22:59 | 76 | 1091 | 29 | 28 | 30 | 31 | 31 | 31 | 31 | 30 | 30 | 29 | 29 | 28 | 30 | 30 | 30 | 31 | 28 | 31 | -0.02 | Y | 45 | Y | 0.4 | [8 empty] | N | N | M | 200 | 0.48 | 66 | 92790 | 97581 | 5669 | 2000 | 09 | 2 |  | 2023-03-11 23:06 | 1530 | 120 |  | 28 |  | *전공정요청 잔강미이월 이상재 등록 *연주종료:00:48 | 462E41BC4E6A4AB7B0D48090377C7B74 | 41FF23D1A5684E83B3A3388D67017C9A | [12 empty] | 91.78 | 100 | 0 | 3500 | 0 |  | 650 |  | N | N | 0 | 3500 | 0 |  | 651 |  | N | N | Y | [6 empty] | BT180180 | H
B75712 | 2023-03-11 | 2 | A |  | 10 | A | SM45C | 탄소강 | SM45C | BM#2 | 1657 | 42 | 1627 | 1583 | 29 | 4900 |  | 1 | 0.19 | 16 |  | -2.63 | 1557 | 1614 | 0 | 51.06 | 0 | 31 | 71 | 82 | Y |  | 2023-03-11 23:24 | 64 | 1094 | 18 | 18 | 24 | 26 | 28 | 29 | 28 | 28 | 27 | 27 | 26 | 25 | 25 | 25 | 26 | 29 | 25 | 28 | -0.1 | Y | 40 | Y | 0 | [7 empty] | Y | Y | Y | Y | 210 | 0.47 | 64 | 97656 | 95568 | 2782 | 15400 | 08 | 1 |  | 2023-03-11 23:26 | 1557 | 105 |  | 30 | [16 empty] | 99.29 | 100 | 0 | 0 | 0 |  | 651 | 700 | N | N | 0 | 0 | 0 |  | 650 | 700 | N | N | N | [6 empty] | RB290.00 | C
B75713 | 2023-03-11 | 2 | A |  | 11 | A | SM45C | 탄소강 | SM45C | BM#2 | 1641 | 42 | 1618 | 1590 | 28 | 4400 |  | 1 | 0.18 | 15 |  | -2.77 | 1546 | 1603 | 0 | 33.11 | 0 | 6 | 74 | 59 | Y |  | 2023-03-12 00:30 | 53 | 1093 | 24 | 24 | 22 | 20 | 20 | 20 | 19 | 18 | 18 | 16 | 16 | 15 | 15 | 14 | 18 | 22 | 14 | 20 | -0.15 |  | 55 | Y | -0.2 | [7 empty] | Y | Y | Y | Y | 200 | 0.47 | 64 | 92778 | 96014 | 1086 | 15500 | 08 | 1 |  | 2023-03-12 00:32 | 1546 | 105 |  | 30 | [16 empty] | 96.64 | 100 | 0 | 0 | 0 |  | 651 | 700 | N | N | 0 | 0 | 0 |  | 650 | 700 | N | N | N | [6 empty] | RB250.00 | C
B75714 | 2023-03-11 | 2 | A |  | 12 | A | SM45C | 탄소강 | SM45C | BM#2 | 1621 | 40 | 1621 | 1559 | 31 | 5200 |  | 1 | 0.13 | 15 |  | -2.06 | 1557 | 1605 | 0 | 23.34 | 0 | 15 | 65 | 57 | Y |  | 2023-03-12 01:26 | 64 | 1096 | 14 | 19 | 22 | 25 | 26 | 26 | 26 | 26 | 27 | 27 | 27 | 27 | 27 | 27 | 25 | 27 | 27 | 27 | 0 |  | 20 | Y | 0 | [7 empty] | Y | Y | Y | Y | 190 | 0.47 | 64 | 93996 | 96382 | -32 | 15500 | 08 | 1 |  | 2023-03-12 01:39 | 1557 | 113 |  | 39 | [16 empty] | 101.51 | 100 | 0 | 0 | 0 |  | 651 | 700 | N | N | 0 | 0 | 0 |  | 650 | 700 | N | N | N | [6 empty] | RB250.00 | C
B75715 | 2023-03-11 | 2 | A |  | 13 | A | SM45C | 탄소강 | SM45C | BM#2 | 1630 | 40 | 1627 | 1568 | 29 | 5300 |  | 1 | 0.13 | 16 |  | -2.24 | 1560 | 1618 | 0 | 31.54 | 0 | 18 | 59 | 53 | Y |  | 2023-03-12 02:33 | 67 | 1094 | 25 | 29 | 32 | 35 | 34 | 34 | 35 | 35 | 34 | 34 | 34 | 34 | 33 | 33 | 33 | 35 | 33 | 35 | -0.04 | Y | 45 | Y | -0.2 | [7 empty] | Y | Y | Y | Y | 180 | 0.47 | 63 | 103474 | 93579 | 1371 | 15400 | 08 | 1 |  | 2023-03-12 02:39 | 1560 | 113 |  | 37 | [16 empty] | 111.38 | 100 | 0 | 0 | 0 |  | 650 | 700 | N | N | 0 | 0 | 0 |  | 650 | 700 | N | N | N | [6 empty] | RB180.00 | C
A76388 | 2023-03-11 | 1 | A | 연주시작 | 1 | A | SCR435B | 합금강 | D1 | BM#1 | 1621 | 49 | 1654 | 1565 | 36 | 7500 |  | 3 | 0.25 | 20 |  | -1.67 | 1601 | 1645 | 93.56 | 24.77 |  | 32 | 30 | 97 | Y |  | 2023-03-12 03:45 | 106 | 1096 | -62 | 24 | 20 | 24 | 29 | 32 | 33 | 34 | 34 | 35 | 35 |  |  | 35 | 30 | 35 | 35 | 0 | 0 |  | 5 | Y | 0 |  | 1.99 | 1.99 |  |  |  |  | N | N | N | N | 210 | 0.49 | 60 | 98750 | 97581 | -5231 | 14660 | 12 | 1 |  | 2023-03-12 03:53 | 1601 | 102 |  | 14 |  | *연주 START 04:06 *FLUX 120KG/10KG *작업방안에 코너히터기 미적용 이상재 등록 | [14 empty] | 103.62 | 100 | 1000 | 0 | 0 |  | 650 |  | N | Y | 1000 | 0 | 0 |  | 651 |  | N | Y | N | [6 empty] | BT180180 | H
B75716 | 2023-03-11 | 2 | A | TUNDISH교체전 | 14 | A | SM45C | 탄소강 | SM45C | BM#2 | 1572 | 41 | 1622 | 1536 | 34 | 6500 |  | 1 | 0.14 | 15 |  | -2.36 | 1561 | 1615 | 0 | 23.73 | 0 | 31 | 72 | 50 | Y |  | 2023-03-12 03:35 | 68 | 1095 | 32 | 31 | 32 | 33 | 34 | 34 | 33 | 33 | 32 | 31 | 30 | 29 | 28 | 28 | 32 | 34 | 28 | 33 | -0.15 | Y | 40 | Y | -0.2 | [7 empty] | N | Y | Y | N | 170 | 0.47 | 63 | 88033 | 96118 | 732 | 2300 | 08 | 1 |  | 2023-03-12 03:41 | 1561 | 120 |  | 40 |  |  | B707CB9E0764437C9059E655905F9005 | 22637EB5988842FC8C57E9D9B63B23A1 | 2F69EFC2C0D7483AAD85A7418683CC10 | [11 empty] | 92.96 | 100 | 0 | 2500 | 0 |  | 650 | 400 | N | N | 0 | 2580 | 0 |  | 650 | 400 | N | N | N | [6 empty] | RB160.00 | C
A76389 | 2023-03-11 | 1 | B |  | 2 | A | SCR435B | 합금강 | D1 | BM#1 | 1617 | 43 | 1629 | 1559 | 35 | 6800 |  | 3 | 0.25 | 16 |  | -2.52 | 1582 | 1629 | 0.07 | 0 |  | 29 | 43 | 288 | Y |  | 2023-03-12 04:31 | 87 | 1096 | 34 | 30 | 28 | 28 | 27 | 26 | 24 | 26 | 26 | 25 | 25 | 25 | 26 | 26 | 27 | 28 | 24 | 26 | -0.2 | Y | 20 | Y | 0.2 | [7 empty] | N | N | N | N | 200 | 0.5 | 62 | 84610 | 100633 | 1667 | 14100 | 12 | 1 |  | 2023-03-12 04:41 | 1582 | 101 |  | 29 |  | *작업방안에 코너히터기 미적용 이상재 등록 *수동온도 측정 1529 자동 1521 8개 오차 (보정 5) | [14 empty] | 83.11 | 100 | 0 | 0 | 0 |  | 650 |  | N | Y | 0 | 0 | 0 |  | 651 |  | N | Y | N |  |  | N |  |  |  | BT180180 | H
B75717 | 2023-03-11 | 2 | B | TUNDISH교체 | 1 | A | AE8620HT | 소입성보증강 | C | BM#2 | 1642 | 46 | 1709 | 1590 | 41 | 8400 |  | 1 | 0.17 | 20 |  | -2.91 | 1612 | 1692 | 0 | 68.64 | 0 | 6 | 75 | 44 | Y |  | 2023-03-12 05:02 | 104 | 1095 | -341 | -31 | 39 | 36 | 42 | 47 | 50 | 52 | 52 | 52 | 51 |  |  | 51 | 46 | 52 | 51 | 52 | -0.05 |  | 15 | Y | -0.2 |  | 1.9 | 1.84 |  |  |  |  | Y | Y | N | Y | 220 | 0.45 | 58 | 91025 | 86791 | 6459 | 15500 | 03 | 2 |  | 2023-03-12 05:05 | 1612 | 140 |  | 39 |  | * T/D FLUX 용탕부: 120 KG / 유탕부: 10KG 투입. | [14 empty] | 98.46 | 100 | 790 | 0 | 0 |  | 650 | 300 | Y | Y | 710 | 0 | 0 |  | 650 | 300 | Y | Y | N |  | Y |  |  |  |  | RB130.00 | C
A76390 | 2023-03-11 | 1 | B |  | 3 | A | SCR435B | 합금강 | D1 | BM#1 | 1661 | 42 | 1628 | 1572 | 33 | 6400 |  | 3 | 0.26 | 16 |  | -2.89 | 1570 | 1628 | 72.87 | 67.45 |  | 19 | 19 | 275 | Y |  | 2023-03-12 05:34 | 75 | 1095 | 24 | 22 | 22 | 21 | 21 | 21 | 18 | 20 | 17 | 17 | 17 | 17 |  | 17 | 19 | 22 | 17 | 21 | -0.08 | Y | 50 | Y | 0 | [8 empty] | N | N | Y | 190 | 0.51 | 60 | 101532 | 98051 | 349 | 14000 | 12 | 1 |  | 2023-03-12 05:42 | 1570 | 105 |  | 30 |  | *STR#1,#2 EDGE HEATER 코일부 건조작업으로 적용不-이상재등록 | [6 empty] | D1781739F259409EBB0D564F9DDAD83F | 76556762EC5F44F2A036EB64DC1D4CCA | EE5A34F725A849CBB74133618728CB9A |  | 982ECC833B564D1196D58D2857C3D363 | E8198E19C7534DA292A52E89B02F789B | D68EE6C9FE144656B33DD008EF089E5B |  | 101.08 | 100 | 0 | 0 | 0 |  | 650 |  | N | Y | 0 | 0 | 0 |  | 651 |  | N | Y | N | [6 empty] | BT180180 | H
B75718 | 2023-03-11 | 2 | B |  | 2 | A | AE8620HT | 소입성보증강 | C | BM#2 | 1619 | 41 | 1667 | 1589 | 37 | 7100 |  | 1 | 0.23 | 19 |  | -2.55 | 1576 | 1650 | 0 | 42.59 | 0 | 15 | 66 | 62 | Y |  | 2023-03-12 06:03 | 68 | 1096 | 51 | 44 | 40 | 38 | 36 | 34 | 33 | 33 | 31 | 30 | 30 | 28 | 27 | 27 | 35 | 40 | 27 | 0 | -0.26 |  | 50 | Y | -0.2 | [7 empty] | Y | Y | Y | Y | 220 | 0.47 | 65 | 93342 | 96141 | 5009 | 14300 | 03 | 2 |  | 2023-03-12 06:07 | 1576 | 135 |  | 37 | [16 empty] | 94.52 | 100 | 0 | 0 | 0 |  | 649 | 300 | Y | Y | 0 | 0 | 0 |  | 651 | 300 | Y | Y | N |  | Y |  |  |  |  | RB130.00 | C
A76391 | 2023-03-11 | 1 | B |  | 4 | A | SCR435B | 합금강 | D1 | BM#1 | 1634 | 42 | 1627 | 1575 | 36 | 6200 |  | 3 | 0.27 | 16 |  | -2.11 | 1584 | 1627 | 84.9 | 67.09 |  | 1 | 46 | 474 | Y |  | 2023-03-12 06:46 | 89 | 1099 | 16 | 26 | 35 | 39 | 40 | 41 | 42 | 41 | 41 | 40 | 40 | 41 | 41 | 41 | 37 | 42 | 40 | 41 | 0 | Y | 20 | Y | 0 | [7 empty] | N | N | N | N | 180 | 0.5 | 59 | 84610 | 96043 | 457 | 14800 | 12 | 1 |  | 2023-03-12 06:57 | 1584 | 97 |  | 20 | [16 empty] | 87.68 | 100 | 0 | 0 | 0 |  | 650 |  | Y | Y | 0 | 0 | 0 |  | 651 |  | Y | Y | N | [6 empty] | BT180180 | H
B75719 | 2023-03-11 | 2 | B |  | 3 | A | AE8620HT | 소입성보증강 | C | BM#2 | 1656 | 44 | 1643 | 1610 | 32 | 5600 |  | 1 | 0.25 | 18 |  | -2.39 | 1571 | 1637 | 0 | 71.15 | 0 | 18 | 60 | 60 | Y |  | 2023-03-12 07:02 | 63 | 1098 | 25 | 23 | 23 | 23 | 23 | 22 | 21 | 20 | 19 | 19 | 18 | 18 | 17 | 17 | 21 | 23 | 17 | 23 | -0.12 |  | 50 | Y | -0.2 | [7 empty] | Y | Y | Y | Y | 210 | 0.47 | 63 | 94780 | 94479 | 5071 | 15400 | 03 | 2 |  | 2023-03-12 07:10 | 1571 | 140 |  | 45 | [16 empty] | 94.4 | 100 | 0 | 0 | 0 |  | 650 | 300 | Y | Y | 0 | 0 | 0 |  | 650 | 300 | Y | Y | N |  | Y |  |  |  |  | RB120.00 | C
A76392 | 2023-03-12 | 1 | B |  | 5 | B | SCR435B | 합금강 | D1 | BM#1 | 1602 | 41 | 1611 | 1541 | 31 | 5900 |  | 3 | 0.25 | 16 |  | -2.12 | 1567 | 1611 | 85.06 | 54.76 |  | 32 | 31 | 86 | Y |  | 2023-03-12 07:44 | 72 | 1098 | 39 | 34 | 33 | 31 | 30 | 28 | 28 | 27 | 27 | 27 | 24 |  |  | 24 | 29 | 33 | 24 | 27 | -0.2 |  | 45 | Y | -0.3 | [7 empty] | N | N | N | N | 170 | 0.5 | 58 | 101532 | 91866 | 384 | 13900 | 12 | 1 |  | 2023-03-12 08:04 | 1567 | 95 |  | 23 | [16 empty] | 109.65 | 100 | 0 | 0 | 0 |  | 650 |  | Y | Y | 0 | 0 | 0 |  | 651 |  | Y | Y | N | [6 empty] | BT180180 | H
B75720 | 2023-03-12 | 2 | B | 잔강최소화전 | 4 | B | AE8620HT | 소입성보증강 | C | BM#2 | 1648 | 50 | 1661 | 1600 | 40 | 7100 |  | 1 | 0.28 | 18 |  | -2.72 | 1579 | 1646 | 0 | 67.43 | 0 | 31 | 73 | 51 | Y |  | 2023-03-12 08:13 | 71 | 1096 | 13 | 21 | 27 | 30 | 32 | 32 | 32 | 32 | 31 | 30 | 29 | 28 | 27 | 27 | 28 | 32 | 27 | 32 | -0.12 | Y | 40 | Y | -0.2 | [7 empty] | Y | Y | Y | Y | 200 | 0.47 | 64 | 83921 | 96870 | 5080 | 3000 | 03 | 2 |  | 2023-03-12 08:16 | 1579 | 134 |  | 38 | [16 empty] | 83.75 | 100 | 0 | 3500 | 0 |  | 650 | 300 | Y | Y | 0 | 3500 | 0 |  | 650 | 300 | Y | Y | N |  | Y |  |  |  |  | RB120.00 | C
A76393 | 2023-03-12 | 1 | B |  | 6 | A | SCR435B | 합금강 | D1 | BM#1 | 1610 | 42 | 1604 | 1537 | 30 | 6200 |  | 3 | 0.26 | 16 |  | -1.83 | 1566 | 1604 | 84.9 | 39.62 |  | 29 | 44 | 67 | Y |  | 2023-03-12 08:44 | 71 | 1093 | 22 | 23 | 25 | 26 | 25 | 24 | 24 | 21 | 22 | 22 | 20 | 22 |  | 22 | 23 | 26 | 20 | 22 | -0.15 | Y | 40 | Y | 0.4 | [7 empty] | N | N | N | N | 210 | 0.51 | 61 | 101532 | 101658 | 642 | 14600 | 12 | 1 |  | 2023-03-12 09:03 | 1566 | 92 |  | 22 | [16 empty] | 98.38 | 100 | 0 | 0 | 0 |  | 650 |  | Y | Y | 0 | 0 | 0 |  | 652 |  | Y | Y | N | [6 empty] | BT180180 | H
B75721 | 2023-03-12 | 2 | B | 잔강최소화 | 5 | B | LF2M2 | 탄소강 | C1 | BM#2 | 1672 | 41 | 1673 | 1634 | 29 | 5100 |  | 1 | 0.22 | 18 |  | -2.81 | 1590 | 1663 | 21.58 | 0 | 0 | 6 | 76 | 45 | Y |  | 2023-03-12 09:13 | 77 | 1093 | -193 | -194 | 24 | 27 | 30 | 32 | 33 | 33 | 33 | 33 | 32 | 32 |  | 32 | 22 | 33 | 32 | 33 | -0.04 | Y | 25 | Y | 0 | [7 empty] | N | N | N | N | 190 | 0.49 | 54 | 90800 | 92775 | 1675 | 15000 | 03 | 2 |  | 2023-03-12 09:13 | 1590 | 150 |  | 57 |  | * 최소화 롱노즐 재사용 | 2D05D0219D5C41128A773F4A627204B5 |  | 35E5271A041B4425904EA3A0CD84F7C7 | [11 empty] | 96.14 | 100 | 3300 | 0 | 0 |  | 451 | 300 | Y | Y | 3300 | 0 | 0 |  | 450 | 300 | Y | Y | N | [5 empty] | Y | RB152.40 | C
A76394 | 2023-03-12 | 1 | B |  | 7 | A | SCR435B | 합금강 | D1 | BM#1 | 1636 | 43 | 1603 | 1572 | 28 | 5400 |  | 3 | 0.26 | 16 |  | -2 | 1562 | 1603 | 83.32 | 55.34 |  | 19 | 20 | 70 | Y |  | 2023-03-12 09:48 | 67 | 1096 | 20 | 16 | 20 | 22 | 22 | 20 | 18 | 18 | 20 | 20 | 19 | 19 |  | 19 | 20 | 22 | 18 | 20 | -0.02 | Y | 25 | Y | 0 | [7 empty] | N | N | N | N | 200 | 0.51 | 61 | 101532 | 100147 | 353 | 15000 | 12 | 1 |  | 2023-03-12 10:00 | 1562 | 95 |  | 21 | [16 empty] | 100.13 | 100 | 0 | 0 | 0 |  | 650 |  | Y | Y | 0 | 0 | 0 |  | 651 |  | Y | Y | N |  |  | N |  |  |  | BT180180 | H
B75722 | 2023-03-12 | 2 | B |  | 6 | A | LF2M2 | 탄소강 | C1 | BM#2 | 1677 | 36 | 1665 | 1612 | 32 | 5400 |  | 1 | 0.21 | 19 |  | -2.72 | 1588 | 1657 | 27.43 | 0 | 0 | 15 | 67 | 45 | Y |  | 2023-03-12 10:19 | 75 | 1098 | 28 | 31 | 33 | 35 | 36 | 36 | 35 | 35 | 34 | 33 | 33 | 31 | 31 | 31 | 33 | 36 | 31 | 35 | -0.12 | Y | 40 | Y | 0 | [7 empty] | N | N | N | Y | 180 | 0.47 | 63 | 97707 | 94189 | 1911 | 15100 | 03 | 2 |  | 2023-03-12 10:22 | 1588 | 128 |  | 46 | 15 | [15 empty] | 101.36 | 100 | 0 | 0 | 0 |  | 489 | 600 | Y | Y | 0 | 0 | 0 |  | 490 | 600 | Y | Y | N | [6 empty] | RB240.00 | C
A76395 | 2023-03-12 | 1 | B | TUNDISH교체전 | 8 | A | SCR435B | 합금강 | D1 | BM#1 | 1592 | 45 | 1603 | 1541 | 35 | 6600 |  | 3 | 0.26 | 16 |  | -1.89 | 1564 | 1603 | 85.05 | 56.14 |  | 1 | 47 | 70 | Y |  | 2023-03-12 10:55 | 69 | 1096 | 18 | 22 | 25 | 28 | 28 | 28 | 27 | 26 | 26 | 26 | 26 | 25 |  | 25 | 25 | 28 | 25 | 28 | -0.06 | Y | 40 | Y | -0.2 | [7 empty] | N | N | N | N | 190 | 0.51 | 65 | 101681 | 105749 | -1849 | 2000 | 12 | 1 |  | 2023-03-12 11:03 | 1564 | 92 |  | 16 |  |  | A901BDE66E454ED980EA74E547D1773C | B1AAEB3580994B31979E478AF2F9869D | 14C2BCF7716B49D7B2B21EA76434B67E | [11 empty] | 94.94 | 100 | 0 | 3000 | 0 |  | 650 |  | Y | Y | 0 | 3000 | 0 |  | 651 |  | Y | Y | N | [6 empty] | BT180180 | H
B75723 | 2023-03-12 | 2 | B |  | 7 | A | LF2M2 | 탄소강 | C1 | BM#2 | 1625 | 36 | 1665 | 1586 | 31 | 5800 |  | 1 | 0.2 | 19 |  | -2.79 | 1585 | 1654 | 27.2 | 0 | 0 | 18 | 61 | 41 | Y |  | 2023-03-12 11:24 | 72 | 1099 | 28 | 27 | 29 | 31 | 33 | 33 | 32 | 32 | 32 | 31 | 30 | 29 | 28 | 27 | 30 | 33 | 27 | 32 | -0.13 | Y | 45 | Y | -0.2 | [7 empty] | N | N | N | N | 170 | 0.47 | 65 | 98400 | 98082 | -1782 | 15000 | 03 | 2 |  | 2023-03-12 11:24 | 1585 | 128 |  | 45 | [16 empty] | 100.97 | 100 | 0 | 0 | 0 |  | 451 | 300 | Y | Y | 0 | 0 | 0 |  | 450 | 300 | Y | Y | N | [6 empty] | RB130.00 | C
A76396 | 2023-03-12 | 1 | B | TUNDISH교체 | 1 | A | SNCM439P | 합금강 | SNCM439계 | BM#1 | 1609 | 43 | 1622 | 1548 | 38 | 7900 |  | 3 | 0.26 | 20 |  | -1.95 | 1574 | 1622 | 99.6 | 56.95 |  | 32 | 32 | 75 | Y |  | 2023-03-12 12:00 | 87 | 1098 | -384 | -303 | 13 | 17 | 10 | 17 | 22 | 25 | 26 | 27 | 27 | 28 | 29 | 27 | 23 | 29 | 27 | 27 | 0 |  | 10 | Y | -0.4 |  | 2.18 | 1.97 |  |  |  |  | N | N | N | N | 210 | 0.47 | 69 | 101532 | 106951 | -551 | 14600 | 16 | 2 |  | 2023-03-12 12:08 | 1574 | 118 |  | 39 |  | *T/D FLUX 유:10KG용:120KG *전기로 전극교체 작업지연 20% 이상감속주입ID:104~106,204~206. | [14 empty] | 93.19 | 100 | 700 | 0 | 0 |  | 650 |  | Y | N | 700 | 0 | 0 |  | 651 |  | Y | N | Y | [6 empty] | BT180180 | H
B75724 | 2023-03-12 | 2 | D | TUNDISH교체전 | 8 | A | LF2M2 | 탄소강 | C1 | BM#2 | 1633 | 37 | 1674 | 1600 | 32 | 5400 |  | 1 | 0.2 | 18 |  | -2.54 | 1577 | 1641 | 33.4 | 0 | 0 | 31 | 74 | 45 | Y |  | 2023-03-12 12:27 | 64 | 1095 | 25 | 25 | 27 | 27 | 27 | 27 | 27 | 26 | 25 | 24 | 24 | 23 |  | 23 | 26 | 27 | 23 | 27 | -0.09 |  | 45 | Y | -0.2 | [7 empty] | N | N | N | N | 170 | 0.5 | 59 | 76285 | 93012 | 88 | 2000 | 03 | 2 |  | 2023-03-12 12:29 | 1577 | 134 |  | 48 |  |  | 4325D04849D54A5C82F66906775BCDD7 | 4F91EF1C7E1E49818D81B4C154056881 | 608C32F1CB604B0BBDDEF9E896F28138 | [11 empty] | 82.38 | 100 | 0 | 2570 | 0 |  | 450 | 300 | Y | Y | 0 | 2500 | 0 |  | 450 | 300 | Y | Y | N | [6 empty] | RB130.00 | C
A76397 | 2023-03-12 | 1 | D |  | 2 | A | SNCM439P | 합금강 | SNCM439계 | BM#1 | 1634 | 44 | 1595 | 1571 | 39 | 6500 |  | 3 | 0.24 | 17 |  | -1.64 | 1558 | 1595 | 0.1 | 0 |  | 29 | 45 | 74 | Y |  | 2023-03-12 13:19 | 71 | 1095 | 24 | 24 | 23 | 21 | 20 | 19 | 18 | 17 | 17 | 17 | 16 | 15 | 15 | 15 | 18 | 23 | 15 | 17 | -0.12 |  | 65 | Y | 0 | [7 empty] | N | N | N | N | 200 | 0.43 | 75 | 101532 | 103176 | -2126 | 15300 | 16 | 2 |  | 2023-03-12 13:26 | 1558 | 107 |  | 31 |  | *전기로 설비 트러블 감속주입(20%이상) | [5 empty] | 5D73697741BB4B3CB54F2F5EC5F99A05 | 802B466256B2493A9E56803A8828FF5A | 52297CCC474242F1B23C458EC6B7F985 |  | F4762CDEF2DA474F821D751C04B1778A | 7144FCEECB1C421287A86E92A31DC265 | 5CE7533E118349E5BBF4A8C407B14BD0 |  |  | 98.43 | 100 | 0 | 0 | 0 |  | 650 |  | Y | N | 0 | 0 | 0 |  | 651 |  | Y | N | Y | [6 empty] | BT180180 | H
B75725 | 2023-03-12 | 2 | D | TUNDISH교체 | 1 | A | ATA105M2 | 탄소강 | A | BM#2 | 1649 | 44 | 1689 | 1578 | 38 | 7400 |  | 1 | 0.3 | 16 |  | -2.7 | 1613 | 1675 | 0 | 76.24 | 0 | 6 | 77 | 36 | Y |  | 2023-03-12 13:46 | 100 | 1098 | -311 | -55 | 32 | 28 | 36 | 41 | 43 | 45 | 46 | 46 | 46 | 45 |  | 45 | 38 | 46 | 45 | 46 | -0.05 |  | 15 | Y | -0.2 |  | 1.83 | 1.83 |  |  |  |  | N | N | N | N | 220 | 0.52 | 57 | 96383 | 98000 | 600 | 14800 | 14 | 1 |  | 2023-03-12 13:49 | 1613 | 150 |  | 51 |  | * T/D FLUX 용탕부: 120 KG / 유탕부: 10KG 투입. | [14 empty] | 99.06 | 100 | 700 | 0 | 0 |  | 409 | 300 | Y | Y | 700 | 0 | 0 |  | 409 | 300 | Y | Y | N | [6 empty] | RB160.00 | C
A76398 | 2023-03-12 | 1 | D |  | 3 | A | SNCM439P | 합금강 | SNCM439계 | BM#1 | 1658 | 44 | 1606 | 1581 | 33 | 6300 |  | 3 | 0.24 | 16 |  | -2.2 | 1560 | 1606 | 85.19 | 136.82 |  | 19 | 21 | 101 | Y |  | 2023-03-12 14:33 | 73 | 1095 | 14 | 15 | 19 | 22 | 22 | 23 | 25 | 24 | 23 | 21 | 20 | 20 | 22 | 20 | 21 | 25 | 20 | 22 | -0.14 | Y | 35 | Y | -0.4 | [7 empty] | N | N | N | N | 190 | 0.5 | 67 | 101532 | 106552 | -852 | 15000 | 16 | 2 |  | 2023-03-12 14:40 | 1560 | 123 |  | 33 | [16 empty] | 94.32 | 100 | 0 | 0 | 0 |  | 650 |  | Y | N | 0 | 0 | 0 |  | 651 |  | Y | N | Y | [6 empty] | BT180180 | H
B75726 | 2023-03-12 | 2 | D |  | 2 | A | ATA105M2 | 탄소강 | A | BM#2 | 1620 | 39 | 1660 | 1577 | 32 | 5900 |  | 1 | 0.24 | 17 |  | -2.64 | 1583 | 1655 | 0 | 37.45 | 0 | 15 | 68 | 52 | Y |  | 2023-03-12 14:53 | 70 | 1091 | 43 | 42 | 38 | 37 | 37 | 36 | 36 | 35 | 34 | 33 | 33 | 31 |  | 31 | 36 | 38 | 31 | 0 | -0.16 |  | 45 | Y | -0.4 | [7 empty] | N | N | N | N | 220 | 0.55 | 55 | 98842 | 95647 | -347 | 13500 | 14 | 1 |  | 2023-03-12 15:04 | 1583 | 145 |  | 41 | [16 empty] | 104.87 | 100 | 0 | 0 | 0 |  | 409 | 300 | Y | Y | 0 | 0 | 0 |  | 409 | 300 | Y | Y | N | [6 empty] | BM510510 | C
A76399 | 2023-03-12 | 1 | D |  | 4 | A | SNCM439P | 합금강 | SNCM439계 | BM#1 | 1642 | 39 | 1602 | 1585 | 24 | 5000 |  | 3 | 0.24 | 16 |  | -2.15 | 1557 | 1602 | 85.82 | 41.96 |  | 1 | 48 | 107 | Y |  | 2023-03-12 15:39 | 70 | 1094 | 20 | 17 | 20 | 20 | 21 | 22 | 22 | 21 | 20 | 21 | 20 | 20 | 18 | 18 | 20 | 22 | 18 | 21 | -0.1 | Y | 40 | Y | 0 | [7 empty] | N | N | N | N | 180 | 0.5 | 61 | 101532 | 98430 | -149630 | 15500 | 16 | 2 |  | 2023-03-12 15:49 | 1557 | 104 |  | 35 | [16 empty] | 101.48 | 100 | 0 | 0 | 0 |  | 650 |  | Y | N | 0 | 0 | 0 |  | 651 |  | Y | N | Y | [6 empty] | BT180180 | H
B75727 | 2023-03-12 | 2 | D |  | 3 | A | ATA105M2 | 탄소강 | A | BM#2 | 1616 | 35 | 1634 | 1564 | 30 | 5600 |  | 1 | 0.22 | 16 |  | -2.19 | 1579 | 1630 | 0 | 29.53 | 0 | 18 | 62 | 36 | Y |  | 2023-03-12 15:59 | 66 | 1094 | 28 | 29 | 29 | 30 | 29 | 28 | 28 | 27 | 26 | 25 | 25 | 22 |  | 22 | 27 | 30 | 22 | 29 | -0.18 | Y | 45 | Y | -0.3 | [7 empty] | Y | Y | Y | Y | 210 | 0.48 | 63 | 93665 | 95585 | 1365 | 14500 | 14 | 1 |  | 2023-03-12 16:01 | 1579 | 110 |  | 31 | [16 empty] | 97.47 | 100 | 0 | 0 | 0 |  | 490 | 300 | Y | Y | 0 | 0 | 0 |  | 490 | 300 | Y | Y | N | [6 empty] | RB350.00 | C
A76400 | 2023-03-12 | 1 | D |  | 5 | A | SNCM439P | 합금강 | SNCM439계 | BM#1 | 1600 | 41 | 1611 | 1533 | 34 | 6700 |  | 3 | 0.25 | 16 |  | -2.25 | 1564 | 1611 | 95.9 | 42.3 |  | 32 | 33 | 76 | Y |  | 2023-03-12 16:45 | 77 | 1087 | 17 | 17 | 22 | 25 | 26 | 27 | 27 | 27 | 26 | 25 | 25 | 25 | 25 | 25 | 24 | 27 | 25 | 27 | -0.05 | Y | 35 | Y | 0 | [7 empty] | N | N | N | N | 170 | 0.5 | 61 | 101532 | 97558 | -150258 | 15200 | 16 | 2 |  | 2023-03-12 17:02 | 1564 | 104 |  | 32 | [16 empty] | 104.46 | 100 | 0 | 0 | 0 |  | 650 |  | Y | N | 0 | 0 | 0 |  | 651 |  | Y | N | Y | [6 empty] | BT180180 | H
B75728 | 2023-03-12 | 2 | D |  | 4 | A | ATA105M2 | 탄소강 | A | BM#2 | 1593 | 37 | 1622 | 1550 | 30 | 5800 |  | 1 | 0.24 | 16 |  | -2.45 | 1575 | 1625 | 0 | 26.48 | 0 | 31 | 75 | 62 | Y |  | 2023-03-12 17:01 | 62 | 1095 | 20 | 20 | 19 | 19 | 21 | 22 | 21 | 21 | 21 | 21 | 20 | 20 | 19 | 17 | 20 | 22 | 17 | 21 | -0.12 | Y | 40 | Y | -0.4 | [7 empty] | N | N | N | N | 200 | 0.48 | 61 | 93335 | 93362 | 4988 | 13900 | 14 | 1 |  | 2023-03-12 17:05 | 1575 | 114 |  | 34 | [16 empty] | 99.82 | 100 | 0 | 0 | 0 |  | 410 | 300 | Y | Y | 0 | 0 | 0 |  | 410 | 300 | Y | Y | N | [6 empty] | BM510510 | C
A76401 | 2023-03-12 | 1 | D |  | 6 | A | SNCM439P | 합금강 | SNCM439계 | BM#1 | 1659 | 40 | 1602 | 1586 | 27 | 5700 |  | 3 | 0.25 | 16 |  | -1.68 | 1567 | 1602 | 96.23 | 68.78 |  | 29 | 46 | 65 | Y |  | 2023-03-12 17:46 | 80 | 1090 | 24 | 22 | 26 | 28 | 29 | 30 | 30 | 31 | 30 | 30 | 29 | 29 | 29 | 29 | 29 | 31 | 29 | 30 | -0.02 | Y | 30 | Y | 0 | [7 empty] | N | N | N | N | 210 | 0.5 | 62 | 101532 | 100008 | -958 | 15300 | 16 | 2 |  | 2023-03-12 17:54 | 1567 | 107 |  | 33 | [16 empty] | 101.03 | 100 | 0 | 0 | 0 |  | 650 |  | Y | N | 0 | 0 | 0 |  | 651 |  | Y | N | Y | [6 empty] | BT180180 | H
B75729 | 2023-03-12 | 2 | D |  | 5 | A | ATA105M2 | 탄소강 | A | BM#2 | 1630 | 41 | 1644 | 1576 | 26 | 4600 |  | 1 | 0.23 | 17 |  | -2.43 | 1587 | 1637 | 0 | 40.84 | 0 | 6 | 78 | 51 | Y |  | 2023-03-12 18:06 | 74 | 1095 | 14 | 22 | 27 | 32 | 33 | 34 | 33 | 33 | 33 | 32 | 31 | 30 | 29 | 29 | 30 | 34 | 29 | 33 | -0.14 | Y | 35 | Y | -0.2 | [7 empty] | N | N | N | N | 190 | 0.48 | 60 | 93335 | 93368 | 632 | 14500 | 14 | 1 |  | 2023-03-12 18:09 | 1587 | 108 |  | 31 |  | * 전공정 요청으로 감속주입 | [14 empty] | 100.69 | 100 | 0 | 0 | 0 |  | 411 | 300 | Y | Y | 0 | 0 | 0 |  | 410 | 300 | Y | Y | N | [6 empty] | BM510510 | C
A76402 | 2023-03-12 | 1 | D |  | 7 | A | SNCM439P | 합금강 | SNCM439계 | BM#1 | 1620 | 44 | 1611 | 1636 | 20 | 4000 |  | 3 | 0.25 | 16 |  | -2.22 | 1565 | 1611 | 95.47 | 50.47 |  | 19 | 22 | 57 | Y |  | 2023-03-12 18:46 | 78 | 1094 | 28 | 31 | 34 | 33 | 33 | 35 | 34 | 34 | 33 | 32 | 33 | 33 |  | 33 | 33 | 35 | 32 | 34 | -0.15 | Y | 20 | Y | 0 | [7 empty] | N | N | N | N | 200 | 0.5 | 62 | 101532 | 99349 | -549 | 14900 | 16 | 2 |  | 2023-03-12 18:54 | 1565 | 111 |  | 36 | [16 empty] | 100.78 | 100 | 0 | 0 | 0 |  | 650 |  | Y | N | 0 | 0 | 0 |  | 651 |  | Y | N | Y | [6 empty] | BT180180 | H
B75730 | 2023-03-12 | 2 | D |  | 6 | A | ATA105M2 | 탄소강 | A | BM#2 | 1611 | 35 | 1643 | 1538 | 30 | 5700 |  | 1 | 0.28 | 16 |  | -2.58 | 1585 | 1638 | 0 | 31.75 | 0 | 15 | 69 | 54 | Y |  | 2023-03-12 19:04 | 72 | 1096 | 28 | 28 | 33 | 36 | 37 | 38 | 37 | 37 | 36 | 35 | 34 | 34 |  | 34 | 35 | 38 | 34 | 37 | -0.13 | Y | 30 | Y | 0 | [7 empty] | N | N | N | N | 180 | 0.48 | 55 | 93335 | 85479 | 171 | 13900 | 14 | 1 |  | 2023-03-12 19:07 | 1585 | 111 |  | 35 |  | * 전공정 요청으로 감속주입 | [14 empty] | 109.23 | 100 | 0 | 0 | 0 |  | 411 | 300 | Y | Y | 0 | 0 | 0 |  | 410 | 300 | Y | Y | N | [6 empty] | BM510510 | C
A76403 | 2023-03-12 | 1 | D | TUNDISH교체전 | 8 | A | SNCM439P | 합금강 | SNCM439계 | BM#1 | 1665 | 40 | 1606 | 1607 | 22 | 4500 |  | 3 | 0.25 | 16 |  | -2.24 | 1559 | 1606 | 97.07 | 55.4 |  | 1 | 49 | 55 | Y |  | 2023-03-12 19:46 | 72 | 1095 | 32 | 29 | 28 | 27 | 27 | 27 | 26 | 26 | 26 | 25 | 24 |  |  | 24 | 27 | 28 | 24 | 27 | -0.1 |  | 40 | Y | -0.2 | [7 empty] | N | N | N | N | 190 | 0.5 | 58 | 86299 | 92820 | 1880 | 1500 | 16 | 2 |  | 2023-03-12 19:53 | 1559 | 111 |  | 40 |  |  | 0E959DA3F9BC4931940B4D5ADE2BAFA1 | 28BCB94B383A4A38B6F6A1DB8646E9D9 | [12 empty] | 91.18 | 100 | 0 | 2500 | 0 |  | 650 |  | Y | N | 0 | 2500 | 0 |  | 651 |  | Y | N | Y | [6 empty] | BT180180 | H
B75731 | 2023-03-12 | 2 | D |  | 7 | A | ATA105M2 | 탄소강 | A | BM#2 | 1600 | 35 | 1630 | 1555 | 30 | 5800 |  | 1 | 0.28 | 16 |  | -2.43 | 1582 | 1631 | 0 | 38.23 | 0 | 18 | 63 | 52 | Y |  | 2023-03-12 20:05 | 69 | 1094 | 30 | 29 | 30 | 31 | 30 | 29 | 29 | 28 | 27 | 26 | 25 | 25 | 24 | 23 | 28 | 31 | 23 | 30 | -0.16 | Y | 50 | Y | -0.2 | [7 empty] | N | N | N | N | 170 | 0.48 | 65 | 93335 | 100678 | -2178 | 13200 | 14 | 1 |  | 2023-03-12 20:09 | 1582 | 104 |  | 31 |  | * 전공정 요청으로 감속주입 | [14 empty] | 94.04 | 100 | 0 | 0 | 0 |  | 411 | 300 | Y | Y | 0 | 0 | 0 |  | 410 | 300 | Y | Y | N | [6 empty] | BM510510 | C
B75732 | 2023-03-12 | 2 | A |  | 8 | B | ATA105M2 | 탄소강 | A | BM#2 | 1649 | 40 | 1638 | 1581 | 26 | 4600 |  | 1 | 0.25 | 16 |  | -2.51 | 1577 | 1632 | 0 | 27.12 | 0 | 31 | 76 | 46 | Y |  | 2023-03-12 21:09 | 64 | 1096 | 20 | 21 | 24 | 26 | 27 | 27 | 25 | 25 | 24 | 23 | 23 | 22 | 21 | 19 | 24 | 27 | 19 | 0 | -0.18 | Y | 45 | Y | -0.4 | [7 empty] | N | N | N | N | 170 | 0.48 | 61 | 84850 | 95436 | -1636 | 14300 | 14 | 1 |  | 2023-03-12 21:11 | 1577 | 109 |  | 35 |  | * 전공정 요청으로 감속주입 | [14 empty] | 89.69 | 100 | 0 | 0 | 0 |  | 411 | 300 | Y | Y | 0 | 0 | 0 |  | 410 | 300 | Y | Y | N | [6 empty] | BM510510 | C
A76404 | 2023-03-12 | 1 | A | TUNDISH교체 | 1 | A | SF40CVM2 | 합금강 | D | BM#1 | 1635 | 41 | 1648 | 1555 | 29 | 6200 |  | 3 | 0.22 | 21 |  | -1.87 | 1598 | 1646 | 0 | 190.88 |  | 32 | 34 | 52 | Y |  | 2023-03-12 20:54 | 101 | 1090 | -320 | 16 | 19 | 18 | 24 | 28 | 30 | 32 | 33 | 33 | 34 | 35 |  | 35 | 28 | 35 | 35 | 0 | 0 |  |  | Y | 0.1 |  | 2.04 | 2.04 |  |  |  |  | N | N | N | N | 210 | 0.44 | 65 | 84610 | 95056 | 4994 | 15340 | 11 | 1 |  | 2023-03-12 21:09 | 1598 | 129 |  | 53 |  | *T/D FLUX 유:15KG 용:220KG *전공정요청 감속주입(전기로 로각부 용접) | [14 empty] | 83.57 | 100 | 1000 | 0 | 0 |  | 650 |  | Y | Y | 1000 | 0 | 0 |  | 651 |  | Y | Y | N |  |  | Y |  |  |  | BT180180 | H
B75733 | 2023-03-12 | 2 | A | TUNDISH교체전 | 9 | B | ATA105M2 | 탄소강 | A | BM#2 | 1584 | 42 | 1659 | 1534 | 38 | 7500 |  | 1 | 0.19 | 15 |  | -2.31 | 1585 | 1647 | 0 | 51.37 | 0 | 6 | 79 | 51 | Y |  | 2023-03-12 22:26 | 72 | 1094 | 18 | 28 | 34 | 39 | 41 | 42 | 43 | 43 | 42 | 41 | 40 | 39 | 38 | 38 | 38 | 43 | 38 | 0 | -0.17 | Y | 30 | Y | -0.2 | [7 empty] | N | N | N | N | 170 | 0.47 | 62 | 100735 | 92834 | -134 | 2400 | 14 | 1 |  | 2023-03-12 22:33 | 1585 | 104 |  | 20 |  | *전공정 요청 감속주입 | 15CACE20E78F4C30A8C47BF0F043CB7A | 3F36555432D7401D93B2CFE2D0BB66E7 | C41170F5672749E2A5E39743B2045006 | [11 empty] | 106.82 | 100 | 0 | 2500 | 0 |  | 410 | 300 | Y | Y | 0 | 2500 | 0 |  | 410 | 300 | Y | Y | N | [6 empty] | BM510510 | C
A76405 | 2023-03-12 | 1 | A |  | 2 | A | SF40CVM2 | 합금강 | D | BM#1 | 1641 | 40 | 1618 | 1584 | 23 | 4600 |  | 3 | 0.23 | 18 |  | -1.8 | 1576 | 1618 | 0 | 246.31 |  | 29 | 47 | 52 | Y |  | 2023-03-12 22:14 | 79 | 1095 | 34 | 31 | 26 | 25 | 24 | 23 | 22 | 21 | 20 | 20 | 19 | 19 | 18 | 18 | 23 | 26 | 18 | 0 | -0.16 |  | 50 | Y | -0.2 | [7 empty] | N | N | N | N | 200 | 0.45 | 61 | 84610 | 88509 | 6691 | 15130 | 11 | 1 |  | 2023-03-12 22:30 | 1576 | 119 |  | 39 |  | *전공정요청 감속주입(전기로 로각부 용접) | [14 empty] | 88.6 | 100 | 0 | 0 | 0 |  | 650 |  | Y | Y | 0 | 0 | 0 |  | 651 |  | Y | Y | N |  |  | Y |  |  |  | BT180180 | H
A76406 | 2023-03-12 | 1 | A |  | 3 | A | SF40CVM2 | 합금강 | D | BM#1 | 1644 | 40 | 1612 | 1552 | 29 | 5000 |  | 3 | 0.24 | 16 |  | -1.89 | 1571 | 1612 | 0 | 182.9 |  | 19 | 23 | 61 | Y |  | 2023-03-12 23:18 | 74 | 1096 | 16 | 14 | 14 | 15 | 16 | 15 | 15 | 14 | 14 | 13 | 13 | -398 |  | -398 | 0 | 16 | 13 | 15 | -9.27 | Y | 35 | Y | 9.99 | [7 empty] | N | N | N | N | 190 | 0.49 | 59 | 84610 | 91749 | 5901 | 14980 | 11 | 1 |  | 2023-03-12 23:32 | 1571 | 107 |  | 38 |  | *전공정요청 감속주입(전기로 로각부 용접) *수동온도 측정 1524 자동온도 1513 오차 11개 발생(보정5) | [14 empty] | 85.68 | 100 | 0 | 0 | 0 |  | 650 |  | Y | Y | 0 | 0 | 0 |  | 651 |  | Y | Y | N |  |  | Y |  |  |  | BT180180 | H
B75734 | 2023-03-12 | 2 | A | TUNDISH교체 | 1 | A | SCM420HT | 소입성보증강 | C | BM#2 | 1607 | 43 | 1711 | 1572 | 40 | 8700 |  | 1 | 0.21 | 18 |  | -2.82 | 1603 | 1666 | 0 | 45.65 | 0 | 15 | 70 | 66 | Y |  | 2023-03-12 23:45 | 93 | 1097 | -320 | -102 | 33 | 26 | 33 | 38 | 42 | 44 | 44 | 45 | 45 | 45 | 45 | 45 | 41 | 45 | 45 | 45 | 0 |  | 15 | Y | 0 |  | 1.84 | 1.78 |  |  |  |  | N | N | N | N | 220 | 0.5 | 61 | 96728 | 99657 | -7 | 14900 | 07 | 2 |  | 2023-03-12 23:47 | 1603 | 119 |  | 27 |  | * T/D FLUX 용탕부: 120 KG / 유탕부: 10KG 투입. | [14 empty] | 96.1 | 100 | 700 | 0 | 0 |  | 410 | 300 | Y | Y | 700 | 0 | 0 |  | 410 | 300 | Y | Y | N | [6 empty] | RB120.00 | H
A76407 | 2023-03-12 | 1 | A | 잔강최소화전 | 4 | A | SF40CVM2 | 합금강 | D | BM#1 | 1705 | 40 | 1608 | 1595 | 26 | 4300 |  | 3 | 0.25 | 16 |  | -1.09 | 1585 | 1608 | 0 | 140.73 |  | 1 | 50 | 90 | Y |  | 2023-03-13 00:38 | 88 | 1094 | 18 | 29 | 47 | 56 | 62 | 66 | 68 | -1126 | 32 | 34 | 34 | 34 | 34 | 34 | 0 | 68 | 32 | 34 | -3.6 |  | 5 | Y | 0 | [7 empty] | N | N | N | N | 180 | 0.47 | 62 | 102026 | 94263 | 6437 | 3000 | 11 | 1 |  | 2023-03-13 00:51 | 1585 | 83 |  | 18 |  | *잔강최소화 전HEAT ID 106, 207이상재 등록 *잔강최소화 램핑다운 17:00 실측 3.3TON | E3F342BE5A654B17ACC1FB171E695C44 | C8F9D34D873E439AA31163167F56595A | [12 empty] | 100.77 | 100 | 0 | 3100 | 0 |  | 650 |  | Y | Y | 0 | 3100 | 0 |  | 651 |  | Y | Y | N |  |  | Y |  |  |  | BT180180 | H
B75735 | 2023-03-12 | 2 | A |  | 2 | A | SCM420HT | 소입성보증강 | C | BM#2 | 1656 | 40 | 1653 | 1595 | 32 | 6100 |  | 1 | 0.19 | 18 |  | -2.59 | 1573 | 1640 | 0 | 33.79 | 0 | 18 | 64 | 78 | Y |  | 2023-03-13 00:37 | 63 | 1097 | 43 | 43 | 33 | 30 | 28 | 26 | 24 | 23 | 22 | 21 | 21 | 20 | 19 | 19 | 26 | 33 | 19 | 0 | -0.28 |  | 50 | Y | -0.2 | [7 empty] | N | N | N | N | 220 | 0.53 | 57 | 93542 | 94417 | -1767 | 14200 | 07 | 2 |  | 2023-03-13 00:40 | 1573 | 122 |  | 38 | [16 empty] | 99.14 | 100 | 0 | 0 | 0 |  | 411 | 300 | Y | Y | 0 | 0 | 0 |  | 410 | 300 | Y | Y | N | [6 empty] | RB120.00 | H
B75736 | 2023-03-12 | 2 | A |  | 3 | A | SCM420HT | 소입성보증강 | C | BM#2 | 1614 | 42 | 1626 | 1569 | 37 | 7200 |  | 1 | 0.22 | 18 |  | -2.31 | 1575 | 1632 | 0 | 36.92 | 0 | 31 | 77 | 67 | Y |  | 2023-03-13 01:39 | 65 | 1098 | 18 | 20 | 22 | 25 | 26 | 26 | 25 | 24 | 24 | 23 | 23 | 22 | 21 | 21 | 23 | 26 | 21 | 0 | -0.12 | Y | 40 | Y | -0.2 | [7 empty] | N | N | N | N | 210 | 0.52 | 59 | 94632 | 98473 | 277 | 15200 | 07 | 2 |  | 2023-03-13 01:42 | 1575 | 122 |  | 33 | [16 empty] | 93.51 | 100 | 0 | 0 | 0 |  | 411 | 300 | Y | Y | 0 | 0 | 0 |  | 410 | 300 | Y | Y | N | [6 empty] | RB120.00 | H
A76408 | 2023-03-12 | 1 | A | 잔강최소화 | 5 | B | KF70CVS | 합금강 | D4 | BM#1 | 1654 | 43 | 1594 | 1579 | 28 | 4600 |  | 3 | 0.24 | 17 |  | -1.42 | 1562 | 1594 | 0 | 203.35 |  | 32 | 35 | 79 | Y |  | 2023-03-13 01:47 | 86 | 1097 | -235 | -241 | 27 | 31 | 33 | 34 | 34 | 34 | 34 | 34 | 34 | 34 | 34 | 34 | 23 | 34 | 33 | 34 | -0.03 | Y | 40 | Y | 0.2 | [7 empty] | N | N | N | N | 170 | 0.41 | 68 | 84610 | 85414 | 15086 | 15040 | 11 | 1 |  | 2023-03-13 01:54 | 1562 | 103 |  | 27 |  | *잔강최소화 이상재 등록 ID101, 201 *롱노즐 재사용 | [6 empty] | 7772DB4F92C74E0585E552FAD08867C4 | 1C48CF5630C24305948354F7CCC2D5D1 | 3B312453C2BB4202AD772393C0405BB5 |  | 4749864B91CE40F090A58839C73B0AB6 | 7C82DDF1B4D04B7DA9B096BF22EF9A67 | 81452A63EF6246E7B7D771168D91160F |  | 82.63 | 100 | 2900 | 0 | 0 |  | 650 |  | N | N | 2900 | 0 | 0 |  | 651 |  | N | N | [6 empty] | Y | BT180180 | H
B75737 | 2023-03-12 | 2 | A |  | 4 | A | SCM420HT | 소입성보증강 | C | BM#2 | 1590 | 43 | 1639 | 1567 | 38 | 7300 |  | 1 | 0.17 | 18 |  | -2.46 | 1576 | 1635 | 0 | 63.48 | 0 | 6 | 80 | 59 | Y |  | 2023-03-13 02:42 | 66 | 1094 | 19 | 22 | 24 | 27 | 28 | 29 | 29 | 28 | 28 | 27 | 27 | 26 |  | 26 | 27 | 29 | 26 | 28 | -0.05 | Y | 30 | Y | -0.2 | [7 empty] | N | N | N | N | 200 | 0.54 | 57 | 96913 | 98527 | -1727 | 14000 | 07 | 2 |  | 2023-03-13 02:44 | 1576 | 115 |  | 31 | [16 empty] | 100.38 | 100 | 0 | 0 | 0 |  | 411 | 300 | Y | Y | 0 | 0 | 0 |  | 410 | 300 | Y | Y | N | [6 empty] | RB170.00 | C
A76409 | 2023-03-12 | 1 | A |  | 6 | B | KF70CVS | 합금강 | D4 | BM#1 | 1618 | 46 | 1590 | 1556 | 31 | 5200 |  | 3 | 0.25 | 15 |  | -1.72 | 1555 | 1590 | 0 | 146.85 |  | 29 | 48 | 68 | Y |  | 2023-03-13 02:44 | 79 | 1096 | 32 | 30 | 28 | 28 | 27 | 27 | 26 | 26 | 25 | 24 | 24 | 23 | 22 | 21 | 25 | 28 | 21 | 0 | -0.11 |  | 65 | Y | 0 | [7 empty] | N | N | N | N | 210 | 0.43 | 74 | 84610 | 101573 | 1827 | 15720 | 11 | 1 |  | 2023-03-13 02:53 | 1555 | 114 |  | 40 |  | *Sample채취 ID:103.203 | [14 empty] | 8461000 | 100 | 0 | 0 | 300 |  | 650 |  | N | N | 0 | 0 | 300 |  | 651 |  | N | N | [7 empty] | BT180180 | H
B75738 | 2023-03-12 | 2 | A |  | 5 | A | SCM420HT | 소입성보증강 | C | BM#2 | 1595 | 42 | 1638 | 1552 | 36 | 7100 |  | 1 | 0.17 | 18 |  | -2.2 | 1572 | 1621 | 0 | 57.15 | 0 | 15 | 71 | 40 | Y |  | 2023-03-13 03:48 | 62 | 1097 | 22 | 25 | 26 | 28 | 28 | 28 | 27 | 27 | 26 | 25 | 23 | 23 | 21 | 21 | 26 | 28 | 21 | 28 | -0.14 | Y | 50 | Y | -0.4 | [7 empty] | Y | Y | Y | Y | 190 | 0.48 | 64 | 99352 | 97535 | 1115 | 14800 | 07 | 2 |  | 2023-03-13 03:49 | 1572 | 115 |  | 23 | [16 empty] | 100.66 | 100 | 0 | 0 | 0 |  | 490 | 300 | Y | Y | 0 | 0 | 0 |  | 490 | 300 | Y | Y | N | [6 empty] | RB270.00 | C
A76410 | 2023-03-12 | 1 | A |  | 7 | B | KF70CVS | 합금강 | D4 | BM#1 | 1664 | 42 | 1605 | 1594 | 25 | 4300 |  | 3 | 0.26 | 15 |  | -2.33 | 1558 | 1605 | 0 | 215.81 |  | 19 | 24 | 77 | Y |  | 2023-03-13 03:47 | 82 | 1096 | 21 | 19 | 21 | 24 | 27 | 27 | 28 | 28 | 28 | 28 | 27 | 27 | 27 | 26 | 26 | 28 | 26 | 28 | -0.04 | Y | 45 | Y | 0 | [7 empty] | N | N | N | N | 200 | 0.43 | 74 | 101532 | 100671 | 1929 | 14400 | 11 | 1 |  | 2023-03-13 03:55 | 1558 | 132 |  | 52 | [16 empty] | 98.48 | 100 | 0 | 0 | 0 |  | 650 |  | N | N | 0 | 0 | 0 |  | 651 |  | N | N | [7 empty] | BT180180 | H
B75739 | 2023-03-12 | 2 | B |  | 6 | A | SCM420HT | 소입성보증강 | C | BM#2 | 1589 | 42 | 1655 | 1559 | 38 | 7200 |  | 1 | 0.19 | 18 |  | -2.78 | 1578 | 1642 | 0 | 34.98 | 0 | 33 | 38 | 3030 | Y |  | 2023-03-13 04:40 | 68 | 1098 | 19 | 17 | 15 | 15 | 16 | 16 | 16 | 15 | 14 | 14 | 13 | 13 | 13 | 13 | 15 | 16 | 13 | 16 | -0.07 | Y | 40 | Y | 0 | [7 empty] | Y | Y | Y | Y | 180 | 0.49 | 60 | 99008 | 94713 | -1313 | 14300 | 07 | 2 |  | 2023-03-13 04:46 | 1578 | 120 |  | 38 | [16 empty] | 106.92 | 100 | 0 | 0 | 0 |  | 490 | 300 | Y | Y | 0 | 0 | 0 |  | 490 | 300 | Y | Y | N | [6 empty] | RB310.00 | C
A76411 | 2023-03-12 | 1 | B | TUNDISH교체전 | 8 | A | KF70CVS | 합금강 | D4 | BM#1 | 1610 | 46 | 1612 | 1544 | 36 | 6100 |  | 3 | 0.26 | 14 |  | -2.58 | 1563 | 1612 | 35.13 | 164.08 |  | 1 | 51 | 76 | Y |  | 2023-03-13 05:02 | 87 | 1096 | 23 | 21 | 24 | 27 | 29 | 31 | 31 | 32 | 32 | 32 | 31 | 30 | 29 | 29 | 29 | 32 | 29 | 32 | -0.08 | Y | 25 | Y | -0.2 | [7 empty] | N | N | N | N | 190 | 0.43 | 67 | 108641 | 93609 | 741 | 2000 | 11 | 1 |  | 2023-03-13 05:09 | 1563 | 135 |  | 52 |  |  |  | 6D24D71EB84443A69333C3811F5554A7 | F79CCA187DFD4B0E85BA083EFF919C30 | 3ED7C60E6ADE4EF6AF7BC6F1A4CB16AF | [10 empty] | 114.6 | 100 | 0 | 3000 | 0 |  | 650 |  | N | N | 0 | 3000 | 0 |  | 651 |  | N | N | [7 empty] | BT180180 | H
B75740 | 2023-03-12 | 2 | B |  | 7 | A | SCM420HT | 소입성보증강 | C | BM#2 | 1619 | 42 | 1636 | 1555 | 36 | 6800 |  | 1 | 0.23 | 18 |  | -2.49 | 1577 | 1635 | 0 | 22.69 | 0 | 31 | 78 | 44 | Y |  | 2023-03-13 05:51 | 67 | 1095 | 11 | 11 | 21 | 25 | 29 | 30 | 31 | 30 | 29 | 29 | 28 | 27 | 26 | 25 | 26 | 31 | 25 | 29 | -0.17 | Y | 35 | Y | -0.2 | [7 empty] | Y | Y | Y | Y | 170 | 0.48 | 64 | 94308 | 98518 | -118 | 14500 | 07 | 2 |  | 2023-03-13 05:56 | 1577 | 123 |  | 29 | [16 empty] | 95.84 | 100 | 0 | 0 | 0 |  | 490 | 300 | Y | Y | 0 | 0 | 0 |  | 490 | 300 | Y | Y | N | [6 empty] | RB220.00 | C
A76412 | 2023-03-12 | 1 | B | TUNDISH교체 | 1 | A | SCM420HT | 소입성보증강 | C | BM#1 | 1641 | 46 | 1679 | 1587 | 42 | 7300 |  | 3 | 0.26 | 20 |  | -2.61 | 1611 | 1679 | 0 | 335.55 |  | 32 | 36 | 61 | Y |  | 2023-03-13 06:32 | 101 | 1098 | -311 | 23 | 36 | 29 | 40 | 41 | 43 | 47 | 46 | 45 | 45 | 44 |  | 44 | 41 | 47 | 44 | 0 | -0.15 |  | 20 | Y | -0.2 |  | 1.72 | 1.55 |  |  |  |  | N | N | N | N | 210 | 0.52 | 59 | 101532 | 98265 | 2735 | 14100 | 17 | 2 |  | 2023-03-13 06:39 | 1611 | 157 |  | 50 |  | *T/D FLUX 유:10KG용:120KG | [6 empty] | F931EA452A56470F8F70079BE40CCBD0 | 2EF16CA17E8840498FCC88F91108FF71 | 64AD0B0CFFFE4A7584C9F6BDA55E4ECD |  | 53BE55B537B1415A9DC72BF3C557D36C | 358C5609E9C14D188EB3FB6AA4F41E67 | A19F895D23D6447C8D2D39C070FF1004 |  | 99.88 | 100 | 700 | 0 | 0 |  | 410 |  | Y | Y | 700 | 0 | 0 |  | 410 |  | Y | Y | N | [6 empty] | BT180180 | H
B75741 | 2023-03-12 | 2 | B | TUNDISH교체전 | 8 | A | SCM420HT | 소입성보증강 | C | BM#2 | 1600 | 41 | 1652 | 1558 | 36 | 7100 |  | 1 | 0.24 | 18 |  | -2.26 | 1588 | 1639 | 0 | 37.05 | 0 | 6 | 81 | 43 | Y |  | 2023-03-13 06:37 | 78 | 1092 | 23 | 24 | 27 | 28 | 29 | 29 | 28 | 28 | 28 | 27 | 27 | 27 | 26 | 26 | 27 | 29 | 26 | 28 | -0.04 | Y | 40 | Y | -0.2 | [7 empty] | N | N | N | N | 170 | 0.47 | 63 | 96807 | 96398 | -2898 | 2300 | 07 | 2 |  | 2023-03-13 06:41 | 1588 | 131 |  | 49 |  |  | 1A8F87A1E34E466F972ED8FF19EF1A54 | F3A69B6DAE1E4249BA3315DCB43347E7 | 0EE9F047ABC14E0082A4E083B155F003 | [11 empty] | 102.28 | 100 | 0 | 3750 | 0 |  | 410 | 300 | Y | Y | 0 | 3600 | 0 |  | 410 | 300 | Y | Y | N | [6 empty] | RB170.00 | C
A76413 | 2023-03-13 | 1 | B |  | 2 | A | SCM420HT | 소입성보증강 | C | BM#1 | 1674 | 41 | 1634 | 1613 | 29 | 5000 |  | 3 | 0.24 | 16 |  | -2.06 | 1590 | 1634 | 0 | 292.81 |  | 29 | 49 | 58 | Y |  | 2023-03-13 07:34 | 80 | 1093 | 42 | 37 | 32 | 29 | 26 | 26 | 26 | 25 | 25 | 24 | 25 | 25 |  | 25 | 28 | 32 | 24 | 26 | -0.23 |  | 35 | Y | 0 | [7 empty] | N | N | N | N | 200 | 0.52 | 56 | 84610 | 95671 | 1279 | 14400 | 17 | 2 |  | 2023-03-13 07:43 | 1590 | 136 |  | 48 | 23 | [15 empty] | 86.47 | 100 | 0 | 0 | 0 |  | 410 |  | Y | Y | 0 | 0 | 0 |  | 411 |  | Y | Y | N | [6 empty] | BT180180 | H
B75742 | 2023-03-13 | 2 | B | TUNDISH교체 | 1 | B | SFMN438VM4 | 합금강 | KFMN443계 | BM#2 | 1612 | 48 | 1677 | 1564 | 42 | 8300 |  | 1 | 0.2 | 21 |  | -2.68 | 1581 | 1671 | 0 | 47.44 | 0 | 15 | 72 | 39 | Y |  | 2023-03-13 08:07 | 87 | 1094 | -254 | -254 | 31 | 25 | 31 | 39 | 42 | 45 | 46 | 48 | 49 | 49 | 49 | 49 | 43 | 49 | 49 | 49 | 0 |  | 10 | Y | 0 |  | 1.63 | 1.57 |  |  |  |  | N | N | N | M | 210 | 0.5 | 60 | 90504 | 97176 |  | 14900 | 06 | 1 |  | 2023-03-13 08:09 | 1581 | 160 |  | 47 |  | * T/D FLUX 용탕부: 120 KG / 유탕부: 10KG 투입. | 0603665594B1468FBB34D23625699C6B | [13 empty] | 62.12 | 100 | 1000 | 0 | 0 |  | 651 | 400 | Y | N | 1000 | 0 | 0 |  | 651 | 400 | Y | N | [7 empty] | SB125125 | C
A76414 | 2023-03-13 | 1 | B |  | 3 | B | SCM420HT | 소입성보증강 | C | BM#1 | 1601 | 41 | 1636 | 1539 | 37 | 7300 |  | 3 | 0.25 | 16 |  | -1.77 | 1598 | 1636 | 0 | 215.24 |  | 19 | 25 | 57 | Y |  | 2023-03-13 08:27 | 88 | 1092 | 23 | 23 | 26 | 29 | 31 | 32 | 32 | 32 | 32 | 32 | 30 | 32 |  | 32 | 30 | 32 | 30 | 32 | -0.08 | Y | 25 | Y | 0.4 | [7 empty] | N | N | N | N | 190 | 0.52 | 57 | 84610 | 94953 | 747 | 14300 | 17 | 2 |  | 2023-03-13 08:49 | 1598 | 130 |  | 54 | 10 | [15 empty] | 87.59 | 100 | 0 | 0 | 0 |  | 410 |  | Y | Y | 0 | 0 | 0 |  | 411 |  | Y | Y | N | [6 empty] | BT180180 | H
B75743 | 2023-03-13 | 2 | B |  | 2 | A | SFMN438VM4 | 합금강 | KFMN443계 | BM#2 | 1606 | 47 | 1654 | 1543 | 42 | 8400 |  | 1 | 0.26 | 19 |  | -2.8 | 1557 | 1653 | 0 | 52.46 | 0 | 33 | 39 | 44 | Y |  | 2023-03-13 09:22 | 63 | 1094 | 46 | 38 | 35 | 33 | 32 | 31 | 29 | 28 | 27 | 26 | 24 | 23 |  | 23 | 31 | 35 | 23 | 0 | -0.27 |  | 45 | Y | -0.2 |  |  |  | 0.97 |  |  |  | N | N | N | Y | 210 | 0.53 | 58 | 90504 | 98035 | -2885 | 15200 | 06 | 1 |  | 2023-03-13 09:24 | 1557 | 139 |  | 33 | [16 empty] | 93.21 | 100 | 0 | 0 | 0 |  | 651 | 400 | Y | N | 0 | 0 | 0 |  | 650 | 400 | Y | N | [7 empty] | SB125125 | C
A76415 | 2023-03-13 | 1 | B |  | 4 | A | SCM420HT | 소입성보증강 | C | BM#1 | 1598 | 47 | 1621 | 1532 | 38 | 8000 |  | 3 | 0.25 | 16 |  | -1.63 | 1586 | 1621 | 0 | 208.68 |  | 1 | 52 | 52 | Y |  | 2023-03-13 09:41 | 76 | 1093 | 29 | 28 | 27 | 28 | 28 | 27 | 26 | 27 | 27 | 26 | 25 | 23 | 23 | 24 | 26 | 28 | 23 | 28 | -0.11 | Y | 45 | Y | 0.2 | [7 empty] | N | N | N | N | 180 | 0.5 | 62 | 101532 | 99222 | 328 | 14200 | 17 | 2 |  | 2023-03-13 09:48 | 1586 | 118 |  | 38 |  | *전기로 보수작업 작업지연 감속주입 | [14 empty] | 100.88 | 100 | 0 | 0 | 0 |  | 410 |  | Y | Y | 0 | 0 | 0 |  | 411 |  | Y | Y | N | [6 empty] | BT180180 | H
B75744 | 2023-03-13 | 2 | B |  | 3 | A | SFMN438VM4 | 합금강 | KFMN443계 | BM#2 | 1622 | 49 | 1687 | 1568 | 44 | 8500 |  | 1 | 0.3 | 18 |  | -2.71 | 1581 | 1674 | 0 | 58.12 | 0 | 18 | 65 | 371 | Y |  | 2023-03-13 10:25 | 87 | 1097 | 20 | 20 | 34 | 45 | 49 | 51 | 51 | 51 | 51 | 50 | 48 | 48 | 46 | 44 | 45 | 51 | 44 | 51 | -0.17 | Y | 40 | Y | -0.4 |  |  |  | 0.936 |  |  |  | N | N | N | Y | 200 | 0.5 | 62 | 105588 | 98796 | -1346 | 15400 | 06 | 1 |  | 2023-03-13 10:28 | 1581 | 136 |  | 29 | [16 empty] | 110.62 | 100 | 0 | 0 | 0 |  | 651 | 400 | Y | N | 0 | 0 | 0 |  | 650 | 400 | Y | N | [7 empty] | SB121121 | C
A76416 | 2023-03-13 | 1 | B |  | 5 | A | SCM420HT | 소입성보증강 | C | BM#1 | 1604 | 42 | 1644 | 1556 | 35 | 6700 |  | 3 | 0.26 | 16 |  | -2.2 | 1595 | 1644 | 0 | 253.26 |  | 32 | 37 | 43 | Y |  | 2023-03-13 10:48 | 85 | 1095 | 21 | 19 | 28 | 32 | 34 | 35 | 36 | 35 | 35 | 34 | 33 | 32 | 31 | 29 | 31 | 36 | 29 | 35 | -0.16 | Y | 45 | Y | -0.2 | [7 empty] | N | N | N | N | 170 | 0.42 | 76 | 101532 | 101180 | 470 | 14900 | 17 | 2 |  | 2023-03-13 10:58 | 1595 | 119 |  | 36 |  | *전기로 보수작업 작업지연 감속주입 20%이상 감속주입 ID:101~106.201~206 | [14 empty] | 99.06 | 100 | 0 | 0 | 0 |  | 410 |  | Y | Y | 0 | 0 | 0 |  | 411 |  | Y | Y | N | [6 empty] | BT180180 | H
B75745 | 2023-03-13 | 2 | B | 잔강최소화전 | 4 | A | SFMN438VM4 | 합금강 | KFMN443계 | BM#2 | 1642 | 45 | 1665 | 1576 | 40 | 7500 |  | 1 | 0.31 | 19 |  | -3.11 | 1567 | 1660 | 0 | 68.47 | 0 | 6 | 82 | 59 | Y |  | 2023-03-13 11:36 | 73 | 1097 | 42 | 40 | 41 | 42 | 42 | 41 | 40 | 39 | 38 | 37 | 36 | 34 | 32 | 32 | 39 | 42 | 32 | 42 | -0.22 | Y | 45 | Y | -0.4 |  |  |  | 1.245 |  |  |  | N | N | N | Y | 190 | 0.52 | 60 | 94938 | 99703 | -2553 | 3000 | 06 | 1 |  | 2023-03-13 11:42 | 1567 | 136 |  | 22 |  |  | 4C9ED0DF5071466BBFD2B47E3D6FBD33 | [13 empty] | 96.63 | 100 | 0 | 3260 | 0 |  | 651 | 400 | Y | N | 0 | 3400 | 0 |  | 650 | 400 | Y | N | [7 empty] | SB125125 | C
A76417 | 2023-03-13 | 1 | B |  | 6 | A | SCM420HT | 소입성보증강 | C | BM#1 | 1624 | 58 | 1637 | 1568 | 0 | 0 |  | 3 | 0.27 | 16 |  | -1.83 | 1598 | 1637 | 0 | 204.76 |  | 29 | 50 | 56 | Y |  | 2023-03-13 12:03 | 88 | 1095 | 28 | 31 | 34 | 35 | 37 | 37 | 37 | 36 | 36 | 35 | 34 | 33 | 33 | 32 | 34 | 37 | 32 | 37 | -0.11 | Y | 45 | Y | -0.2 | [7 empty] | N | N | N | N | 210 | 0.47 | 67 | 101532 | 102671 | -153371 | 15000 | 17 | 2 |  | 2023-03-13 12:10 | 1598 | 128 |  | 37 |  | *전기로 보수작업 작업지연 감속주입 | [14 empty] | 96.24 | 100 | 0 | 0 | 0 |  | 410 |  | Y | Y | 0 | 0 | 0 |  | 411 |  | Y | Y | N | [6 empty] | BT180180 | H
B75746 | 2023-03-13 | 2 | D | 잔강최소화 | 5 | B | SMNB440HA | 합금강 | D1 | BM#2 | 1611 | 44 | 1659 | 1576 | 40 | 7000 |  | 1 | 0.24 | 18 |  | -2.33 | 1574 | 1639 | 32.05 | 0 | 0 | 15 | 73 | 32 | Y |  | 2023-03-13 12:29 | 79 | 1098 | -186 | -187 | 37 | 39 | 40 | 41 | 41 | 41 | 40 | 40 | 39 | 38 |  | 38 | 30 | 41 | 38 | 41 | -0.09 | Y | 30 | Y | -0.2 | [7 empty] | N | N | N | N | 180 | 0.45 | 59 | 86746 | 96638 | 1412 | 14700 | 06 | 1 |  | 2023-03-13 12:42 | 1574 | 141 |  | 45 |  | * 롱노즐 재사용 | [14 empty] | 91.99 | 100 | 2700 | 0 | 0 |  | 651 | 400 | Y | Y | 2700 | 0 | 0 |  | 650 | 400 | Y | Y | N | [5 empty] | Y | RB120.00 | H
A76418 | 2023-03-13 | 1 | D |  | 7 | A | SCM420HT | 소입성보증강 | C | BM#1 | 1619 | 42 | 1635 | 1553 | 32 | 6700 |  | 3 | 0.25 | 16 |  | -2.09 | 1590 | 1635 | 0 | 195.82 |  | 19 | 26 | 53 | Y |  | 2023-03-13 13:02 | 80 | 1096 | 30 | 30 | 27 | 26 | 26 | 27 | 26 | 26 | 25 | 25 | 24 | 24 | 23 | 22 | 25 | 27 | 22 | 26 | -0.08 | Y | 60 | Y | 0 | [7 empty] | N | N | N | N | 200 | 0.47 | 67 | 101532 | 100211 | -161 | 15000 | 17 | 2 |  | 2023-03-13 13:09 | 1590 | 121 |  | 48 |  | *전기로 보수작업 작업지연 감속주입 | [14 empty] | 100.28 | 100 | 0 | 0 | 0 |  | 410 |  | Y | Y | 0 | 0 | 0 |  | 411 |  | Y | Y | N | [6 empty] | BT180180 | H
B75747 | 2023-03-13 | 2 | D |  | 6 | A | SMNB440HA | 합금강 | D1 | BM#2 | 1647 | 40 | 1655 | 1594 | 34 | 5800 |  | 1 | 0.23 | 19 |  | -2.47 | 1564 | 1641 | 27.92 | 0 | 0 | 33 | 40 | 46 | Y |  | 2023-03-13 13:42 | 69 | 1097 | 35 | 34 | 35 | 35 | 34 | 34 | 33 | 33 | 32 | 31 | 30 | 29 |  | 29 | 33 | 35 | 29 | 35 | -0.12 |  | 50 | Y | -0.2 | [7 empty] | N | N | N | N | 170 | 0.49 | 60 | 86746 | 94173 | -723 | 13600 | 06 | 1 |  | 2023-03-13 13:47 | 1564 | 136 |  | 32 | [16 empty] | 94.08 | 100 | 0 | 0 | 0 |  | 651 | 400 | Y | Y | 0 | 0 | 0 |  | 651 | 400 | Y | Y | N | [6 empty] | RB120.00 | C
A76419 | 2023-03-13 | 1 | D |  | 8 | A | SCM420HT | 소입성보증강 | C | BM#1 | 1610 | 46 | 1631 | 1548 | 35 | 6700 |  | 3 | 0.25 | 16 |  | -2.3 | 1582 | 1631 | 0 | 213.35 |  | 1 | 53 | 65 | Y |  | 2023-03-13 14:22 | 72 | 1036 | 21 | 20 | 22 | 23 | 23 | 23 | 23 | 23 | 23 | 22 | 21 | 21 | 20 | 20 | 22 | 23 | 20 | 23 | -0.06 | Y | 50 | Y | 0 | [7 empty] | N | N | N | N | 190 | 0.47 | 63 | 101532 | 96021 | 829 | 15300 | 17 | 2 |  | 2023-03-13 14:31 | 1582 | 113 |  | 35 |  | *전기로 보수작업 작업지연 감속주입 | [5 empty] | 7F9549A65987498684486118EDDD4900 | A0637B4E515D491FBDF5B045EF8CC3AF | DF31995673824715831AF3BF7B65C7AC |  | 68F82521EFA346599988ADBFF3839944 | B14AC8CB0EA840E1BC9AB58C1B71CA6E | 7D060281E3064769B6BF2109B75C867D |  |  | 104.3 | 100 | 0 | 0 | 0 |  | 410 |  | Y | Y | 0 | 0 | 0 |  | 411 |  | Y | Y | N | [6 empty] | BT180180 | H
B75748 | 2023-03-13 | 2 | D |  | 7 | A | SMNB440HA | 합금강 | D1 | BM#2 | 1586 | 47 | 1591 | 1515 | 41 | 7800 |  | 1 | 0.2 | 18 |  | -2.26 | 1562 | 1621 | 12.02 | 0 | 0 | 18 | 66 | 43 | Y |  | 2023-03-13 14:51 | 67 | 1035 | 27 | 32 | 35 | 37 | 37 | 38 | 37 | 36 | 35 | 35 | 34 | 32 | 31 | 31 | 35 | 38 | 31 | 37 | -0.2 | Y | 35 | Y | -0.2 | [7 empty] | N | N | N | N | 170 | 0.49 | 60 | 94632 | 93981 | -2881 | 14100 | 06 | 1 |  | 2023-03-13 14:55 | 1562 | 132 |  | 24 | [16 empty] | 103.42 | 100 | 0 | 0 | 0 |  | 651 | 400 | Y | Y | 0 | 0 | 0 |  | 651 | 400 | Y | Y | N | [6 empty] | RB120.00 | C
A76420 | 2023-03-13 | 1 | D |  | 9 | A | SCM420HT | 소입성보증강 | C | BM#1 | 1602 | 44 | 1631 | 1543 | 33 | 6800 |  | 3 | 0.24 | 16 |  | -2.22 | 1583 | 1631 | 0 | 239.69 |  | 32 | 38 | 66 | Y |  | 2023-03-13 15:38 | 73 | 1090 | 19 | 17 | 24 | 25 | 27 | 28 | 28 | 28 | 28 | 27 | 26 | 25 | 23 | 23 | 25 | 28 | 23 | 28 | -0.11 | Y | 45 | Y | 0 | [7 empty] | N | N | N | N | 180 | 0.47 | 68 | 101532 | 101893 | -1993 | 15200 | 17 | 2 |  | 2023-03-13 15:55 | 1583 | 108 |  | 25 |  | *전기로 보수작업 작업지연 감속주입 | [14 empty] | 99.35 | 100 | 0 | 0 | 0 |  | 410 |  | Y | Y | 0 | 0 | 0 |  | 411 |  | Y | Y | N | [6 empty] | BT180180 | H
B75749 | 2023-03-13 | 2 | D | TUNDISH교체전 | 8 | A | SMNB440HA | 합금강 | D1 | BM#2 | 1571 | 37 | 1631 | 1546 | 34 | 6800 |  | 1 | 0.23 | 19 |  | -2.33 | 1571 | 1629 | 15.67 | 0 | 0 | 6 | 83 | 62 | Y |  | 2023-03-13 15:38 | 76 | 1094 | 30 | 33 | 35 | 36 | 35 | 34 | 32 | 30 | 29 | 27 | 25 | 23 | 21 | 14 | 28 | 36 | 14 | 0 | -0.37 | Y | 60 | Y | -0.6 | [7 empty] | N | N | N | N | 220 | 0.43 | 76 | 103637 | 101663 | -13 | 2000 | 06 | 1 |  | 2023-03-13 15:41 | 1571 | 122 |  | 38 |  | * 전공정 요청 20%이상 감속주입, 이상공정 등록 및 생관통보 | 691110198E9E4D1BA01536C973EB977E | 1889DE1372A9412C80D9F515E0E89CAC | 79A29C7BE51F4BB496159AFB0EC710C1 | [11 empty] | 102.06 | 100 | 0 | 2850 | 0 |  | 651 | 400 | Y | Y | 0 | 2520 | 0 |  | 650 | 400 | Y | Y | N | [6 empty] | RB120.00 | C
A76421 | 2023-03-13 | 1 | D |  | 10 | A | SCM420HT | 소입성보증강 | C | BM#1 | 1619 | 41 | 1622 | 1566 | 34 | 7100 |  | 3 | 0.24 | 16 |  | -1.55 | 1589 | 1622 | 0 | 197.49 |  | 29 | 51 | 77 | Y |  | 2023-03-13 16:45 | 79 | 1090 | 22 | 24 | 28 | 30 | 31 | 31 | 30 | 30 | 30 | 29 | 28 | 27 | 27 | 27 | 28 | 31 | 27 | 30 | -0.09 | Y | 45 | Y | 0 | [7 empty] | N | N | N | N | 170 | 0.48 | 68 | 101532 | 105127 | -827 | 14200 | 17 | 2 |  | 2023-03-13 16:56 | 1589 | 100 |  | 27 |  | *전기로 보수작업 작업지연 감속주입 *래들미개공으로 강제개공함 이상공정등록 ID106.206 | [14 empty] | 95.88 | 100 | 0 | 0 | 0 |  | 410 |  | Y | Y | 0 | 0 | 0 |  | 411 |  | Y | Y | N | [6 empty] | BT180180 | H
B75750 | 2023-03-13 | 2 | D | TUNDISH교체 | 1 | A | SCR440HF | 소입성보증강 | D | BM#2 | 1557 | 63 | 1655 | 1551 | 51 | 10600 |  | 1 | 0.24 | 16 |  | -2.68 | 1593 | 1652 | 19.79 | 0 | 0 | 15 | 74 |  | Y |  | 2023-03-13 17:14 | 98 | 1098 | -443 | 33 | 33 | 32 | 37 | 40 | 42 | 42 | 41 | 40 | 39 | 37 | 33 | 33 | 38 | 42 | 33 | 33 | -0.3 |  | 30 | Y | -0.8 |  | 1.45 | 1.38 |  |  |  |  | N | N | N | N | 220 | 0.47 | 62 | 95536 | 101000 | 500 | 14600 | 18 | 2 |  | 2023-03-13 17:16 | 1593 | 147 |  | 41 |  | * T/D FLUX 용탕부: 120 KG / 유탕부: 10KG 투입. | [14 empty] | 93.8 | 100 | 700 | 0 | 0 |  | 650 | 400 | Y | Y | 700 | 0 | 0 |  | 650 | 400 | Y | Y | N | [6 empty] | RB105.00 | C
A76422 | 2023-03-13 | 1 | D |  | 11 | A | SCM420HT | 소입성보증강 | C | BM#1 | 1646 | 39 | 1627 | 1598 | 26 | 5300 |  | 3 | 0.25 | 16 |  | -2.16 | 1579 | 1627 | 0 | 203.27 |  | 33 | 41 | 56 | N | 1 | 2023-03-13 17:52 | 69 | 1090 | 25 | 25 | 28 | 30 | 31 | 30 | 29 | 29 | 29 | 28 | 27 | 26 | 26 | 26 | 28 | 31 | 26 | 29 | -0.11 | Y | 45 | Y | 0 | [7 empty] | N | N | N | N | 210 | 0.5 | 64 | 101532 | 102485 | 815 | 14900 | 17 | 2 |  | 2023-03-13 18:00 | 1579 | 103 |  | 30 |  | *전기로 보수작업 작업지연 감속주입 *래들미개공으로 강제개공함 이상공정등록 ID101.201 | [14 empty] | 97.16 | 100 | 0 | 0 | 0 |  | 410 |  | Y | Y | 0 | 0 | 0 |  | 411 |  | Y | Y | N | [6 empty] | BT180180 | H
B75751 | 2023-03-13 | 2 | D |  | 2 | A | SCR440HF | 소입성보증강 | D | BM#2 | 1602 | 41 | 1618 | 1553 | 37 | 7000 |  | 1 | 0.22 | 17 |  | -2.49 | 1569 | 1627 | 13.91 | 0 | 0 | 15 | 75 | -140 | Y |  | 2023-03-13 18:09 | 74 | 1088 | 31 | 31 | 33 | 34 | 35 | 35 | 34 | 34 | 34 | 33 | 32 | 32 | 31 | 31 | 33 | 35 | 31 | 34 | -0.1 | Y | 40 | Y | -0.2 | [7 empty] | N | N | N | N | 220 | 0.49 | 62 | 100896 | 96016 | -566 | 14600 | 18 | 2 |  | 2023-03-13 18:12 | 1569 | 132 |  | 49 | [16 empty] | 105.82 | 100 | 0 | 0 | 0 |  | 651 | 400 | Y | Y | 0 | 0 | 0 |  | 651 | 400 | Y | Y | N | [6 empty] | BT180180 | C
A76423 | 2023-03-13 | 1 | D | TUNDISH교체전 | 12 | A | SCM420HT | 소입성보증강 | C | BM#1 | 1628 | 40 | 1623 | 1570 | 29 | 6000 |  | 3 | 0.23 | 17 |  | -1.63 | 1588 | 1623 | 0 | 180.75 |  | 1 | 54 | 76 | Y |  | 2023-03-13 18:53 | 78 | 1099 | 25 | 23 | 26 | 28 | 28 | 29 | 28 | 28 | 28 | 27 | 25 | 26 |  | 26 | 27 | 29 | 25 | 28 | -0.04 | Y | 25 | Y | 0.2 | [7 empty] | N | N | N | N | 200 | 0.5 | 59 | 106937 | 96688 | 712 | 1500 | 17 | 2 |  | 2023-03-13 19:01 | 1588 | 105 |  | 34 |  | *전공정 작업지연, 감속주입 | A4A3CA3BFE0A4397AA735E6CC9D565A0 | 753723ECF01249118109F535D4180A34 | [12 empty] | 107.85 | 100 | 0 | 2500 | 0 |  | 410 |  | Y | Y | 0 | 2500 | 0 |  | 411 |  | Y | Y | N | [6 empty] | BT180180 | H
B75752 | 2023-03-13 | 2 | D |  | 3 | A | SCR440HF | 소입성보증강 | D | BM#2 | 1474 | 45 | 1628 | 1527 | 41 | 7900 |  | 1 | 0.21 | 18 |  | -2.14 | 1564 | 1626 | 13.05 | 0 | 0 | 18 | 67 | 75 | Y |  | 2023-03-13 19:27 | 69 | 1098 | 27 | 31 | 33 | 33 | 32 | 31 | 30 | 28 | 26 | 24 | 21 | 17 |  | 17 | 28 | 33 | 17 | 0 | -0.36 |  | 45 | Y | -0.8 | [7 empty] | N | N | N | N | 210 | 0.5 | 59 | 93276 | 93646 | -1346 | 13400 | 18 | 2 |  | 2023-03-13 19:32 | 1564 | 133 |  | 34 |  | * 후 HEAT L/D 강제개공 ID : 306, 406 | [14 empty] | 100.89 | 100 | 0 | 0 | 0 |  | 650 | 400 | Y | Y | 0 | 0 | 0 |  | 651 | 400 | Y | Y | N | [6 empty] | RB120.00 | C
A76424 | 2023-03-13 | 1 | D | TUNDISH교체 | 1 | A | ATA105M2 | 탄소강 | A | BM#1 | 1650 | 39 | 1649 | 1597 | 23 | 4800 |  | 3 | 0.23 | 20 |  | -1.76 | 1598 | 1642 | 0 | 156.27 |  | 32 | 39 | 65 | Y |  | 2023-03-13 19:57 | 85 | 1111 | -342 | -129 | 9 | 6 | 12 | 20 | 21 | 22 | 23 | 24 | 25 |  |  | 25 | 16 | 25 | 25 | 0 | 0 |  |  | Y | 0.2 |  | 2 | 2 |  |  |  |  | N | N | N | N | 210 | 0.52 | 56 | 84610 | 97336 | 1114 | 15340 | 04 | 1 |  | 2023-03-13 20:05 | 1598 | 127 |  | 55 |  | *T/D FLUX 유:15KG 용:120KG *전기로 작업지연, 감속주입 | [14 empty] | 84.06 | 100 | 700 | 0 | 0 |  | 410 |  | Y | Y | 700 | 0 | 0 |  | 411 |  | Y | Y | N | [6 empty] | BT180180 | H
B75753 | 2023-03-13 | 2 | D | 잔강최소화전 | 4 | A | SCR440HF | 소입성보증강 | D | BM#2 | 1591 | 44 | 1612 | 1526 | 40 | 7600 |  | 1 | 0.21 | 15 |  | -2.09 | 1569 | 1619 | 12.16 | 0 | 0 | 6 | 84 | 57 | N | 1 | 2023-03-13 20:19 | 74 | 1081 | 10 | 20 | 27 | 29 | 30 | 30 | 28 | 27 | 25 | 22 | 20 | 16 |  | 16 | 24 | 30 | 16 | 0 | -0.4 | Y | 35 | Y | -0.8 | [7 empty] | N | N | N | N | 200 | 0.51 | 57 | 78788 | 94827 | -1427 | 3000 | 18 | 2 |  | 2023-03-13 20:22 | 1569 | 132 |  | 42 |  | * 마지막 T/D 온도 드랍률 빨라 보여 정상적으로 램핑다운 적용하지않음. 테일부 1000MM추가절단 요청 (사무실협의) <램핑다운 13분30초> | 00FE5AA2059F450FA7013FF0EC5267EE |  | E59F43422A34429194DC45EFB1B806A1 | [11 empty] | 84.54 | 100 | 0 | 4223 | 0 |  | 650 | 400 | Y | Y | 0 | 4278 | 0 |  | 650 | 400 | Y | Y | N | [6 empty] | RB105.00 | C
A76425 | 2023-03-13 | 1 | A |  | 2 | A | ATA105M2 | 탄소강 | A | BM#1 | 1686 | 40 | 1630 | 1619 | 15 | 2900 |  | 3 | 0.24 | 13 |  | -2.17 | 1591 | 1630 | 0 | 103.99 |  | 29 | 52 | 60 | Y |  | 2023-03-13 21:04 | 78 | 1090 | 23 | 20 | 21 | 21 | 22 | 23 | 22 | 22 | 22 | 20 | 19 | 19 | 18 | 18 | 21 | 23 | 17 | 22 | -0.15 | Y | 40 | Y | 0.2 | [7 empty] | N | N | N | N | 200 | 0.46 | 67 | 101532 | 96898 | 452 | 15700 | 04 | 1 |  | 2023-03-13 21:11 | 1591 | 112 |  | 45 |  | *전기로 작업지연, 감속주입 *수동온도 측정 1544 자동 1535 오차 9개 (보정5) *전공정요청 감속주입(전기로 ARM#3 누유) - 20%이상 감속주입 ID103~106, 203~206 | [14 empty] | 102.35 | 100 | 0 | 0 | 0 |  | 410 |  | Y | Y | 0 | 0 | 0 |  | 411 |  | Y | Y | N | [6 empty] | BT180180 | H
B75754 | 2023-03-13 | 2 | A | 잔강최소화 | 5 | A | SCM440 | 합금강 | D | BM#2 | 1610 | 35 | 1617 | 1586 | 32 | 5500 |  | 1 | 0.23 | 15 |  | -2.26 | 1577 | 1622 | 0 | 34.12 | 0 | 19 | 28 | 33 | Y |  | 2023-03-13 21:27 | 81 | 1093 | -164 | 7 | 30 | 32 | 34 | 34 | 35 | 35 | 35 | 35 | 35 | 34 |  | 34 | 28 | 35 | 34 | 35 | -0.04 | Y | 25 | Y | -0.2 |  |  |  | 1.35 |  |  |  | N | N | N | N | 190 | 0.46 | 59 | 87144 | 97613 | -1213 | 15000 | 18 | 2 |  | 2023-03-13 21:34 | 1577 | 120 |  | 44 |  | *롱노즐 재사용 | [14 empty] | 90.92 | 100 | 2500 | 0 | 0 |  | 650 | 400 | Y | N | 2500 | 0 | 0 |  | 650 | 400 | Y | N | N | [5 empty] | Y | RB140.00 | C
B75755 | 2023-03-13 | 2 | A |  | 6 | A | SCM440 | 합금강 | D | BM#2 | 1626 | 42 | 1620 | 1560 | 34 | 6000 |  | 1 | 0.16 | 15 |  | -2.54 | 1554 | 1613 | 0 | 51.67 | 0 | 15 | 76 | 45 | Y |  | 2023-03-13 22:36 | 58 | 1090 | 31 | 27 | 26 | 25 | 25 | 24 | 24 | 24 | 23 | 21 | 20 | 19 | 18 | 18 | 24 | 26 | 18 | 24 | -0.16 |  | 50 | Y | -0.2 |  |  |  | 0.69 |  |  |  | N | N | N | N | 180 | 0.47 | 61 | 94428 | 91085 | -435 | 14900 | 18 | 2 |  | 2023-03-13 22:38 | 1554 | 116 |  | 36 |  | *전공정 요청 20%이상감속주입 304~306 404~6 이상공정등록 및 생관통보 | [14 empty] | 104.75 | 100 | 0 | 0 | 0 |  | 650 | 400 | Y | N | 0 | 0 | 0 |  | 650 | 400 | Y | N | N | [6 empty] | RB140.00 | C
A76426 | 2023-03-13 | 1 | A |  | 3 | A | ATA105M2 | 탄소강 | A | BM#1 | 1698 | 45 | 1633 | 1604 | 18 | 3500 |  | 3 | 0.25 | 15 |  | -2.08 | 1592 | 1633 | 0 | 109.29 |  | 33 | 42 | 64 | Y |  | 2023-03-13 22:11 | 79 | 1087 | 16 | 14 | 16 | 18 | 19 | 20 | 20 | 20 | 20 | 20 | 19 | 19 | 18 | 18 | 18 | 20 | 17 | 20 | -0.04 | Y | 45 | Y | 0.2 | [7 empty] | N | N | N | N | 190 | 0.4 | 75 | 84610 | 95363 | 337 | 15220 | 04 | 1 |  | 2023-03-13 22:31 | 1592 | 115 |  | 47 |  | *전공정요청 감속주입(전기로 ARM#3 누유) - 20%이상 감속주입 | [6 empty] | 9B0BD7B75DE443789C8F833DD651F9D9 | 132A812A3E884FADA1E0C765BA3A5190 | B8706BB387EF4B1E90A7DA27B110C201 |  | E0CA151A225A4DEEA346C4AECD700AB8 | 1E7CE331884E4A14BDA8B1EBB8A12125 | 267E9E24ECAC49A59B81AA264F37C3C6 |  | 83.77 | 100 | 0 | 0 | 0 |  | 410 |  | Y | Y | 0 | 0 | 0 |  | 411 |  | Y | Y | N | [6 empty] | BT180180 | H
B75756 | 2023-03-13 | 2 | A |  | 7 | A | SCM440 | 합금강 | D | BM#2 | 1562 | 48 | 1617 | 1527 | 41 | 7600 |  | 1 | 0.26 | 17 |  | 0 | 1562 | 1615 | 0 | 38.39 | 0 | 18 | 68 | 53 | Y |  | 2023-03-13 23:45 | 66 | 1097 | 15 | 21 | 26 | 29 | 31 | 31 | 31 | 30 | 30 | 29 | 28 | 28 | 27 | 26 | 27 | 31 | 26 | 31 | -0.1 | Y | 50 | Y | -0.2 |  |  |  | 0.66 |  |  |  | Y | Y | Y | Y | 170 | 0.4 | 73 | 101464 | 93695 | -995 | 15200 | 18 | 2 |  | 2023-03-13 23:53 | 1562 | 120 |  | 30 |  | *전공정 요청 20%이상감속주입 이상공정등록 및 생관통보 *감속했으나 생관요청 빅사이즈 작업. | [14 empty] | 109.81 | 100 | 0 | 0 | 0 |  | 650 | 400 | Y | N | 0 | 0 | 0 |  | 651 | 400 | Y | N | N | [6 empty] | RB240.00 | C
A76427 | 2023-03-13 | 1 | A |  | 4 | A | ATA105M2 | 탄소강 | A | BM#1 | 1629 | 47 | 1640 | 1566 | 34 | 5800 |  | 3 | 0.25 | 13 |  | -2.27 | 1599 | 1640 | 0 | 151.17 |  | 1 | 55 | 69 | Y |  | 2023-03-13 23:19 | 86 | 1097 | 15 | 12 | 15 | 19 | 21 | 23 | 25 | 25 | 25 | 25 | 24 | 24 | 23 | 19 | 21 | 25 | 19 | 25 | -0.11 | Y | 55 | Y | 0 | [7 empty] | N | N | N | N | 180 | 0.37 | 82 | 101532 | 98065 | 835 | 15950 | 04 | 1 |  | 2023-03-13 23:50 | 1599 | 129 |  | 54 |  | *전공정요청 감속주입(전기로 ARM#3 누유) - 20%이상 감속주입 | [14 empty] | 10153200 | 100 | 0 | 0 | 0 |  | 410 |  | Y | Y | 0 | 0 | 0 |  | 411 |  | Y | Y | N | [6 empty] | BT180180 | H
B75757 | 2023-03-13 | 2 | A |  | 8 | A | SCM440 | 합금강 | D | BM#2 | 1626 | 48 | 1625 | 1550 | 41 | 7500 |  | 1 | 0.2 | 15 |  | -2.15 | 1567 | 1615 | 0 | 25.52 | 0 | 6 | 85 | 63 | Y |  | 2023-03-14 01:00 | 71 | 1096 | 23 | 30 | 34 | 37 | 39 | 39 | 39 | 38 | 37 | 36 | 35 | 34 | 33 | 28 | 34 | 39 | 28 | 39 | -0.2 | Y | 55 | Y | -0.6 |  |  |  | 0.74 |  |  |  | Y | Y | Y | Y | 170 | 0.4 | 79 | 96721 | 100027 | -627 | 15000 | 18 | 2 |  | 2023-03-14 01:10 | 1567 | 120 |  | 30 |  | 전공정 요청 20%이상감속주입 이상공정등록 및 생관통보 | [14 empty] | 96.14 | 100 | 0 | 0 | 0 |  | 650 | 400 | Y | N | 0 | 0 | 0 |  | 651 | 400 | Y | N | N | [6 empty] | RB290.00 | C
A76428 | 2023-03-13 | 1 | A |  | 5 | A | ATA105M2 | 탄소강 | A | BM#1 | 1622 | 43 | 1638 | 1557 | 30 | 5300 |  | 3 | 0.25 | 14 |  | -1.73 | 1605 | 1638 | 0 | 142.95 |  | 32 | 40 | 60 | Y |  | 2023-03-14 00:52 | 92 | 1097 | 15 | 13 | 16 | 20 | 22 | 22 | 23 | 23 | 22 | 22 | 21 | 21 | 20 | 19 | 19 | 23 | 17 | 22 | -0.09 | Y | 65 | Y | 0.4 | [7 empty] | N | N | N | N | 170 | 0.3 | 97 | 101532 | 93485 | 3715 | 15570 | 04 | 1 |  | 2023-03-14 00:59 | 1605 | 117 |  | 47 |  | *전공정요청 감속주입(전기로 ARM#3 누유) - 20%이상 감속주입 | [14 empty] | 103.55 | 100 | 0 | 0 | 0 |  | 410 |  | Y | Y | 0 | 0 | 0 |  | 411 |  | Y | Y | N | [6 empty] | BT180180 | C
B75758 | 2023-03-13 | 2 | A |  | 9 | A | SCM440 | 합금강 | D | BM#2 | 1602 | 36 | 1619 | 1543 | 30 | 6100 |  | 1 | 0.15 | 15 |  | -2.35 | 1551 | 1603 | 0 | 41.2 | 0 | 19 | 29 | 62 | Y |  | 2023-03-14 02:19 | 55 | 1098 | 25 | 24 | 25 | 25 | 24 | 24 | 23 | 22 | 21 | 20 | 19 | 18 | 18 | 16 | 22 | 25 | 16 | 25 | -0.16 |  | 55 | Y | -0.4 |  |  |  | 0.91 |  |  |  | Y | Y | Y | Y | 170 | 0.48 | 65 | 96692 | 98980 | -1380 | 14800 | 18 | 2 |  | 2023-03-14 02:22 | 1551 | 106 |  | 31 | [16 empty] | 98.67 | 100 | 0 | 0 | 0 |  | 650 | 400 | Y | N | 0 | 0 | 0 |  | 651 | 400 | Y | N | N | [6 empty] | RB300.00 | C
A76429 | 2023-03-13 | 1 | A |  | 6 | A | ATA105M2 | 탄소강 | A | BM#1 | 1589 | 40 | 1622 | 1536 | 32 | 6500 |  | 3 | 0.25 | 13 |  | -2.1 | 1589 | 1622 | 0 | 146.31 |  | 29 | 53 | 167 | Y |  | 2023-03-14 03:06 | 76 | 1094 | 18 | 20 | 23 | 25 | 26 | 25 | 25 | 24 | 22 | 21 | 20 | 19 | 19 | 17 | 21 | 26 | 17 | 25 | -0.16 | Y | 55 | Y | 0 | [7 empty] | N | N | N | N | 210 | 0.4 | 76 | 84610 | 97931 | -1131 | 15530 | 04 | 1 |  | 2023-03-14 03:13 | 1589 | 74 |  | 10 |  | *전공정요청 감속주입(전기로 ARM#3 누유) - 20%이상 감속주입 | [14 empty] | 86.47 | 100 | 0 | 0 | 0 |  | 410 |  | Y | Y | 0 | 0 | 0 |  | 411 |  | Y | Y | N | [6 empty] | BT180180 | C
B75759 | 2023-03-13 | 2 | A |  | 10 | A | SCM440 | 합금강 | D | BM#2 | 1616 | 41 | 1601 | 1569 | 32 | 5900 |  | 1 | 0.14 | 15 |  | -1.63 | 1555 | 1591 | 0 | 24.58 | 0 | 15 | 77 | 83 | Y |  | 2023-03-14 03:28 | 59 | 1096 | 15 | 16 | 17 | 19 | 19 | 19 | 18 | 18 | 17 | 16 | 15 | 15 | 14 | 13 | 17 | 19 | 13 | 19 | -0.12 | Y | 50 | Y | -0.2 |  |  |  | 0.95 |  |  |  | Y | Y | Y | Y | 220 | 0.49 | 65 | 93116 | 101645 | 305 | 14200 | 18 | 2 |  | 2023-03-14 03:33 | 1555 | 112 |  | 29 | [16 empty] | 92.42 | 100 | 0 | 0 | 0 |  | 650 | 400 | Y | N | 0 | 0 | 0 |  | 650 | 400 | Y | N | N | [6 empty] | RB310.00 | C
A76430 | 2023-03-13 | 1 | A |  | 7 | A | ATA105M2 | 탄소강 | A | BM#1 | 1614 | 37 | 1636 | 1541 | 28 | 5700 |  | 3 | 0.25 | 13 |  | -2.16 | 1597 | 1636 | 0 | 159.38 |  | 33 | 43 | 140 | Y |  | 2023-03-14 04:04 | 84 | 1097 | 15 | 13 | 18 | 21 | 23 | 24 | 25 | 24 | 24 | 23 | 22 | 22 | 21 | 22 | 22 | 25 | 21 | 24 | -0.1 | Y | 40 | Y | 0.2 | [7 empty] | N | N | N | N | 200 | 0.4 | 75 | 101532 | 95198 | -448 | 15100 | 04 | 1 |  | 2023-03-14 04:11 | 1597 | 93 |  | 31 |  | *전공정요청 감속주입(전기로 작업지연) - 20%이상 감속주입 | [14 empty] | 107.44 | 100 | 0 | 0 | 0 |  | 410 |  | Y | Y | 0 | 0 | 0 |  | 411 |  | Y | Y | N | [6 empty] | BT180180 | C
B75760 | 2023-03-13 | 2 | C |  | 11 | A | SCM440 | 합금강 | D | BM#2 | 1571 | 44 | 1612 | 1529 | 41 | 7800 |  | 1 | 0.17 | 15 |  | -2.15 | 1569 | 1612 | 0 | 31.85 | 0 | 18 | 69 | 81 | Y |  | 2023-03-14 04:29 | 73 | 1097 | 11 | 16 | 25 | 29 | 31 | 34 | 33 | 33 | 33 | 32 | 32 | 31 | 30 | 29 | 29 | 34 | 29 | 33 | -0.12 | Y | 40 | Y | -0.2 |  |  |  | 0.63 |  |  |  | Y | Y | Y | Y | 210 | 0.47 | 64 | 91147 | 96894 | -1144 | 15500 | 18 | 2 |  | 2023-03-14 04:33 | 1569 | 118 |  | 35 | [16 empty] | 94.26 | 100 | 0 | 0 | 0 |  | 650 | 400 | Y | N | 0 | 0 | 0 |  | 650 | 400 | Y | N | N | [6 empty] | RB270.00 | C
A76431 | 2023-03-13 | 1 | C |  | 8 | A | ATA105M2 | 탄소강 | A | BM#1 | 1577 | 36 | 1641 | 1542 | 30 | 6000 |  | 3 | 0.26 | 13 |  | -2.54 | 1596 | 1641 | 0 | 170.97 |  | 1 | 56 | 118 | Y |  | 2023-03-14 05:17 | 83 | 1094 | 18 | 20 | 23 | 21 | 23 | 23 | 24 | 24 | 23 | 22 | 21 | 22 | 21 | 18 | 22 | 24 | 18 | 23 | -0.15 | Y | 40 | Y | -0.2 | [7 empty] | N | N | N | N | 190 | 0.4 | 74 | 101532 | 95431 | -631 | 15300 | 04 | 1 |  | 2023-03-14 05:24 | 1596 | 100 |  | 33 |  | *전공정요청 감속주입 - 20%이상 감속주입 (전기로 전극교체) | [14 empty] | 106.09 | 100 | 0 | 0 | 0 |  | 410 |  | Y | Y | 0 | 0 | 0 |  | 411 |  | Y | Y | N | [6 empty] | BT180180 | C
B75761 | 2023-03-13 | 2 | C |  | 12 | A | SCM440 | 합금강 | D | BM#2 | 1588 | 42 | 1627 | 1543 | 34 | 6300 |  | 1 | 0.16 | 15 |  | -2.62 | 1568 | 1619 | 0 | 41.78 | 0 | 6 | 86 | 56 | Y |  | 2023-03-14 05:18 | 72 | 1099 | 26 | 26 | 27 | 28 | 29 | 30 | 29 | 29 | 29 | 28 | 27 | 26 |  | 26 | 28 | 30 | 26 | 29 | -0.11 | Y | 35 | Y | -0.1 |  |  |  | 0.58 |  |  |  | N | N | N | N | 200 | 0.47 | 61 | 106424 | 91716 | -1416 | 15700 | 18 | 2 |  | 2023-03-14 05:26 | 1568 | 126 |  | 51 |  | *빅사이즈 후속 | [14 empty] | 115.24 | 100 | 0 | 0 | 0 |  | 650 | 400 | Y | N | 0 | 0 | 0 |  | 650 | 400 | Y | N | N | [6 empty] | RB160.00 | C
B75762 | 2023-03-13 | 2 | C |  | 13 | A | SRD1 | 합금강 | D4 | BM#2 | 1546 | 53 | 1609 | 1525 | 46 | 8500 |  | 1 | 0.16 | 16 |  | -2.05 | 1568 | 1620 | 0 | 16.08 | 0 | 19 | 30 | 43 | Y |  | 2023-03-14 06:44 | 75 | 1100 | 26 | 33 | 39 | 42 | 44 | 44 | 44 | 43 | 42 | 42 | 41 | 42 | 41 | 40 | 40 | 44 | 40 | 44 | -0.09 | Y | 45 | Y | -0.2 |  |  |  | 1.23 |  |  |  | N | N | N | N | 190 | 0.48 | 68 | 90549 | 104483 | -5683 | 14600 | 18 | 2 |  | 2023-03-14 06:53 | 1568 | 130 |  | 27 | [16 empty] | 95.57 | 100 | 0 | 0 | 0 |  | 650 | 600 | Y | N | 0 | 0 | 0 |  | 651 | 600 | Y | N | N | [6 empty] | RB160.00 | C
A76432 | 2023-03-13 | 1 | C |  | 9 | A | ATA105M2 | 탄소강 | A | BM#1 | 1595 | 42 | 1631 | 1545 | 33 | 6100 |  | 3 | 0.25 | 15 |  | -2.35 | 1585 | 1631 | 0 | 119.58 |  | 32 | 41 | 98 | Y |  | 2023-03-14 06:26 | 72 | 1099 | 19 | 19 | 17 | 17 | 17 | 17 | 16 | 16 | 15 | 15 | 14 | 14 | 14 | 13 | 15 | 17 | 13 | 17 | -0.06 | Y | 65 | Y | 0 | [7 empty] | N | N | N | N | 180 | 0.42 | 76 | 101532 | 97781 | -681 | 14800 | 04 | 1 |  | 2023-03-14 06:41 | 1585 | 106 |  | 38 |  | *전공정요청 감속주입 - 20%이상 감속주입 (전기로 전극교체) | [6 empty] | CDB12D157E2A44259E463FB8FB148D45 | B76A1ED347C743BABE26C39ADB816EF6 | A59EF71127274238A281C03DF3D9B015 |  | C02FD80CFA60441DBD9F32D4EA30AE39 | 74D4DBDB476A4171A175FCF671D228D5 | E74265EDB6F84B5CAB42AA1B3D5E5179 |  | 102.97 | 100 | 0 | 0 | 0 |  | 410 |  | Y | Y | 0 | 0 | 0 |  | 411 |  | Y | Y | N | [6 empty] | BT180180 | C
A76433 | 2023-03-14 | 1 | C |  | 10 | A | ATA105M2 | 탄소강 | A | BM#1 | 1599 | 43 | 1639 | 1548 | 33 | 6600 |  | 3 | 0.26 | 15 |  | -2 | 1597 | 1639 | 0 | 130.84 |  | 29 | 54 | 93 | Y |  | 2023-03-14 07:37 | 84 | 1097 | 10 | 13 | 16 | 20 | 21 | 22 | 22 | 22 | 21 | 20 | 20 | 20 | 19 | 19 | 19 | 22 | 19 | 22 | -0.08 | Y | 35 | Y | -0.2 | [7 empty] | Y | Y | Y | Y | 170 | 0.48 | 63 | 101624 | 97260 | 290 | 15000 | 04 | 1 |  | 2023-03-14 08:09 | 1597 | 116 |  | 44 | [16 empty] | 103.38 | 100 | 0 | 0 | 0 |  | 490 |  | Y | Y | 0 | 0 | 0 |  | 491 |  | Y | Y | N | [6 empty] | BT180180 | C
B75763 | 2023-03-14 | 2 | C | TUNDISH교체전 | 14 | A | SRD1 | 합금강 | D4 | BM#2 | 1583 | 44 | 1615 | 1542 | 40 | 7600 |  | 1 | 0.23 | 15 |  | -2.2 | 1560 | 1619 | 0 | 34.81 | 0 | 15 | 78 | 48 | Y |  | 2023-03-14 07:56 | 67 | 1091 | 37 | 40 | 41 | 42 | 41 | 41 | 39 | 38 | 37 | 36 | 36 | 35 | 33 | 33 | 38 | 42 | 33 | 41 | -0.2 | Y | 45 | Y | -0.4 | [7 empty] | N | N | N | N | 180 | 0.48 | 65 | 109971 | 98727 |  | 2000 | 18 | 2 |  | 2023-03-14 07:59 | 1560 | 121 |  | 24 |  |  | 31C164EB6C5144F7B41571F768BD5E5A | 1C656C92DD4149A98C8BBCA14DC353B9 | 8C48FDBDAB2F4DF79C656A33E50D9359 | [11 empty] | 75.53 | 100 | 0 | 2580 | 0 |  | 650 | 600 | Y | N | 0 | 3030 | 0 |  | 650 | 600 | Y | N | N | [6 empty] | RB100.00 | C
A76434 | 2023-03-14 | 1 | C | 연주종료 | 11 | A | ATA105M2 | 탄소강 | A | BM#1 | 1683 | 49 | 1631 | 1615 | 35 | 5300 |  | 3 | 0.26 | 15 |  | -2 | 1591 | 1631 | 0 | 131.16 |  | 33 | 44 | 86 | Y |  | 2023-03-14 08:58 | 78 | 1095 | 17 | 22 | 27 | 29 | 30 | 30 | 30 | 29 | 28 | 28 | 28 |  |  | 28 | 27 | 30 | 28 | 30 | -0.06 | Y | 35 | Y | 0 | [7 empty] | N | N | N | N | 210 | 0.47 | 65 | 86865 | 95707 | -757 | 2000 | 04 | 1 |  | 2023-03-14 09:06 | 1591 | 104 |  | 28 |  | *준BIG SIZE 후속 HEAT 준BIG SIZE 주속적용 *연주종료 10:45 |  | B990C41D48064C2DBC554E8A76372C5E | 3F6D24718B454B579B3D6ED90839D9C6 | [11 empty] | 89 | 100 | 0 | 3500 | 0 |  | 490 |  | Y | Y | 0 | 3100 | 0 |  | 491 |  | Y | Y | N | [6 empty] | BM510510 | C
B75764 | 2023-03-14 | 2 | C | TUNDISH교체 | 1 | A | SNCM23 | 합금강 | C1 | BM#2 | 1634 | 43 | 1670 | 1586 | 39 | 7500 |  | 1 | 0.21 | 19 |  | 0 | 1593 | 1661 | 0 | 43.08 | 0 | 18 | 70 | 47 | Y |  | 2023-03-14 09:03 | 86 | 1102 | -324 | -181 | 26 | 22 | 23 | 31 | 35 | 36 | 37 | 37 | 37 | 37 | 36 | 35 | 33 | 37 | 35 | 37 | -0.07 |  | 25 | Y | -0.2 |  | 2.44 | 2.38 |  |  |  |  | N | N | N | N | 220 | 0.48 | 65 | 93071 | 101937 | -2437 | 15600 | 02 | 1 |  | 2023-03-14 09:10 | 1593 | 146 |  | 44 |  | * T/D FLUX 용탕부: 120 KG / 유탕부: 10KG 투입 | [14 empty] | 89.06 | 100 | 750 | 0 | 0 |  | 650 | 400 | Y | Y | 700 | 0 | 0 |  | 651 | 400 | Y | Y | N |  |  |  | Y |  |  | BT180180 | C
B75765 | 2023-03-14 | 2 | C |  | 2 | A | SNCM23 | 합금강 | C1 | BM#2 | 1605 | 43 | 1648 | 1556 | 39 | 7800 |  | 1 | 0.2 | 18 |  | -2.57 | 1573 | 1647 | 0 | 28.86 | 0 | 6 | 87 | 50 | Y |  | 2023-03-14 10:05 | 66 | 1093 | 33 | 31 | 27 | 26 | 25 | 24 | 23 | 22 | 21 | 20 | 20 | 18 | 17 | 14 | 24 | 27 | 14 | 0 | -0.24 |  | 55 | Y | -0.6 | [7 empty] | N | N | N | N | 220 | 0.46 | 68 | 141174 | 99406 | -1906 | 15500 | 02 | 1 |  | 2023-03-14 10:14 | 1573 | 152 |  | 48 |  | *연연주 혼탕부 성분확인 ID:306~308,407~409 | [14 empty] | 140.26 | 100 | 0 | 0 | 0 |  | 651 | 400 | Y | Y | 0 | 0 | 0 |  | 650 | 400 | Y | Y | N | [6 empty] | RB160.00 | C
B75766 | 2023-03-14 | 2 | C |  | 3 | A | SNCM23HT | 소입성보증강 | C1 | BM#2 | 1615 | 39 | 1651 | 1587 | 34 | 6700 |  | 1 | 0.2 | 19 |  | -2.4 | 1578 | 1645 | 0 | 19.46 | 0 | 19 | 31 | 36 | Y |  | 2023-03-14 11:02 | 73 | 1090 | 14 | 16 | 19 | 23 | 25 | 24 | 25 | 25 | 24 | 24 | 23 | 22 | 22 | 21 | 22 | 25 | 21 | 25 | -0.09 | Y | 45 | Y | -0.2 | [7 empty] | N | N | N | Y | 210 | 0.47 | 68 | 51078 | 100358 | -1508 | 13900 | 02 | 1 |  | 2023-03-14 11:25 | 1578 | 149 |  | 60 |  | *연연주 혼탕부 성분확인 ID:301,401 | [14 empty] | 50.3 | 100 | 0 | 0 | 0 |  | 491 | 600 | Y | Y | 0 | 0 | 0 |  | 490 | 600 | Y | Y | N | [6 empty] | RB230.00 | C
B75767 | 2023-03-14 | 2 | D |  | 4 | A | SNCM23HT | 소입성보증강 | C1 | BM#2 | 1617 | 47 | 1644 | 1549 | 45 | 8000 |  | 1 | 0.2 | 19 |  | -2.46 | 1572 | 1633 | 0 | 22.3 | 0 | 15 | 79 | 45 | Y |  | 2023-03-14 12:33 | 67 | 1098 | 19 | 23 | 26 | 28 | 28 | 28 | 28 | 27 | 26 | 25 | 24 | 23 | 22 | 19 | 25 | 28 | 19 | 28 | -0.18 | Y | 50 | Y | -0.6 | [7 empty] | N | N | N | Y | 200 | 0.47 | 65 | 100354 | 97470 | -1270 | 14800 | 02 | 1 |  | 2023-03-14 12:43 | 1572 | 136 |  | 39 | 16 | [15 empty] | 103.56 | 100 | 0 | 0 | 0 |  | 492 | 600 | Y | Y | 0 | 0 | 0 |  | 490 | 600 | Y | Y | N | [6 empty] | RB170.00 | C
B75768 | 2023-03-14 | 2 | D |  | 5 | B | SNCM23HT | 소입성보증강 | C1 | BM#2 | 1570 | 49 | 1579 | 1525 | 45 | 8800 |  | 1 | 0.24 | 18 |  | -2.33 | 1576 | 1635 | 0 | 17.96 | 0 | 18 | 71 | 47 | Y |  | 2023-03-14 13:50 | 71 | 1093 | 17 | 23 | 27 | 31 | 33 | 33 | 33 | 32 | 32 | 31 | 30 | 29 | 28 | 26 | 29 | 33 | 26 | 33 | -0.14 | Y | 50 | Y | -0.4 | [7 empty] | N | N | N | N | 190 | 0.47 | 69 | 95513 | 102980 | -1080 | 13600 | 02 | 1 |  | 2023-03-14 13:55 | 1576 | 127 |  | 27 | [16 empty] | 93.87 | 100 | 0 | 0 | 0 |  | 450 | 300 | Y | Y | 0 | 0 | 0 |  | 450 | 300 | Y | Y | N | [6 empty] | RB105.00 | C
B75769 | 2023-03-14 | 2 | D | 잔강최소화전 | 6 | B | SNCM23HT | 소입성보증강 | C1 | BM#2 | 1615 | 41 | 1653 | 1570 | 36 | 7200 |  | 1 | 0.3 | 18 |  | -2.37 | 1582 | 1647 | 0 | 66.33 | 0 | 6 | 88 | 54 | Y |  | 2023-03-14 14:54 | 77 | 1104 | 24 | 30 | 36 | 40 | 42 | 42 | 42 | 42 | 41 | 40 | 39 | 38 | 37 | 37 | 39 | 42 | 37 | 42 | -0.12 | Y | 40 | Y | -0.2 | [7 empty] | N | N | N | N | 180 | 0.51 | 59 | 109849 | 96960 | 990 | 3000 | 02 | 1 |  | 2023-03-14 14:58 | 1582 | 121 |  | 34 |  |  | EF68ABFA26DB495AB9F17B87EDDB8928 | [13 empty] | 111.64 | 100 | 0 | 3190 | 0 |  | 449 | 300 | Y | Y | 0 | 3130 | 0 |  | 450 | 300 | Y | Y | N | [6 empty] | RB110.00 | C
B75770 | 2023-03-14 | 2 | D | 잔강최소화 | 7 | B | AE4340 | 합금강 | SNCM439계 | BM#2 | 1609 | 40 | 1633 | 1562 | 35 | 6600 |  | 1 | 0.22 | 18 |  | -2.14 | 1576 | 1624 | 15.32 | 0 | 0 | 19 | 32 | 55 | Y |  | 2023-03-14 15:52 | 87 | 1097 | -138 | -10 | 40 | 38 | 40 | 40 | 40 | 41 | 40 | 40 | 39 | 38 | 37 | 37 | 33 | 41 | 37 | 40 | -0.16 | Y | 25 | Y | -0.2 |  |  |  | 1 |  |  |  | Y | Y | Y | N | 170 | 0.43 | 62 | 148874 | 94209 | 41 | 15400 | 02 | 1 |  | 2023-03-14 15:57 | 1576 | 132 |  | 50 |  | * 롱노즐 재사용 * 빅사이즈 온도 조건 갖추지 못했으나 생관요청으로 빅사이즈 조업실시 * 연연주 혼탕부 성분확인 ID : 308, 309, 310, 408, 409, 410 | E74C8D4E2C5C4F9ABC78879AF9CED96F | [13 empty] | 149.62 | 100 | 3700 | 0 | 0 |  | 649 | 600 | Y | Y | 3700 | 0 | 0 |  | 650 | 600 | Y | Y | Y | [5 empty] | Y | RB180.00 | C
B75771 | 2023-03-14 | 2 | D |  | 8 | B | AE4340M8 | 합금강 | SNCM439계 | BM#2 | 1606 | 45 | 1626 | 1545 | 38 | 7800 |  | 1 | 0.18 | 18 |  | -2.2 | 1561 | 1619 | 19.23 | 0 | 0 | 15 | 80 | 51 | Y |  | 2023-03-14 17:14 | 75 | 1088 | 38 | 38 | 41 | 42 | 43 | 42 | 42 | 41 | 40 | 39 | 37 | 36 | 35 | 32 | 39 | 43 | 32 | 42 | -0.22 | Y | 50 | Y | -0.4 |  |  |  | 0.84 |  |  |  | Y | Y | Y | N | 170 | 0.45 | 66 | 41196 | 93355 | 1995 | 15200 | 02 | 1 |  | 2023-03-14 17:24 | 1561 | 119 |  | 31 |  | * 빅사이즈 온도 조건 갖추지 못했으나 생관요청으로 빅사이즈 조업실시 * 연연주 혼탕부 성분확인 ID : 301, 401 | [14 empty] | 42.4 | 100 | 0 | 0 | 0 |  | 650 | 400 | Y | N | 0 | 0 | 0 |  | 650 | 400 | Y | N | Y | [6 empty] | RB133.35 | C
B75772 | 2023-03-14 | 2 | D | TUNDISH교체전 | 9 | A | AE4340M8 | 합금강 | SNCM439계 | BM#2 | 1579 | 46 | 1618 | 1537 | 43 | 8500 |  | 1 | 0.21 | 19 |  | -2.43 | 1568 | 1623 | 23.72 | 0 | 0 | 18 | 72 | 61 | Y |  | 2023-03-14 18:33 | 82 | 1094 | 31 | 33 | 37 | 39 | 39 | 39 | 39 | 37 | 36 | 35 | 34 | 33 | 32 | 28 | 35 | 39 | 28 | 39 | -0.2 | Y | 55 | Y | -0.4 |  |  |  | 0.84 |  |  |  | N | Y | Y | N | 210 | 0.45 | 71 | 82914 | 102628 | -2278 | 2000 | 02 | 1 |  | 2023-03-14 18:36 | 1568 | 122 |  | 19 |  |  | 41B21D528469419C890944242E148653 | AB0BA4EBAD984652B7F808C07A985A3C | 35CCF62C308144E1AC3D19717BA7A564 | [11 empty] | 78.22 | 100 | 0 | 2660 | 0 |  | 649 | 400 | N | N | 0 | 2970 | 0 |  | 650 | 400 | N | N | Y | [6 empty] | RB139.70 | C
A76435 | 2023-03-14 | 1 | D | 연주시작 | 1 | A | AE1050M2 | 탄소강 | B | BM#1 | 1672 | 43 | 1659 | 1558 | 39 | 7500 |  | 3 | 0.25 | 22 |  | -2.9 | 1574 | 1653 | 106.66 | 86.31 |  | 33 | 45 | 350 | Y |  | 2023-03-14 19:05 | 89 | 1099 | -314 | 5 | 31 | 31 | 34 | 36 | 40 | 42 | 42 | 41 | 42 |  |  | 42 | 37 | 42 | 41 | 42 | -0.1 |  | 10 | Y | 0.2 |  | 1.89 | 1.89 |  |  |  |  | N | N | N | N | 210 | 0.48 | 53 | 82772 | 95707 | -2907 | 14700 | 15 | 2 |  | 2023-03-14 19:30 | 1574 | 122 |  | 31 |  | *T/D FLUX 유:15KG 용:120KG *연주시작 19:38 *엣지히터 코일부 가열, 미사용 | [14 empty] | 87.17 | 100 | 700 | 0 | 0 |  | 650 |  | N | N | 700 | 0 | 0 |  | 651 |  | N | N | N |  | Y |  |  |  |  | BT180180 | H
B75773 | 2023-03-14 | 2 | D | TUNDISH교체 | 1 | A | AE4150HF | 소입성보증강 | AE4150HF | BM#2 | 1647 | 37 | 1642 | 1594 | 31 | 6000 |  | 1 | 0.28 | 15 |  | -2.48 | 1582 | 1636 | 10.59 | 0 | 0 | 6 | 89 | 66 | Y |  | 2023-03-14 19:29 | 96 | 1087 | -298 | -104 | 29 | 22 | 24 | 32 | 37 | 39 | 41 | 41 | 41 | 41 | 40 | 40 | 35 | 41 | 40 | 41 | -0.05 |  | 20 | Y | -0.2 |  | 2.38 | 2.32 |  |  |  |  | N | N | N | N | 220 | 0.49 | 58 | 152298 | 92709 | -609 | 14500 | 09 | 2 |  | 2023-03-14 19:34 | 1582 | 138 |  | 59 |  | * T/D FLUX 용탕부: 120 KG / 유탕부: 10KG 투입. * 연연주 혼탕부 성분확인 ID : 307, 308, 309, 407, 408, 409 | [14 empty] | 161.76 | 100 | 700 | 0 | 0 |  | 650 | 400 | Y | N | 700 | 0 | 0 |  | 650 | 400 | Y | N | Y | [6 empty] | BT180180 | C
A76436 | 2023-03-14 | 1 | D |  | 2 | A | AE1050M2 | 탄소강 | B | BM#1 | 1625 | 41 | 1622 | 1551 | 33 | 6900 |  | 3 | 0.29 | 14 |  | 0 | 1622 | 1622 | 90.9 | 60.37 |  | 29 | 55 | 536 | Y |  | 2023-03-14 19:58 | 137 | 1099 | 41 | 31 | 28 | 25 | 23 | 22 | 21 | 20 | 20 | 18 | 16 | 14 | 14 | 14 | 23 | 28 | 14 | 0 | -0.28 |  | 50 | Y | 0 | [7 empty] | N | N | N | N | 200 | 0.47 | 61 | 84610 | 89820 | 4980 | 14200 | 15 | 2 |  | 2023-03-14 20:07 | 1622 | 106 |  | 33 |  | *엣지히터 코일부 가열, 미사용 *전공정 작업지연, 감속주입 *Sample채취 ID:103.203 | [14 empty] | 8461000 | 100 | 0 | 0 | 300 |  | 650 |  | N | N | 0 | 0 | 300 |  | 651 |  | N | N | N |  | Y |  |  |  |  | BT180180 | H
B75774 | 2023-03-14 | 2 | A |  | 2 | A | AE4150HF2 | 소입성보증강 | AE4150HF | BM#2 | 1560 | 38 | 1613 | 1551 | 34 | 6600 |  | 1 | 0.2 | 19 |  | -2.45 | 1569 | 1616 | 18.47 | 0 | 0 | 19 | 33 | 56 | Y |  | 2023-03-14 20:38 | 84 | 1094 | 39 | 36 | 34 | 34 | 33 | 33 | 32 | 30 | 30 | 30 | 28 | 28 | 26 | 26 | 32 | 34 | 26 | 30 | -0.16 |  | 50 | Y | -0.4 |  |  |  | 1.11 |  |  |  | N | N | N | N | 220 | 0.51 | 61 | 46608 | 99249 | -1299 | 14700 | 09 | 2 |  | 2023-03-14 20:53 | 1569 | 134 |  | 49 |  | * 연연주 혼탕부 성분확인 ID : 301, 401 | [14 empty] | 46.33 | 100 | 0 | 0 | 0 |  | 650 | 400 | Y | N | 0 | 0 | 0 |  | 650 | 400 | Y | N | Y | [6 empty] | RB127.00 | C
A76437 | 2023-03-14 | 1 | A |  | 3 | A | AE1050M2 | 탄소강 | B | BM#1 | 1639 | 41 | 1600 | 1563 | 31 | 6000 |  | 3 | 0.29 | 13 |  | -2.09 | 1562 | 1600 | 86.51 | 36.54 |  | 32 | 42 | 666 | Y |  | 2023-03-14 20:55 | 77 | 1110 | 12 | 10 | 11 | 10 | -722 | 14 | 13 | 13 | 12 | 12 | 11 | 11 | 11 | 12 | 0 | 14 | 11 | 12 | -0.09 | Y | 35 | Y | 0.2 | [7 empty] | N | N | N | N | 190 | 0.44 | 64 | 84610 | 92511 | 3189 | 14680 | 15 | 2 |  | 2023-03-14 21:04 | 1562 | 106 |  | 38 |  | *엣지히터 코일부 가열, 100KW사용 *수동온도 측정 1501 자동온도 1496 오차 5(보정5) | [14 empty] | 86.78 | 100 | 0 | 0 | 0 |  | 650 |  | N | N | 0 | 0 | 0 |  | 651 |  | N | N | N |  | Y |  |  |  |  | BT180180 | H
B75775 | 2023-03-14 | 2 | A |  | 3 | A | AE4150HF2 | 소입성보증강 | AE4150HF | BM#2 | 1625 | 38 | 1607 | 1541 | 34 | 6600 |  | 1 | 0.17 | 19 |  | 0 | 1601 | 1601 | 15.27 | 0 | 0 | 15 | 81 | 57 | Y |  | 2023-03-14 21:52 | 116 | 1098 | 25 | 24 | 24 | 25 | 26 | 26 | 25 | 25 | 24 | 23 | 23 | 22 | 21 | 21 | 24 | 26 | 21 | 25 | -0.12 | Y | 40 | Y | -0.2 |  |  |  | 1.18 |  |  |  | Y | Y | Y | Y | 210 | 0.47 | 62 | 91872 | 93386 | 1064 | 14600 | 09 | 2 |  | 2023-03-14 21:54 | 1601 | 124 |  | 37 | [16 empty] | 96.5 | 100 | 0 | 0 | 0 |  | 650 | 400 | Y | N | 0 | 0 | 0 |  | 651 | 400 | Y | N | Y | [6 empty] | RB220.00 | C
A76438 | 2023-03-14 | 1 | A |  | 4 | A | AE1050M2 | 탄소강 | B | BM#1 | 1630 | 38 | 1618 | 1556 | 28 | 5500 |  | 3 | 0.27 | 13 |  | -2.26 | 1577 | 1618 | 66.46 | 34.63 |  | 1 | 57 | 802 | Y |  | 2023-03-14 21:52 | 92 | 1097 | 11 | 11 | 13 | 19 | 23 | 25 | 26 | 27 | 27 | 27 | 27 | 26 | 26 | 26 | 23 | 27 | 26 | 27 | -0.03 | Y | 30 | Y | 0 | [7 empty] | N | N | N | N | 180 | 0.47 | 63 | 101532 | 93165 | 4985 | 13970 | 15 | 2 |  | 2023-03-14 22:08 | 1577 | 111 |  | 48 |  | *롱노즐 산소랜싱 *전공정요청 감속주입(작업지연) | [14 empty] | 10153200 | 100 | 0 | 0 | 0 |  | 650 |  | Y | N | 0 | 0 | 0 |  | 651 |  | Y | N | N |  | Y |  |  |  |  | BT180180 | H
B75776 | 2023-03-14 | 2 | A |  | 4 | A | AE4150HF2 | 소입성보증강 | AE4150HF | BM#2 | 1556 | 42 | 1631 | 1557 | 38 | 7100 |  | 1 | 0.23 | 18 |  | -2.01 | 1565 | 1614 | 61.48 | 0 | 0 | 18 | 73 | 57 | Y |  | 2023-03-14 22:58 | 80 | 1097 | 17 | 22 | 30 | 34 | 37 | 38 | 38 | 38 | 37 | 36 | 35 | 34 | 34 | 33 | 34 | 38 | 33 | 38 | -0.12 | Y | 40 | Y | -0.2 |  |  |  | 1 |  |  |  | Y | Y | Y | Y | 200 | 0.47 | 66 | 91910 | 99497 | -1297 | 15300 | 09 | 2 |  | 2023-03-14 23:06 | 1565 | 127 |  | 35 |  | *샘플 | [14 empty] | 92.79 | 100 | 0 | 0 | 300 |  | 650 | 400 | Y | N | 0 | 0 | 300 |  | 650 | 400 | Y | N | Y | [6 empty] | RB140.00 | C
A76439 | 2023-03-14 | 1 | A |  | 5 | A | AE1050M2 | 탄소강 | B | BM#1 | 1617 | 39 | 1588 | 1547 | 32 | 5400 |  | 3 | 0.26 | 13 |  | -1.69 | 1558 | 1588 | 54.78 | 37.07 |  | 33 | 46 | 55 | Y |  | 2023-03-14 23:07 | 73 | 1099 | 25 | 25 | 25 | 27 | 28 | 29 | 29 | 28 | 27 | 27 | 26 | 26 | 26 | 26 | 27 | 29 | 26 | 27 | -0.02 | Y | 35 | Y | 0 | [7 empty] | N | N | N | N | 170 | 0.47 | 62 | 101532 | 94839 | 4611 | 15150 | 15 | 2 |  | 2023-03-14 23:15 | 1558 | 100 |  | 36 |  | *롱노즐 교체(4회 사용) - 내부침식 *전공정요청 감속주입(작업지연) | [6 empty] | 38E5BB227B644E42911B62863F58B1F9 | 3FFFE4F5DE32411D9A0AC1F714E0933C | 23EEC7BEFF014A74B65CAEABFCB1284A |  | 49BC1B175DEC443B8DFDEED50ED81539 | AB17256FC32D401C9E09C005220E9F7E | F8D0674940F4451D9B87D823E6B2C13C |  | 101.68 | 100 | 0 | 0 | 0 |  | 650 |  | Y | N | 0 | 0 | 0 |  | 651 |  | Y | N | N |  | Y |  | Y |  |  | BT180180 | H
B75777 | 2023-03-14 | 2 | A | 잔강최소화전 | 5 | B | AE4150HF2 | 소입성보증강 | AE4150HF | BM#2 | 1603 | 50 | 1639 | 1516 | 46 | 9200 |  | 1 | 0.17 | 18 |  | -2.68 | 1566 | 1631 | 20.37 | 0 | 0 | 30 | 1 | 17788 | Y |  | 2023-03-15 00:08 | 81 | 1223 | 32 | 32 | 33 | 35 | 37 | 38 | 37 | 37 | 37 | 36 | 36 | 35 | 34 | 33 | 35 | 38 | 33 | 37 | -0.12 | Y | 40 | Y | -0.2 |  |  |  | 1.4 |  |  |  | N | N | N | N | 190 | 0.47 | 64 | 88353 | 95721 | -771 | 3000 | 09 | 2 |  | 2023-03-15 00:13 | 1566 | 130 |  | 32 |  | *대보수LD 빅 후속 | CB4FC832B6D74A21B53876D9AA3D9376 | [13 empty] | 91.8 | 100 | 0 | 3275 | 0 |  | 651 | 400 | Y | N | 0 | 3580 | 0 |  | 650 | 400 | Y | N | Y | [6 empty] | RB130.00 | C
A76440 | 2023-03-14 | 1 | A |  | 6 | A | AE1050M2 | 탄소강 | B | BM#1 | 1600 | 42 | 1583 | 1538 | 36 | 6300 |  | 3 | 0.26 | 13 |  | -1.33 | 1559 | 1583 | 56.05 | 49.08 |  | 29 | 56 | 64 | Y |  | 2023-03-15 00:15 | 74 | 1096 | 26 | 25 | 25 | 25 | 25 | 23 | 23 | 22 | 21 | 20 | 19 | 19 | 18 | 18 | 22 | 25 | 18 | 25 | -0.12 |  | 60 | Y | 0 | [7 empty] | N | N | N | N | 210 | 0.47 | 70 | 84610 | 101987 | 5413 | 15100 | 15 | 2 |  | 2023-03-15 00:32 | 1559 | 101 |  | 30 |  | *전공정요청 감속주입(작업지연) | [14 empty] | 79.41 | 100 | 0 | 0 | 0 |  | 650 |  | Y | N | 0 | 0 | 0 |  | 651 |  | Y | N | N |  | Y |  |  |  |  | BT180180 | C
B75778 | 2023-03-14 | 2 | A | 잔강최소화 | 6 | A | AE4140MB | 합금강 | D1 | BM#2 | 1599 | 42 | 1650 | 1560 | 37 | 7200 |  | 1 | 0.17 | 16 |  | -2.13 | 1571 | 1634 | 22.61 | 0 | 0 | 19 | 34 | 52 | Y |  | 2023-03-15 01:12 | 79 | 1097 | -154 | -155 | 38 | 38 | 40 | 41 | 42 | 42 | 43 | 42 | 42 | 41 | 40 | 40 | 33 | 43 | 40 | 42 | -0.06 | Y | 20 | Y | -0.2 |  |  |  | 1.01 |  |  |  | N | N | N | N | 180 | 0.47 | 57 | 101532 | 95496 | -1396 | 14500 | 09 | 2 |  | 2023-03-15 01:15 | 1571 | 139 |  | 48 |  | *롱노즐 재사용 | [14 empty] | 106.37 | 100 | 2800 | 0 | 0 |  | 650 | 400 | Y | Y | 2800 | 0 | 0 |  | 650 | 400 | Y | Y | Y | [5 empty] | Y | BT180180 | H
A76441 | 2023-03-14 | 1 | A |  | 7 | A | AE1050M2 | 탄소강 | B | BM#1 | 1605 | 40 | 1579 | 1549 | 32 | 5500 |  | 3 | 0.26 | 13 |  | -1.38 | 1554 | 1579 | 55.85 | 31.45 |  | 32 | 43 | 64 | Y |  | 2023-03-15 01:21 | 69 | 1095 | 18 | 18 | 19 | 20 | 20 | 20 | 20 | 19 | 19 | 18 | 18 | 17 | 17 | 17 | 19 | 20 | 17 | 20 | -0.06 | Y | 50 | Y | 0 | [7 empty] | N | N | N | N | 200 | 0.47 | 66 | 101532 | 101170 | 4980 | 14770 | 15 | 2 |  | 2023-03-15 01:29 | 1554 | 99 |  | 35 |  | *전공정요청 감속주입(작업지연) | [14 empty] | 96.28 | 100 | 0 | 0 | 0 |  | 650 |  | Y | N | 0 | 0 | 0 |  | 651 |  | Y | N | N | [6 empty] | BT180180 | C
B75779 | 2023-03-14 | 2 | A |  | 7 | A | AE4140MB | 합금강 | D1 | BM#2 | 1611 | 45 | 1622 | 1526 | 42 | 8400 |  | 1 | 0.17 | 18 |  | -2.26 | 1564 | 1616 | 17.65 | 0 | 0 | 15 | 82 | 54 | Y |  | 2023-03-15 02:33 | 72 | 1092 | 39 | 38 | 38 | 39 | 38 | 38 | 37 | 36 | 35 | 34 | 32 | 32 | 31 | 30 | 35 | 39 | 30 | 38 | -0.18 | Y | 50 | Y | -0.2 |  |  |  | 0.99 | 1.08 |  |  | N | N | N | N | 170 | 0.49 | 64 | 88014 | 101555 | -1155 | 15300 | 09 | 2 |  | 2023-03-15 02:35 | 1564 | 119 |  | 26 | [16 empty] | 87.1 | 100 | 0 | 0 | 0 |  | 650 | 400 | Y | Y | 0 | 0 | 0 |  | 651 | 400 | Y | Y | Y | [6 empty] | RB127.00 | C
A76442 | 2023-03-14 | 1 | A |  | 8 | A | AE1050M2 | 탄소강 | B | BM#1 | 1620 | 40 | 1603 | 1553 | 28 | 4900 |  | 3 | 0.26 | 13 |  | -2.2 | 1564 | 1603 | 54.81 | 27.11 |  | 1 | 58 | 67 | Y |  | 2023-03-15 02:21 | 79 | 1095 | 17 | 17 | 18 | 20 | 23 | 24 | 24 | 24 | 24 | 24 | 23 | 23 | 23 | 23 | 22 | 24 | 23 | 24 | -0.03 | Y | 40 | Y | 0 | [7 empty] | N | N | N | N | 190 | 0.49 | 63 | 101532 | 99345 | 4255 | 15060 | 15 | 2 |  | 2023-03-15 02:28 | 1564 | 106 |  | 44 | [16 empty] | 97.3 | 100 | 0 | 0 | 0 |  | 650 |  | Y | N | 0 | 0 | 0 |  | 651 |  | Y | N | N |  | Y |  |  |  |  | BT180180 | C
B75780 | 2023-03-14 | 2 | A |  | 8 | A | AE4140MB | 합금강 | D1 | BM#2 | 1596 | 46 | 1646 | 1519 | 41 | 8200 |  | 1 | 0.2 | 18 |  | -2.41 | 1567 | 1627 | 36.36 | 0 | 0 | 18 | 74 | 64 | Y |  | 2023-03-15 03:35 | 75 | 1095 | 27 | 27 | 32 | 35 | 37 | 38 | 38 | 37 | 36 | 35 | 33 | 32 |  | 32 | 35 | 38 | 32 | 0 | -0.17 | Y | 35 | Y | -0.2 |  |  |  | 0.6 |  |  |  | N | N | N | N | 170 | 0.49 | 57 | 91815 | 89813 | -1963 | 14600 | 09 | 2 |  | 2023-03-15 03:40 | 1567 | 124 |  | 29 | [16 empty] | 103.98 | 100 | 0 | 0 | 0 |  | 650 | 400 | Y | Y | 0 | 0 | 0 |  | 651 | 400 | Y | Y | Y | [6 empty] | RB120.65 | C
A76443 | 2023-03-14 | 1 | A |  | 9 | A | AE1050M2 | 탄소강 | B | BM#1 | 1656 | 40 | 1600 | 1557 | 30 | 5000 |  | 3 | 0.27 | 13 |  | -2.16 | 1561 | 1600 | 64.05 | 48.82 |  | 33 | 47 | 76 | Y |  | 2023-03-15 03:29 | 76 | 1094 | 23 | 23 | 25 | 28 | 29 | 29 | 29 | 28 | 28 | 27 | 27 | 26 | 27 | 26 | 27 | 29 | 26 | 29 | -0.07 | Y | 45 | Y | -0.2 | [7 empty] | N | N | N | N | 180 | 0.5 | 61 | 101532 | 99052 | 4998 | 14910 | 15 | 2 |  | 2023-03-15 03:37 | 1561 | 106 |  | 40 | [16 empty] | 97.82 | 100 | 0 | 0 | 0 |  | 650 |  | Y | N | 0 | 0 | 0 |  | 651 |  | Y | N | N |  | Y | N |  |  |  | BT180180 | C
B75781 | 2023-03-14 | 2 | C |  | 9 | A | AE4140MB | 합금강 | D1 | BM#2 | 1573 | 43 | 1628 | 1514 | 39 | 7800 |  | 1 | 0.19 | 18 |  | -2.21 | 1553 | 1609 | 14.97 | 0 | 0 | 29 | 57 | 49 | Y |  | 2023-03-15 04:32 | 61 | 1095 | 31 | 28 | 27 | 25 | 24 | 22 | 20 | 20 | 19 | 18 | 17 | 16 |  | 16 | 22 | 27 | 16 | 0 | -0.22 |  | 50 | Y | -0.2 |  |  |  | 0.77 |  |  |  | Y | Y | Y | Y | 220 | 0.48 | 62 | 144491 | 1939 | 92361 | 13300 | 09 | 2 |  | 2023-03-15 04:37 | 1553 | 118 |  | 31 |  | *연연주 혼탕부 309~311 409~411 | [14 empty] | 152.74 | 100 | 0 | 0 | 0 |  | 650 | 400 | Y | Y | 0 | 0 | 0 |  | 650 | 400 | Y | Y | Y | [6 empty] | RB146.05 | C
A76444 | 2023-03-14 | 1 | C |  | 10 | A | AE1050M2 | 탄소강 | B | BM#1 | 1629 | 40 | 1607 | 1549 | 30 | 5200 |  | 3 | 0.26 | 13 |  | -2.47 | 1563 | 1607 | 63.88 | 60.89 |  | 30 | 2 | 76 | Y |  | 2023-03-15 04:34 | 78 | 1099 | 26 | 26 | 27 | 28 | 29 | 29 | 29 | 29 | 28 | 28 | 27 | 27 | 27 | 27 | 28 | 29 | 27 | 29 | -0.05 | Y | 40 | Y | 0 | [7 empty] | N | N | N | N | 170 | 0.5 | 58 | 152298 | 93022 | 7028 | 14600 | 15 | 2 |  | 2023-03-15 04:43 | 1563 | 108 |  | 38 |  | *유사강종 연연주 혼탕부 성분 확인 ID:107~109.207~209 | [14 empty] | 153.22 | 100 | 0 | 0 | 0 |  | 650 |  | Y | N | 0 | 0 | 0 |  | 651 |  | Y | N | N |  | Y |  |  |  |  | BT180180 | C
B75782 | 2023-03-14 | 2 | C |  | 10 | A | AE4140M12 | 합금강 | D | BM#2 | 1590 | 42 | 1633 | 1534 | 35 | 7300 |  | 1 | 0.18 | 18 |  | -2.08 | 1564 | 1618 | 65.7 | 0 | 0 | 19 | 35 | 49 | Y |  | 2023-03-15 05:47 | 73 | 1094 | 15 | 25 | 32 | 36 | 38 | 38 | 38 | 37 | 35 | 35 | 34 | 33 | 33 | 33 | 34 | 38 | 33 | 38 | -0.12 | Y | 40 | Y | 0 |  |  |  | 1.32 |  |  |  | Y | Y | Y | Y | 210 | 0.47 | 61 | 47772 | 90842 | 1908 | 15000 | 09 | 2 |  | 2023-03-15 05:53 | 1564 | 111 |  | 20 |  | *연연주 혼탕부 성분확인 ID:301,401 | [14 empty] | 46.72 | 100 | 0 | 0 | 0 |  | 650 | 400 | Y | N | 0 | 0 | 0 |  | 650 | 400 | Y | N | Y | [6 empty] | RB241.30 | C
A76445 | 2023-03-14 | 1 | C | 유사강종연연주 | 11 | A | AE1050M6 | 합금강 | B | BM#1 | 1649 | 41 | 1589 | 1577 | 24 | 4200 |  | 3 | 0.27 | 13 |  | 0 | 1589 | 1589 | 62.53 | 41.82 |  | 32 | 44 | 61 | Y |  | 2023-03-15 05:35 | 104 | 1099 | 27 | 27 | 28 | 31 | 31 | 32 | 31 | 31 | 31 | 30 | 30 | 30 | 30 | 30 | 30 | 32 | 30 | 31 | -0.06 | Y | 35 | Y | 0 | [7 empty] | N | N | N | N | 210 | 0.5 | 61 | 50766 | 97755 | 4945 | 14300 | 15 | 2 |  | 2023-03-15 05:43 | 1589 | 102 |  | 35 |  | *유사강종 연연주 혼탕부 성분확인 ID 101, 201 | [6 empty] | CB1E8610659040BFA668C55887832446 | 82A939215C9E48AAA4C82706C46B6408 | 57303C50DFA74D7498C844E6A7742A97 |  | 0ABDC8EED0CE426D83F6A34198DE8739 | 5CA202790DFC4277A58EFDE0C8DAC4B6 | 27C56B7585BB47CF96C95B76F05450B6 |  | 49.6 | 100 | 0 | 0 | 0 |  | 650 |  | Y | N | 0 | 0 | 0 |  | 651 |  | Y | N | N |  | Y |  |  |  |  | BT180180 | C
A76446 | 2023-03-14 | 1 | C | TUNDISH교체전 | 12 | A | AE1050M6 | 합금강 | B | BM#1 | 1625 | 41 | 1596 | 1544 | 33 | 5500 |  | 3 | 0.26 | 13 |  | -1.78 | 1564 | 1596 | 63.85 | 35.44 |  | 1 | 59 | 60 | Y |  | 2023-03-15 06:53 | 79 | 1099 | 30 | 30 | 35 | 39 | 40 | 40 | 40 | 39 | 39 | 38 | 38 | 38 | 37 | 37 | 38 | 40 | 37 | 40 | -0.05 | Y | 40 | Y | -0.2 | [7 empty] | N | N | N | N | 200 | 0.48 | 71 | 91591 | 95689 | 4611 | 2000 | 15 | 2 |  | 2023-03-15 07:00 | 1564 | 88 |  | 20 |  | *전공정 작업지연 감속주입 |  | 2125FBB805E245DCBED6745C69DB908C | 85B580615DE04B5B8C90D82F778EF34A | [11 empty] | 90.95 | 100 | 0 | 2500 | 0 |  | 650 |  | Y | N | 0 | 2500 | 0 |  | 651 |  | Y | N | N |  | Y |  |  |  |  | BT180180 | H
B75783 | 2023-03-14 | 2 | C | TUNDISH교체전 | 11 | A | AE4140M12 | 합금강 | D | BM#2 | 1657 | 44 | 1622 | 1543 | 38 | 7700 |  | 1 | 0.17 | 18 |  | -3.04 | 1554 | 1617 | 17.13 | 0 | 0 | 15 | 83 | 52 | Y |  | 2023-03-15 06:55 | 63 | 1098 | 30 | 30 | 33 | 36 | 37 | 37 | 36 | 35 | 34 | 33 | 32 | 31 | 30 | 26 | 32 | 37 | 26 | 30 | -0.2 | Y | 55 | Y | -0.4 |  |  |  | 0.89 |  |  |  | Y | N | Y | M | 200 | 0.42 | 76 | 88405 | 101143 | -1493 | 2000 | 09 | 2 |  | 2023-03-15 07:04 | 1554 | 106 |  | 15 |  | *전공정 요청 20%이상 감속주입, 이상공정 등록 및 생관통보 | EDBCB2E052C34E66AF5B4F2BEA0D01A0 | 724A6F09BFD649338911331FE977449B | 14546178BE584EF6990B447C2FE71335 | [11 empty] | 86.04 | 100 | 0 | 3280 | 0 |  | 650 | 400 | Y | N | 0 | 2920 | 0 |  | 650 | 400 | Y | N | Y | [6 empty] | RB152.40 | C
B75784 | 2023-03-15 | 2 | C | TUNDISH교체 | 1 | A | AE4140MR | 합금강 | D | BM#1 | 1639 | 50 | 1657 | 1576 | 43 | 9200 |  | 1 | 0.24 | 17 |  | -2.48 | 1589 | 1662 | 0 | 34.67 | 0 | 18 | 75 | 63 | Y |  | 2023-03-15 08:21 | 94 | 1104 | -362 | 37 | 39 | 32 | 39 | 42 | 45 | 46 | 47 | 47 | 47 | 47 | 47 | 47 | 44 | 47 | 47 | 47 | 0 |  | 25 | Y | 0 |  | 2.03 | 2.03 |  |  |  |  | N | N | N | N | 210 | 0.47 | 65 | 84610 | 103222 | 3000 | 15100 | 05 | 1 |  | 2023-03-15 08:24 | 1589 | 130 |  | 20 |  | *T/D FLUX 유:10,용:120kg *STR#2 STOPPER CONTROL 안되어 용강 조기주입-추가절단 500mm | [14 empty] | 54.69 | 100 | 700 | 0 | 0 |  | 0 |  | Y | Y | 1200 | 0 | 0 |  | 0 |  | Y | Y | N | Y | N |  |  |  |  | BT180180 | H
A76447 | 2023-03-15 | 1 | C | TUNDISH교체 | 1 | A | 42CRMO4MS | 합금강 | E1 | BM#2 | 1641 | 44 | 1625 | 1560 | 33 | 6700 |  | 3 | 0.25 | 25 |  | -1.7 | 1575 | 1625 | 99.36 | 26.36 |  | 33 | 48 | 75 | Y |  | 2023-03-15 08:09 | 82 | 1094 | -465 | 14 | 18 | 16 | 23 | 29 | 32 | 32 | 33 | 34 | 33 | 33 |  | 33 | 28 | 34 | 33 | 33 | 0 |  | 10 | Y | 0 |  | 1.81 | 1.81 |  |  |  |  | N | N | N | N | 220 | 0.47 | 60 | 93170 | 93470 | 4030 | 14300 | 08 | 1 |  | 2023-03-15 08:16 | 1575 | 119 |  | 41 |  | * T/D FLUX 용탕부: 220 KG / 유탕부: 10KG 투입. | [14 empty] | 91.16 | 100 | 1510 | 0 | 0 |  | 650 | 400 | Y | N | 1510 | 0 | 0 |  | 651 | 400 | Y | N | N |  | Y |  | Y |  |  | BM510510 | C
B75785 | 2023-03-15 | 2 | C |  | 2 | A | AE4140MR | 합금강 | D | BM#1 | 1600 | 47 | 1625 | 1571 | 42 | 8600 |  | 1 | 0.23 | 16 |  | -2.44 | 1562 | 1631 | 0 | 23.7 | 0 | 29 | 58 | 70 | Y |  | 2023-03-15 09:19 | 67 | 1091 | 47 | 42 | 37 | 33 | 30 | 29 | 28 | 26 | 26 | 25 | 24 | 23 | 22 | 22 | 30 | 37 | 22 | 0 | -0.3 |  | 50 | Y | -0.2 | [7 empty] | N | N | N | N | 200 | 0.5 | 64 | 101532 | 101246 | 3704 | 15000 | 05 | 1 |  | 2023-03-15 09:25 | 1562 | 128 |  | 26 | [16 empty] | 97.44 | 100 | 0 | 0 | 0 |  | 650 |  | Y | Y | 0 | 0 | 0 |  | 651 |  | Y | Y | N | Y | [5 empty] | BT180180 | H
A76448 | 2023-03-15 | 1 | C |  | 2 | A | 42CRMO4MS | 합금강 | E1 | BM#2 | 1605 | 44 | 1603 | 1521 | 39 | 7200 |  | 3 | 0.25 | 25 |  | -1.5 | 1559 | 1603 | 99.16 | 70.07 |  | 30 | 3 | 80 | Y |  | 2023-03-15 09:21 | 66 | 1097 | 31 | 27 | 25 | 24 | 24 | 23 | 22 | 22 | 22 | 21 | 21 | 21 |  | 21 | 23 | 25 | 21 | 22 | -0.09 |  | 45 | Y | 0 |  |  |  | 1.07 | 0.84 |  |  | N | N | N | N |  | 0.47 | 60 | 93170 | 91015 | 5035 | 15600 | 08 | 1 |  | 2023-03-15 09:30 | 1559 | 116 |  | 29 |  | * S성분 기준치 초과 5% 감속주입 | [14 empty] | 94.3 | 100 | 0 | 0 | 0 |  | 651 | 400 | Y | N | 0 | 0 | 300 |  | 650 | 400 | Y | N | N |  | Y |  |  |  |  | BM510510 | C
B75786 | 2023-03-15 | 2 | C |  | 3 | A | AE4140MR | 합금강 | D | BM#1 | 1597 | 52 | 1637 | 1534 | 46 | 9100 |  | 1 | 0.25 | 17 |  | -2.43 | 1568 | 1633 | 0 | 14.56 | 0 | 19 | 36 | 66 | Y |  | 2023-03-15 10:28 | 73 | 1100 | 20 | 24 | 29 | 31 | 32 | 31 | 30 | 29 | 28 | 28 | 26 | 25 |  | 25 | 28 | 32 | 25 | 0 | -0.17 | Y | 40 | Y | -0.2 | [7 empty] | N | N | N | N | 190 | 0.5 | 59 | 101532 | 96305 | 2245 | 14900 | 05 | 1 |  | 2023-03-15 10:35 | 1568 | 132 |  | 23 | [16 empty] | 100.73 | 100 | 0 | 0 | 0 |  | 650 |  | Y | Y | 0 | 0 | 0 |  | 651 |  | Y | Y | N | Y | [5 empty] | BT180180 | H
A76449 | 2023-03-15 | 1 | C |  | 3 | A | 42CRMO4MS | 합금강 | E1 | BM#2 | 1588 | 43 | 1599 | 1545 | 33 | 6800 |  | 3 | 0.26 | 25 |  | -1.35 | 1559 | 1599 | 89.69 | 32.3 |  | 32 | 45 | 83 | Y |  | 2023-03-15 10:18 | 66 | 1093 | 19 | 20 | 21 | 23 | 22 | 22 | 22 | 21 | 21 | 20 | 19 | 18 | 17 | 17 | 21 | 23 | 17 | 22 | -0.12 | Y | 50 | Y | -0.2 |  |  |  | 0.893 | 0.95 |  |  | N | N | N | N | 210 | 0.46 | 69 | 93170 | 99932 | 5418 | 14700 | 08 | 1 |  | 2023-03-15 10:28 | 1559 | 114 |  | 34 |  | * S성분 기준치 초과 5% 감속주입 * 전공정 요청 20%이상 감속주입 , 이상재 등록 및 생관통보 ID:304,305,404,405 | [14 empty] | 86.59 | 100 | 0 | 0 | 0 |  | 650 | 400 | Y | N | 0 | 0 | 0 |  | 650 | 400 | Y | N | N |  | Y |  |  |  |  | BM510510 | C
B75787 | 2023-03-15 | 2 | C | 잔강최소화전 | 4 | A | AE4140MR | 합금강 | D | BM#1 | 1636 | 55 | 1628 | 1542 | 47 | 9300 |  | 1 | 0.23 | 16 |  | -2.45 | 1576 | 1632 | 0 | 16.55 | 0 | 15 | 84 | 54 | Y |  | 2023-03-15 11:32 | 81 | 1095 | 24 | 28 | 39 | 40 | 39 | 39 | 39 | 38 | 37 | 36 | 35 | 33 | 30 | 30 | 35 | 40 | 30 | 39 | -0.22 | Y | 45 | Y | -0.6 | [7 empty] | N | N | N | N | 180 | 0.47 | 71 | 98920 | 99214 | 1936 | 3000 | 05 | 1 |  | 2023-03-15 11:43 | 1576 | 128 |  | 20 |  | *전공정 작업지연 감속주입 *T/D잔강 실측 2TON *램핑다운 시간 16:50 | [14 empty] | 96.65 | 100 | 0 | 3300 | 0 |  | 650 |  | Y | Y | 0 | 3250 | 0 |  | 651 |  | Y | Y | N | Y | [5 empty] | BT180180 | C
A76450 | 2023-03-15 | 1 | C |  | 4 | A | 42CRMO4MS | 합금강 | E1 | BM#2 | 1638 | 49 | 1606 | 1567 | 35 | 6700 |  | 3 | 0.27 | 25 |  | -1.52 | 1561 | 1606 | 89.5 | 62.82 |  | 1 | 60 | 85 | Y |  | 2023-03-15 11:35 | 68 | 1091 | 14 | 16 | 19 | 23 | 24 | 25 | 24 | 23 | 23 | 22 | 22 | 21 | 20 | 20 | 21 | 25 | 20 | 23 | -0.11 | Y | 45 | Y | 0 |  |  |  | 1.255 | 1.14 |  |  | N | N | N | N | 200 | 0.4 | 76 | 102487 | 98100 | 5100 | 15700 | 08 | 1 |  | 2023-03-15 11:48 | 1561 | 120 |  | 28 |  | * 전공정 요청 20%이상 감속주입, 이상공정 등록 및 생관통보 | [14 empty] | 97.24 | 100 | 0 | 0 | 0 |  | 650 | 400 | Y | N | 0 | 0 | 0 |  | 650 | 400 | Y | N | N |  | Y |  | Y |  |  | BM510510 | C
B75788 | 2023-03-15 | 2 | D | 잔강최소화 | 5 | A | AE4144HM | 소입성보증강 | D | BM#1 | 1535 | 58 | 1621 | 1517 | 51 | 10000 |  | 1 | 0.24 | 17 |  | -2.55 | 1569 | 1626 | 13.26 | 0 | 0 | 18 | 76 | 50 | Y |  | 2023-03-15 12:58 | 80 | 1097 | -216 | 28 | 35 | 35 | 37 | 38 | 38 | 37 | 37 | 37 | 36 | 35 | 34 | 34 | 29 | 38 | 34 | 37 | -0.11 | Y | 35 | Y | -0.2 |  |  |  | 1.85 |  |  |  | Y | Y | Y | Y | 170 | 0.45 | 61 | 84600 | 82327 | 20373 | 15400 | 05 | 1 |  | 2023-03-15 13:02 | 1569 | 128 |  | 17 | 15 | *잔강최소화 롱노즐교체 | [14 empty] | 81.9 | 100 | 5100 | 0 | 0 |  | 650 |  | Y | N | 5100 | 0 | 0 |  | 651 |  | Y | N | Y | Y | [5 empty] | BT180180 | H
A76451 | 2023-03-15 | 1 | D |  | 5 | A | 42CRMO4MS | 합금강 | E1 | BM#2 | 1633 | 45 | 1602 | 1565 | 34 | 6400 |  | 3 | 0.27 | 25 |  | -1.08 | 1570 | 1602 | 99.99 | 77.33 |  | 33 | 49 | 60 | Y |  | 2023-03-15 12:48 | 77 | 1108 | 19 | 25 | 30 | 33 | 34 | 35 | 35 | 35 | 35 | 34 | 33 | 35 | 32 | 32 | 32 | 35 | 32 | 35 | -0.07 | Y | 40 | Y | -0.6 |  |  |  | 0.857 | 1.2 |  |  | N | N | N | N | 190 | 0.46 | 66 | 102487 | 95514 | 4736 | 15500 | 08 | 1 |  | 2023-03-15 13:05 | 1570 | 121 |  | 32 |  | * 전공정 요청 20%이상 감속주입, 이상재 등록 및 생관통보 ID : 301 | [14 empty] | 99.74 | 100 | 0 | 0 | 0 |  | 650 | 400 | Y | N | 0 | 0 | 300 |  | 650 | 400 | Y | N | N |  | Y |  |  |  |  | BM510510 | C
B75789 | 2023-03-15 | 2 | D |  | 6 | A | AE4144HM | 소입성보증강 | D | BM#1 | 1591 | 52 | 1617 | 1529 | 44 | 8300 |  | 1 | 0.23 | 17 |  | -2.5 | 1561 | 1616 | 16.74 | 0 | 0 | 29 | 59 | 65 | Y |  | 2023-03-15 13:58 | 72 | 1095 | 33 | 34 | 36 | 37 | 37 | 36 | 35 | 34 | 33 | 31 | 30 | 29 | 27 | 26 | 32 | 37 | 26 | 0 | -0.22 | Y | 50 | Y | -0.2 |  |  |  | 1.43 |  |  |  | Y | Y | Y | Y | 210 | 0.46 | 70 | 101520 | 102197 | -1397 | 15100 | 05 | 1 |  | 2023-03-15 14:08 | 1561 | 117 |  | 19 |  | *L/D잔강 3.3TON 슬래그 이월됨. | [5 empty] | 95B6C31CA0DB4691974FEEC7B520F961 | 1ED5BAADD1044298B3BD6399A7980A23 | 6348029A04D342B684C1E173C9C71FD7 |  | EEDC7F5F98104DA8B60E6A69CDD9BC20 | 4405CF763F584686B1CBF3D9141024EF | FAC769480392458B9A538B0816FA2319 |  |  | 96.41 | 100 | 0 | 0 | 0 |  | 650 |  | Y | N | 0 | 0 | 0 |  | 651 |  | Y | N | Y | N | [5 empty] | BT180180 | H
A76452 | 2023-03-15 | 1 | D |  | 6 | A | 42CRMO4MS | 합금강 | E1 | BM#2 | 1595 | 49 | 1601 | 1516 | 39 | 7700 |  | 3 | 0.26 | 25 |  | -1.4 | 1560 | 1601 | 104.49 | 43.6 |  | 30 | 4 | 99 | Y |  | 2023-03-15 14:12 | 67 | 1091 | 31 | 32 | 35 | 35 | 35 | 33 | 32 | 32 | 31 | 30 | 30 | 29 |  | 29 | 32 | 35 | 29 | 35 | -0.12 |  | 50 | Y | -0.2 |  |  |  | 1.432 |  |  |  | N | N | N | N | 180 | 0.48 | 62 | 102487 | 94787 | 5013 | 15000 | 08 | 1 |  | 2023-03-15 14:17 | 1560 | 103 |  | 16 | [16 empty] | 101.67 | 100 | 0 | 0 | 0 |  | 650 | 400 | Y | N | 0 | 0 | 0 |  | 651 | 400 | Y | N | N |  | Y |  |  |  |  | BM510510 | C
A76453 | 2023-03-15 | 1 | D |  | 7 | A | 42CRMO4MS | 합금강 | E1 | BM#2 | 1620 | 51 | 1609 | 1531 | 36 | 7100 |  | 3 | 0.26 | 26 |  | -1.44 | 1565 | 1609 | 109.16 | 26.68 |  | 32 | 46 | 89 | Y |  | 2023-03-15 15:16 | 72 | 1097 | 27 | 32 | 36 | 37 | 36 | 35 | 34 | 34 | 33 | 32 | 32 | 32 |  | 32 | 34 | 37 | 32 | 32 | -0.12 | Y | 40 | Y | 0 |  |  |  | 0.902 |  |  |  | N | N | N | N | 170 | 0.48 | 63 | 102487 | 94945 | 4955 | 15400 | 08 | 1 |  | 2023-03-15 15:20 | 1565 | 102 |  | 14 | [16 empty] | 100.97 | 100 | 0 | 0 | 0 |  | 651 | 400 | Y | N | 0 | 0 | 0 |  | 650 | 400 | Y | N | N |  | Y |  |  |  |  | BM510510 | C
B75790 | 2023-03-15 | 2 | D |  | 7 | A | AE4144HM | 소입성보증강 | D | BM#1 | 1643 | 41 | 1609 | 1542 | 37 | 7100 |  | 1 | 0.23 | 16 |  | -2.34 | 1552 | 1609 | 17.63 | 0 | 0 | 19 | 37 | 75 | Y |  | 2023-03-15 14:59 | 63 | 1095 | 24 | 23 | 25 | 26 | 25 | 24 | 24 | 23 | 21 | 20 | 19 | 18 | 17 | 17 | 22 | 26 | 17 | 24 | -0.2 | Y | 45 | Y | -0.2 |  |  |  | 1.25 |  |  |  | Y | Y | Y | Y | 200 | 0.45 | 66 | 101520 | 96059 | 2291 | 15500 | 05 | 1 |  | 2023-03-15 15:08 | 1552 | 118 |  | 30 |  | *전공정 작업지연, 감속주입(정속유지강종) *전공정요청 L/D잔강미이월 | [14 empty] | 104.71 | 100 | 0 | 0 | 0 |  | 650 |  | Y | N | 0 | 0 | 0 |  | 651 |  | Y | N | Y | N | [5 empty] | BT180180 | H
A76454 | 2023-03-15 | 1 | D |  | 8 | A | 42CRMO4MS | 합금강 | E1 | BM#2 | 1620 | 40 | 1601 | 1540 | 31 | 6300 |  | 3 | 0.26 | 25 |  | -1.34 | 1562 | 1601 | 119.57 | 37.26 |  | 1 | 61 | 71 | Y |  | 2023-03-15 16:10 | 69 | 1091 | 30 | 29 | 30 | 30 | 30 | 29 | 29 | 28 | 27 | 27 | 26 | 25 | 25 | 25 | 28 | 30 | 25 | 30 | -0.09 |  | 55 | Y | 0 |  |  |  | 0.856 | 0.93 |  |  | N | N | N | N | 170 | 0.46 | 64 | 93170 | 95184 | 4816 | 15900 | 08 | 1 |  | 2023-03-15 16:15 | 1562 | 102 |  | 25 | [16 empty] | 92.34 | 100 | 0 | 0 | 300 |  | 650 | 400 | Y | N | 0 | 0 | 0 |  | 650 | 400 | Y | N | N |  | Y |  |  |  |  | BM510510 | C
B75791 | 2023-03-15 | 2 | D |  | 8 | A | AE4144HM | 소입성보증강 | D | BM#1 | 1577 | 54 | 1602 | 1523 | 44 | 8700 |  | 1 | 0.22 | 17 |  | -2.28 | 1562 | 1613 | 19.37 | 0 | 0 | 15 | 85 | 67 | Y |  | 2023-03-15 16:19 | 73 | 1099 | 15 | 21 | 32 | 37 | 39 | 41 | 40 | 39 | 39 | 38 | 37 | 36 | 35 | 32 | 35 | 41 | 32 | 39 | -0.2 | Y | 45 | Y | -0.4 |  |  |  | 0.93 |  |  |  | Y | Y | Y | Y | 190 | 0.47 | 70 | 101520 | 104552 | -152852 | 15300 | 05 | 1 |  | 2023-03-15 16:09 | 1562 | 117 |  | 18 |  | *전공정요청 L/D잔강미이월 | [14 empty] | 96.96 | 100 | 0 | 0 | 0 |  | 650 |  | Y | N | 0 | 0 | 0 |  | 651 |  | Y | N | Y | N | [5 empty] | BT180180 | H
A76455 | 2023-03-15 | 1 | D | TUNDISH교체전 | 9 | A | 42CRMO4MS | 합금강 | E1 | BM#2 | 1626 | 40 | 1600 | 1553 | 34 | 6200 |  | 3 | 0.26 | 25 |  | -1.49 | 1556 | 1600 | 120.63 | 69.26 |  | 18 | 77 | 74 | Y |  | 2023-03-15 17:21 | 63 | 1097 | 24 | 24 | 30 | 30 | 30 | 29 | 29 | 28 | 28 | 27 | 26 | 26 | 25 | 25 | 27 | 30 | 25 | 30 | -0.1 |  | 50 | Y | -0.2 |  |  |  | 1.374 |  |  |  | N | N | N | N | 220 | 0.48 | 63 | 67952 | 96089 | 4961 | 2000 | 08 | 1 |  | 2023-03-15 17:27 | 1556 | 101 |  | 18 |  |  | D3025C006B924507A3BCF240FC429C20 | 17A44F6A05D74DDF9BE4128F5E05A9B1 | D9B9435C298F4A75A377D1489D2B25B9 | [11 empty] | 66.42 | 100 | 0 | 3170 | 0 |  | 650 | 400 | Y | N | 0 | 3100 | 0 |  | 650 | 400 | Y | N | N |  | Y |  |  |  |  | BM510510 | C
B75792 | 2023-03-15 | 2 | D | TUNDISH교체전 | 9 | A | AE4144HM | 소입성보증강 | D | BM#1 | 1616 | 45 | 1622 | 1540 | 39 | 7600 |  | 1 | 0.21 | 16 |  | -2.46 | 1570 | 1623 | 16.28 | 0 | 0 | 35 | 1 | 23367 | Y |  | 2023-03-15 17:15 | 81 | 1099 | 30 | 30 | 31 | 32 | 33 | 33 | 32 | 32 | 31 | 30 | 29 | 28 | 28 | 28 | 31 | 33 | 28 | 32 | -0.12 | Y | 40 | Y | 0 |  |  |  | 1.35 |  |  |  | Y | N | N | M | 180 | 0.47 | 65 | 92164 | 98707 | -7 | 1500 | 05 | 1 |  | 2023-03-15 17:25 | 1570 | 119 |  | 33 |  | *전공정요청 L/D잔강미이월 | 30607CE9A2FC4A34828A9FE24F50A23F | 4722EA04E4974916B9039DF0E3520AD6 | 401B6403444942849F6AB03866DB2860 | [11 empty] | 93.85 | 100 | 0 | 2500 | 0 |  | 650 |  | Y | N | 0 | 2500 | 0 |  | 651 |  | Y | N | Y | [6 empty] | BT180180 | H
B75793 | 2023-03-15 | 2 | D | TUNDISH교체 | 1 | A | SBC90B2 | 특수용도강 | C1 | BM#2 | 1597 | 53 | 1676 | 1560 | 47 | 9600 |  | 1 | 0.23 | 19 |  | -3.03 | 1590 | 1658 | 37.97 | 0 | 0 | 29 | 60 | 63 | Y |  | 2023-03-15 18:42 | 89 | 1097 | -420 | -68 | 31 | 27 | 31 | 35 | 38 | 40 | 40 | 41 | 42 | 42 |  | 42 | 36 | 42 | 42 | 0 | 0 |  | 5 | Y | 0 |  | 1.37 | 1.31 |  |  |  |  | N | N | N | N | 220 | 0.5 | 58 | 96612 | 95700 | 5000 | 14900 | 14 | 2 |  | 2023-03-15 18:44 | 1590 | 134 |  | 25 |  | * T/D FLUX 용탕부: 120 KG / 유탕부: 10KG 투입. | [14 empty] | 96.56 | 100 | 700 | 0 | 0 |  | 451 | 300 | Y | N | 700 | 0 | 0 |  | 450 | 300 | Y | N | Y |  | Y |  |  |  |  | RB125.00 | C
A76456 | 2023-03-15 | 1 | D | TUNDISH교체 | 1 | B | AE1055LS | 탄소강 | G-AE1055LS | BM#1 | 1617 | 48 | 1634 | 1544 | 34 | 6900 |  | 3 | 0.21 | 26 |  | -1.73 | 1579 | 1633 | 0 | 160.64 |  | 30 | 5 | 76 | Y |  | 2023-03-15 18:27 | 95 | 1088 | -298 | 20 | 20 | 24 | 29 | 32 | 34 | 35 | 36 | 36 | 37 |  |  | 37 | 31 | 37 | 37 | 0 | 0 |  |  | Y | 0.2 |  | 2.05 | 2.05 |  |  |  |  | N | N | N | N | 210 | 0.51 | 57 | 84600 | 89687 | -143687 | 14100 | 03 | 2 |  | 2023-03-15 18:34 | 1579 | 134 |  | 48 |  | *T/D FLUX 유:15KG 용:220KG | [14 empty] | 8460000 | 100 | 1500 | 0 | 0 |  | 500 |  | N | N | 1500 | 0 | 0 |  | 501 |  | N | N | N |  |  | Y |  |  |  | BT180180 | H
B75794 | 2023-03-15 | 2 | D |  | 2 | A | SBC90B2 | 특수용도강 | C1 | BM#2 | 1574 | 51 | 1645 | 1594 | 36 | 7000 |  | 1 | 0.23 | 19 |  | -2.68 | 1572 | 1637 | 39.58 | 0 | 0 | 19 | 38 | 75 | Y |  | 2023-03-15 19:40 | 71 | 1097 | 40 | 38 | 36 | 35 | 34 | 33 | 31 | 29 | 28 | 26 | 24 | 22 |  | 22 | 32 | 36 | 22 | 0 | -0.31 |  | 45 | Y | -0.4 |  |  |  | 0.98 |  |  |  | N | N | N | N | 220 | 0.52 | 54 | 96612 | 89802 | 5048 | 13900 | 14 | 2 |  | 2023-03-15 19:47 | 1572 | 114 |  | 26 | [16 empty] | 103.61 | 100 | 0 | 0 | 0 |  | 451 | 300 | Y | N | 0 | 0 | 0 |  | 450 | 300 | Y | N | Y |  | Y |  |  |  |  | RB125.00 | C
A76457 | 2023-03-15 | 1 | D |  | 2 | A | AE1055LS | 탄소강 | G-AE1055LS | BM#1 | 1636 | 40 | 1602 | 1553 | 27 | 5400 |  | 3 | 0.23 | 25 |  | -1.57 | 1553 | 1602 | 0 | 256.79 |  | 32 | 47 | 67 | Y |  | 2023-03-15 19:36 | 69 | 1087 | 36 | 35 | 31 | 30 | 29 | 28 | 28 | 27 | 26 | 26 | 26 | 25 |  | 25 | 29 | 31 | 25 | 26 | -0.12 |  | 50 | Y | -0.2 | [8 empty] | N | N | Y | 200 | 0.52 | 59 | 101520 | 98232 | 1968 | 15100 | 03 | 2 |  | 2023-03-15 19:45 | 1553 | 130 |  | 37 | [16 empty] | 96.5 | 100 | 0 | 0 | 0 |  | 500 |  | N | N | 0 | 0 | 0 |  | 501 |  | N | N | N |  |  | Y |  |  |  | BT180180 | H
B75795 | 2023-03-15 | 2 | B |  | 3 | B | SBC90B2 | 특수용도강 | C1 | BM#2 | 1679 | 40 | 1629 | 1628 | 33 | 5600 |  | 1 | 0.19 | 18 |  | -2.4 | 1570 | 1622 | 24.31 | 0 | 0 | 15 | 86 | 68 | Y |  | 2023-03-15 20:34 | 69 | 1099 | 21 | 25 | 31 | 33 | 33 | 33 | 33 | 32 | 32 | 30 | 29 | 29 | 28 | 28 | 30 | 33 | 28 | 33 | -0.11 | Y | 45 | Y | -0.2 |  |  |  | 0.96 |  |  |  | N | N | N | N | 210 | 0.52 | 61 | 96612 | 99959 | 4341 | 14000 | 14 | 2 |  | 2023-03-15 20:41 | 1570 | 106 |  | 27 | [16 empty] | 92.99 | 100 | 0 | 0 | 0 |  | 450 | 300 | Y | N | 0 | 0 | 0 |  | 450 | 300 | Y | N | Y |  | Y |  |  |  |  | RB125.00 | C
A76458 | 2023-03-15 | 1 | B |  | 3 | A | AE1055LS | 탄소강 | G-AE1055LS | BM#1 | 1619 | 40 | 1606 | 1547 | 28 | 5500 |  | 3 | 0.23 | 25 |  | -1.95 | 1547 | 1606 | 0 | 228.26 |  | 1 | 62 | 62 | Y |  | 2023-03-15 20:50 | 63 | 1090 | 24 | 24 | 26 | 26 | 26 | 26 | 25 | 24 | 23 | 22 | 21 | 20 | 20 | 20 | 23 | 26 | 20 | 26 | -0.11 |  | 55 | Y | 0 | [8 empty] | N | N | Y | 190 | 0.48 | 63 | 152280 | 95873 | 6027 | 15100 | 03 | 2 |  | 2023-03-15 21:01 | 1547 | 112 |  | 24 |  | *유사강종 연연주 혼탕부 성분 확인 ID:107~109.207~209 | [14 empty] | 148.06 | 100 | 0 | 0 | 0 |  | 500 |  | N | N | 0 | 0 | 0 |  | 501 |  | N | N | N |  |  | Y |  |  |  | BT180180 | H
B75796 | 2023-03-15 | 2 | B |  | 4 | A | SBC90B2 | 특수용도강 | C1 | BM#2 | 1616 | 45 | 1610 | 1554 | 37 | 7500 |  | 1 | 0.21 | 18 |  | -2.24 | 1571 | 1619 | 26.08 | 0 | 0 | 18 | 78 | 68 | Y |  | 2023-03-15 21:41 | 70 | 1099 | 26 | 28 | 32 | 35 | 36 | 35 | 35 | 33 | 32 | 31 | 30 | 29 | 28 | 28 | 32 | 36 | 28 | 35 | -0.2 | Y | 40 | Y | -0.2 |  |  |  | 0.9 |  |  |  | N | N | N | N | 200 | 0.52 | 59 | 96612 | 97918 | 4882 | 14900 | 14 | 2 |  | 2023-03-15 21:47 | 1571 | 111 |  | 21 | [16 empty] | 94.03 | 100 | 0 | 0 | 0 |  | 451 | 300 | Y | N | 0 | 0 | 0 |  | 450 | 300 | Y | N | Y |  | Y |  |  |  |  | RB125.00 | C
A76459 | 2023-03-15 | 1 | B | 유사강종연연주 | 4 | A | SEAH-BQ2 | 탄소강 | P-AE1055LS | BM#1 | 1648 | 41 | 1603 | 1561 | 28 | 4900 |  | 3 | 0.22 | 30 |  | -1.34 | 1555 | 1603 | 0 | 208.32 |  | 35 | 2 | 72 | Y |  | 2023-03-15 22:07 | 70 | 1100 | 18 | 22 | 32 | 36 | 38 | 38 | 37 | 35 | 35 | 34 | 33 | 33 | 32 | 32 | 33 | 38 | 32 | 0 | -0.15 | Y | 40 | Y | -0.2 | [8 empty] | Y | Y | Y | 180 | 0.48 | 61 | 50766 | 93894 | 6206 | 15800 | 03 | 2 |  | 2023-03-15 22:14 | 1555 | 98 |  | 11 |  | *유사강종 연연주 혼탕부 성분 확인 ID:101.201 *S/R변경 재세팅 | [14 empty] | 50.31 | 100 | 0 | 0 | 0 |  | 400 |  | N | N | 0 | 0 | 0 |  | 401 |  | N | N |  |  |  | Y |  |  |  | BT180180 | H
B75797 | 2023-03-15 | 2 | B |  | 5 | A | SBC90B2 | 특수용도강 | C1 | BM#2 | 1585 | 44 | 1646 | 1553 | 39 | 8000 |  | 1 | 0.2 | 19 |  | -2.49 | 1574 | 1631 | 31.79 | 0 | 0 | 29 | 61 | 47 | Y |  | 2023-03-15 22:48 | 73 | 1097 | 27 | 31 | 40 | 44 | 45 | 45 | 44 | 42 | 41 | 40 | 39 | 38 | 37 | 37 | 40 | 45 | 37 | 0 | -0.2 | Y | 40 | Y | -0.2 |  |  |  | 0.8 |  |  |  | N | N | N | N | 190 | 0.52 | 61 | 96612 | 98992 | 4958 | 14700 | 14 | 2 |  | 2023-03-15 22:50 | 1574 | 107 |  | 14 | [16 empty] | 91.58 | 100 | 0 | 0 | 0 |  | 451 | 300 | Y | N | 0 | 0 | 0 |  | 450 | 300 | Y | N | Y |  | Y |  |  |  |  | RB125.00 | C
A76460 | 2023-03-15 | 1 | B |  | 5 | A | SEAH-BQ2 | 탄소강 | P-AE1055LS | BM#1 | 1631 | 41 | 1599 | 1553 | 28 | 4700 |  | 3 | 0.23 | 30 |  | -1.26 | 1555 | 1599 | 0 | 161.46 |  | 30 | 6 | 68 | Y |  | 2023-03-15 23:02 | 70 | 1084 | 32 | 32 | 33 | 33 | 33 | 32 | 31 | 31 | 29 | 28 | 27 | 26 | 25 | 25 | 30 | 33 | 25 | 33 | -0.16 |  | 50 | Y | -0.2 | [8 empty] | Y | Y | Y | 170 | 0.48 | 63 | 84610 | 96319 | 5481 | 15800 | 03 | 2 |  | 2023-03-15 23:09 | 1555 | 97 |  | 19 | [8 empty] | 4E89D878FFCC44C3BECB36A080E1010B | 90DEF11F183B46B8B1A601D7299C3203 | C8C8A7A0D03E463EBB0DB11414A229B0 |  | 108D250171DE4E49B1292BD53797BCE2 | 00E822D13FE64620867425D6AC0E8931 | 82D2A37C2E2346D6AF137B2C4142D20F |  | 82.07 | 100 | 0 | 0 | 0 |  | 400 |  | N | N | 0 | 0 | 0 |  | 401 |  | N | N |  |  |  | Y |  |  |  | BT180180 | H
B75798 | 2023-03-15 | 2 | B |  | 6 | B | SBC90B2 | 특수용도강 | C1 | BM#2 | 1623 | 50 | 1652 | 1552 | 42 | 8300 |  | 1 | 0.2 | 20 |  | -2.28 | 1580 | 1639 | 21.09 | 0 | 0 | 19 | 39 | 70 | Y |  | 2023-03-15 23:53 | 79 | 1099 | 35 | 36 | 45 | 52 | 52 | 51 | 50 | 49 | 48 | 47 | 47 | 46 |  | 46 | 47 | 52 | 46 | 0 | -0.15 | Y | 40 | Y | -0.2 |  |  |  | 0.74 |  |  |  | N | N | N | N | 180 | 0.5 | 60 | 96612 | 95303 | 4847 | 13800 | 14 | 2 |  | 2023-03-15 23:55 | 1580 | 107 |  | 11 | [16 empty] | 95.14 | 100 | 0 | 0 | 0 |  | 451 | 300 | Y | N | 0 | 0 | 0 |  | 451 | 300 | Y | N | Y |  | Y |  |  |  |  | RB125.00 | C
A76461 | 2023-03-15 | 1 | B |  | 6 | A | SEAH-BQ2 | 탄소강 | P-AE1055LS | BM#1 | 1637 | 41 | 1604 | 1559 | 26 | 4400 |  | 3 | 0.23 | 30 |  | -1.33 | 1557 | 1604 | 0 | 160.84 |  | 32 | 48 | 67 | Y |  | 2023-03-16 00:05 | 72 | 1098 | 24 | 30 | 35 | 37 | 38 | 37 | 37 | 36 | 36 | 35 | 34 | 34 | 34 | 34 | 34 | 38 | 34 | 37 | -0.1 | Y | 40 | Y | 0 | [8 empty] | Y | Y | Y | 210 | 0.48 | 62 | 84610 | 93893 | 7007 | 15100 | 03 | 2 |  | 2023-03-16 00:23 | 1557 | 99 |  | 21 | [16 empty] | 8461000 | 100 | 0 | 0 | 0 |  | 400 |  | N | N | 0 | 0 | 0 |  | 401 |  | N | N |  |  |  | Y |  |  |  | BT180180 | H
B75799 | 2023-03-15 | 2 | B |  | 7 | B | SBC90B2 | 특수용도강 | C1 | BM#2 | 1613 | 50 | 1624 | 1558 | 40 | 7700 |  | 1 | 0.21 | 18 |  | -2.32 | 1556 | 1607 | 17.85 | 0 | 0 | 15 | 87 | 68 | Y |  | 2023-03-16 00:52 | 55 | 1099 | 44 | 41 | 39 | 38 | 37 | 35 | 34 | 33 | 31 | 30 | 29 | 28 |  | 28 | 35 | 39 | 28 | 0 | -0.24 |  | 45 | Y | -0.2 |  |  |  | 0.87 |  |  |  | N | N | N | N | 170 | 0.52 | 58 | 96612 | 97366 | 4784 | 14900 | 14 | 2 |  | 2023-03-16 00:53 | 1556 | 107 |  | 13 | [16 empty] | 92.85 | 100 | 0 | 0 | 0 |  | 451 | 300 | Y | N | 0 | 0 | 0 |  | 450 | 300 | Y | N | Y |  | Y |  |  |  |  | RB125.00 | H
A76462 | 2023-03-15 | 1 | B |  | 7 | A | SEAH-BQ2 | 탄소강 | P-AE1055LS | BM#1 | 1597 | 41 | 1599 | 1536 | 32 | 5300 |  | 3 | 0.22 | 30 |  | -1.22 | 1556 | 1599 | 0 | 167.45 |  | 1 | 63 | 63 | Y |  | 2023-03-16 01:08 | 71 | 1093 | 33 | 33 | 35 | 36 | 36 | 36 | 35 | 34 | 34 | 34 | 32 | 32 | 32 | 32 | 34 | 36 | 32 | 36 | -0.08 | Y | 50 | Y | 0 | [8 empty] | Y | Y | Y | 200 | 0.48 | 61 | 101532 | 93632 | 7018 | 16000 | 03 | 2 |  | 2023-03-16 01:15 | 1556 | 100 |  | 22 | [16 empty] | 10153200 | 100 | 0 | 0 | 0 |  | 400 |  | N | N | 0 | 0 | 0 |  | 401 |  | N | N |  |  |  | Y |  |  |  | BT180180 | H
B75800 | 2023-03-15 | 2 | B |  | 8 | A | SBC90B2 | 특수용도강 | C1 | BM#2 | 1581 | 46 | 1624 | 1545 | 39 | 7900 |  | 1 | 0.14 | 18 |  | -1.98 | 1565 | 1608 | 22.2 | 0 | 0 | 18 | 79 | 69 | Y |  | 2023-03-16 01:50 | 64 | 1094 | 26 | 26 | 34 | 38 | 41 | 41 | 41 | 40 | 38 | 37 | 35 | 34 | 33 | 32 | 36 | 41 | 32 | 41 | -0.2 | Y | 45 | Y | -0.2 |  |  |  | 0.84 |  |  |  | N | N | N | N | 170 | 0.48 | 66 | 96612 | 98689 | 5011 | 15800 | 14 | 2 |  | 2023-03-16 01:53 | 1565 | 101 |  | 14 |  | * 전공정 요청으로 감속주입 | [14 empty] | 92.54 | 100 | 0 | 0 | 0 |  | 451 | 300 | Y | N | 0 | 0 | 0 |  | 450 | 300 | Y | N | Y |  | Y |  |  |  |  | RB125.00 | H
A76463 | 2023-03-15 | 1 | B |  | 8 | A | SEAH-BQ2 | 탄소강 | P-AE1055LS | BM#1 | 1600 | 45 | 1599 | 1532 | 38 | 6500 |  | 3 | 0.22 | 30 |  | -1.21 | 1557 | 1599 | 0 | 187.83 |  | 35 | 3 | 71 | Y |  | 2023-03-16 02:17 | 72 | 1097 | 32 | 37 | 38 | 38 | 37 | 37 | 35 | 34 | 33 | 32 | 32 | 32 | 31 | 31 | 35 | 38 | 31 | 37 | -0.14 |  | 50 | Y | -0.2 | [8 empty] | Y | Y | Y | 190 | 0.48 | 64 | 101532 | 98079 | 6071 | 15000 | 03 | 2 |  | 2023-03-16 02:24 | 1557 | 102 |  | 15 | [16 empty] | 96.61 | 100 | 0 | 0 | 0 |  | 400 |  | N | N | 0 | 0 | 0 |  | 401 |  | N | N |  |  |  | Y |  |  |  | BT180180 | H
B75801 | 2023-03-15 | 2 | B |  | 9 | A | SBC90B2 | 특수용도강 | C1 | BM#2 | 1645 | 49 | 1632 | 1512 | 42 | 8600 |  | 1 | 0.17 | 19 |  | -2.15 | 1568 | 1618 | 22.64 | 0 | 0 | 29 | 62 | 67 | Y |  | 2023-03-16 02:55 | 67 | 1095 | 30 | 33 | 38 | 41 | 41 | 41 | 40 | 38 | 36 | 34 | 33 | 32 | 31 | 30 | 36 | 41 | 30 | 41 | -0.22 | Y | 50 | Y | -0.2 |  |  |  | 0.77 |  |  |  | N | N | N | N | 220 | 0.47 | 67 | 96612 | 100446 | 4904 | 15200 | 14 | 2 |  | 2023-03-16 03:00 | 1568 | 108 |  | 16 |  | * 전공정 요청으로 감속주입 | [14 empty] | 92.45 | 100 | 0 | 0 | 0 |  | 451 | 300 | Y | N | 0 | 0 | 0 |  | 450 | 300 | Y | N | Y |  | Y |  |  |  |  | RB125.00 | H
A76464 | 2023-03-15 | 1 | B |  | 9 | A | SEAH-BQ2 | 탄소강 | P-AE1055LS | BM#1 | 1556 | 41 | 1589 | 1544 | 26 | 4600 |  | 3 | 0.3 | 32 |  | -1.13 | 1547 | 1589 | 0 | 175.66 |  | 30 | 7 | 76 | Y |  | 2023-03-16 03:28 | 62 | 1098 | 30 | 30 | 32 | 32 | 31 | 30 | 28 | 28 | 28 | 26 | 25 | 25 | 25 | 25 | 28 | 32 | 25 | 30 | -0.14 |  | 50 | Y | 0 | [8 empty] | Y | Y | Y | 180 | 0.48 | 59 | 84610 | 90103 | 5697 | 15400 | 03 | 2 |  | 2023-03-16 03:34 | 1547 | 92 |  | 11 | [16 empty] | 87.14 | 100 | 0 | 0 | 0 |  | 400 |  | N | N | 0 | 0 | 0 |  | 401 |  | N | N |  |  |  | Y |  |  |  | BT180180 | H
B75802 | 2023-03-15 | 2 | B |  | 10 | B | SBC90B2 | 특수용도강 | C1 | BM#2 | 1637 | 50 | 1635 | 1524 | 42 | 8600 |  | 1 | 0.2 | 21 |  | -2.31 | 1566 | 1624 | 23.55 | 0 | 0 | 19 | 40 | 71 | Y |  | 2023-03-16 03:58 | 65 | 1089 | 29 | 28 | 36 | 39 | 41 | 41 | 41 | 40 | 40 | 39 | 38 | 37 | 35 | 33 | 37 | 41 | 33 | 41 | -0.15 | Y | 55 | Y | 0 |  |  |  | 0.92 |  |  |  | N | N | N | N | 210 | 0.4 | 76 | 99492 | 97771 | 5029 | 15200 | 14 | 2 |  | 2023-03-16 04:06 | 1566 | 113 |  | 21 |  | * 전공정 요청 20%이상 감속주입, 이상공정 등록 및 생관통보 | [14 empty] | 96.88 | 100 | 0 | 0 | 0 |  | 451 | 300 | Y | N | 0 | 0 | 0 |  | 450 | 300 | Y | N | Y |  | Y |  |  |  |  | RB125.00 | H
A76465 | 2023-03-15 | 1 | B | 유사강종연연주 | 10 | A | AE1055LS | 탄소강 | G-AE1055LS | BM#1 | 1625 | 41 | 1583 | 1563 | 28 | 4800 |  | 3 | 0.23 | 25 |  | -1.27 | 1545 | 1583 | 0 | 165.35 |  | 32 | 49 | 73 | Y |  | 2023-03-16 04:23 | 61 | 1099 | 26 | 26 | 30 | 32 | 32 | 31 | 31 | 30 | 29 | 27 | 27 | 27 | 27 | 27 | 29 | 32 | 27 | 27 | -0.1 | Y | 50 | Y | 0 | [8 empty] | N | N | Y | 170 | 0.48 | 64 | 101520 | 98020 | 5830 | 15500 | 03 | 2 |  | 2023-03-16 04:29 | 1545 | 94 |  | 15 |  | *S/R변경 재세팅 | [14 empty] | 96.64 | 100 | 0 | 0 | 0 |  | 500 |  | N | N | 0 | 0 | 0 |  | 501 |  | N | N | N |  |  | Y |  |  |  | BT180180 | H
A76466 | 2023-03-15 | 1 | C |  | 11 | A | AE1055LS | 탄소강 | G-AE1055LS | BM#1 | 1620 | 41 | 1590 | 1576 | 25 | 4100 |  | 3 | 0.23 | 25 |  | -1.2 | 1554 | 1590 | 0 | 156.68 |  | 1 | 64 | 74 | Y |  | 2023-03-16 05:17 | 70 | 1095 | 25 | 25 | 29 | 32 | 32 | 32 | 32 | 31 | 30 | 31 | 29 | 29 | 29 | 29 | 30 | 32 | 29 | 32 | -0.06 | Y | 50 | Y | 0 | [8 empty] | N | N | Y | 210 | 0.48 | 64 | 101520 | 96388 | 6962 | 14800 | 03 | 2 |  | 2023-03-16 05:24 | 1554 | 103 |  | 27 | [16 empty] | 10152000 | 100 | 0 | 0 | 0 |  | 500 |  | N | N | 0 | 0 | 0 |  | 501 |  | N | N | N |  |  | Y |  |  |  | BT180180 | H
B75803 | 2023-03-15 | 2 | C |  | 11 | B | SBC90B2 | 특수용도강 | C1 | BM#2 | 1572 | 47 | 1638 | 1542 | 39 | 7900 |  | 1 | 0.25 | 18 |  | -2.8 | 1559 | 1620 | 33.53 | 0 | 0 | 15 | 88 | 71 | Y |  | 2023-03-16 05:08 | 58 | 1096 | 30 | 31 | 33 | 35 | 34 | 35 | 33 | 32 | 31 | 30 | 29 | 27 | 26 | 23 | 30 | 35 | 23 | 0 | -0.2 | Y | 60 | Y | -0.2 |  |  |  | 0.63 |  |  |  | N | N | N | N | 200 | 0.4 | 76 | 99492 | 96483 | 4967 | 15200 | 14 | 2 |  | 2023-03-16 05:18 | 1559 | 121 |  | 29 |  | * 전공정 요청 20%이상 감속주입, 이상공정 등록 및 생관통보 | [14 empty] | 97.88 | 100 | 0 | 0 | 0 |  | 451 | 300 | Y | N | 0 | 0 | 0 |  | 450 | 300 | Y | N | Y |  | Y |  |  |  |  | RB125.00 | H
A76467 | 2023-03-15 | 1 | C |  | 12 | A | AE1055LS | 탄소강 | G-AE1055LS | BM#1 | 1620 | 41 | 1601 | 1521 | 32 | 6300 |  | 3 | 0.23 | 25 |  | -1.74 | 1558 | 1602 | 0 | 179.75 |  | 35 | 4 | 64 | Y |  | 2023-03-16 06:19 | 74 | 1095 | 28 | 28 | 32 | 35 | 36 | 36 | 36 | 35 | 35 | 34 | 34 | 33 | 33 | 33 | 34 | 36 | 33 | 36 | -0.07 | Y | 40 | Y | 0 | [8 empty] | N | N | Y | 200 | 0.48 | 60 | 101520 | 92633 | 5717 | 15800 | 03 | 2 |  | 2023-03-16 06:26 | 1558 | 110 |  | 29 | [16 empty] | 101.93 | 100 | 0 | 0 | 0 |  | 500 |  | N | N | 0 | 0 | 0 |  | 501 |  | N | N | N |  |  | Y |  |  |  | BT180180 | H
B75804 | 2023-03-15 | 2 | C |  | 12 | B | SBC90B2 | 특수용도강 | C1 | BM#2 | 1658 | 50 | 1648 | 1555 | 39 | 7800 |  | 1 | 0.15 | 18 |  | -2.19 | 1579 | 1626 | 13.48 | 0 | 0 | 18 | 80 | 80 | Y |  | 2023-03-16 06:36 | 78 | 1097 | 21 | 23 | 37 | 42 | 45 | 46 | 46 | 46 | 45 | 45 | 44 | 42 | 41 | 38 | 41 | 46 | 38 | 46 | -0.16 | Y | 50 | Y | -0.2 |  |  |  | 1.15 |  |  |  | N | N | N | N | 200 | 0.4 | 75 | 99492 | 95265 |  | 15700 | 14 | 2 |  | 2023-03-16 06:42 | 1579 | 112 |  | 17 |  | * 전공정 요청 20%이상 감속주입, 이상공정 등록 및 생관통보 * 전공정 요청 L/D 잔강이월 미실시, 이상공정등록 및 생관통보 | [14 empty] | 103.64 | 100 | 0 | 0 | 0 |  | 451 | 300 | Y | N | 0 | 0 | 0 |  | 450 | 300 | Y | N | Y | [6 empty] | RB125.00 | H
A76468 | 2023-03-16 | 1 | C |  | 13 | A | AE1055LS | 탄소강 | G-AE1055LS | BM#1 | 1603 | 44 | 1604 | 1547 | 35 | 6000 |  | 3 | 0.22 | 25 |  | -1.61 | 1555 | 1604 | 0 | 164.65 |  | 30 | 8 | 53 | Y |  | 2023-03-16 07:26 | 71 | 1099 | 33 | 34 | 36 | 37 | 36 | 35 | 34 | 33 | 32 | 32 | 31 | 30 | 30 | 30 | 34 | 37 | 30 | 0 | -0.14 | Y | 50 | Y | 0 | [8 empty] | N | N | Y | 190 | 0.48 | 65 | 84600 | 98299 | 4901 | 15400 | 03 | 2 |  | 2023-03-16 07:39 | 1555 | 106 |  | 24 | [8 empty] | EE7495A1623E4C6DBC3F6DF852AF203C | 27D3E60E3CA14DB2BA4AEA2A88D1DE62 | CD1921914C37464DA055AB9D63CB9E97 |  | 9B129FD7162747FAA6FFBC8D6D88E941 | EB3F509209554C5CA8FD554F65B9EF08 | 3BB7218BA9CC45C2A27F6AA2802FF368 |  | 80.34 | 100 | 0 | 0 | 0 |  | 500 |  | N | N | 0 | 0 | 0 |  | 501 |  | N | N | N |  |  | Y |  |  |  | BT180180 | H
B75805 | 2023-03-16 | 2 | C |  | 13 | A | SBC90B2 | 특수용도강 | C1 | BM#2 | 1563 | 62 | 1623 | 1520 | 50 | 10000 |  | 1 | 0.15 | 18 |  | -2.71 | 1567 | 1625 | 21.41 | 0 | 0 | 29 | 63 | 87 | Y |  | 2023-03-16 07:57 | 66 | 1102 | 36 | 35 | 39 | 41 | 40 | 40 | 40 | 38 | 37 | 35 | 33 | 32 | 31 | 28 | 35 | 41 | 28 | 40 | -0.19 | Y | 70 | Y | -0.2 |  |  |  | 0.69 |  |  |  | N | N | N | N | 190 | 0.4 | 86 | 99492 | 109071 | -2671 | 15000 | 14 | 2 |  | 2023-03-16 08:02 | 1567 | 117 |  | 12 |  | * 전공정 요청 20%이상 감속주입, 이상공정 등록 및 생관통보 * 전공정 요청 L/D 잔강이월 미실시, 이상공정등록 및 생관통보 | [14 empty] | 90.37 | 100 | 0 | 0 | 0 |  | 451 | 300 | Y | N | 0 | 0 | 0 |  | 450 | 300 | Y | N | Y | [6 empty] | RB125.00 | H
A76469 | 2023-03-16 | 1 | C |  | 14 | A | AE1055LS | 탄소강 | G-AE1055LS | BM#1 | 1596 | 42 | 1604 | 1538 | 30 | 5800 |  | 3 | 0.22 | 25 |  | -1.48 | 1559 | 1604 | 0 | 184.61 |  | 32 | 50 | 58 | Y |  | 2023-03-16 08:26 | 75 | 1094 | 30 | 33 | 36 | 38 | 39 | 38 | 39 | 37 | 37 | 37 | 35 | 35 |  | 35 | 36 | 39 | 35 | 37 | -0.07 | Y | 40 | Y | 0 | [8 empty] | N | N | Y | 180 | 0.48 | 63 | 101520 | 95918 | 5582 | 14800 | 03 | 2 |  | 2023-03-16 08:33 | 1559 | 110 |  | 30 | [16 empty] | 98.66 | 100 | 0 | 0 | 0 |  | 500 |  | N | N | 0 | 0 | 0 |  | 501 |  | N | N | N |  |  | Y |  |  |  | BT180180 | H
B75806 | 2023-03-16 | 2 | C | TUNDISH교체전 | 14 | A | SBC90B2 | 특수용도강 | C1 | BM#2 | 1550 | 53 | 1622 | 1530 | 48 | 9400 |  | 1 | 0.15 | 20 |  | -2.55 | 1568 | 1628 | 12.91 | 0 | 0 | 19 | 41 | 90 | Y |  | 2023-03-16 09:08 | 67 | 1098 | 25 | 26 | 31 | 33 | 33 | 33 | 32 | 31 | 30 | 29 | 28 | 27 | 26 | 25 | 29 | 33 | 25 | 33 | -0.15 | Y | 55 | Y | -0.2 |  |  |  | 0.93 |  |  |  | N | N | N | N | 180 | 0.47 | 73 | 109980 | 108657 | -3407 |  | 14 | 2 |  | 2023-03-16 09:15 | 1568 | 130 |  | 29 |  | * 전공정 요청 감속주입 * 전공정 요청 L/D 잔강이월 미실시, 이상공정등록 및 생관통보 | 6423626551714A9CBAD3C6B320CB578C | E8855296599C4D1CA5D06F8859DE9E7B | F3986C5EA9814E5DB0AA11DA22F2061E | [11 empty] | 10998000 | 100 | 0 | 2500 | 0 |  | 450 | 300 | Y | N | 0 | 3920 | 0 |  | 450 | 300 | Y | N | Y | [6 empty] | RB125.00 | H
A76470 | 2023-03-16 | 1 | C |  | 15 | A | AE1055LS | 탄소강 | G-AE1055LS | BM#1 | 1620 | 43 | 1597 | 1536 | 33 | 5700 |  | 3 | 0.22 | 25 |  | -1.52 | 1550 | 1597 | 0 | 185.86 |  | 1 | 65 | 52 | Y |  | 2023-03-16 09:28 | 66 | 1092 | 36 | 36 | 34 | 32 | 32 | 33 | 31 | 30 | 30 | 30 | 29 | 28 | 28 | 28 | 31 | 34 | 28 | 30 | -0.11 | Y | 55 | Y | 0 | [8 empty] | N | N | Y | 170 | 0.48 | 66 | 101520 | 97052 | 7248 | 14600 | 03 | 2 |  | 2023-03-16 09:46 | 1550 | 111 |  | 31 | [16 empty] | 97.57 | 100 | 0 | 0 | 0 |  | 500 |  | N | N | 0 | 0 | 0 |  | 501 |  | N | N | N |  |  | Y |  |  |  | BT180180 | H
A76471 | 2023-03-16 | 1 | C |  | 16 | A | AE1055LS | 탄소강 | G-AE1055LS | BM#1 | 1633 | 42 | 1608 | 1565 | 30 | 4900 |  | 3 | 0.21 | 25 |  | -1.69 | 1556 | 1608 | 0 | 174.54 |  | 35 | 5 | 56 | Y |  | 2023-03-16 10:43 | 72 | 1093 | 26 | 30 | 35 | 36 | 36 | 36 | 36 | 35 | 34 | 34 | 33 | 32 | 32 | 32 | 34 | 36 | 32 | 36 | -0.09 | Y | 45 | Y | 0 | [8 empty] | N | N | Y | 210 | 0.48 | 60 | 84600 | 92208 | 5492 | 14900 | 03 | 2 |  | 2023-03-16 10:52 | 1556 | 101 |  | 23 | [16 empty] | 85.28 | 100 | 0 | 0 | 0 |  | 500 |  | N | N | 0 | 0 | 0 |  | 501 |  | N | N | N |  |  | Y |  |  |  | BT180180 | H
B75807 | 2023-03-16 | 2 | C | TUNDISH교체 | 1 | B | 38MNS6 | 합금강 | KFMN443계 | BM#2 | 1621 | 50 | 1661 | 1568 | 47 | 9200 |  | 1 | 0.19 | 19 |  | -3.05 | 1570 | 1666 | 0 | 28.38 | 0 | 15 | 89 | 83 | Y |  | 2023-03-16 10:35 | 77 | 1097 | -331 | -17 | 31 | 32 | 37 | 41 | 43 | 44 | 44 | 44 | 44 | 42 |  | 42 | 40 | 44 | 42 | 44 | -0.08 |  | 25 | Y | -0.4 |  | 1.61 | 1.61 |  |  |  |  | N | N | N | M | 220 | 0.5 | 65 | 94704 | 104907 | -807 | 14400 | 07 | 1 |  | 2023-03-16 10:40 | 1570 | 149 |  | 36 |  | * T/D FLUX 용탕부: 120 KG / 유탕부: 10KG 투입. | [14 empty] | 87.33 | 100 | 1020 | 0 | 0 |  | 651 | 400 | Y | Y | 1010 | 0 | 0 |  | 651 | 400 | Y | Y |  |  |  |  | Y |  |  | SB125125 | C
A76472 | 2023-03-16 | 1 | C |  | 17 | A | AE1055LS | 탄소강 | G-AE1055LS | BM#1 | 1710 | 39 | 1597 | 1622 | 24 | 3000 |  | 3 | 0.22 | 25 |  | -1.31 | 1558 | 1597 | 0 | 192.33 |  | 30 | 9 | 65 | Y |  | 2023-03-16 11:46 | 74 | 1103 | 32 | 33 | 37 | 39 | 39 | 39 | 38 | 38 | 38 | 36 | 36 | 36 | 36 | 36 | 37 | 39 | 36 | 39 | -0.06 | Y | 45 | Y | 0 | [8 empty] | N | N | Y | 200 | 0.48 | 59 | 101520 | 90143 | 5607 | 14600 | 03 | 2 |  | 2023-03-16 11:55 | 1558 | 98 |  | 21 | [16 empty] | 104.55 | 100 | 0 | 0 | 0 |  | 500 |  | N | N | 0 | 0 | 0 |  | 501 |  | N | N | N |  |  | Y |  |  |  | BT180180 | H
B75808 | 2023-03-16 | 2 | C | 잔강최소화전 | 2 | A | 38MNS6 | 합금강 | KFMN443계 | BM#2 | 1593 | 49 | 1658 | 1564 | 41 | 7900 |  | 1 | 0.22 | 18 |  | -2.34 | 1564 | 1635 | 0 | 18.45 | 0 | 18 | 81 | 67 | Y |  | 2023-03-16 11:39 | 71 | 1099 | 38 | 34 | 32 | 31 | 30 | 29 | 28 | 27 | 26 | 25 | 24 | 23 | 22 | 22 | 28 | 32 | 22 | 0 | -0.2 |  | 50 | Y | -0.2 |  |  |  | 1.02 |  |  |  | N | N | N | Y | 220 | 0.53 | 61 | 101502 | 102692 | -3592 | 3000 | 07 | 1 |  | 2023-03-16 12:00 | 1564 | 152 |  | 38 |  |  | 7265DCE568894226A2ED1EE27006E08E | [13 empty] | 101.25 | 100 | 0 | 3250 | 0 |  | 650 | 400 | Y | Y | 0 | 3350 | 0 |  | 651 | 400 | Y | Y | [8 empty] | C
A76473 | 2023-03-16 | 1 | D |  | 18 | A | AE1055LS | 탄소강 | G-AE1055LS | BM#1 | 1659 | 38 | 1591 | 1591 | 25 | 4100 |  | 3 | 0.21 | 25 |  | -1.24 | 1553 | 1591 | 0 | 176.8 |  | 32 | 51 | 71 | Y |  | 2023-03-16 12:51 | 69 | 1095 | 35 | 37 | 39 | 40 | 40 | 39 | 38 | 37 | 36 | 35 | 35 | 34 | 32 | 32 | 37 | 40 | 32 | 35 | -0.15 | Y | 55 | Y | 0 | [8 empty] | N | N | Y | 190 | 0.46 | 68 | 101520 | 98418 | 5332 | 14700 | 03 | 2 |  | 2023-03-16 12:59 | 1553 | 89 |  | 17 |  | *전공정 작업지연,감속주입(20%이상) | [14 empty] | 96.32 | 100 | 0 | 0 | 0 |  | 500 |  | N | N | 0 | 0 | 0 |  | 501 |  | N | N | N |  |  | Y |  |  |  | BT180180 | H
B75809 | 2023-03-16 | 2 | D | 잔강최소화 | 3 | A | SFMN438VM2 | 합금강 | KFMN443계 | BM#2 | 1635 | 51 | 1645 | 1570 | 41 | 7700 |  | 1 | 0.21 | 18 |  | -2.68 | 1573 | 1644 | 0 | 18.49 | 0 | 29 | 64 | 60 | Y |  | 2023-03-16 12:57 | 82 | 1091 | -188 | -193 | 31 | 33 | 37 | 39 | 39 | 39 | 39 | 39 | 38 | 37 | 36 | 36 | 28 | 39 | 36 | 39 | -0.08 | Y | 35 | Y | -0.2 |  |  |  | 0.64 |  |  |  | N | N | N | M | 210 | 0.5 | 59 | 93384 | 102010 | -3310 | 13100 | 07 | 1 |  | 2023-03-16 13:03 | 1573 | 141 |  | 36 |  | * 롱노즐 재사용 | [14 empty] | 93.76 | 100 | 3200 | 0 | 0 |  | 650 | 400 | Y | N | 3200 | 0 | 0 |  | 651 | 400 | Y | N | [6 empty] | Y | SB125125 | C
A76474 | 2023-03-16 | 1 | D |  | 19 | A | AE1055LS | 탄소강 | G-AE1055LS | BM#1 | 1641 | 42 | 1596 | 1565 | 28 | 4600 |  | 3 | 0.21 | 25 |  | -1.36 | 1555 | 1596 | 0 | 171.4 |  | 1 | 66 | 65 | Y |  | 2023-03-16 13:58 | 71 | 1104 | 31 | 32 | 33 | 34 | 34 | 33 | 33 | 32 | 30 | 29 | 29 | 28 | 27 | 25 | 30 | 34 | 25 | 33 | -0.15 | Y | 60 | Y | -0.2 | [8 empty] | N | N | Y | 180 | 0.4 | 73 | 84600 | 93706 | 6194 | 16200 | 03 | 2 |  | 2023-03-16 14:06 | 1555 | 99 |  | 19 |  | *전공정 작업지연,감속주입(20%이상) | [14 empty] | 84.01 | 100 | 0 | 0 | 0 |  | 500 |  | N | N | 0 | 0 | 0 |  | 501 |  | N | N | N |  |  | Y |  |  |  | BT180180 | H
B75810 | 2023-03-16 | 2 | D |  | 4 | B | SFMN438VM2 | 합금강 | KFMN443계 | BM#2 | 1610 | 43 | 1644 | 1558 | 37 | 7100 |  | 1 | 0.2 | 19 |  | -2.59 | 1566 | 1638 | 0 | 26.61 | 0 | 19 | 42 | 60 | Y |  | 2023-03-16 14:02 | 75 | 1098 | 32 | 32 | 33 | 35 | 36 | 36 | 36 | 35 | 35 | 34 | 33 | 32 | 30 | 30 | 34 | 36 | 30 | 36 | -0.15 | Y | 40 | Y | -0.4 |  |  |  | 0.58 |  |  |  | N | N | N | Y | 200 | 0.53 | 60 | 93384 | 100498 | -2298 | 13400 | 07 | 1 |  | 2023-03-16 14:14 | 1566 | 133 |  | 33 | [16 empty] | 95.14 | 100 | 0 | 0 | 0 |  | 650 | 400 | N | N | 0 | 0 | 0 |  | 650 | 400 | Y | N | [7 empty] | SB125125 | C
B75811 | 2023-03-16 | 2 | D |  | 5 | A | SFMN438VM2 | 합금강 | KFMN443계 | BM#2 | 1610 | 45 | 1647 | 1569 | 40 | 7100 |  | 1 | 0.2 | 19 |  | -2.04 | 1569 | 1629 | 0 | 23.09 | 0 | 15 | 90 | 39 | Y |  | 2023-03-16 15:13 | 78 | 1092 | 27 | 37 | 43 | 45 | 46 | 45 | 45 | 44 | 43 | 42 | 41 | 38 |  | 38 | 42 | 46 | 38 | 45 | -0.23 | Y | 35 | Y | -0.6 |  |  |  | 1.31 |  |  |  | N | N | N | Y | 190 | 0.52 | 58 | 93384 | 97702 | 498 | 14400 | 07 | 1 |  | 2023-03-16 15:14 | 1569 | 128 |  | 23 | [16 empty] | 96.87 | 100 | 0 | 0 | 0 |  | 650 | 400 | Y | N | 0 | 0 | 0 |  | 651 | 400 | Y | N | [7 empty] | SB125125 | C
A76475 | 2023-03-16 | 1 | D | TUNDISH교체전 | 20 | A | AE1055LS | 탄소강 | G-AE1055LS | BM#1 | 1620 | 44 | 1600 | 1599 | 41 | 3700 |  | 3 | 0.21 | 27 |  | -1.47 | 1554 | 1600 | 0 | 189.34 |  | 35 | 6 | 69 | Y |  | 2023-03-16 15:12 | 70 | 1089 | 24 | 25 | 30 | 32 | 33 | 33 | 32 | 32 | 31 | 29 | 29 | 28 | 28 | 26 | 29 | 33 | 26 | 32 | -0.14 | Y | 50 | Y | -0.2 | [8 empty] | N | N | M | 170 | 0.4 | 73 | 85897 | 93212 | 3388 | 1500 | 03 | 2 |  | 2023-03-16 15:22 | 1554 | 105 |  | 20 |  | *전공정 작업지연,감속주입(20%이상) | BBA5BF562DBB4B80A1831BEFF208BEA3 | BFFF646E0596440FAE62B4A877D8FAF8 | DA7C36433ECD413D8195B62C0FC3DE28 |  |  | FBB6874CC5C7409C8E9D846F7325EFC1 | 7BF3D201295846F1B2A80FB6D6D8EF94 | 51139C154FA54DFCA92607C602A8FEEE |  | E62A19490EF045C889D838D551979E21 | F7D75E2BF50E49B6B60C9F30ECBD73D5 | EB1A61E948F643F8AF69F80252B90C99 |  |  | 85.73 | 100 | 0 | 3500 | 0 |  | 500 |  | N | N | 0 | 3500 | 0 |  | 501 |  | N | N | N |  |  | Y |  |  |  | BT180180 | H
B75812 | 2023-03-16 | 2 | D |  | 6 | B | SFMN438VM2 | 합금강 | KFMN443계 | BM#2 | 1639 | 43 | 1659 | 1585 | 39 | 6500 |  | 1 | 0.2 | 18 |  | -2.3 | 1571 | 1638 | 0 | 48.31 | 0 | 18 | 82 | 52 | Y |  | 2023-03-16 16:14 | 80 | 1090 | 35 | 41 | 45 | 46 | 45 | 44 | 42 | 40 | 38 | 35 | 33 | 29 | 24 | 24 | 39 | 46 | 24 | 0 | -0.49 | Y | 45 | Y | -1 |  |  |  | 1.296 |  |  |  | N | N | N | Y | 180 | 0.52 | 59 | 93384 | 98161 | -1161 | 15300 | 07 | 1 |  | 2023-03-16 16:15 | 1571 | 124 |  | 21 | [16 empty] | 96.92 | 100 | 0 | 0 | 0 |  | 651 | 400 | Y | N | 0 | 0 | 0 |  | 650 | 400 | Y | N | [7 empty] | SB125125 | C
A76476 | 2023-03-16 | 1 | D | TUNDISH교체 | 1 | A | AE1055LS | 탄소강 | G-AE1055LS | BM#1 | 1624 | 40 | 1637 | 1554 | 31 | 6300 |  | 3 | 0.22 | 25 |  | -1.48 | 1579 | 1624 | 0 | 192.56 |  | 30 | 10 | 84 | Y |  | 2023-03-16 16:17 | 95 | 1099 | -1012 | 3 | 30 | 22 | 30 | 35 | 38 | 39 | 40 | 41 | 42 | 42 |  | 42 | 35 | 42 | 42 | 0 | 0 |  | 5 | Y | 0 |  | 2.32 | 2.32 |  |  |  |  | N | N | N | N | 210 | 0.5 | 59 | 84600 | 94115 | 5035 | 15500 | 11 | 1 |  | 2023-03-16 16:25 | 1579 | 133 |  | 52 |  | *T/D FLUX 유:15KG 용:220KG | [14 empty] | 83.51 | 100 | 1500 | 0 | 0 |  | 500 |  | N | N | 1500 | 0 | 0 |  | 501 |  | N | N | N |  |  | Y |  |  |  | BT180180 | H
B75813 | 2023-03-16 | 2 | D |  | 7 | A | SFMN438VM2 | 합금강 | KFMN443계 | BM#2 | 1624 | 42 | 1640 | 1516 | 38 | 7700 |  | 1 | 0.2 | 19 |  | -2.32 | 1558 | 1624 | 0 | 28.08 | 0 | 29 | 65 | 47 | Y |  | 2023-03-16 17:11 | 67 | 1087 | 24 | 28 | 33 | 36 | 36 | 36 | 36 | 35 | 35 | 33 | 32 | 31 | 29 | 29 | 33 | 36 | 29 | 36 | -0.16 | Y | 45 | Y | -0.4 |  |  |  | 1.268 |  |  |  | N | N | N | Y | 170 | 0.52 | 59 | 93384 | 98946 | -1546 | 14700 | 07 | 1 |  | 2023-03-16 17:14 | 1558 | 122 |  | 25 | [16 empty] | 97.02 | 100 | 0 | 0 | 0 |  | 651 | 400 | Y | N | 0 | 0 | 0 |  | 651 | 400 | Y | N | [7 empty] | SB125125 | C
A76477 | 2023-03-16 | 1 | D |  | 2 | B | AE1055LS | 탄소강 | G-AE1055LS | BM#1 | 1589 | 41 | 1595 | 1527 | 30 | 5900 |  | 3 | 0.22 | 25 |  | -1.45 | 1551 | 1595 | 0 | 192.28 |  | 32 | 52 | 80 | Y |  | 2023-03-16 17:44 | 67 | 1090 | 42 | 41 | 35 | 32 | 31 | 29 | 28 | 28 | 27 | 26 | 25 | 26 | 24 | 24 | 30 | 35 | 24 | 0 | -0.22 |  | 50 | Y | -0.4 | [8 empty] | N | N | Y | 200 | 0.52 | 58 | 101520 | 95342 | -146742 | 15700 | 11 | 1 |  | 2023-03-16 17:52 | 1551 | 107 |  | 24 | [16 empty] | 99.24 | 100 | 0 | 0 | 0 |  | 500 |  | N | N | 0 | 0 | 0 |  | 501 |  | N | N | N |  |  | Y |  |  |  | BT180180 | H
B75814 | 2023-03-16 | 2 | D |  | 8 | A | SFMN438VM2 | 합금강 | KFMN443계 | BM#2 | 1636 | 38 | 1621 | 1580 | 36 | 5900 |  | 1 | 0.2 | 19 |  | -2.21 | 1555 | 1622 | 0 | 37.38 | 0 | 19 | 43 | 41 | Y |  | 2023-03-16 18:15 | 64 | 1095 | 27 | 30 | 33 | 35 | 36 | 36 | 36 | 35 | 35 | 34 | 33 | 32 |  | 32 | 34 | 36 | 32 | 36 | -0.11 | Y | 35 | Y | -0.2 |  |  |  | 1.047 |  |  |  | N | N | N | Y | 170 | 0.53 | 57 | 94974 | 96827 | -427 | 15600 | 07 | 1 |  | 2023-03-16 18:18 | 1555 | 118 |  | 22 | [16 empty] | 99.82 | 100 | 0 | 0 | 0 |  | 650 | 400 | Y | N | 0 | 0 | 0 |  | 650 | 400 | Y | N | [7 empty] | RB178.00 | C
A76478 | 2023-03-16 | 1 | D |  | 3 | A | AE1055LS | 탄소강 | G-AE1055LS | BM#1 | 1604 | 41 | 1573 | 1538 | 26 | 5300 |  | 3 | 0.22 | 25 |  | -0.93 | 1545 | 1573 | 0 | 197.68 |  | 1 | 67 | 92 | Y |  | 2023-03-16 18:38 | 61 | 1097 | 24 | 23 | 23 | 22 | 22 | 23 | 21 | 20 | 21 | 20 | 20 | 20 |  | 20 | 22 | 23 | 20 | 23 | -0.07 | Y | 45 | Y | 0 | [8 empty] | N | N | Y | 190 | 0.52 | 56 | 84600 | 92480 | 6970 | 15300 | 11 | 1 |  | 2023-03-16 18:50 | 1545 | 106 |  | 29 | [16 empty] | 8460000 | 100 | 0 | 0 | 0 |  | 500 |  | N | N | 0 | 0 | 0 |  | 501 |  | N | N | N |  |  | Y |  |  |  | BT180180 | H
B75815 | 2023-03-16 | 2 | D |  | 9 | A | SFMN438VM2 | 합금강 | KFMN443계 | BM#2 | 1597 | 38 | 1631 | 1577 | 32 | 5600 |  | 1 | 0.17 | 19 |  | -2.21 | 1558 | 1621 | 0 | 30.98 | 0 | 15 | 91 | 43 | Y |  | 2023-03-16 19:18 | 67 | 1099 | 30 | 34 | 37 | 39 | 39 | 39 | 38 | 37 | 36 | 35 | 34 | 34 | 32 | 32 | 36 | 39 | 32 | 39 | -0.16 | Y | 45 | Y | -0.4 |  |  |  | 1.302 |  |  |  | N | N | N | Y | 210 | 0.52 | 63 | 93329 | 104586 | -786 | 15600 | 07 | 1 |  | 2023-03-16 19:19 | 1558 | 116 |  | 18 | [16 empty] | 90.7 | 100 | 0 | 0 | 0 |  | 650 | 400 | Y | N | 0 | 0 | 0 |  | 650 | 400 | Y | N | [7 empty] | RB178.00 | C
A76479 | 2023-03-16 | 1 | D |  | 4 | A | AE1055LS | 탄소강 | G-AE1055LS | BM#1 | 1649 | 42 | 1604 | 1568 | 25 | 4300 |  | 3 | 0.22 | 25 |  | -1.64 | 1555 | 1604 | 0 | 217.69 |  | 35 | 7 | 61 | Y |  | 2023-03-16 19:47 | 71 | 1088 | 20 | 20 | 29 | 34 | 37 | 37 | 36 | 35 | 35 | 33 | 33 | 33 | 33 | 33 | 33 | 37 | 33 | 33 | 0 | Y | 40 | Y | 0 | [8 empty] | N | N | Y | 180 | 0.5 | 56 | 84600 | 89671 | 5379 | 15800 | 11 | 1 |  | 2023-03-16 19:53 | 1555 | 100 |  | 17 | [16 empty] | 87.53 | 100 | 0 | 0 | 0 |  | 500 |  | N | N | 0 | 0 | 0 |  | 501 |  | N | N | N |  |  | Y |  |  |  | BT180180 | H
B75816 | 2023-03-16 | 2 | D |  | 10 | A | SFMN438VM2 | 합금강 | KFMN443계 | BM#2 | 1631 | 36 | 1639 | 1590 | 32 | 5300 |  | 1 | 0.21 | 18 |  | -2.58 | 1559 | 1624 | 0 | 40.05 | 0 | 18 | 83 | 45 | Y |  | 2023-03-16 20:22 | 68 | 1110 | 29 | 29 | 35 | 38 | 40 | 40 | 39 | 39 | 37 | 36 | 35 | 34 | 33 | 32 | 36 | 40 | 32 | 0 | -0.18 | Y | 45 | Y | -0.2 |  |  |  | 1.097 |  |  |  | N | N | N | Y | 200 | 0.52 | 60 | 94413 | 100565 | -3215 | 14800 | 07 | 1 |  | 2023-03-16 20:24 | 1559 | 115 |  | 18 | [16 empty] | 95.66 | 100 | 0 | 0 | 0 |  | 650 | 400 | Y | N | 0 | 0 | 0 |  | 650 | 400 | Y | N | [7 empty] | RB178.00 | C
A76480 | 2023-03-16 | 1 | B |  | 5 | A | AE1055LS | 탄소강 | G-AE1055LS | BM#1 | 1620 | 40 | 1600 | 1587 | 22 | 3700 |  | 3 | 0.23 | 27 |  | -1.47 | 1552 | 1600 | 0 | 223.44 |  | 30 | 11 | 58 | Y |  | 2023-03-16 20:45 | 68 | 1099 | 33 | 33 | 36 | 37 | 38 | 37 | 37 | 36 | 35 | 34 | 34 | 33 | 33 | 33 | 35 | 38 | 33 | 37 | -0.11 | Y | 45 | Y | 0 | [8 empty] | N | N | Y | 170 | 0.45 | 65 | 101520 | 90657 | 6993 | 16100 | 11 | 1 |  | 2023-03-16 20:52 | 1552 | 95 |  | 15 |  | *전공정 작업지연, 감속주입(정속유지강종) *Sample채취 ID:103.203 | [14 empty] | 10152000 | 100 | 0 | 0 | 300 |  | 500 |  | N | N | 0 | 0 | 300 |  | 501 |  | N | N | N |  |  | Y |  |  |  | BT180180 | H
B75817 | 2023-03-16 | 2 | B |  | 11 | A | SFMN438VM2 | 합금강 | KFMN443계 | BM#2 | 1635 | 34 | 1635 | 1593 | 31 | 4900 |  | 1 | 0.27 | 18 |  | -2.57 | 1559 | 1628 | 0 | 94.53 | 0 | 29 | 66 | 44 | Y |  | 2023-03-16 21:15 | 68 | 1081 | 31 | 34 | 36 | 36 | 37 | 36 | 35 | 34 | 33 | 32 | 31 | 30 | 29 | 24 | 32 | 37 | 24 | 36 | -0.24 | Y | 55 | Y | -0.4 |  |  |  | 1.013 |  |  |  | N | N | N | Y | 190 | 0.42 | 76 | 90162 | 98556 | 394 | 16300 | 07 | 1 |  | 2023-03-16 21:16 | 1559 | 113 |  | 26 |  | * 전공정 요청 20%이상 감속주입, 이상공정 등록 및 생관통보 ID: 303~ , 403~ | [14 empty] | 92.1 | 100 | 0 | 0 | 0 |  | 650 | 400 | Y | N | 0 | 0 | 0 |  | 651 | 400 | Y | N | [7 empty] | RB178.00 | C
A76481 | 2023-03-16 | 1 | B |  | 6 | A | AE1055LS | 탄소강 | G-AE1055LS | BM#1 | 1647 | 41 | 1597 | 1581 | 33 | 4000 |  | 3 | 0.24 | 25 |  | -1.67 | 1547 | 1597 | 0 | 217.27 |  | 32 | 53 | 54 | Y |  | 2023-03-16 21:46 | 63 | 1089 | 31 | 31 | 30 | 30 | 31 | 30 | 29 | 28 | 28 | 27 | 26 | 26 | 25 | 25 | 28 | 31 | 25 | 31 | -0.13 | Y | 45 | Y | 0 | [8 empty] | N | N | Y | 210 | 0.46 | 66 | 101520 | 96287 | 6563 | 15200 | 11 | 1 |  | 2023-03-16 21:54 | 1547 | 102 |  | 20 |  | *전공정 요청 감속주입 정속유지 강종 감속주입 ID:101~104.201~204 | [14 empty] | 98.28 | 100 | 0 | 0 | 0 |  | 500 |  | N | N | 0 | 0 | 0 |  | 501 |  | N | N | N |  |  | Y |  |  |  | BT180180 | H
A76482 | 2023-03-16 | 1 | B |  | 7 | A | AE1055LS | 탄소강 | G-AE1055LS | BM#1 | 1620 | 36 | 1594 | 1589 | 22 | 3700 |  | 3 | 0.23 | 25 |  | -1.38 | 1552 | 1594 | 0 | 183.15 |  | 1 | 68 | 62 | Y |  | 2023-03-16 22:46 | 68 | 1090 | 25 | 24 | 27 | 29 | 31 | 32 | 32 | 31 | 30 | 30 | 29 | 28 | 28 | 28 | 29 | 32 | 28 | 28 | -0.1 | Y | 40 | Y | 0 | [8 empty] | N | N | Y | 210 | 0.48 | 63 | 84600 | 93803 | 6747 | 15600 | 11 | 1 |  | 2023-03-16 22:55 | 1552 | 99 |  | 27 | [16 empty] | 83.93 | 100 | 0 | 0 | 0 |  | 500 |  | N | N | 0 | 0 | 0 |  | 501 |  | N | N | N |  |  | Y |  |  |  | BT180180 | H
B75818 | 2023-03-16 | 2 | B |  | 12 | A | SFMN438VM2 | 합금강 | KFMN443계 | BM#2 | 1654 | 39 | 1618 | 1571 | 34 | 5800 |  | 1 | 0.25 | 18 |  | -2.29 | 1555 | 1616 | 0 | 49.37 | 0 | 19 | 44 | 47 | Y |  | 2023-03-16 22:30 | 64 | 1084 | 23 | 23 | 26 | 27 | 28 | 28 | 28 | 28 | 27 | 26 | 25 | 25 | 24 | 21 | 25 | 28 | 21 | 28 | -0.13 | Y | 55 | Y | -0.2 |  |  |  | 1.286 |  |  |  | N | N | N | Y | 180 | 0.4 | 79 | 111137 | 99192 | -151592 | 15200 | 07 | 1 |  | 2023-03-16 22:52 | 1555 | 125 |  | 28 |  | * 전공정 요청 20%이상 감속주입, 이상공정 등록 및 생관통보 | [14 empty] | 113.99 | 100 | 0 | 0 | 0 |  | 650 | 400 | Y | N | 0 | 0 | 0 |  | 651 | 400 | Y | N | [7 empty] | RB178.00 | C
A76483 | 2023-03-16 | 1 | B |  | 8 | A | AE1055LS | 탄소강 | G-AE1055LS | BM#1 | 1633 | 41 | 1591 | 1563 | 29 | 4700 |  | 3 | 0.23 | 25 |  | -1.41 | 1549 | 1591 | 0 | 190.54 |  | 35 | 8 | 65 | Y |  | 2023-03-16 23:50 | 65 | 1099 | 27 | 27 | 27 | 28 | 28 | 27 | 27 | 26 | 25 | 24 | 24 | 24 | 23 | 23 | 26 | 28 | 23 | 27 | -0.11 | Y | 45 | Y | -0.2 | [8 empty] | N | N | Y | 200 | 0.48 | 62 | 101520 | 96149 | 6601 | 15300 | 11 | 1 |  | 2023-03-16 23:57 | 1549 | 106 |  | 28 | [16 empty] | 98.47 | 100 | 0 | 0 | 0 |  | 500 |  | N | N | 0 | 0 | 0 |  | 501 |  | N | N | N |  |  | Y |  |  |  | BT180180 | H
B75819 | 2023-03-16 | 2 | B |  | 13 | A | SFMN438VM2 | 합금강 | KFMN443계 | BM#2 | 1634 | 39 | 1647 | 1553 | 34 | 6800 |  | 1 | 0.28 | 18 |  | -2.6 | 1564 | 1633 | 0 | 60.03 | 0 | 15 | 92 | 46 | Y |  | 2023-03-16 23:43 | 73 | 1087 | 18 | 19 | 28 | 32 | 35 | 36 | 35 | 36 | 35 | 34 | 33 | 32 | 31 | 25 | 31 | 36 | 25 | 35 | -0.22 | Y | 50 | Y | -0.5 |  |  |  | 0.851 |  |  |  | N | N | N | Y | 170 | 0.4 | 75 | 111137 | 94843 | 7 | 15100 | 07 | 1 |  | 2023-03-16 23:44 | 1564 | 129 |  | 35 |  | * 전공정 요청 20%이상 감속주입, 이상공정 등록 및 생관통보 | [14 empty] | 118.86 | 100 | 0 | 0 | 0 |  | 650 | 400 | Y | N | 0 | 0 | 0 |  | 650 | 400 | Y | N | [7 empty] | RB178.00 | C
A76484 | 2023-03-16 | 1 | B |  | 9 | A | AE1055LS | 탄소강 | G-AE1055LS | BM#1 | 1622 | 42 | 1600 | 1561 | 32 | 5200 |  | 3 | 0.23 | 25 |  | -1.43 | 1556 | 1600 | 0 | 200.1 |  | 30 | 12 | 64 | Y |  | 2023-03-17 00:50 | 72 | 1093 | 23 | 26 | 32 | 34 | 35 | 36 | 36 | 35 | 34 | 34 | 33 | 33 | 33 | 33 | 33 | 36 | 33 | 34 | -0.02 | Y | 35 | Y | 0 | [8 empty] | N | N | Y | 190 | 0.48 | 63 | 101520 | 95630 | 6970 | 14900 | 11 | 1 |  | 2023-03-17 00:58 | 1556 | 113 |  | 32 | [16 empty] | 98.9 | 100 | 0 | 0 | 0 |  | 500 |  | N | N | 0 | 0 | 0 |  | 501 |  | N | N | N |  |  | Y |  |  |  | BT180180 | H
B75820 | 2023-03-16 | 2 | B |  | 14 | A | SFMN438VM2 | 합금강 | KFMN443계 | BM#2 | 1610 | 39 | 1639 | 1564 | 34 | 6500 |  | 1 | 0.18 | 18 |  | -2.5 | 1552 | 1625 | 0 | 59.01 | 0 | 18 | 84 | 80 | Y |  | 2023-03-17 00:55 | 61 | 1098 | 22 | 22 | 23 | 24 | 25 | 25 | 24 | 24 | 24 | 23 | 23 | 22 | 20 | 18 | 22 | 25 | 18 | 24 | -0.14 | Y | 50 | Y | -0.2 |  |  |  | 0.936 |  |  |  | N | N | N | Y | 210 | 0.4 | 76 | 102588 | 97572 | -622 | 11500 | 07 | 1 |  | 2023-03-17 00:59 | 1552 | 136 |  | 40 |  | * 전공정 요청 20%이상 감속주입, 이상공정 등록 및 생관통보 | [14 empty] | 107.2 | 100 | 0 | 0 | 0 |  | 650 | 400 | Y | N | 0 | 0 | 0 |  | 650 | 400 | Y | N | [7 empty] | RB178.00 | C
A76485 | 2023-03-16 | 1 | B |  | 10 | A | AE1055LS | 탄소강 | G-AE1055LS | BM#1 | 1623 | 41 | 1597 | 1537 | 29 | 5500 |  | 3 | 0.25 | 25 |  | -1.36 | 1557 | 1597 | 0 | 169.7 |  | 32 | 54 | 58 | Y |  | 2023-03-17 01:41 | 73 | 1095 | 32 | 29 | 29 | 30 | 31 | 30 | 30 | 30 | 30 | 29 | 28 | 29 |  | 29 | 30 | 31 | 28 | 30 | -0.02 | Y | 30 | Y | 0.2 | [8 empty] | N | N | Y | 180 | 0.51 | 58 | 101520 | 94393 | 6607 | 14600 | 11 | 1 |  | 2023-03-17 01:49 | 1557 | 119 |  | 44 | [16 empty] | 100.12 | 100 | 0 | 0 | 0 |  | 500 |  | N | N | 0 | 0 | 0 |  | 501 |  | N | N | N |  |  | Y |  |  |  | BT180180 | H
B75821 | 2023-03-16 | 2 | B |  | 15 | A | SFMN438VM2 | 합금강 | KFMN443계 | BM#2 | 1647 | 39 | 1645 | 1576 | 34 | 6400 |  | 1 | 0.22 | 18 |  | -2.56 | 1556 | 1629 | 0 | 38.5 | 0 | 29 | 67 | 56 | N | 5 | 2023-03-17 01:55 | 65 | 1097 | 9 | 13 | 21 | 21 | 23 | 25 | 25 | 25 | 25 | 25 | 24 | 23 | 22 | 18 | 21 | 25 | 18 | 25 | -0.16 | Y | 45 | Y | -0.4 |  |  |  | 1.133 |  |  |  | N | N | N | Y | 200 | 0.4 | 75 | 111137 | 99576 | -1426 | 15100 | 07 | 1 |  | 2023-03-17 01:58 | 1556 | 156 |  | 61 |  | * 전공정 요청 20%이상 감속주입, 이상공정 등록 및 생관통보 * L/D 강제개공 ID : 302, 401 | [14 empty] | 112.72 | 100 | 0 | 0 | 0 |  | 650 | 400 | Y | N | 0 | 0 | 0 |  | 651 | 400 | Y | N |  |  |  |  | Y |  |  | RB178.00 | C
A76486 | 2023-03-16 | 1 | B |  | 11 | A | AE1055LS | 탄소강 | G-AE1055LS | BM#1 | 1619 | 42 | 1611 | 1549 | 33 | 6200 |  | 3 | 0.25 | 25 |  | -1.64 | 1560 | 1611 | 0 | 214.9 |  | 38 | 46 | 12503 | Y |  | 2023-03-17 03:00 | 76 | 1110 | 28 | 31 | 35 | 39 | 40 | 40 | 39 | 39 | 39 | 39 | 38 | 38 | 39 | 39 | 37 | 40 | 38 | 39 | 0 | Y | 35 | Y | 0.2 | [8 empty] | N | N | Y | 170 | 0.52 | 61 | 101520 | 100524 | 5926 | 14600 | 11 | 1 |  | 2023-03-17 03:07 | 1560 | 108 |  | 26 | [16 empty] | 94.39 | 100 | 0 | 0 | 0 |  | 500 |  | N | N | 0 | 0 | 0 |  | 501 |  | N | N | N |  |  | Y |  |  |  | BT180180 | H
A76487 | 2023-03-16 | 1 | B |  | 12 | A | AE1055LS | 탄소강 | G-AE1055LS | BM#1 | 1645 | 41 | 1597 | 1555 | 30 | 4900 |  | 3 | 0.26 | 25 |  | -1.69 | 1554 | 1597 | 0 | 190.88 |  | 35 | 9 | 66 | Y |  | 2023-03-17 03:50 | 70 | 1095 | 39 | 37 | 32 | 30 | 30 | 30 | 29 | 28 | 28 | 27 | 26 | 26 |  | 26 | 30 | 32 | 26 | 30 | -0.13 |  | 45 | Y | 0 | [8 empty] | N | N | Y | 170 | 0.52 | 56 | 84600 | 94412 | 7038 | 15900 | 11 | 1 |  | 2023-03-17 03:57 | 1554 | 114 |  | 38 | [16 empty] | 8460000 | 100 | 0 | 0 | 0 |  | 500 |  | N | N | 0 | 0 | 0 |  | 501 |  | N | N | N |  |  | Y |  |  |  | BT180180 | H
B75822 | 2023-03-16 | 2 | B |  | 16 | A | SFMN438VM2 | 합금강 | KFMN443계 | BM#2 | 1597 | 50 | 1615 | 1582 | 44 | 7900 |  | 1 | 0.23 | 19 |  | -2.82 | 1571 | 1653 | 0 | 41.35 | 0 | 19 | 45 | 43 | Y |  | 2023-03-17 03:07 | 80 | 1099 | 13 | 15 | 26 | 32 | 36 | 39 | 40 | 39 | 39 | 40 | 39 | 39 | 38 | 33 | 35 | 40 | 33 | 39 | -0.16 | Y | 45 | Y | -0.4 |  |  |  | 1.403 |  |  |  | N | N | N | Y | 190 | 0.41 | 75 | 94039 | 97622 | -1872 | 14700 | 07 | 1 |  | 2023-03-17 03:11 | 1571 | 173 |  | 66 |  | * 전공정 요청 20%이상 감속주입, 이상공정 등록 및 생관통보 | [14 empty] | 97.7 | 100 | 0 | 0 | 0 |  | 650 | 400 | Y | N | 0 | 0 | 0 |  | 650 | 400 | Y | N | [7 empty] | RB178.00 | C
A76488 | 2023-03-16 | 1 | C |  | 13 | A | AE1055LS | 탄소강 | G-AE1055LS | BM#1 | 1593 | 43 | 1611 | 582 | 31 | 6000 |  | 3 | 0.25 | 25 |  | -1.41 | 1568 | 1611 | 0 | 216.93 |  | 30 | 13 | 45 | Y |  | 2023-03-17 04:53 | 84 | 1094 | 26 | 32 | 39 | 42 | 44 | 45 | 45 | 44 | 44 | 43 | 44 | 43 |  | 43 | 41 | 45 | 43 | 44 | -0.03 | Y | 30 | Y | -0.2 | [8 empty] | N | N | Y | 210 | 0.52 | 57 | 101520 | 93199 | 6151 | 14300 | 11 | 1 |  | 2023-03-17 05:09 | 1568 | 116 |  | 33 | [16 empty] | 101.32 | 100 | 0 | 0 | 0 |  | 500 |  | N | N | 0 | 0 | 0 |  | 501 |  | N | N | N |  |  | Y |  |  |  | BT180180 | H
B75823 | 2023-03-16 | 2 | C |  | 17 | A | SFMN438VM2 | 합금강 | KFMN443계 | BM#2 | 1659 | 47 | 1663 | 1561 | 42 | 8300 |  | 1 | 0.24 | 19 |  | -2.72 | 1562 | 1642 | 0 | 42.58 | 0 | 1 | 69 | 114 | Y |  | 2023-03-17 04:35 | 71 | 1099 | 30 | 30 | 27 | 27 | 27 | 27 | 26 | 26 | 25 | 23 | 22 | 21 | 19 | 19 | 25 | 27 | 19 | 27 | -0.16 |  | 50 | Y | -0.4 |  |  |  | 1.057 |  |  |  | N | N | N | Y | 180 | 0.53 | 59 | 99744 | 99336 | -3086 | 14200 | 07 | 1 |  | 2023-03-17 04:47 | 1562 | 159 |  | 55 | [16 empty] | 103.04 | 100 | 0 | 0 | 0 |  | 650 | 400 | Y | N | 0 | 0 | 0 |  | 651 | 400 | Y | N | [7 empty] | RB178.00 | C
A76489 | 2023-03-16 | 1 | C |  | 14 | A | AE1055LS | 탄소강 | G-AE1055LS | BM#1 | 1624 | 41 | 1603 | 1558 | 31 | 5700 |  | 3 | 0.25 | 25 |  | -1.42 | 1560 | 1603 | 0 | 231.55 |  | 32 | 55 | 52 | Y |  | 2023-03-17 05:50 | 76 | 1089 | 42 | 41 | 42 | 42 | 43 | 42 | 41 | 41 | 40 | 41 | 40 | 40 | 39 | 39 | 41 | 43 | 39 | 42 | -0.1 | Y | 40 | Y | -0.2 | [8 empty] | N | N | Y | 210 | 0.52 | 57 | 84600 | 95428 | 6022 | 15500 | 11 | 1 |  | 2023-03-17 06:11 | 1560 | 117 |  | 34 | [8 empty] | 2878A2049F304407A1AA4A4A38F06F37 | EEDA2DC990884106921878D340A07589 | F81F225482FE44E2953125AA96E33675 |  | 4CAD60955558469FAC6042ECAB9FB0EB | 366E56ED1E0847CC94F337EEDBEB5FFE | 8D2516CE308E4D72B4E4F22E989EEE63 |  | 82.62 | 100 | 0 | 0 | 0 |  | 500 |  | N | N | 0 | 0 | 0 |  | 501 |  | N | N | N |  |  | Y |  |  |  | BT180180 | H
B75824 | 2023-03-16 | 2 | C |  | 18 | B | SFMN438VM2 | 합금강 | KFMN443계 | BM#2 | 1556 | 40 | 1654 | 1578 | 35 | 6700 |  | 1 | 0.31 | 18 |  | -2.48 | 1558 | 1636 | 0 | 62.35 | 0 | 18 | 85 | 49 | Y |  | 2023-03-17 05:55 | 67 | 1099 | 16 | 15 | 27 | 32 | 35 | 36 | 36 | 36 | 36 | 35 | 34 | 32 |  | 32 | 32 | 36 | 32 | 36 | -0.1 | Y | 30 | Y | -0.4 |  |  |  | 1.306 |  |  |  | N | N | N | Y | 170 | 0.53 | 60 | 91432 | 99097 | -897 | 15500 | 07 | 1 |  | 2023-03-17 06:00 | 1558 | 131 |  | 34 | [16 empty] | 92.92 | 100 | 0 | 0 | 0 |  | 651 | 400 | Y | N | 0 | 0 | 0 |  | 651 | 400 | Y | N | [7 empty] | RB178.00 | H
A76490 | 2023-03-16 | 1 | C |  | 15 | A | AE1055LS | 탄소강 | G-AE1055LS | BM#1 | 1628 | 44 | 1598 | 1548 | 33 | 5700 |  | 3 | 0.25 | 25 |  | -1.02 | 1567 | 1598 | 0 | 268.09 |  | 38 | 47 | 43 | Y |  | 2023-03-17 06:59 | 83 | 1099 | 39 | 40 | 46 | 48 | 49 | 49 | 49 | 48 | 48 | 47 | 46 | 46 |  | 46 | 46 | 49 | 46 | 49 | -0.07 | Y | 40 | Y | 0 | [8 empty] | N | N | Y | 200 | 0.51 | 62 | 101520 | 96185 | 5265 | 14100 | 11 | 1 |  | 2023-03-17 07:09 | 1567 | 109 |  | 22 | [16 empty] | 98.42 | 100 | 0 | 0 | 0 |  | 500 |  | N | N | 0 | 0 | 0 |  | 501 |  | N | N | N |  |  | Y |  |  |  | BT180180 | H
B75825 | 2023-03-16 | 2 | C |  | 19 | A | SFMN438VM2 | 합금강 | KFMN443계 | BM#2 | 1609 | 43 | 1645 | 1547 | 35 | 7200 |  | 1 | 0.19 | 18 |  | -2.8 | 1560 | 1642 | 0 | 39.24 | 0 | 29 | 68 | 46 | Y |  | 2023-03-17 06:58 | 69 | 1092 | 29 | 28 | 37 | 42 | 44 | 45 | 44 | 44 | 43 | 43 | 42 | 41 | 40 | 39 | 41 | 45 | 39 | 44 | -0.15 | Y | 40 | Y | -0.2 |  |  |  | 0.887 |  |  |  | N | N | N | Y | 210 | 0.49 | 67 | 99744 | 101139 | -2039 | 14900 | 07 | 1 |  | 2023-03-17 07:02 | 1560 | 128 |  | 31 |  | *전공정 요청 감속주입 | [14 empty] | 101.21 | 100 | 0 | 0 | 0 |  | 650 | 400 | Y | N | 0 | 0 | 0 |  | 651 | 400 | Y | N | [7 empty] | RB178.00 | H
A76491 | 2023-03-17 | 1 | C |  | 16 | A | AE1055LS | 탄소강 | G-AE1055LS | BM#1 | 1662 | 49 | 1609 | 1569 | 28 | 4900 |  | 3 | 0.23 | 26 |  | -1.78 | 1554 | 1609 | 0 | 249.92 |  | 35 | 10 | 51 | Y |  | 2023-03-17 08:05 | 70 | 1097 | 47 | 46 | 44 | 42 | 41 | 40 | 39 | 38 | 37 | 37 | 36 | 36 | 36 | 36 | 40 | 44 | 36 | 36 | -0.16 |  | 50 | Y | 0 | [8 empty] | N | N | Y | 190 | 0.52 | 57 | 101520 | 95305 | 5245 | 14500 | 11 | 1 |  | 2023-03-17 08:15 | 1554 | 107 |  | 19 | [16 empty] | 99.24 | 100 | 0 | 0 | 0 |  | 500 |  | N | N | 0 | 0 | 0 |  | 501 |  | N | N | N |  |  | Y |  |  |  | BT180180 | H
B75826 | 2023-03-17 | 2 | C |  | 20 | A | SFMN438VM2 | 합금강 | KFMN443계 | BM#2 | 1612 | 39 | 1651 | 1570 | 34 | 6500 |  | 1 | 0.19 | 18 |  | -2.25 | 1559 | 1632 | 0 | 15.42 | 0 | 19 | 46 | 32 | Y |  | 2023-03-17 08:06 | 68 | 1104 | 36 | 39 | 41 | 43 | 44 | 44 | 44 | 43 | 43 | 43 | 42 | 41 | 40 | 39 | 42 | 44 | 39 | 44 | -0.11 | Y | 45 | Y | -0.2 |  |  |  | 1.092 |  |  |  | N | N | N | Y | 200 | 0.47 | 67 | 99744 | 99268 | -318 | 15600 | 07 | 1 |  | 2023-03-17 08:09 | 1559 | 131 |  | 30 |  | * 전공정 요청 감속주입 | [14 empty] | 100.55 | 100 | 0 | 0 | 0 |  | 650 | 400 | Y | N | 0 | 0 | 0 |  | 651 | 400 | Y | N | [7 empty] | RB178.00 | H
A76492 | 2023-03-17 | 1 | C |  | 17 | A | AE1055LS | 탄소강 | G-AE1055LS | BM#1 | 1672 | 41 | 1590 | 1596 | 28 | 4000 |  | 3 | 0.24 | 25 |  | -1.3 | 1551 | 1590 | 0 | 164.66 |  | 30 | 14 | 57 | Y |  | 2023-03-17 08:54 | 67 | 1099 | 36 | 35 | 33 | 34 | 34 | 33 | 33 | 32 | 30 | 30 | 30 | 29 | 28 | 28 | 32 | 34 | 28 | 33 | -0.13 | Y | 45 | Y | -0.2 | [8 empty] | N | N | Y | 180 | 0.5 | 64 | 101520 | 98312 | 4788 | 14700 | 11 | 1 |  | 2023-03-17 09:11 | 1551 | 101 |  | 27 | [16 empty] | 96.41 | 100 | 0 | 0 | 0 |  | 500 |  | N | N | 0 | 0 | 0 |  | 501 |  | N | N | N |  |  | Y |  |  |  | BT180180 | H
B75827 | 2023-03-17 | 2 | C | 연주종료 | 21 | A | SFMN438VM2 | 합금강 | KFMN443계 | BM#2 | 1615 | 45 | 1649 | 1569 | 33 | 6300 |  | 1 | 0.21 | 19 |  | -2.97 | 1561 | 1640 | 0 | 34.35 | 0 | 1 | 70 | 32 | Y |  | 2023-03-17 09:24 | 70 | 1093 | 37 | 36 | 38 | 40 | 42 | 41 | 40 | 40 | 38 | 37 | 35 | 34 |  | 34 | 38 | 42 | 34 | 40 | -0.2 | Y | 40 | Y | -0.2 |  |  |  | 1.218 |  |  |  | N | N | N | M | 190 | 0.5 | 62 | 112934 | 94977 | -1577 | 2300 | 07 | 1 |  | 2023-03-17 09:27 | 1561 | 119 |  | 21 |  | *연주 종료 10:59 (전기로 텝홀 교체 및 벳셀청소) | 95537F5C0D7C406389283C294CB4FC3D | 24D1BF4145CD4741B5A09B2F644CBE2D | 945FFC732DF2497EA8D2E4740680F624 |  |  | 478FC0C7A734438685FE13854E6E7577 | FF6C2B4565D44314B3AA99B910582812 |  |  | 25C1BA76525642D5B60BFB90BF1D98D9 | C72B24334A0D4BE8B0F71F95BF6FB343 |  |  |  | 116.25 | 100 | 0 | 3310 | 0 |  | 651 | 400 | Y | N | 0 | 3290 | 0 |  | 651 | 400 | Y | N | [7 empty] | SB150150 | C
A76493 | 2023-03-17 | 1 | C |  | 18 | A | AE1055LS | 탄소강 | G-AE1055LS | BM#1 | 1592 | 40 | 1601 | 1554 | 28 | 4800 |  | 3 | 0.24 | 25 |  | -1.68 | 1550 | 1601 | 0 | 201.19 |  | 32 | 56 | 50 | Y |  | 2023-03-17 10:03 | 66 | 1104 | 27 | 29 | 33 | 35 | 35 | 35 | 35 | 35 | 34 | 33 | 33 | 33 | 33 | 33 | 33 | 35 | 33 | 35 | -0.04 | Y | 45 | Y | 0 | [8 empty] | N | N | Y | 170 | 0.48 | 61 | 84600 | 94335 | 5715 | 14300 | 11 | 1 |  | 2023-03-17 10:17 | 1550 | 102 |  | 23 | [16 empty] | 83.51 | 100 | 0 | 0 | 0 |  | 500 |  | N | N | 0 | 0 | 0 |  | 501 |  | N | N | N |  |  | Y |  |  |  | BT180180 | H
A76494 | 2023-03-17 | 1 | C |  | 19 | B | AE1055LS | 탄소강 | G-AE1055LS | BM#1 | 1653 | 38 | 1607 | 1588 | 24 | 4200 |  | 3 | 0.23 | 26 |  | -1.54 | 1559 | 1607 | 0 | 198.44 |  | 38 | 48 | 52 | Y |  | 2023-03-17 11:04 | 75 | 1092 | 33 | 33 | 35 | 38 | 39 | 39 | 39 | 38 | 37 | 38 | 37 | 37 | 36 | 36 | 37 | 39 | 36 | 39 | -0.07 | Y | 45 | Y | 0 | [8 empty] | N | N | Y | 170 | 0.48 | 62 | 101520 | 93967 | 3583 | 14400 | 11 | 1 |  | 2023-03-17 11:12 | 1559 | 102 |  | 25 | [16 empty] | 100.56 | 100 | 0 | 0 | 0 |  | 500 |  | N | N | 0 | 0 | 0 |  | 501 |  | N | N | N |  |  | Y |  |  |  | BT180180 | H
A76495 | 2023-03-17 | 1 | C |  | 20 | A | AE1055LS | 탄소강 | G-AE1055LS | BM#1 | 1652 | 38 | 1603 | 1588 | 23 | 3800 |  | 3 | 0.23 | 25 |  | -1.61 | 1555 | 1603 | 0 | 176.44 |  | 35 | 11 | 59 | Y |  | 2023-03-17 12:12 | 71 | 1095 | 36 | 35 | 36 | 35 | 34 | 34 | 34 | 34 | 33 | 32 | 31 | 31 |  | 31 | 34 | 36 | 31 | 34 | -0.11 |  | 45 | Y | 0 | [8 empty] | N | N | Y | 210 | 0.48 | 60 | 84600 | 91262 | 5238 | 15500 | 11 | 1 |  | 2023-03-17 12:20 | 1555 | 92 |  | 20 |  | *롱노즐 교체 (19회) - 사용횟수 | [14 empty] | 86.15 | 100 | 0 | 0 | 0 |  | 500 |  | N | N | 0 | 0 | 0 |  | 501 |  | N | N | N |  |  | Y | Y |  |  | BT180180 | H
A76496 | 2023-03-17 | 1 | A |  | 21 | A | AE1055LS | 탄소강 | G-AE1055LS | BM#1 | 1599 | 42 | 1601 | 1536 | 33 | 5300 |  | 3 | 0.33 | 25 |  | -1.79 | 1552 | 1601 | 0 | 213.2 |  | 30 | 15 | 65 | Y |  | 2023-03-17 13:23 | 68 | 1097 | 30 | 30 | 35 | 38 | 40 | 39 | 39 | 38 | 37 | 36 | 36 | 34 | 33 | 33 | 36 | 40 | 33 | 33 | -0.13 | Y | 55 | Y | 0 | [8 empty] | N | N | Y | 210 | 0.4 | 75 | 84600 | 92994 | 4706 | 15380 | 11 | 1 |  | 2023-03-17 13:31 | 1552 | 90 |  | 9 |  | *Sample채취 ID:103.203 MM *몰드냉각수 4300 TEST방안서 적용 *전공정요청 감속주입(작업지연) - 20% 이상 이상재 등록 | [14 empty] | 84.6 | 100 | 0 | 0 | 300 |  | 500 |  | N | N | 0 | 0 | 300 |  | 501 |  | N | N | N |  |  | Y |  |  |  | BT180180 | H
A76497 | 2023-03-17 | 1 | A |  | 22 | A | AE1055LS | 탄소강 | G-AE1055LS | BM#1 | 1651 | 40 | 1591 | 1582 | 26 | 4400 |  | 3 | 0.25 | 25 |  | -1.23 | 1554 | 1591 | 0 | 179.08 |  | 32 | 57 | 68 | Y |  | 2023-03-17 14:22 | 70 | 1105 | 33 | 31 | 32 | 34 | 34 | 34 | 33 | 32 | 32 | 31 | 30 | 29 | 29 | 28 | 31 | 34 | 28 | 34 | -0.1 | Y | 60 | Y | -0.1 | [8 empty] | N | N | Y | 200 | 0.4 | 75 | 101520 | 94984 | 7016 | 15640 | 11 | 1 |  | 2023-03-17 14:30 | 1554 | 102 |  | 25 |  | *몰드냉각수 4300 TEST방안서 적용 *전공정요청 감속주입(작업지연) - 20% 이상 이상재 등록 | [14 empty] | 10152000 | 100 | 0 | 0 | 0 |  | 500 |  | N | N | 0 | 0 | 0 |  | 501 |  | N | N | N |  |  | Y |  |  |  | BT180180 | H
A76498 | 2023-03-17 | 1 | A |  | 23 | A | AE1055LS | 탄소강 | G-AE1055LS | BM#1 | 1660 | 41 | 1599 | 1584 | 26 | 4500 |  | 3 | 0.24 | 25 |  | -1.3 | 1560 | 1599 | 0 | 182.84 |  | 38 | 49 | 63 | Y |  | 2023-03-17 15:24 | 76 | 1095 | 29 | 28 | 29 | 30 | 31 | 31 | 32 | 31 | 30 | 29 | 29 | 29 | 29 | 28 | 29 | 32 | 27 | 31 | -0.12 | Y | 40 | Y | 0.2 | [8 empty] | N | N | Y | 190 | 0.45 | 74 | 101520 | 103322 | 6978 | 15180 | 11 | 1 |  | 2023-03-17 15:32 | 1560 | 119 |  | 41 |  | *몰드냉각수 4300 TEST방안서 적용 *전공정요청 감속주입(작업지연) - 20% 이상 이상재 등록 *Sample채취 ID:103.203MM | [14 empty] | 92.33 | 100 | 0 | 0 | 300 |  | 500 |  | N | N | 0 | 0 | 300 |  | 501 |  | N | N | N |  |  | Y |  |  |  | BT180180 | H
A76499 | 2023-03-17 | 1 | A |  | 24 | A | AE1055LS | 탄소강 | G-AE1055LS | BM#1 | 1671 | 41 | 1592 | 1590 | 26 | 4000 |  | 3 | 0.22 | 25 |  | -1.27 | 1554 | 1592 | 0 | 196.33 |  | 35 | 12 | 70 | Y |  | 2023-03-17 16:30 | 70 | 1097 | 22 | 24 | 23 | 23 | 24 | 23 | 23 | 22 | 22 | 22 | 21 | 20 | 20 | 21 | 22 | 24 | 20 | 23 | -0.1 | Y | 40 | Y | 0.2 | [8 empty] | N | N | Y | 180 | 0.45 | 65 | 101520 | 94930 | 6720 | 15510 | 11 | 1 |  | 2023-03-17 16:38 | 1554 | 130 |  | 49 |  | *몰드냉각수 4300 TEST방안서 적용 *전공정요청 감속주입(작업지연) - 정속미준수 이상재 등록 *롱노즐 산소랜싱 | [6 empty] | 9AAAC9CB8B6D4557AF90E98E5536A80F | F656444BE1284AABB2F4F09F68B79911 | 46DF9AACBB494D0496FA9D907A45647D |  | 8919D361E74D455B8D1CEF49ED67CE22 | 3F1610CA80D94D2A9FD356AE5E586076 | DE8006198D804ACB93B1294DD5CDF407 |  | 99.58 | 100 | 0 | 0 | 0 |  | 500 |  | N | N | 0 | 0 | 0 |  | 501 |  | N | N | N |  |  | Y |  |  |  | BT180180 | H
A76500 | 2023-03-17 | 1 | A |  | 25 | A | AE1055LS | 탄소강 | G-AE1055LS | BM#1 | 1600 | 41 | 1600 | 1543 | 31 | 5500 |  | 3 | 0.22 | 25 |  | -1.76 | 1546 | 1600 | 0 | 229.87 |  | 30 | 16 | 56 | Y |  | 2023-03-17 17:47 | 62 | 1097 | 21 | 20 | 21 | 23 | 24 | 25 | 24 | 23 | 24 | 24 | 23 | 22 | 23 | 23 | 23 | 25 | 22 | 24 | -0.1 | Y | 30 | Y | 0 | [8 empty] | N | N | Y | 170 | 0.47 | 67 | 101520 | 97256 | 6994 | 14560 | 11 | 1 |  | 2023-03-17 17:58 | 1546 | 124 |  | 38 | [16 empty] | 97.43 | 100 | 0 | 0 | 0 |  | 500 |  | N | N | 0 | 0 | 0 |  | 501 |  | N | N | N |  |  | Y |  |  |  | BT180180 | H
B75828 | 2023-03-17 | 2 | A | 연주시작 | 1 | A | SCM822HT | 소입성보증강 | C | BM#2 | 1610 | 57 | 1704 | 1559 | 52 | 10500 |  | 1 | 0.45 | 16 |  | -2.38 | 1612 | 1680 | 18.66 | 16.54 | 0 | 32 | 58 | 20 | Y |  | 2023-03-17 18:33 | 104 | 1099 | -300 | 20 | 49 | 47 | 53 | 56 | 59 | 58 | 59 | 59 | 61 | 61 | 60 | 60 | 56 | 61 | 60 | 59 | 0.03 |  | 10 | Y | -0.2 |  | 1.84 | 1.78 |  |  |  |  | N | N | N | N | 220 | 0.42 | 65 | 93372 | 94977 | -2127 | 14900 | 13 | 2 |  | 2023-03-17 18:36 | 1612 | 151 |  | 33 |  | * T/D FLUX 용탕부: 120 KG / 유탕부: 10KG 투입. * EDGE HEATER 코일 건조로 미적용. 이상공정등록 및 생관통보 *시작 19시 10분 | 3B6F8097C7874919915650FE3955FF91 |  | CA71946E9F17460784B6496FF53371D7 | [11 empty] | 102.16 | 100 | 700 | 0 | 0 |  | 411 | 300 | N | Y | 700 | 0 | 0 |  | 410 | 300 | N | Y | N | [6 empty] | RB110.00 | C
A76501 | 2023-03-17 | 1 | A |  | 26 | A | AE1055LS | 탄소강 | G-AE1055LS | BM#1 | 1628 | 49 | 1609 | 1544 | 40 | 7600 |  | 3 | 0.22 | 25 |  | -1.73 | 1557 | 1609 | 0 | 197.72 |  | 19 | 47 | 441 | Y |  | 2023-03-17 18:59 | 73 | 1095 | 21 | 18 | 19 | 20 | 20 | 20 | 20 | 19 | 19 | 18 | 17 | 18 | 18 | 17 | 19 | 20 | 17 | 20 | -0.06 | Y | 50 | Y | -0.2 | [8 empty] | N | N | Y | 170 | 0.48 | 64 | 84600 | 100167 | 6383 | 15330 | 11 | 1 |  | 2023-03-17 19:16 | 1557 | 123 |  | 34 | [16 empty] | 78.95 | 100 | 0 | 0 | 0 |  | 500 |  | N | N | 0 | 0 | 0 |  | 501 |  | N | N | N |  |  | Y |  |  |  | BT180180 | H
B75829 | 2023-03-17 | 2 | A |  | 2 | A | SCM822HT | 소입성보증강 | C | BM#2 | 1613 | 48 | 1651 | 1573 | 46 | 9600 |  | 1 | 0.24 | 15 |  | -2.53 | 1588 | 1662 | 0 | 70.39 | 0 | 1 | 71 | 411 | Y |  | 2023-03-17 19:25 | 80 | 1097 | 57 | 50 | 44 | 41 | 39 | 38 | 36 | 36 | 35 | 34 | 33 | 32 | 30 | 30 | 38 | 44 | 30 | 0 | -0.28 |  | 50 | Y | -0.4 | [7 empty] | N | N | N | N | 220 | 0.52 | 60 | 94520 | 98721 | -2871 | 15300 | 13 | 2 |  | 2023-03-17 19:28 | 1588 | 141 |  | 47 |  | * EDGE HEATER 코일 건조로 미적용. 이상공정등록 및 생관통보 | [14 empty] | 99.7 | 100 | 0 | 0 | 0 |  | 411 | 300 | N | Y | 0 | 0 | 0 |  | 410 | 300 | N | Y | N | [6 empty] | RB140.00 | C
A76502 | 2023-03-17 | 1 | A |  | 27 | A | AE1055LS | 탄소강 | G-AE1055LS | BM#1 | 1617 | 45 | 1604 | 1570 | 33 | 5400 |  | 3 | 0.23 | 25 |  | -1.31 | 1564 | 1604 | 0 | 192.05 |  | 38 | 50 | 55 | Y |  | 2023-03-17 19:53 | 80 | 1097 | 18 | 18 | 28 | 33 | 35 | 36 | 37 | 37 | 37 | 36 | 36 | 37 | 36 | 35 | 34 | 37 | 35 | 37 | -0.06 | Y | 35 | Y | -0.2 | [8 empty] | N | N | Y | 210 | 0.51 | 62 | 101520 | 98208 | 6992 | 14810 | 11 | 1 |  | 2023-03-17 20:05 | 1564 | 130 |  | 46 | [16 empty] | 96.73 | 100 | 0 | 0 | 0 |  | 500 |  | N | N | 0 | 0 | 0 |  | 501 |  | N | N | N |  |  | Y |  |  |  | BT180180 | H
B75830 | 2023-03-17 | 2 | B |  | 3 | A | SCM822HT | 소입성보증강 | C | BM#2 | 1610 | 47 | 1656 | 1561 | 45 | 9200 |  | 1 | 0.17 | 15 |  | -3.06 | 1583 | 1642 | 0 | 57.48 | 0 | 29 | 69 | 601 | Y |  | 2023-03-17 20:30 | 75 | 1096 | 28 | 24 | 17 | 16 | 15 | 18 | 18 | 17 | 16 | 16 | 15 | 14 |  | 14 | 17 | 18 | 14 | 16 | -0.13 | Y | 30 | Y | -0.2 | [7 empty] | N | N | N | N | 210 | 0.55 | 56 | 94836 | 98084 | -684 | 13800 | 13 | 2 |  | 2023-03-17 20:33 | 1583 | 136 |  | 44 |  | * EDGE HEATER 코일 건조로 미적용. 이상공정등록 및 생관통보 | [14 empty] | 96.67 | 100 | 0 | 0 | 0 |  | 410 | 300 | N | Y | 0 | 0 | 0 |  | 411 | 300 | N | Y | N | [6 empty] | LT180180 | C
A76503 | 2023-03-17 | 1 | B |  | 28 | A | AE1055LS | 탄소강 | G-AE1055LS | BM#1 | 1613 | 40 | 1596 | 1571 | 23 | 4000 |  | 3 | 0.22 | 25 |  | -1.19 | 1561 | 1596 | 0 | 183.68 |  | 35 | 13 | 50 | Y |  | 2023-03-17 21:00 | 77 | 1097 | 35 | 32 | 33 | 33 | 32 | 32 | 31 | 32 | 31 | 30 | 30 | 31 |  | 31 | 32 | 33 | 30 | 32 | -0.07 | Y | 40 | Y | 0.2 | [8 empty] | N | N | Y | 210 | 0.52 | 57 | 93060 | 95286 | 7364 | 13800 | 11 | 1 |  | 2023-03-17 21:09 | 1561 | 116 |  | 41 |  | *마니플레이터 유압작동 안되어 퀜칭중 불룸 ID206 퀜칭수조에 빠짐 고철처리함 | [14 empty] | 90.97 | 100 | 0 | 0 | 0 |  | 500 |  | N | N | 0 | 0 | 5439 | 매뉴얼작업 | 501 |  | N | N | N |  |  | Y |  |  |  | BT180180 | C
B75831 | 2023-03-17 | 2 | B |  | 4 | A | SCM822HT | 소입성보증강 | C | BM#2 | 1616 | 52 | 1647 | 1541 | 49 | 10400 |  | 1 | 0.16 | 15 |  | 0 | 1581 | 1647 | 0 | 21.78 | 0 | 18 | 86 | 732 | Y |  | 2023-03-17 21:40 | 73 | 1094 | 11 | 21 | 30 | 34 | 36 | 36 | 37 | 36 | 35 | 35 | 34 |  |  | 34 | 32 | 37 | 34 | 36 | -0.06 | Y | 20 | Y | -0.2 | [7 empty] | N | N | N | N | 200 | 0.55 | 54 | 93136 | 96310 | 2990 | 15500 | 13 | 2 |  | 2023-03-17 21:42 | 1581 | 127 |  | 31 | [16 empty] | 85.56 | 100 | 0 | 0 | 0 |  | 410 | 300 | Y | Y | 0 | 0 | 0 |  | 410 | 300 | Y | Y | N | [6 empty] | LT180180 | C
A76504 | 2023-03-17 | 1 | B |  | 29 | A | AE1055LS | 탄소강 | G-AE1055LS | BM#1 | 1634 | 42 | 1587 | 1564 | 27 | 4500 |  | 3 | 0.22 | 25 |  | -1.32 | 1546 | 1587 | 0 | 248.05 |  | 30 | 17 | 47 | Y |  | 2023-03-17 22:20 | 62 | 1095 | 30 | 31 | 32 | 33 | 32 | 31 | 31 | 30 | 29 | 28 | 28 | 28 |  | 28 | 30 | 33 | 28 | 31 | -0.12 | Y | 40 | Y | 0 | [8 empty] | N | N | Y | 200 | 0.52 | 58 | 101520 | 96575 | 7025 | 15100 | 11 | 1 |  | 2023-03-17 22:30 | 1546 | 109 |  | 21 | [8 empty] | FE708B64261F48E2952CDE28BEDE5249 | AE4EBDB3162341E5B3B429DA2072E1D6 | EEA4CDF73221482C9A788CD3BB05B3D7 |  | 247B7101C2AD4F04997C8985842934B8 | B54798A3C4314A27A27F5ECDFBB17B68 | DF9E739FE4D24766AA0EFB6B15C74C22 |  | 10152000 | 100 | 0 | 0 | 0 |  | 500 |  | N | N | 0 | 0 | 0 |  | 501 |  | N | N | N |  |  | Y |  |  |  | BT180180 | C
B75832 | 2023-03-17 | 2 | B |  | 5 | A | SCM822HT | 소입성보증강 | C | BM#2 | 1255 | 37 | 1652 | 1546 | 34 | 7000 |  | 1 | 0.24 | 16 |  | -2.17 | 1582 | 1631 | 0 | 26.47 | 0 | 32 | 59 | 51 | Y |  | 2023-03-17 22:31 | 74 | 1091 | 31 | 34 | 39 | 42 | 43 | 43 | 42 | 42 | 41 | 40 | 39 | 39 |  | 39 | 40 | 43 | 39 | 42 | -0.11 | Y | 35 | Y | 0 | [7 empty] | N | N | N | N | 190 | 0.52 | 59 | 98957 | 97127 | -5377 | 15000 | 13 | 2 |  | 2023-03-17 22:54 | 1582 | 113 |  | 35 | 12 | [15 empty] | 104 | 100 | 0 | 0 | 0 |  | 410 | 300 | Y | Y | 0 | 0 | 0 |  | 410 | 300 | Y | Y | N | [6 empty] | LT180180 | H
A76505 | 2023-03-17 | 1 | B |  | 30 | A | AE1055LS | 탄소강 | G-AE1055LS | BM#1 | 1699 | 44 | 1601 | 1606 | 24 | 3700 |  | 3 | 0.24 | 25 |  | -1.54 | 1555 | 1601 | 0 | 211.58 |  | 19 | 48 | 56 | Y |  | 2023-03-17 23:15 | 71 | 1094 | 28 | 28 | 31 | 33 | 33 | 31 | 31 | 30 | 28 | 27 | 27 | 27 | 26 | 26 | 30 | 33 | 26 | 31 | -0.14 | Y | 50 | Y | -0.2 | [8 empty] | N | N | Y | 190 | 0.48 | 66 | 101520 | 99163 |  | 15600 | 11 | 1 |  | 2023-03-17 23:23 | 1555 | 107 |  | 25 |  | *마니플레이터 작동안되어 감속주입 20%이상 감속주입 ID:104.~106.204~206 *Sample채취 ID:105.205 | [14 empty] | 64.66 | 100 | 0 | 0 | 300 |  | 500 |  | N | N | 0 | 0 | 300 |  | 501 |  | N | N | N |  |  | Y |  |  |  | BT180180 | C
B75833 | 2023-03-17 | 2 | B |  | 6 | A | SCM822HT | 소입성보증강 | C | BM#2 | 1633 | 38 | 1635 | 1550 | 33 | 6600 |  | 1 | 0.21 | 15 |  | -2.37 | 1575 | 1623 | 0 | 33.67 | 0 | 1 | 72 | 38 | Y |  | 2023-03-17 23:27 | 67 | 1099 | 37 | 34 | 31 | 31 | 32 | 31 | 30 | 29 | 29 | 29 | 28 | 28 | 28 | 28 | 31 | 32 | 28 | 31 | -0.1 | Y | 40 | Y | 0 | [7 empty] | N | N | N | N | 180 | 0.51 | 62 | 102720 | 100552 | -1602 | 14000 | 13 | 2 |  | 2023-03-17 23:30 | 1575 | 114 |  | 38 | [16 empty] | 102.36 | 100 | 0 | 0 | 0 |  | 410 | 300 | Y | Y | 0 | 0 | 0 |  | 410 | 300 | Y | Y | N | [6 empty] | LT180180 | H
A76506 | 2023-03-17 | 1 | B |  | 31 | A | AE1055LS | 탄소강 | G-AE1055LS | BM#1 | 1619 | 41 | 1588 | 1559 | 32 | 8600 |  | 3 | 0.25 | 25 |  | -1.15 | 1551 | 1588 | 0 | 226.48 |  | 38 | 51 | 60 | Y |  | 2023-03-18 00:13 | 67 | 1096 | 26 | 25 | 27 | 29 | 29 | 29 | 28 | 28 | 27 | 26 | 26 | 26 | 26 | 26 | 27 | 29 | 26 | 29 | -0.05 | Y | 55 | Y | 0 | [8 empty] | N | N | Y | 180 | 0.45 | 71 | 101520 | 96236 | 6464 | 14200 | 11 | 1 |  | 2023-03-18 00:21 | 1551 | 116 |  | 33 |  | *마니플레이터 작동안되어 감속주입 20%이상 감속주입 ID101~103.201~203 | [14 empty] | 98.32 | 100 | 0 | 0 | 0 |  | 500 |  | N | N | 0 | 0 | 0 |  | 501 |  | N | N | N |  |  | Y |  |  |  | BT180180 | C
B75834 | 2023-03-17 | 2 | B |  | 7 | A | SCM822HT | 소입성보증강 | C | BM#2 | 1604 | 39 | 1637 | 1570 | 32 | 6400 |  | 1 | 0.17 | 16 |  | -2.64 | 1576 | 1630 | 14.88 | 44.63 | 0 | 29 | 70 | 41 | Y |  | 2023-03-18 00:33 | 68 | 1097 | 25 | 25 | 28 | 29 | 30 | 30 | 29 | 29 | 28 | 28 | 27 | 27 | 26 | 26 | 28 | 30 | 26 | 29 | -0.1 | Y | 40 | Y | -0.2 | [7 empty] | N | N | N | N | 170 | 0.53 | 59 | 93136 | 100308 | -1458 | 14600 | 13 | 2 |  | 2023-03-18 00:37 | 1576 | 113 |  | 36 | [16 empty] | 92.9 | 100 | 0 | 0 | 0 |  | 410 | 300 | Y | Y | 0 | 0 | 0 |  | 410 | 300 | Y | Y | N | [6 empty] | LT180180 | H
A76507 | 2023-03-17 | 1 | B |  | 32 | A | AE1055LS | 탄소강 | G-AE1055LS | BM#1 | 1655 | 41 | 1620 | 1617 | 27 | 4700 |  | 3 | 0.25 | 25 |  | -1.61 | 1572 | 1620 | 0 | 210.49 |  | 37 | 1 | 17752 | Y |  | 2023-03-18 01:13 | 88 | 1115 | 25 | 24 | 31 | 33 | 35 | 36 | 36 | 36 | 34 | 34 | 34 | 35 |  | 35 | 33 | 36 | 34 | 36 | -0.07 | Y | 30 | Y | 0.2 | [8 empty] | N | N | Y | 170 | 0.52 | 59 | 84600 | 98836 | 6314 | 6500 | 11 | 1 |  | 2023-03-18 01:21 | 1572 | 125 |  | 46 |  | *자연개공 안되어T/D잔강 6.5TON 까지 빠짐 혼탕부위 고철처리 함 16TON 발생 | [14 empty] | 79.92 | 100 | 0 | 0 | 5400 | 턴디시미달 | 500 |  | N | N | 0 | 0 | 5400 | 턴디시미달 | 500 |  | N | N | N |  |  | Y |  |  |  | BT180180 | C
B75835 | 2023-03-17 | 2 | B | TUNDISH교체전 | 8 | A | SCM822HT | 소입성보증강 | C | BM#2 | 1605 | 42 | 1653 | 1563 | 37 | 7200 |  | 1 | 0.23 | 16 |  | -2.31 | 1586 | 1638 | 0 | 35.23 | 0 | 35 | 14 | 82 | Y |  | 2023-03-18 01:44 | 78 | 1099 | 24 | 25 | 35 | 40 | 42 | 42 | 42 | 42 | 41 | 40 | 39 | 38 | 38 | 38 | 38 | 42 | 38 | 42 | -0.1 | Y | 40 | Y | 0 | [7 empty] | N | N | N | N | 170 | 0.52 | 60 | 106543 | 99299 | -1149 | 2000 | 13 | 2 |  | 2023-03-18 01:52 | 1586 | 106 |  | 25 |  |  | 63960C6CE3634D47B578092CFECEF832 | 1A07442AAFF4498987B1326E34DD2864 | AE963B7C8F9F42B8BD189AB15D3C9A17 | [11 empty] | 108.83 | 100 | 0 | 2600 | 0 |  | 410 | 300 | Y | Y | 0 | 2800 | 0 |  | 410 | 300 | Y | Y | N | [6 empty] | RB110.00 | C
A76508 | 2023-03-17 | 1 | B |  | 33 | A | AE1055LS | 탄소강 | G-AE1055LS | BM#1 | 1607 | 43 | 1591 | 1546 | 33 | 6200 |  | 3 | 0.25 | 25 |  | -0.96 | 1562 | 1591 | 0 | 211.2 |  | 30 | 18 | 51 | N | 7 | 2023-03-18 02:12 | 78 | 1098 | -194 | -190 | 26 | 28 | 29 | 30 | 29 | 28 | 28 | 28 | 27 | 27 | 28 | 28 | 14 | 30 | 27 | 28 | 0 | Y | 30 | Y | 0 | [8 empty] | N | N | Y | 170 | 0.45 | 63 | 84600 | 96805 | 5995 | 14700 | 11 | 1 |  | 2023-03-18 02:23 | 1562 | 139 |  | 57 |  | *STR#1,2 클로깅 발생하여 감속주입 20%이상 감속주입 ID:101~103.201~203 | [14 empty] | 81.5 | 100 | 0 | 0 | 4000 | 턴디시미달 | 500 |  | N | N | 0 | 0 | 5400 | 턴디시미달 | 501 |  | N | N | N |  |  | Y | Y |  |  | BT180180 | H
B75836 | 2023-03-17 | 2 | B | TUNDISH교체 | 1 | A | ATA105M2 | 탄소강 | A | BM#2 | 1627 | 40 | 1686 | 1575 | 35 | 6800 |  | 1 | 0.25 | 20 |  | -2.83 | 1598 | 1672 | 0 | 56.57 | 0 | 32 | 60 | 56 | Y |  | 2023-03-18 03:00 | 85 | 1097 | -271 | 25 | 20 | 26 | 32 | 35 | 37 | 39 | 39 | 39 | 39 |  |  | 39 | 34 | 39 | 39 | 39 | 0 |  | 15 | Y | 0 |  | 1.85 | 1.85 |  |  |  |  | N | N | N | N | 220 | 0.53 | 57 | 94192 | 96276 | -726 | 15000 | 06 | 1 |  | 2023-03-18 03:02 | 1598 | 128 |  | 33 |  | * T/D FLUX 용탕부: 120 KG / 유탕부: 10KG 투입. | 9B3D634B80E64BEAA68A356CCC3E2CB6 | [13 empty] | 98.89 | 100 | 700 | 0 | 0 |  | 411 | 300 | Y | Y | 700 | 0 | 0 |  | 410 | 300 | Y | Y | N | [6 empty] | RB140.00 | C
A76509 | 2023-03-17 | 1 | B |  | 34 | A | AE1055LS | 탄소강 | G-AE1055LS | BM#1 | 1619 | 47 | 1597 | 1565 | 32 | 5900 |  | 3 | 0.25 | 25 |  | -1.54 | 1550 | 1597 | 0 | 234.78 |  | 19 | 49 | 54 | Y |  | 2023-03-18 03:34 | 66 | 1093 | 27 | 26 | 26 | 27 | 28 | 27 | 27 | 27 | 26 | 26 | 26 | 25 | 26 | 26 | 26 | 28 | 25 | 27 | -0.02 | Y | 35 | Y | 0.2 | [8 empty] | N | N | Y | 210 | 0.52 | 57 | 84600 | 95884 | 5816 | 14800 | 11 | 1 |  | 2023-03-18 03:42 | 1550 | 129 |  | 40 | 16 | [15 empty] | 82.22 | 100 | 0 | 0 | 0 |  | 500 |  | N | N | 0 | 0 | 0 |  | 501 |  | N | N | N |  |  | Y |  |  |  | BT180180 | H
B75837 | 2023-03-17 | 2 | B |  | 2 | A | ATA105M2 | 탄소강 | A | BM#2 | 1632 | 37 | 1662 | 1597 | 32 | 5300 |  | 1 | 0.24 | 16 |  | -2.72 | 1592 | 1650 | 0 | 56.73 | 0 | 1 | 73 | 63 | Y |  | 2023-03-18 03:48 | 79 | 1097 | 37 | 35 | 35 | 36 | 36 | 36 | 35 | 35 | 35 | 34 | 33 |  |  | 33 | 35 | 36 | 33 | 36 | -0.07 | Y | 35 | Y | -0.2 | [7 empty] | N | N | N | N | 220 | 0.55 | 54 | 93335 | 94937 |  | 14700 | 06 | 1 |  | 2023-03-18 03:50 | 1592 | 124 |  | 43 | [16 empty] | 65.13 | 100 | 0 | 0 | 0 |  | 411 | 300 | Y | Y | 0 | 0 | 0 |  | 410 | 300 | Y | Y | N | [6 empty] | BM510510 | C
A76510 | 2023-03-17 | 1 | C |  | 35 | A | AE1055LS | 탄소강 | G-AE1055LS | BM#1 | 1613 | 54 | 1592 | 1561 | 30 | 5200 |  | 3 | 0.25 | 25 |  | -1.07 | 1560 | 1592 | 0 | 210.77 |  | 38 | 52 | 63 | Y |  | 2023-03-18 04:35 | 76 | 1099 | 25 | 28 | 33 | 36 | 38 | 38 | 37 | 38 | 37 | 37 | 37 | 36 | 35 | 35 | 35 | 38 | 35 | 38 | -0.07 | Y | 40 | Y | -0.2 | [8 empty] | N | N | Y | 200 | 0.5 | 62 | 101520 | 95692 | 7108 | 15700 | 11 | 1 |  | 2023-03-18 04:43 | 1560 | 129 |  | 37 |  | *전공정 요청으로 감속주입-감속주입 20%이상으로 이상재및 생관통보 105.106.205.206 (LF성분 OVER) | [14 empty] | 98.85 | 100 | 0 | 0 | 0 |  | 500 |  | N | N | 0 | 0 | 0 |  | 501 |  | N | N | N |  |  | Y |  |  |  | BT180180 | H
B75838 | 2023-03-17 | 2 | C |  | 3 | A | ATA105M2 | 탄소강 | A | BM#2 | 1637 | 38 | 1650 | 1589 | 34 | 5000 |  | 1 | 0.25 | 15 |  | -2.47 | 1578 | 1631 | 0 | 55.26 | 0 | 29 | 71 | 62 | Y |  | 2023-03-18 04:50 | 65 | 1093 | 31 | 29 | 29 | 29 | 29 | 28 | 27 | 27 | 25 | 25 |  |  |  | 25 | 28 | 29 | 25 | 29 | -0.08 |  | 40 | Y | 0 | [7 empty] | N | N | N | N | 210 | 0.55 | 53 | 93335 | 93491 | 759 | 14700 | 06 | 1 |  | 2023-03-18 04:57 | 1578 | 120 |  | 36 | [16 empty] | 101.45 | 100 | 0 | 0 | 0 |  | 411 | 300 | Y | Y | 0 | 0 | 0 |  | 410 | 300 | Y | Y | N | [6 empty] | BM510510 | C
B75839 | 2023-03-17 | 2 | C |  | 4 | A | ATA105M2 | 탄소강 | A | BM#2 | 1634 | 33 | 1670 | 1596 | 29 | 5400 |  | 1 | 0.2 | 20 |  | -2.33 | 1582 | 1652 | 0 | 39.27 | 0 | 35 | 15 | 61 | Y |  | 2023-03-18 06:01 | 69 | 1099 | 22 | 30 | 35 | 37 | 36 | 36 | 33 | 31 | 29 | 27 | 25 | 22 |  | 22 | 31 | 37 | 22 | 0 | -0.33 | Y | 45 | Y | -0.6 | [7 empty] | N | N | N | N | 200 | 0.48 | 64 | 101820 | 95643 | -93 | 14600 | 06 | 1 |  | 2023-03-18 06:08 | 1582 | 110 |  | 19 |  | *전공정 요청 감속주입 | [14 empty] | 106.95 | 100 | 0 | 0 | 0 |  | 412 | 300 | Y | Y | 0 | 0 | 0 |  | 410 | 300 | Y | Y | N | [6 empty] | BM510510 | C
A76511 | 2023-03-17 | 1 | C |  | 36 | A | AE1055LS | 탄소강 | G-AE1055LS | BM#1 | 1593 | 41 | 1602 | 1525 | 31 | 6100 |  | 3 | 0.24 | 25 |  | -1.52 | 1556 | 1602 | 0 | 204.89 |  | 37 | 2 | 63 | Y |  | 2023-03-18 05:39 | 72 | 1095 | 34 | 32 | 31 | 31 | 30 | 29 | 29 | 28 | 27 | 27 | 27 | 26 | 26 | 26 | 29 | 31 | 26 | 27 | -0.08 | Y | 60 | Y | 0 | [8 empty] | N | N | Y | 190 | 0.43 | 70 | 101520 | 96246 | 5804 | 15300 | 11 | 1 |  | 2023-03-18 05:47 | 1556 | 114 |  | 36 | 20 | *전공정 요청으로 감속주입-감속주입 20%이상으로 이상재및 생관통보 (LF성분 OVER) 101~103.201~203 | [14 empty] | 98.42 | 100 | 0 | 0 | 0 |  | 500 |  | N | N | 0 | 0 | 0 |  | 501 |  | N | N | N |  |  | Y |  |  |  | BT180180 | H
B75840 | 2023-03-17 | 2 | C |  | 5 | A | ATA105M2 | 탄소강 | A | BM#2 | 1588 | 40 | 1645 | 1571 | 30 | 5900 |  | 1 | 0.22 | 20 |  | -2.33 | 1577 | 1642 | 0 | 30.63 | 0 | 32 | 61 | 40 | Y |  | 2023-03-18 07:09 | 64 | 1096 | 18 | 27 | 33 | 36 | 36 | 36 | 36 | 34 | 33 | 31 | 29 | 28 | 25 | 25 | 31 | 36 | 25 | 36 | -0.24 | Y | 45 | Y | -0.6 | [7 empty] | Y | Y | Y | Y | 190 | 0.47 | 64 | 96904 | 94870 | 1280 | 14800 | 06 | 1 |  | 2023-03-18 07:12 | 1577 | 110 |  | 16 | [16 empty] | 101.63 | 100 | 0 | 0 | 0 |  | 492 | 300 | Y | Y | 0 | 0 | 0 |  | 491 | 300 | Y | Y | N | [6 empty] | RB270.00 | C
A76512 | 2023-03-17 | 1 | C |  | 37 | A | AE1055LS | 탄소강 | G-AE1055LS | BM#1 | 1603 | 45 | 1605 | 1532 | 35 | 6800 |  | 3 | 0.23 | 25 |  | -1.12 | 1556 | 1590 | 0 | 347.66 |  | 30 | 19 | 48 | Y |  | 2023-03-18 07:14 | 72 | 1093 | 25 | 32 | 39 | 41 | 42 | 42 | 41 | 41 | 40 | 39 | 39 | 38 | 37 | 37 | 39 | 42 | 37 | 41 | -0.12 | Y | 40 | Y | -0.2 | [8 empty] | N | N | Y | 180 | 0.52 | 63 | 101520 | 103021 | 5479 | 14500 | 11 | 1 |  | 2023-03-18 07:24 | 1556 | 125 |  | 13 | [16 empty] | 92.29 | 100 | 0 | 0 | 0 |  | 500 |  | N | N | 0 | 0 | 0 |  | 501 |  | N | N | N |  |  | Y |  |  |  | BT180180 | H
A76513 | 2023-03-18 | 1 | C |  | 38 | A | AE1055LS | 탄소강 | G-AE1055LS | BM#1 | 1630 | 55 | 1614 | 1538 | 30 | 6400 |  | 3 | 0.24 | 25 |  | -1.46 | 1569 | 1614 | 0 | 280.28 |  | 19 | 50 | 54 | Y |  | 2023-03-18 08:01 | 85 | 1091 | 36 | 38 | 40 | 41 | 42 | 42 | 41 | 41 | 41 | 41 | 41 | 42 |  | 42 | 40 | 42 | 41 | 42 | -0.03 | Y | 30 | Y | 0.2 | [8 empty] | N | N | Y | 170 | 0.52 | 55 | 84600 | 91519 | 6481 | 15600 | 11 | 1 |  | 2023-03-18 08:17 | 1569 | 124 |  | 29 | [16 empty] | 85.89 | 100 | 0 | 0 | 0 |  | 500 |  | N | N | 0 | 0 | 0 |  | 501 |  | N | N | N |  |  | Y |  |  |  | BT180180 | H
B75841 | 2023-03-18 | 2 | C |  | 6 | A | ATA105M2 | 탄소강 | A | BM#2 | 1659 | 36 | 1638 | 1617 | 26 | 4100 |  | 1 | 0.2 | 16 |  | -2.3 | 652 | 1623 | 0 | 12.21 | 0 | 1 | 74 | 55 | Y |  | 2023-03-18 08:12 | -861 | 1092 | 20 | 21 | 26 | 27 | 28 | 27 | 27 | 27 | 26 | 25 | 25 | 24 | 24 | 24 | 25 | 28 | 24 | 27 | -0.1 | Y | 40 | Y | 0 | [7 empty] | N | N | N | N | 180 | 0.47 | 66 | 93335 | 99249 | -2299 | 15400 | 06 | 1 |  | 2023-03-18 08:28 | 652 | 110 |  | 19 |  | *빅사이즈 후속 | [14 empty] | 96.97 | 100 | 0 | 0 | 0 |  | 412 | 300 | Y | Y | 0 | 0 | 0 |  | 410 | 300 | Y | Y | N | [6 empty] | BM510510 | C
A76514 | 2023-03-18 | 1 | C |  | 39 | A | AE1055LS | 탄소강 | G-AE1055LS | BM#1 | 1635 | 42 | 1599 | 1569 | 24 | 4100 |  | 3 | 0.23 | 25 |  | -1.47 | 1555 | 1599 | 0 | 225.49 |  | 38 | 53 | 76 | Y |  | 2023-03-18 08:59 | 71 | 1091 | 41 | 39 | 38 | 38 | 37 | 36 | 36 | 35 | 35 | 34 | 34 | 34 | 34 | 34 | 36 | 38 | 34 | 34 | -0.08 |  | 50 | Y | 0 | [8 empty] | N | N | Y | 210 | 0.52 | 58 | 152280 | 95303 | 5397 | 14900 | 11 | 1 |  | 2023-03-18 09:18 | 1555 | 109 |  | 27 |  | *유사강종 연연주 혼탕부 성분 확인 ID:107~109.207~209 | [14 empty] | 148.93 | 100 | 0 | 0 | 0 |  | 500 |  | N | N | 0 | 0 | 0 |  | 501 |  | N | N | N |  |  | Y |  |  |  | BT180180 | H
B75842 | 2023-03-18 | 2 | C |  | 7 | A | ATA105M2 | 탄소강 | A | BM#2 | 1633 | 34 | 1644 | 1607 | 27 | 4300 |  | 1 | 0.24 | 16 |  | -2.66 | 1573 | 1635 | 0 | 39.54 | 0 | 29 | 72 | 56 | Y |  | 2023-03-18 09:09 | 60 | 1094 | 21 | 23 | 25 | 26 | 27 | 27 | 26 | 26 | 25 | 24 | 23 | 22 | 20 | 20 | 24 | 27 | 20 | 26 | -0.17 | Y | 40 | Y | -0.4 | [7 empty] | N | N | N | N | 170 | 0.47 | 62 | 93335 | 92763 | 687 | 14800 | 06 | 1 |  | 2023-03-18 09:11 | 1573 | 106 |  | 28 |  | *전공정 요청 감속주입 | [14 empty] | 98.87 | 100 | 0 | 0 | 0 |  | 412 | 300 | Y | Y | 0 | 0 | 0 |  | 410 | 300 | Y | Y | N | [6 empty] | BM510510 | C
A76515 | 2023-03-18 | 1 | C | 유사강종연연주 | 40 | A | P-AE1055LSM | 탄소강 | G-AE1055LS | BM#1 | 1618 | 41 | 1596 | 1554 | 28 | 4700 |  | 3 | 0.22 | 25 |  | -1.32 | 1555 | 1596 | 0 | 210.77 |  | 37 | 3 | 50 | Y |  | 2023-03-18 09:54 | 71 | 1093 | 33 | 33 | 33 | 33 | 33 | 33 | 33 | 32 | 31 | 31 | 31 | 30 |  | 30 | 32 | 33 | 30 | 33 | -0.05 |  | 45 | Y | -0.2 | [8 empty] | N | N | Y | 200 | 0.52 | 57 | 50766 | 93535 | 5365 | 14600 | 11 | 1 |  | 2023-03-18 10:03 | 1555 | 109 |  | 32 |  | *유사강종 연연주 혼탕부 성분 확인 ID:101.201 | [6 empty] | CFDF5430258040899A36C6808010FB0C | 60885574AAF940B2B8493CB3063368E5 | 5FFFAB76802C4747B9275EEE0E385C1C |  | A6F526F46AC5477C9370CD1E625EF80B | 9AF0E31178E44E2588F4950307638DAC | 1D6A147849044EEAB2D65FB552F0F51B |  | 50.51 | 100 | 0 | 0 | 0 |  | 500 |  | N | N | 0 | 0 | 0 |  | 501 |  | N | N | N |  |  | Y |  |  |  | BT180180 | H
B75843 | 2023-03-18 | 2 | C | TUNDISH교체전 | 8 | A | ATA105M2 | 탄소강 | A | BM#2 | 1648 | 39 | 1634 | 1599 | 28 | 4800 |  | 1 | 0.19 | 16 |  | -2.5 | 504 | 1625 | 0 | 15.77 | 0 | 35 | 16 | 61 | Y |  | 2023-03-18 10:17 | -1009 | 1092 | 17 | 20 | 22 | 24 | 25 | 24 | 23 | 23 | 22 | 21 | 21 | 20 | 18 | 19 | 22 | 25 | 18 | 0 | -0.17 | Y | 40 | Y | 0.2 | [7 empty] | N | N | N | N | 170 | 0.47 | 66 | 94476 | 99404 | -2654 | 2000 | 06 | 1 |  | 2023-03-18 10:24 | 504 | 105 |  | 24 |  | *전공정 요청 감속주입 | F04FCE91F6204398801145A32EA1B808 | 90150D05DC404338A2667338B15AFDAA | FBA8D7F56E7B4151969B31EFA7B88578 | [11 empty] | 97.8 | 100 | 0 | 2730 | 0 |  | 412 | 300 | Y | Y | 0 | 3550 | 0 |  | 410 | 300 | Y | Y | N | [6 empty] | RB160.00 | C
A76516 | 2023-03-18 | 1 | C | TUNDISH교체전 | 41 | B | P-AE1055LSM | 탄소강 | G-AE1055LS | BM#1 | 1609 | 43 | 1639 | 1581 | 28 | 4800 |  | 3 | 0.25 | 25 |  | -1.35 | 1565 | 1607 | 0 | 0 |  | 30 | 20 | 40 | Y |  | 2023-03-18 11:11 | 81 | 1090 | 29 | 29 | 42 | 48 | 50 | 51 | 50 | 50 | 50 | 49 | 50 | 49 |  | 49 | 47 | 51 | 49 | 50 | -0.02 | Y | 30 | Y | -0.2 | [8 empty] | N | N | M | 190 | 0.48 | 60 | 73832 | 88887 | 7013 | 2000 | 11 | 1 |  | 2023-03-18 11:22 | 1565 | 100 |  | 14 |  | *산소랜싱 | 08C1E55605784A74A1A509DF34B54B75 | 7C5A8C2F4A5D4B37833315900F29D9D1 | [12 empty] | 76.99 | 100 | 0 | 3500 | 0 |  | 500 |  | N | N | 0 | 3500 | 0 |  | 501 |  | N | N | N |  |  | Y |  |  |  | BT180180 | H
B75844 | 2023-03-18 | 2 | C | TUNDISH교체 | 1 | A | AE1548 | 합금강 | AE4130M6 | BM#2 | 1593 | 45 | 1649 | 1557 | 39 | 7600 |  | 1 | 0.17 | 20 |  | -2.42 | 1569 | 1641 | 0 | 30.54 | 0 | 32 | 62 | 56 | Y |  | 2023-03-18 11:38 | 81 | 1092 | -337 | -269 | 37 | 31 | 36 | 40 | 44 | 47 | 48 | 48 | 48 | 48 | 47 | 47 | 44 | 48 | 47 | 48 | -0.05 |  | 20 | Y | -0.2 |  | 1.93 | 1.93 |  |  |  |  | N | N | N | M | 220 | 0.45 | 63 | 96900 | 93077 | 5023 | 15300 | 17 | 2 |  | 2023-03-18 11:40 | 1569 | 126 |  | 31 |  | * T/D FLUX 용탕부: 120 KG / 유탕부: 10KG 투입. | [14 empty] | 96.18 | 100 | 700 | 0 | 0 |  | 651 | 700 | Y | N | 700 | 0 | 0 |  | 651 | 700 | Y | N | N | Y |  |  | Y |  |  | SB135135 | C
A76517 | 2023-03-18 | 1 | C | TUNDISH교체 | 1 | A | DCK45M2 | 탄소강 | B | BM#1 | 1620 | 43 | 1617 | 1586 | 17 | 5200 |  | 3 | 0.26 | 20 |  | -1.09 | 1589 | 1617 | 133.48 | 45.14 |  | 19 | 51 | 55 | Y |  | 2023-03-18 12:10 | 98 | 1093 | -303 | 38 | 35 | 34 | 37 | 41 | 44 | 44 | 45 | 45 | 46 | 45 | 46 | 46 | 42 | 46 | 45 | 45 | 0.05 |  | 5 | Y | 0.2 |  | 1.83 | 1.83 |  |  |  |  | N | N | N | N | 210 | 0.45 | 64 | 84610 | 78309 | 24991 | 15860 | 16 | 2 |  | 2023-03-18 12:17 | 1589 | 111 |  | 32 |  | *T/D FLUX 유:15KG 용:120KG *기준 대비 4% 감속 적용 | [14 empty] | 81.79 | 100 | 700 | 0 | 0 |  | 650 |  | Y | N | 700 | 0 | 0 |  | 651 |  | Y | N | N |  |  | Y |  |  |  | BT180180 | H
B75845 | 2023-03-18 | 2 | A |  | 2 | A | AE1548 | 합금강 | AE4130M6 | BM#2 | 1634 | 33 | 1600 | 1597 | 28 | 4800 |  | 1 | 0.25 | 15 |  |  | 1555 |  | 0 | 0 | 0 | 1 | 75 | 64 | Y |  | 2023-03-18 12:39 | 67 | 1092 | 45 | 42 | 39 | 37 | 36 | 35 | 34 | 33 | 32 | 31 | 30 | 29 | 28 | 27 | 34 | 39 | 27 | 0 | -0.22 |  | 55 | Y | -0.2 |  |  |  | 0.982 |  |  |  | N | N | N | Y | 220 | 0.44 | 67 | 96900 | 92690 | 2810 | 16000 | 17 | 2 |  | 2023-03-18 12:43 | 1555 | 119 |  | 33 |  | *전공정 요청 11%이상감속주입 302~6 402~6 이상공정등록 및 생관통보 | [14 empty] | 9690000 | 100 | 0 | 0 | 0 |  | 651 | 700 | Y | N | 0 | 0 | 0 |  | 651 | 700 | Y | N | N | Y | [5 empty] | SB135135 | C
A76518 | 2023-03-18 | 1 | A | 연주종료 | 2 | A | DCK45M2 | 탄소강 | B | BM#1 | 1615 | 40 | 1599 | 1560 | 30 | 4900 |  | 3 | 0.27 | 15 |  | -1.64 | 1566 | 1599 | 102.59 | 51.94 |  | 38 | 54 | 60 | Y |  | 2023-03-18 13:08 | 75 | 1091 | 45 | 40 | 36 | 33 | 32 | 32 | 30 | 29 | 29 | 29 | 28 | 29 | 28 | 28 | 32 | 36 | 28 | 29 | -0.15 |  | 55 | Y | 0 | [7 empty] | N | N | N | N | 200 | 0.48 | 66 | 105065 | 100248 | 5852 | 15370 | 16 | 2 |  | 2023-03-18 13:35 | 1566 | 109 |  | 40 |  | *기준 대비 4% 감속 적용 *연주종료 15:05 | CBEB860708FF436E9C33484FE61DC22A | 2B52ED99E8164E56A4C71643DE37144E | [12 empty] | 98.01 | 100 | 0 | 3000 | 0 |  | 650 |  | Y | N | 0 | 3000 | 0 |  | 651 |  | Y | N | N |  |  | Y |  |  |  | BT180180 | H
B75846 | 2023-03-18 | 2 | A |  | 3 | A | AE1548 | 합금강 | AE4130M6 | BM#2 | 1593 | 46 | 1641 | 1543 | 38 | 7800 |  | 1 | 0.2 | 15 |  | -2.68 | 1561 | 1629 | 0 | 48.21 | 0 | 29 | 73 | 71 | Y |  | 2023-03-18 14:00 | 73 | 1093 | 24 | 31 | 38 | 41 | 42 | 42 | 43 | 43 | 42 | 41 | 40 | 40 | 40 | 38 | 39 | 43 | 38 | 42 | -0.12 | Y | 40 | Y | -0.2 |  |  |  | 1.017 |  |  |  | N | N | N | Y | 210 | 0.42 | 70 | 91740 | 93658 | 3092 | 14600 | 17 | 2 |  | 2023-03-18 14:00 | 1561 | 117 |  | 20 |  | *전공정 요청 11%이상 301~303 401~403 이상공정등록 및 생관통보 | [14 empty] | 94.77 | 100 | 0 | 0 | 0 |  | 651 | 700 | Y | N | 0 | 0 | 0 |  | 651 | 700 | Y | N | N | Y | [5 empty] | SB125125 | H
B75847 | 2023-03-18 | 2 | A |  | 4 | A | AE1548 | 합금강 | AE4130M6 | BM#2 | 1664 | 44 | 1625 | 1524 | 37 | 7000 |  | 1 | 0.14 | 15 |  | -1.77 | 1547 | 1603 | 0 | 20.84 | 0 | 35 | 17 | 78 | Y |  | 2023-03-18 15:07 | 59 | 1091 | 36 | 33 | 32 | 31 | 30 | 30 | 29 | 28 | 26 | 25 | 25 | 24 | 23 | 23 | 28 | 32 | 23 | 0 | -0.18 |  | 50 | Y | -0.2 |  |  |  | 1.162 |  |  |  | N | N | N | Y | 200 | 0.48 | 61 | 101041 | 94334 | 3000 | 15400 | 17 | 2 |  | 2023-03-18 15:08 | 1547 | 121 |  | 25 | [16 empty] | 66.78 | 100 | 0 | 0 | 0 |  | 650 | 700 | Y | N | 0 | 0 | 0 |  | 651 | 700 | Y | N | N | Y | [5 empty] | SB129129 | H
B75848 | 2023-03-18 | 2 | A |  | 5 | A | AE1548 | 합금강 | AE4130M6 | BM#2 | 1566 | 45 | 1616 | 1538 | 33 | 6400 |  | 1 | 0.16 | 15 |  | -2.45 | 1544 | 1601 | 0.3 | 53.33 | 0 | 32 | 63 | 68 | Y |  | 2023-03-18 16:19 | 56 | 1095 | 21 | 21 | 28 | 32 | 33 | 33 | 31 | 31 | 30 | 29 | 28 | 28 | 27 | 25 | 29 | 33 | 25 | 28 | -0.16 | Y | 50 | Y | -0.2 |  |  |  | 1.182 |  |  |  | N | N | N | Y | 190 | 0.48 | 66 | 88649 | 101300 | -1150 | 15700 | 17 | 2 |  | 2023-03-18 16:21 | 1544 | 106 |  | 15 |  | *전공정 요청 L/.D잔강이월 미실시 이상공정등록 및 생관통보 | [14 empty] | 89.41 | 100 | 0 | 0 | 0 |  | 651 | 700 | Y | N | 0 | 0 | 0 |  | 650 | 700 | Y | N | N | N | [5 empty] | SB129129 | H
A76521 | 2023-03-18 | 1 | A |  | 6 | A | AE1548 | 합금강 | AE4130M6 | BM#2 | 1624 | 41 | 1645 | 1548 | 34 | 6800 |  | 3 | 0.27 | 15 |  | -1.78 | 1566 | 1603 | 3.88 | 400.67 |  | 19 | 52 | 64 | Y |  | 2023-03-18 17:03 | 78 | 1098 | 23 | 28 | 34 | 40 | 42 | 43 | 43 | 43 | 42 | 42 | 41 | 40 | 39 | 38 | 39 | 43 | 38 | 43 | -0.12 | Y | 40 | Y | -0.2 |  |  |  | 1.361 |  |  |  | N | N | N | Y | 180 | 0.48 | 65 | 96708 | 99092 | -1142 | 11500 | 17 | 2 |  | 2023-03-18 17:16 | 1566 | 149 |  | 39 |  | *전공정 요청 L/.D잔강이월 미실시 이상공정등록 및 생관통보 *후HEAT L/D 자연개공 안되 강제개공실시 306 406 이상재 *후 HEAT L.D자연개공 안되 T/D 잔강 11.5T 까지 빠짐 306 406 이상재 | [14 empty] | 97.78 | 100 | 0 | 0 | 0 |  | 650 | 700 | Y | N | 0 | 0 | 0 |  | 651 | 700 | Y | N | N | [6 empty] | SB129129 | C
A76519 | 2023-03-18 | 1 | A | 연주시작 | 1 | A | DCK45M2 | 탄소강 | B | BM#1 | 1580 | 90 | 1627 | 1549 | 49 | 13800 |  | 3 | 0.28 | 21 |  | -2.04 | 1593 | 1647 | 120.25 | 168.97 |  | 37 | 4 |  | Y |  | 2023-03-18 18:22 | 102 | 1092 | 27 | 26 | 24 | 23 | -1113 | 42 | 42 | 36 | 42 | 47 | 49 | 52 | 52 | 53 | 47 | 53 | 53 | 42 | 0 |  | 5 | Y | 0 |  | 2.42 | 2.24 |  |  |  |  | N | N | N | N | 210 | 0.44 | 56 | 82772 | 100248 | -9598 |  | 16 | 1 |  | 2023-03-18 18:33 | 1593 | 343 |  | 21 |  | *연주 START 18:49 *FLUX 120KG/10KG *기준대비 4%감속 주입 *작업방안에 따른 코너히터기 미적용 이상재 등록 | [6 empty] | CA1A6562207C4D94A8B1342A17FA9287 | 0691AED84C844E9ABE3EB2D45B0DC744 | 5F0141A3F21F4821B18586B7EBCECB8C |  | 6CA960D444EC459395789B577731FFA3 | EB2014FC6A574550A51989A707DD61B2 | 1D1FABC9CB4C4F84BAA203098BA66B2E |  | 8277200 | 100 | 700 | 0 | 0 |  | 650 |  | N | N | 700 | 0 | 0 |  | 651 |  | N | N | N |  |  | Y |  |  |  | BT180180 | H
B75849 | 2023-03-18 | 2 | A | 잔강최소화전 | 7 | A | AE1548 | 합금강 | AE4130M6 | BM#2 | 1603 | 80 | 1624 | 1529 | 47 | 8800 |  | 1 | 0.14 | 16 |  | -2.59 | 1561 | 1622 | 0 | 16.98 | 0 | 1 | 76 | 70 | N | 3 | 2023-03-18 17:50 | 73 | 1097 | 33 | 33 | 33 | 34 | 36 | 37 | 37 | 37 | 36 | 36 | 34 | 33 | 32 | 29 | 35 | 37 | 29 | 37 | -0.2 | Y | 40 | Y | -0.6 |  |  |  | 0.991 |  |  |  | N | N | N | Y | 170 | 0.47 | 61 | 77730 | 92174 | -2274 | 3000 | 17 | 2 |  | 2023-03-18 18:06 | 1561 | 182 |  | 59 |  | *전공정 요청 L/.D잔강이월 미실시 이상공정등록 및 생관통보 *L/D 자연개공 안되 강제개공실시 301 401 이상재 *L.D자연개공 안되 T/D 잔강 11.5T 까지 빠짐 301 401 이상재 *램핑다운시간 16분 10초로 테일부 500MM추가절단 요청 (T/D 중량 헌팅.) | 29D419C0D0464DE4852C971FB81E2F55 | [13 empty] | 85.42 | 100 | 0 | 3988 | 0 |  | 651 | 700 | Y | N | 0 | 3956 | 0 |  | 652 | 700 | Y | N | N | [6 empty] | SB129129 | H
A76520 | 2023-03-18 | 1 | A |  | 2 | A | DCK45M2 | 탄소강 | B | BM#1 | 1620 | 58 | 1616 | 1614 | 33 | 10900 |  | 3 | 0.29 | 15 |  | -0.45 | 1575 | 1584 | 102.47 | 151.49 | 0 | 30 | 21 |  | Y |  | 2023-03-18 19:12 | 84 | 1093 | 52 | 52 | 46 | 43 | 41 | 40 | 39 | 38 | 36 | 36 | 35 | 35 | 34 | 32 | 39 | 46 | 32 | 0 | -0.23 |  | 60 | Y | -0.2 |  |  |  | 1.67 |  |  |  | N | N | N | N | 200 | 0.48 | 66 | 84610 | 97635 | 6965 | 15590 | 16 | 1 |  | 2023-03-18 19:23 | 1575 | 337 |  | 28 |  | *기준대비 4%감속 주입 *작업방안에 따른 코너히터기 미적용 이상재 등록 | [14 empty] | 8461000 | 100 | 0 | 0 | 0 |  | 650 |  | N | N | 0 | 0 | 0 |  | 651 |  | N | N | N |  |  | Y |  |  |  | BT180180 | H
B75850 | 2023-03-18 | 2 | A | 잔강최소화 | 8 | A | SPS4 | 특수용도강 | D | BM#2 | 1608 | 44 | 1613 | 1558 | 39 | 6300 |  | 1 | 0.15 | 18 |  | -2.42 | 1548 | 1602 | 0 | 53.99 | 0 | 29 | 74 | 125 | Y |  | 2023-03-18 19:26 | 79 | 1095 | -116 | -117 | 32 | 35 | 37 | 38 | 39 | 40 | 39 | 39 | 39 | 39 | 38 | 37 | 31 | 40 | 37 | 39 | -0.06 | Y | 30 | Y | -0.2 | [7 empty] | Y | Y | Y | Y | 170 | 0.45 | 61 | 93312 | 96838 | -788 | 15100 | 17 | 2 |  | 2023-03-18 19:28 | 1548 | 126 |  | 39 |  | *최소화 롱노즐 교체 | BEE6A5E86043403C8ED7D3850CF27923 | [13 empty] | 96.8 | 100 | 4400 | 0 | 0 |  | 651 | 400 | Y | Y | 4400 | 0 | 0 |  | 650 | 400 | Y | Y | Y |  |  |  | Y |  |  | SB131131 | H
A76522 | 2023-03-18 | 1 | A | 잔강최소화전 | 3 | A | DCK45M2 | 탄소강 | B | BM#1 | 1665 | 41 | 1622 | 1585 | 24 | 4100 |  | 3 | 0.3 | 15 |  | -1.5 | 1576 | 1606 | 111.58 | 149.54 |  | 30 | 22 | -141 | Y |  | 2023-03-18 20:03 | 85 | 1099 | 31 | 32 | 35 | 39 | 40 | 41 | 41 | 40 | 39 | 39 |  |  |  | 39 | 38 | 41 | 39 | 39 | 0 | Y | 20 | Y | 0 | [7 empty] | N | N | N | N | 190 | 0.48 | 57 | 89260 | 89163 | 6387 | 3000 | 16 | 1 |  | 2023-03-18 20:16 | 1576 | 132 |  | 43 |  | *기준대비 4%감속 주입 *작업방안에 따른 코너히터기 100KW 적용 이상재 등록 *잔강최소화 전HEAT 이상재 등록 |  | 5EA135FE19324D7C857199B3F9ED62B3 | [12 empty] | 92.83 | 100 | 0 | 3100 | 0 |  | 650 |  | Y | N | 0 | 3100 | 0 |  | 651 |  | Y | N | N | [6 empty] | BT180180 | H
B75851 | 2023-03-18 | 2 | B |  | 9 | A | SPS4 | 특수용도강 | D | BM#2 | 1637 | 44 | 1603 | 1543 | 33 | 5600 |  | 1 | 0.17 | 18 |  | -2.34 | 1538 | 1593 | 0 | 23.46 | 0 | 11 | 1 | 22837 | Y |  | 2023-03-18 20:25 | 69 | 1220 | 36 | 32 | 29 | 29 | 29 | 28 | 28 | 27 | 27 | 26 | 26 | 25 | 25 | 25 | 28 | 29 | 25 | 29 | -0.07 | Y | 55 | Y | 0 | [7 empty] | Y | Y | Y | Y | 220 | 0.47 | 66 | 93312 | 99348 | -2498 | 15100 | 17 | 2 |  | 2023-03-18 20:32 | 1538 | 128 |  | 41 | [16 empty] | 97.86 | 100 | 0 | 0 | 0 |  | 651 | 400 | Y | Y | 0 | 0 | 0 |  | 650 | 400 | Y | Y | Y | [6 empty] | SB131131 | H
A76523 | 2023-03-18 | 1 | B | 잔강최소화 | 4 | A | SM45CYM | 탄소강 | SM45C | BM#1 | 1635 | 42 | 1620 | 1580 | 28 | 4700 |  | 3 | 0.27 | 14 |  | -1.71 | 1573 | 1605 | 0 | 238.97 |  | 35 | 18 | 158 | Y |  | 2023-03-18 21:03 | 80 | 1098 | -249 | 9 | 23 | 26 | 28 | 30 | 30 | 30 | 30 | 31 | 30 | 31 | 30 | 30 | 22 | 31 | 30 | 30 | 0 | Y | 15 | Y | -0.2 | [7 empty] | N | N | N | N | 180 | 0.49 | 63 | 101532 | 90288 | 17262 | 15100 | 16 | 1 |  | 2023-03-18 21:18 | 1573 | 143 |  | 57 |  | *잔강최소화 이상재 등록 ID 101, 201 *T/D잔강 실측 2.5TON *램핑다운 시간 17:10 | [14 empty] | 10153200 | 100 | 2500 | 0 | 0 |  | 650 |  | Y | N | 2500 | 0 | 0 |  | 651 |  | Y | N | N | [6 empty] | BT180180 | H
B75852 | 2023-03-18 | 2 | B |  | 10 | A | SPS4 | 특수용도강 | D | BM#2 | 1560 | 44 | 1604 | 1555 | 35 | 5900 |  | 1 | 0.13 | 18 |  | 0 | 1541 | 1601 | 0 | 17.99 | 0 | 19 | 53 | 48 | Y |  | 2023-03-18 21:43 | 72 | 1097 | 23 | 27 | 35 | 42 | 46 | 47 | 47 | 47 | 46 | 45 | 44 | 43 | 43 | 42 | 42 | 47 | 42 | 47 | -0.12 | Y | 40 | Y | -0.2 | [7 empty] | Y | Y | Y | Y | 210 | 0.47 | 69 | 93312 | 101438 | -2988 | 15100 | 17 | 2 |  | 2023-03-18 21:53 | 1541 | 123 |  | 31 | 11 | [15 empty] | 94.83 | 100 | 0 | 0 | 0 |  | 651 | 400 | Y | Y | 0 | 0 | 0 |  | 650 | 400 | Y | Y | Y | [6 empty] | SB131131 | H
A76524 | 2023-03-18 | 1 | B |  | 5 | A | SM45CYM | 탄소강 | SM45C | BM#1 | 1610 | 48 | 1613 | 1567 | 31 | 5700 |  | 3 | 0.27 | 13 |  | -2.73 | 1564 | 1613 | 0 | 259.19 |  | 38 | 56 | 35 | Y |  | 2023-03-18 22:13 | 71 | 1099 | 29 | 29 | 28 | 30 | 30 | 31 | 31 | 30 | 30 | 29 | 28 | 27 | 26 | 24 | 29 | 31 | 24 | 30 | -0.16 | Y | 45 | Y | -0.2 | [7 empty] | N | N | N | N | 170 | 0.5 | 65 | 101532 | 105685 | 915 | 15000 | 16 | 1 |  | 2023-03-18 22:30 | 1564 | 146 |  | 52 | [8 empty] | 29AF84957C854F4685441E7306986B9D | D153C262BB0144F7BE54F453CC6480F2 | 9A20887092004ED9BAE2241752FBC4D3 |  | AAA8486715AA4C91A62965EDB982AC58 | 1943CF42E2A649AFB834520B2C165C35 | 986AE7EDDCB647DEB895B2CF64EE1C77 |  | 93.06 | 100 | 0 | 0 | 0 |  | 650 |  | Y | N | 0 | 0 | 0 |  | 651 |  | Y | N | N | [6 empty] | BT180180 | H
B75853 | 2023-03-18 | 2 | B | TUNDISH교체전 | 11 | A | SPS4 | 특수용도강 | D | BM#2 | 1580 | 39 | 1608 | 1545 | 35 | 5900 |  | 1 | 0.22 | 21 |  | -2.43 | 1541 | 1602 | 0 | 88.97 | 0 | 1 | 77 | 59 | Y |  | 2023-03-18 22:41 | 72 | 1097 | 38 | 38 | 38 | 40 | 40 | 41 | 40 | 40 | 39 | 39 | 38 | 38 | 37 | 37 | 39 | 41 | 37 | 40 | -0.1 | Y | 40 | Y | 0 | [7 empty] | Y | N | N | M | 200 | 0.47 | 68 | 101984 | 102777 | -4277 | 2000 | 17 | 2 |  | 2023-03-18 22:43 | 1541 | 131 |  | 41 |  |  | 26518DF9D2F24113A51186E84DD7E772 | 1CE4B316DE874605B3768456676EB19E | BC8E3BFDE9874C5D8C9C19BB3088E042 | [11 empty] | 103.54 | 100 | 0 | 2700 | 0 |  | 651 | 400 | Y | Y | 0 | 2600 | 0 |  | 650 | 400 | Y | Y | Y | [6 empty] | SB131131 | H
A76525 | 2023-03-18 | 1 | B |  | 6 | B | SM45CYM | 탄소강 | SM45C | BM#1 | 1636 | 43 | 1609 | 1558 | 32 | 4900 |  | 3 | 0.26 | 16 |  | -2.34 | 1560 | 1609 | 0 | 275.83 |  | 37 | 6 | 42 | Y |  | 2023-03-18 23:30 | 67 | 1097 | 23 | 21 | 23 | 25 | 25 | 25 | 25 | 24 | 24 | 23 | 22 | 21 | 19 | 19 | 23 | 25 | 19 | 25 | -0.13 | Y | 45 | Y | -0.4 | [7 empty] | N | N | N | N | 210 | 0.52 | 61 | 84610 | 101334 | -1934 | 15500 | 16 | 1 |  | 2023-03-18 23:37 | 1560 | 133 |  | 43 | 26 | [15 empty] | 82.35 | 100 | 0 | 0 | 0 |  | 650 |  | Y | N | 0 | 0 | 0 |  | 651 |  | Y | N | N | [6 empty] | BT180180 | H
B75854 | 2023-03-18 | 2 | B | TUNDISH교체 | 1 | A | AE1548 | 합금강 | AE4130M6 | BM#2 | 1598 | 44 | 1659 | 1554 | 40 | 8100 |  | 1 | 0.26 | 20 |  | -2.97 | 1575 | 1646 | 0 | 88.57 | 0 | 29 | 75 | 45 | Y |  | 2023-03-19 00:04 | 87 | 1099 | -218 | 24 | 25 | 23 | 31 | 36 | 37 | 39 | 39 | 39 | 39 | 38 |  | 38 | 35 | 39 | 38 | 39 | -0.04 |  | 20 | Y | -0.2 |  | 1.63 | 1.63 |  |  |  |  | N | N | N | M | 220 | 0.46 | 60 | 92750 | 92564 | 5586 | 16100 | 04 | 1 |  | 2023-03-19 00:05 | 1575 | 145 |  | 51 |  | * T/D FLUX 용탕부: 120 KG / 유탕부: 10KG 투입. | 59DA07EA1C5649A48122F3048B6051E5 | [13 empty] | 95.13 | 100 | 700 | 0 | 0 |  | 651 | 700 | Y | N | 700 | 0 | 0 |  | 651 | 700 | Y | N | N | Y | [5 empty] | SB120120 | H
A76526 | 2023-03-18 | 1 | B |  | 7 | A | SM45CYM | 탄소강 | SM45C | BM#1 | 1626 | 41 | 1609 | 1550 | 31 | 5400 |  | 3 | 0.28 | 14 |  | -2.6 | 1560 | 1609 | 0 | 265.31 |  | 11 | 2 | 28 | Y |  | 2023-03-19 00:38 | 67 | 1097 | 17 | 17 | 17 | 18 | 20 | 21 | 22 | 23 | 24 | 24 | 24 | 24 | 24 | 24 | 22 | 24 | 24 | 24 | 0 |  | 25 | Y | 0 | [7 empty] | N | N | N | N | 200 | 0.48 | 62 | 101532 | 95907 | 1043 | 14800 | 16 | 1 |  | 2023-03-19 00:46 | 1560 | 126 |  | 37 | 11 | *마니플레이터 작동 안되어 감속주입 10%이상 감속주입 ID:101~103.201~203 | [14 empty] | 101.84 | 100 | 0 | 0 | 0 |  | 650 |  | Y | N | 0 | 0 | 0 |  | 651 |  | Y | N | N | [6 empty] | BT180180 | H
B75855 | 2023-03-18 | 2 | B |  | 2 | A | AE1548 | 합금강 | AE4130M6 | BM#2 | 1610 | 44 | 1639 | 1555 | 37 | 7300 |  | 1 | 0.18 | 16 |  | -2.7 | 1564 | 1628 | 0 | 39.45 | 0 | 30 | 23 | 87 | Y |  | 2023-03-19 01:04 | 76 | 1099 | 37 | 35 | 36 | 35 | 35 | 34 | 34 | 33 | 33 | 32 | 31 | 30 | 29 | 29 | 33 | 36 | 29 | 35 | -0.14 |  | 50 | Y | -0.2 |  |  |  | 0.98 |  |  |  | N | N | N | Y | 220 | 0.48 | 65 | 94710 | 98636 | 3014 | 15400 | 04 | 1 |  | 2023-03-19 01:54 | 1564 | 141 |  | 52 | [16 empty] | 93.22 | 100 | 0 | 0 | 0 |  | 651 | 700 | Y | N | 0 | 0 | 0 |  | 651 | 700 | Y | N | N | Y | [5 empty] | SB120120 | C
A76527 | 2023-03-18 | 1 | B | TUNDISH교체전 | 8 | A | SM45CYM | 탄소강 | SM45C | BM#1 | 1609 | 41 | 1616 | 1541 | 28 | 5200 |  | 3 | 0.28 | 13 |  | 0 | 1616 | 1616 | 0 | 281.69 |  | 35 | 19 | 41 | Y |  | 2023-03-19 01:41 | 123 | 1098 | 22 | 22 | 30 | 37 | 40 | 42 | 43 | 43 | 43 | 43 | 43 | 43 | 42 | 42 | 39 | 43 | 42 | 43 | -0.03 | Y | 30 | Y | -0.2 | [7 empty] | N | N | N | N | 190 | 0.5 | 62 | 104020 | 97345 | -345 | 2000 | 16 | 1 |  | 2023-03-19 01:53 | 1616 | 134 |  | 39 |  |  |  | F89B4B59CAF84ED1BF5FCE70AC53CAAE | 93EACA8985D54654B6A5EFF4D8504997 | [11 empty] | 103.5 | 100 | 0 | 2500 | 0 |  | 650 |  | Y | N | 0 | 2500 | 0 |  | 651 |  | Y | N | N | [6 empty] | BT180180 | H
A76528 | 2023-03-18 | 1 | B |  | 3 | A | AE1548 | 합금강 | AE4130M6 | BM#2 | 1633 | 41 | 1604 | 1565 | 24 | 4600 |  | 3 | 0.28 | 15 |  | -1.88 | 1565 | 1602 | 0 | 166.03 |  | 38 | 57 | 30 | Y |  | 2023-03-19 02:17 | 77 | 1094 | 26 | 28 | 36 | 42 | 43 | 43 | 42 | 42 | 42 | 42 | 41 | 40 |  | 40 | 39 | 43 | 40 | 42 | -0.04 | Y | 35 | Y | -0.2 |  |  |  | 0.918 |  |  |  | N | N | N | Y | 210 | 0.47 | 64 | 94710 | 95558 | 5042 | 15900 | 04 | 1 |  | 2023-03-19 02:27 | 1565 | 118 |  | 45 | [16 empty] | 91.91 | 100 | 0 | 0 | 0 |  | 650 | 700 | Y | N | 0 | 0 | 0 |  | 651 | 700 | Y | N | N |  | Y |  |  |  |  | SB120120 | H
B75856 | 2023-03-18 | 2 | B | TUNDISH교체 | 1 | A | SUM32F | 특수용도강 | C1 | BM#1 | 1627 | 74 | 1712 | 1555 | 68 | 11400 |  | 1 | 0.32 | 14 |  | -3.31 | 1605 | 1686 | 0 | 71.3 | 0 | 19 | 54 | 58 | Y |  | 2023-03-19 02:52 | 90 | 1093 | -156 | 28 | 20 | 21 | 26 | 29 | 32 | 34 | 35 | 36 | 36 | 36 |  | 36 | 31 | 36 | 36 | 36 | 0 |  | 10 | Y | 0 | [7 empty] | N | N | N | N | 210 | 0.45 | 64 | 84610 | 94097 | -1347 | 14000 | 16 | 2 |  | 2023-03-19 02:59 | 1605 | 185 |  | 49 |  | *T/D FLUX 유:10,용:120kg | [14 empty] | 90.64 | 100 | 700 | 0 | 0 |  | 650 |  | Y | Y | 700 | 0 | 0 |  | 650 |  | Y | Y | N | [6 empty] | BT180180 | H
A76529 | 2023-03-18 | 1 | B |  | 4 | A | AE1548 | 합금강 | AE4130M6 | BM#2 | 1615 | 41 | 1600 | 1558 | 30 | 4900 |  | 3 | 0.28 | 15 |  | -2.16 | 1556 | 1600 | 0 | 212.4 |  | 37 | 7 | 26 | Y |  | 2023-03-19 03:24 | 68 | 1099 | 37 | 36 | 37 | 38 | 39 | 39 | 39 | 37 | 37 | 36 | 36 | 36 | 35 | 35 | 37 | 39 | 35 | 39 | -0.08 | Y | 45 | Y | 0 |  |  |  | 1.228 |  |  |  | N | N | N | Y | 200 | 0.47 | 65 | 94827 | 97503 | 5047 | 14600 | 04 | 1 |  | 2023-03-19 03:33 | 1556 | 123 |  | 43 | [16 empty] | 90.35 | 100 | 0 | 0 | 0 |  | 651 | 700 | Y | N | 0 | 0 | 0 |  | 651 | 700 | Y | N | N |  | Y |  |  |  |  | SB120120 | H
B75857 | 2023-03-18 | 2 | B |  | 2 | A | SUM32F | 특수용도강 | C1 | BM#1 | 1610 | 42 | 1656 | 1570 | 36 | 7300 |  | 1 | 0.27 | 9 |  | -3.25 | 1575 | 1645 | 0 | 19.61 | 0 | 1 | 78 | 89 | Y |  | 2023-03-19 03:49 | 60 | 1092 | 34 | 26 | 19 | 16 | 13 | 11 | 10 | 10 | 9 | 8 |  |  |  | 8 | 16 | 19 | 8 | 0 | -0.31 |  | 35 | Y | -0.2 | [7 empty] | N | N | N | N | 200 | 0.48 | 44 | 67688 | 67535 |  | 13700 | 16 | 2 |  | 2023-03-19 04:05 | 1575 | 150 |  | 57 | 16 | *T/D온도 낮아 L/D잔강 32TON 이월함 | [14 empty] | 45.52 | 100 | 0 | 0 | 300 |  | 650 |  | Y | Y | 0 | 0 | 300 |  | 650 |  | Y | Y | N | [6 empty] | BT180180 | H
A76530 | 2023-03-18 | 1 | D |  | 5 | A | AE1548 | 합금강 | AE4130M6 | BM#2 | 1595 | 41 | 1598 | 1518 | 32 | 6100 |  | 3 | 0.27 | 15 |  | -1.98 | 1559 | 1598 | 0 | 165.74 |  | 11 | 3 | 23 | Y |  | 2023-03-19 04:29 | 71 | 1096 | 32 | 31 | 32 | 34 | 36 | 35 | 34 | 34 | 33 | 33 | 33 | 33 |  | 33 | 33 | 36 | 33 | 34 | -0.02 | Y | 35 | Y | 0 |  |  |  | 1.383 |  |  |  | N | N | N | Y | 190 | 0.48 | 59 | 94892 | 91749 | 5101 | 14300 | 04 | 1 |  | 2023-03-19 04:43 | 1559 | 117 |  | 45 | 16 | [15 empty] | 95.75 | 100 | 0 | 0 | 0 |  | 651 | 700 | Y | N | 0 | 0 | 0 |  | 650 | 700 | Y | N | N |  | Y |  |  |  |  | SB120120 | H
B75858 | 2023-03-18 | 2 | D |  | 3 | A | SUM32F | 특수용도강 | C1 | BM#1 | 1655 | 48 | 1664 | 1565 | 38 | 7400 |  | 1 | 0.32 | 8 |  | -3.66 | 1580 | 1642 | 0 | 25.46 | 0 | 29 | 76 | 64 | Y |  | 2023-03-19 04:57 | 65 | 1098 | 8 | 13 | 20 | 24 | 25 | 26 | 27 | 26 | 25 | 25 | 24 | 23 | 22 | 18 | 23 | 27 | 18 | 25 | -0.26 | Y | 35 | Y | -0.8 | [7 empty] | N | N | N | N | 190 | 0.47 | 63 | 101532 | 97852 | -3402 | 14900 | 16 | 2 |  | 2023-03-19 05:03 | 1580 | 134 |  | 35 | [16 empty] | 106.21 | 100 | 0 | 0 | 0 |  | 650 |  | Y | Y | 0 | 0 | 0 |  | 651 |  | Y | Y | N | [6 empty] | BT180180 | H
A76531 | 2023-03-18 | 1 | D |  | 6 | A | AE1548 | 합금강 | AE4130M6 | BM#2 | 1660 | 41 | 1609 | 1579 | 23 | 3900 |  | 3 | 0.28 | 15 |  | 0 | 1609 | 1609 | 0 | 154.11 |  | 35 | 20 | 29 | Y |  | 2023-03-19 05:32 | 121 | 1093 | 32 | 32 | 40 | 45 | 47 | 48 | 48 | 48 | 47 | 47 | 47 | 47 | 46 | 46 | 45 | 48 | 46 | 48 | -0.05 | Y | 40 | Y | 0 |  |  |  | 1.205 |  |  |  | N | N | N | Y | 180 | 0.47 | 64 | 92144 | 95052 | 4748 | 14200 | 04 | 1 |  | 2023-03-19 05:53 | 1609 | 112 |  | 42 | [16 empty] | 89.81 | 100 | 0 | 0 | 0 |  | 651 | 700 | Y | N | 0 | 0 | 0 |  | 650 | 700 | Y | N | N |  | Y |  |  |  |  | SB120120 | H
B75859 | 2023-03-18 | 2 | D |  | 4 | A | SUM32F | 특수용도강 | C1 | BM#1 | 1624 | 43 | 1660 | 1579 | 38 | 7100 |  | 1 | 0.28 | 9 |  | -3.58 | 1601 | 1649 | 0 | 15.95 | 0 | 30 | 24 | 69 | Y |  | 2023-03-19 05:55 | 86 | 1096 | 17 | 19 | 27 | 31 | 34 | 34 | 34 | 34 | 33 | 31 | 30 | 28 | 26 | 23 | 29 | 34 | 23 | 34 | -0.24 | Y | 45 | Y | -0.6 | [7 empty] | N | N | N | N | 180 | 0.47 | 64 | 101532 | 95850 | -4500 | 15200 | 16 | 2 |  | 2023-03-19 06:15 | 1601 | 122 |  | 43 | [7 empty] | 502B9CC05968429CA42D2E6214D8989A | ADAE9C9A051D4BE991E27D5F4CEA7634 | BA1E0FB1FFC04C76990E4C1EFF48110A |  | 36C72156F54E4BF693B76E551D1E30F3 | 4EAFF7FC7DF24225A3422390980ECA60 | 9E380098C55E47F289E2955D79F954DC |  |  | 108.19 | 100 | 0 | 0 | 0 |  | 650 |  | Y | Y | 0 | 0 | 0 |  | 651 |  | Y | Y | N | [6 empty] | BT180180 | H
A76532 | 2023-03-18 | 1 | D |  | 7 | A | AE1548 | 합금강 | AE4130M6 | BM#2 | 1646 | 39 | 1601 | 1556 | 31 | 4500 |  | 3 | 0.27 | 18 |  | -2.31 | 1548 | 1601 | 0 | 182.67 |  | 38 | 58 | 53 | Y |  | 2023-03-19 06:45 | 60 | 1099 | 45 | 43 | 37 | 36 | 35 | 34 | 33 | 32 | 31 | 32 | 32 | 31 | 31 | 31 | 35 | 37 | 31 | 32 | -0.12 | Y | 50 | Y | 0 |  |  |  | 1.238 |  |  |  | N | N | N | Y | 170 | 0.48 | 65 | 92144 | 97735 | 4965 | 16000 | 04 | 1 |  | 2023-03-19 06:51 | 1548 | 108 |  | 34 | 10 | [15 empty] | 87.3 | 100 | 0 | 0 | 0 |  | 651 | 700 | Y | N | 0 | 0 | 0 |  | 650 | 700 | Y | N | N |  | Y |  |  |  |  | SB120120 | C
B75860 | 2023-03-18 | 2 | D |  | 5 | A | SUM32F | 특수용도강 | C1 | BM#1 | 1607 | 45 | 1642 | 1539 | 36 | 7300 |  | 1 | 0.28 | 8 |  | -2.92 | 1595 | 1632 | 0 | 19.59 | 0 | 19 | 55 | 36 | Y |  | 2023-03-19 07:03 | 80 | 1094 | 22 | 22 | 27 | 30 | 32 | 33 | 32 | 32 | 31 | 31 | 31 | 30 | 29 | 28 | 29 | 33 | 28 | 32 | -0.11 | Y | 45 | Y | 0 | [7 empty] | N | N | N | N | 170 | 0.47 | 71 | 101532 | 106799 | -3249 | 15300 | 16 | 2 |  | 2023-03-19 07:15 | 1595 | 122 |  | 40 | [16 empty] | 98.38 | 100 | 0 | 0 | 0 |  | 0 |  | Y | Y | 0 | 0 | 0 |  | 0 |  | Y | Y | N | [6 empty] | BT180180 | H
A76533 | 2023-03-19 | 1 | D |  | 8 | A | AE1548 | 합금강 | AE4130M6 | BM#2 | 1621 | 39 | 1596 | 1563 | 31 | 4300 |  | 3 | 0.28 | 15 |  | -1.84 | 1558 | 1596 | 0 | 149.1 |  | 37 | 8 | 55 | Y |  | 2023-03-19 07:37 | 70 | 1090 | 29 | 29 | 29 | 31 | 34 | 33 | 32 | 32 | 31 | 31 | 31 | 32 | 33 | 33 | 31 | 34 | 31 | 32 | 0.03 | Y | 30 | Y | 0.2 |  |  |  | 1.283 |  |  |  | N | N | N | Y | 170 | 0.48 | 62 | 99232 | 94898 | 4902 | 15300 | 04 | 1 |  | 2023-03-19 07:53 | 1558 | 114 |  | 48 | [16 empty] | 96.62 | 100 | 0 | 0 | 0 |  | 651 | 700 | Y | N | 0 | 0 | 0 |  | 650 | 700 | Y | N | N |  | Y |  |  |  |  | SB120120 | C
B75861 | 2023-03-19 | 2 | D |  | 6 | A | SUM32F | 특수용도강 | C1 | BM#1 | 1581 | 35 | 1634 | 1566 | 31 | 6200 |  | 1 | 0.32 | 9 |  | -3.11 | 1590 | 1630 | 0 | 36.41 | 0 | 1 | 79 | 59 | Y |  | 2023-03-19 07:55 | 75 | 1094 | 26 | 25 | 21 | 20 | 21 | 21 | 21 | 20 | 20 | 19 | 18 | 18 | 17 | 14 | 19 | 21 | 14 | 21 | -0.12 | Y | 60 | Y | -0.2 | [7 empty] | N | N | N | N | 210 | 0.47 | 70 | 101532 | 105198 | -3248 | 15500 | 16 | 2 |  | 2023-03-19 08:02 | 1590 | 126 |  | 60 | [16 empty] | 100.88 | 100 | 0 | 0 | 0 |  | 0 |  | Y | Y | 0 | 0 | 0 |  | 0 |  | Y | Y | N | [6 empty] | BT180180 | C
A76534 | 2023-03-19 | 1 | D |  | 9 | A | AE1548 | 합금강 | AE4130M6 | BM#2 | 1649 | 42 | 1591 | 1579 | 19 | 3900 |  | 3 | 0.27 | 15 |  | -1.78 | 1555 | 1591 | 0 | 154.58 |  | 11 | 4 | 52 | Y |  | 2023-03-19 08:42 | 67 | 1098 | 32 | 30 | 29 | 30 | 30 | 30 | 29 | 29 | 28 | 27 | 27 | 27 | 26 | 25 | 28 | 30 | 25 | 30 | -0.1 | Y | 50 | Y | -0.2 |  |  |  | 1.415 |  |  |  | N | N | N | Y | 220 | 0.48 | 65 | 99232 | 98500 | 5100 | 12700 | 04 | 1 |  | 2023-03-19 09:06 | 1555 | 117 |  | 46 |  | * 후 HEAT L/D 강제개공 ID : 307, 407 | [14 empty] | 93.44 | 100 | 0 | 0 | 0 |  | 651 | 700 | Y | N | 0 | 0 | 0 |  | 651 | 700 | Y | N | N |  | Y |  |  |  |  | SB120120 | H
B75862 | 2023-03-19 | 2 | D |  | 7 | A | SUM32F | 특수용도강 | C1 | BM#1 | 1617 | 39 | 1627 | 1563 | 36 | 7100 |  | 1 | 0.32 | 9 |  | -3.2 | 1592 | 1634 | 0 | 24.53 | 0 | 29 | 77 | 44 | Y |  | 2023-03-19 09:04 | 77 | 1099 | 10 | 11 | 14 | 16 | 18 | 19 | 20 | 19 | 19 | 19 | 18 | 18 | 17 | 17 | 17 | 20 | 17 | 19 | -0.05 | Y | 35 | Y | 0 | [7 empty] | N | N | N | N | 200 | 0.48 | 68 | 101532 | 103859 | -2309 | 15400 | 16 | 2 |  | 2023-03-19 09:15 | 1592 | 135 |  | 61 | [16 empty] | 101.08 | 100 | 0 | 0 | 0 |  | 0 |  | Y | Y | 0 | 0 | 0 |  | 0 |  | Y | Y | N | [6 empty] | BT180180 | C
A76535 | 2023-03-19 | 1 | D |  | 10 | A | AE1548 | 합금강 | AE4130M6 | BM#2 | 1620 | 47 | 1601 | 1530 | 26 | 5500 |  | 3 | 0.27 | 16 |  | 0 | 1601 | 1601 | 0 | 190.72 |  | 35 | 21 | 52 | N | 2 | 2023-03-19 09:50 | 113 | 1098 | 22 | 30 | 33 | 34 | 34 | 35 | 35 | 34 | 33 | 33 | 33 | 32 | 31 | 31 | 32 | 35 | 31 | 34 | -0.11 | Y | 35 | Y | -0.2 |  |  |  | 1.048 |  |  |  | N | N | N | Y | 210 | 0.48 | 64 | 92144 | 98176 | 5024 | 13700 | 04 | 1 |  | 2023-03-19 09:56 | 1601 | 125 |  | 45 | [16 empty] | 9214400 | 100 | 0 | 0 | 0 |  | 651 | 700 | Y | N | 0 | 0 | 0 |  | 651 | 700 | Y | N | N |  | Y |  |  |  |  | SB120120 | H
B75863 | 2023-03-19 | 2 | D | TUNDISH교체전 | 8 | A | SUM32F | 특수용도강 | C1 | BM#1 | 1618 | 40 | 1654 | 1553 | 37 | 7500 |  | 1 | 0.25 | 8 |  | -2.85 | 1605 | 1640 | 0 | 14.13 | 0 | 30 | 25 | 44 | Y |  | 2023-03-19 10:08 | 90 | 1099 | 17 | 17 | 21 | 25 | 28 | 30 | 30 | 31 | 30 | 29 | 29 | 28 | 26 | 26 | 27 | 31 | 26 | 30 | -0.2 | Y | 25 | Y | -0.4 | [7 empty] | N | N | N | N | 190 | 0.47 | 68 | 106886 | 100873 | -2173 | 1500 | 16 | 2 |  | 2023-03-19 10:18 | 1605 | 138 |  | 66 |  |  | C54741D792924C39BF858AA436192928 | 639820C226E340CEAAC132D142448F42 | [12 empty] | 109.29 | 100 | 0 | 2500 | 0 |  | 650 |  | Y | Y | 0 | 2500 | 0 |  | 651 |  | Y | Y | N | [6 empty] | BT180180 | C
B75864 | 2023-03-19 | 2 | D |  | 11 | A | AE1548 | 합금강 | AE4130M6 | BM#2 | 1532 | 39 | 1592 | 1524 | 36 | 6800 |  | 1 | 0.23 | 16 |  | -2.42 | 1546 | 1605 | 0 | 49.57 | 0 | 19 | 56 | 42 | Y |  | 2023-03-19 11:25 | 58 | 1098 | 28 | 33 | 39 | 39 | 38 | 38 | 37 | 37 | 36 | 34 | 33 | 32 |  | 32 | 35 | 39 | 32 | 0 | -0.16 |  | 45 | Y | -0.2 |  |  |  | 1.026 |  |  |  | N | N | N | Y | 200 | 0.47 | 62 | 92144 | 97500 | 3200 | 15500 | 04 | 1 |  | 2023-03-19 11:27 | 1546 | 100 |  | 16 | [16 empty] | 93.07 | 100 | 0 | 0 | 0 |  | 651 | 700 | Y | N | 0 | 0 | 0 |  | 650 | 700 | Y | N | N | Y | N |  | Y |  |  | SB120120 | H
A76536 | 2023-03-19 | 1 | D | TUNDISH교체 | 1 | A | 18CRNIMO7-6HD | 소입성보증강 | C1 | BM#1 | 1606 | 62 | 1657 | 1544 | 48 | 9900 |  | 3 | 0.27 | 25 |  | -1.77 | 1610 | 1665 | 0 | 220.62 |  | 38 | 59 | 51 | Y |  | 2023-03-19 11:43 | 103 | 1110 | -292 | 36 | 28 | 27 | 37 | 39 | 42 | 43 | 44 | 44 | 45 | 46 |  | 46 | 39 | 46 | 46 | 0 | 0 |  |  | Y | 0.2 |  | 2.11 | 2.11 |  |  |  |  | N | N | N | N | 210 | 0.51 | 60 | 101532 | 99098 | -298 | 15950 | 9 | 1 |  | 2023-03-19 12:00 | 1610 | 165 |  | 64 | 31 | *T/D FLUX 유:15KG 용:120KG | [14 empty] | 10153200 | 100 | 700 | 0 | 0 |  | 450 |  | Y | Y | 700 | 0 | 0 |  | 451 |  | Y | Y | N | [6 empty] | BT180180 | C
B75865 | 2023-03-19 | 2 | D |  | 12 | A | AE1548 | 합금강 | AE4130M6 | BM#2 | 1595 | 39 | 1600 | 1547 | 37 | 6000 |  | 1 | 0.21 | 16 |  | 0 | 1551 | 1601 | 0 | 42.21 | 0 | 1 | 80 | 30 | Y |  | 2023-03-19 12:30 | 63 | 1097 | 29 | 29 | 36 | 40 | 41 | 42 | 41 | 40 | 40 | 38 | 37 | 36 | 35 | 33 | 37 | 42 | 33 | 40 | -0.2 | Y | 45 | Y | -0.4 |  |  |  | 0.922 |  |  |  | N | N | N | Y | 190 | 0.47 | 69 | 99232 | 104300 | 2500 | 14500 | 04 | 1 |  | 2023-03-19 12:30 | 1551 | 98 |  | 14 |  | *L/D잔강 정상이월 | [14 empty] | 94.06 | 100 | 0 | 0 | 0 |  | 650 | 700 | Y | N | 0 | 0 | 0 |  | 650 | 700 | Y | N | N | Y | N |  |  |  |  | SB120120 | H
A76537 | 2023-03-19 | 1 | A |  | 2 | A | 18CRNIMO7-6HD | 소입성보증강 | C1 | BM#1 | 1671 | 43 | 1634 | 1614 | 34 | 6000 |  | 3 | 0.28 | 25 |  | -1.64 | 1583 | 1634 | 0 | 318.96 |  | 37 | 9 | 91 | Y |  | 2023-03-19 12:50 | 76 | 1088 | 44 | 41 | 32 | 26 | 25 | 23 | 21 | 21 | 21 | 21 | 21 | 21 | 22 | 22 | 25 | 32 | 21 | 21 | -0.24 |  | 45 | Y | 0.2 | [7 empty] | N | N | N | N | 200 | 0.53 | 59 | 84610 | 98634 | -3134 | 14710 | 09 | 1 |  | 2023-03-19 13:09 | 1583 | 150 |  | 59 | 17 | [15 empty] | 85.77 | 100 | 0 | 0 | 0 |  | 450 |  | Y | Y | 0 | 0 | 0 |  | 451 |  | Y | Y | N | [6 empty] | BT180180 | C
B75866 | 2023-03-19 | 2 | A |  | 13 | B | AE1548 | 합금강 | AE4130M6 | BM#2 | 1596 | 36 | 1606 | 1537 | 31 | 5600 |  | 1 | 0.16 | 16 |  | -2.37 | 1553 | 1602 | 0 | 42.08 | 0 | 29 | 78 | 29 | Y |  | 2023-03-19 13:27 | 65 | 1098 | 31 | 30 | 34 | 35 | 36 | 35 | 36 | 34 | 33 | 32 | 32 | 31 | 31 | 30 | 33 | 36 | 30 | 31 | -0.13 | Y | 45 | Y | -0.2 |  |  |  | 1.347 |  |  |  | N | N | N | Y | 180 | 0.48 | 62 | 99232 | 94203 | 2797 | 16100 | 04 | 1 |  | 2023-03-19 13:28 | 1553 | 107 |  | 27 | [16 empty] | 102.35 | 100 | 0 | 0 | 0 |  | 651 | 700 | Y | N | 0 | 0 | 0 |  | 651 | 700 | Y | N | N | Y | [5 empty] | SB120120 | H
A76538 | 2023-03-19 | 1 | A |  | 3 | A | 18CRNIMO7-6HD | 소입성보증강 | C1 | BM#1 | 1643 | 52 | 1623 | 1595 | 42 | 7300 |  | 3 | 0.27 | 25 |  | -1.37 | 1584 | 1626 | 0 | 268.13 |  | 11 | 5 | 91 | Y |  | 2023-03-19 13:56 | 77 | 1099 | 21 | 20 | 20 | 24 | 25 | 24 | 25 | 24 | 24 | 24 | 24 | 24 |  | 24 | 23 | 25 | 24 | 24 | 0 | Y | 35 | Y | 0 | [7 empty] | N | N | N | N | 190 | 0.53 | 60 | 101532 | 102375 | 2525 | 15090 | 09 | 1 |  | 2023-03-19 14:04 | 1584 | 150 |  | 52 | [16 empty] | 96.24 | 100 | 0 | 0 | 0 |  | 450 |  | Y | Y | 0 | 0 | 0 |  | 451 |  | Y | Y | N | [6 empty] | BT180180 | C
B75867 | 2023-03-19 | 2 | A |  | 14 | B | AE1548 | 합금강 | AE4130M6 | BM#2 | 1601 | 41 | 1610 | 1550 | 35 | 5800 |  | 1 | 0.19 | 16 |  | 0 | 1551 | 1603 | 0 | 65.32 | 0 | 30 | 26 | 19 | Y |  | 2023-03-19 14:31 | 63 | 1099 | 28 | 31 | 35 | 37 | 38 | 38 | 38 | 38 | 38 | 37 | 36 | 35 | 35 | 34 | 36 | 38 | 34 | 38 | -0.09 | Y | 45 | Y | -0.2 |  |  |  | 1.427 |  |  |  | N | N | N | Y | 170 | 0.46 | 68 | 99232 | 98058 | 3092 | 15400 | 04 | 1 |  | 2023-03-19 14:33 | 1551 | 110 |  | 26 |  | *전공정 요청 11%이상감속주입 301~2 401~2 이상공정등록 및 생관통보 | [14 empty] | 99.43 | 100 | 0 | 0 | 0 |  | 651 | 700 | Y | N | 0 | 0 | 0 |  | 651 | 700 | Y | N | N | Y | [5 empty] | SB120120 | H
A76539 | 2023-03-19 | 1 | A |  | 4 | A | 18CRNIMO7-6HD | 소입성보증강 | C1 | BM#1 | 1612 | 50 | 1633 | 1573 | 43 | 7500 |  | 3 | 0.27 | 25 |  | -2.05 | 1572 | 1633 | 0 | 252.76 |  | 35 | 22 | 91 | Y |  | 2023-03-19 15:16 | 65 | 1087 | 23 | 22 | 24 | 24 | 24 | 23 | 23 | 22 | 22 | 21 | 21 | 21 | 20 | 20 | 22 | 24 | 20 | 24 | -0.08 |  | 50 | Y | -0.2 | [7 empty] | N | N | N | N | 180 | 0.53 | 62 | 101532 | 105037 | 63 | 14500 | 09 | 1 |  | 2023-03-19 15:35 | 1572 | 128 |  | 35 | 23 | [15 empty] | 96.06 | 100 | 0 | 0 | 0 |  | 450 |  | Y | Y | 0 | 0 | 0 |  | 451 |  | Y | Y | N | [6 empty] | BT180180 | H
B75868 | 2023-03-19 | 2 | A |  | 15 | A | AE1548 | 합금강 | AE4130M6 | BM#2 | 1618 | 43 | 1627 | 1556 | 35 | 6200 |  | 1 | 0.16 | 16 |  | 0 | 1551 | 1610 | 0.15 | 56.6 | 0 | 19 | 57 | 61 | Y |  | 2023-03-19 15:35 | 63 | 1098 | 30 | 29 | 31 | 33 | 33 | 33 | 32 | 31 | 30 | 29 | 28 | 27 | 26 | 26 | 30 | 33 | 26 | 33 | -0.16 | Y | 45 | Y | -0.2 |  |  |  | 1.255 |  |  |  | N | N | N | Y | 220 | 0.48 | 61 | 99232 | 94686 | 3164 | 15300 | 04 | 1 |  | 2023-03-19 15:38 | 1551 | 118 |  | 32 | [16 empty] | 102.94 | 100 | 0 | 0 | 0 |  | 651 | 700 | Y | N | 0 | 0 | 0 |  | 649 | 700 | Y | N | N | Y | [5 empty] | SB120120 | C
A76540 | 2023-03-19 | 1 | A |  | 5 | A | 18CRNIMO7-6HD | 소입성보증강 | C1 | BM#1 | 1618 | 46 | 1625 | 1549 | 39 | 7500 |  | 3 | 0.27 | 25 |  | -1.46 | 1580 | 1625 | 0 | 246.79 |  | 38 | 60 | 47 | Y |  | 2023-03-19 16:25 | 73 | 1097 | 19 | 19 | 31 | 35 | 37 | 37 | 38 | 37 | 37 | 37 | 36 | 36 | 36 | 36 | 34 | 38 | 36 | 37 | -0.02 | Y | 30 | Y | 0 | [7 empty] | N | N | N | N | 170 | 0.52 | 59 | 101532 | 101282 | 1668 | 15410 | 09 | 1 |  | 2023-03-19 16:33 | 1580 | 117 |  | 29 | [16 empty] | 97.25 | 100 | 0 | 0 | 0 |  | 450 |  | Y | Y | 0 | 0 | 0 |  | 451 |  | Y | Y | N | [6 empty] | BT180180 | H
B75869 | 2023-03-19 | 2 | A | TUNDISH교체전 | 16 | A | AE1548 | 합금강 | AE4130M6 | BM#2 | 1646 | 43 | 1606 | 1598 | 30 | 5000 |  | 1 | 0.12 | 16 |  | -2.44 | 1550 | 1605 | 0 | 37.08 | 0 | 1 | 81 | 60 | Y |  | 2023-03-19 16:42 | 62 | 1099 | 24 | 24 | 29 | 30 | 31 | 31 | 31 | 31 | 30 | 29 | 28 | 27 | 26 | 25 | 29 | 31 | 25 | 31 | -0.13 | Y | 45 | Y | -0.2 |  |  |  | 1.278 |  |  |  | N | N | N | M | 210 | 0.48 | 63 | 88109 | 95978 | 3022 | 2300 | 04 | 1 |  | 2023-03-19 16:49 | 1550 | 113 |  | 27 |  |  | C207164B99F3464088981975967A1048 | F10287E98D6C4400AB7C244EBDBD9197 | 931319BF314B48D6AB088CD728AF0FBD | [11 empty] | 88.24 | 100 | 0 | 3268 | 0 |  | 651 | 700 | Y | N | 0 | 2749 | 0 |  | 650 | 700 | Y | N | N | Y | [5 empty] | SB120120 | H
A76541 | 2023-03-19 | 1 | A | 잔강최소화전 | 6 | A | 18CRNIMO7-6HD | 소입성보증강 | C1 | BM#1 | 1632 | 47 | 1626 | 1573 | 41 | 7000 |  | 3 | 0.27 | 25 |  | -1.56 | 1579 | 1626 | 0 | 258.66 |  | 37 | 10 | 50 | Y |  | 2023-03-19 17:28 | 72 | 1095 | 33 | 34 | 36 | 36 | 36 | 36 | 35 | 34 | 34 | 34 | 33 | 32 | 32 | 32 | 34 | 36 | 32 | 36 | -0.08 |  | 50 | Y | 0 | [7 empty] | N | N | N | N | 210 | 0.52 | 64 | 110716 | 105706 | 244 | 3000 | 09 | 1 |  | 2023-03-19 17:37 | 1579 | 117 |  | 27 |  | *잔강최소화 전HEAT 이상재 등록 ID 107, 207 *최소화 램핑다운 18:30 실측 3TON | 481F220FC7E240B2AB9B18BD90475A0B | 6D458146EE684CBDB79A53808BE2BDCC | [12 empty] | 103.81 | 100 | 0 | 3100 | 0 |  | 450 |  | Y | Y | 0 | 3100 | 0 |  | 451 |  | Y | Y | N | [6 empty] | BT180180 | H
B75870 | 2023-03-19 | 2 | A | TUNDISH교체 | 1 | A | AE1548 | 합금강 | AE4130M6 | BM#2 | 1260 | 54 | 1637 | 1521 | 46 | 9300 |  | 1 | 0.18 | 18 |  | 0 | 1576 | 1647 | 0 | 51.05 | 0 | 29 | 79 | 59 | Y |  | 2023-03-19 17:59 | 88 | 1094 | -371 | -252 | 34 | 31 | 37 | 41 | 44 | 46 | 47 | 48 | 48 | 47 | 47 | 45 | 43 | 48 | 45 | 47 | -0.07 |  | 20 | Y | -0.4 |  | 1.95 | 1.89 |  |  |  |  | N | N | N | M | 220 | 0.45 | 64 | 92144 | 96359 | 3891 | 13900 | 15 | 2 |  | 2023-03-19 18:02 | 1576 | 136 |  | 39 |  | * T/D FLUX 용탕부: 120 KG / 유탕부: 10KG 투입. | [14 empty] | 93.03 | 100 | 700 | 0 | 0 |  | 651 | 700 | Y | N | 700 | 0 | 0 |  | 650 | 700 | Y | N | N | Y | [5 empty] | SB120120 | H
A76542 | 2023-03-19 | 1 | A | 잔강최소화 | 7 | A | 18CRNIMO7-6HG | 소입성보증강 | C1 | BM#1 | 1621 | 47 | 1629 | 1559 | 40 | 7700 |  | 3 | 0.29 | 16 |  | -1.66 | 1593 | 1629 | 35.16 | 156.23 |  | 11 | 6 | 60 | Y |  | 2023-03-19 18:19 | 84 | 1098 | -214 | -126 | 17 | 19 | 21 | 23 | 24 | 25 | 25 | 26 | 25 | 25 | 24 | 24 | 14 | 26 | 24 | 25 | -0.04 | Y | 15 | Y | -0.2 | [7 empty] | N | N | N | N | 200 | 0.5 | 60 | 101532 | 89333 | 17717 | 15170 | 09 | 1 |  | 2023-03-19 18:35 | 1593 | 140 |  | 58 |  | *잔강최소화HEAT 이상재 등록 ID 101, 201 *최소화 롱노즐 재사용간 롱노즐 절손(6회 사용) | [14 empty] | 94.32 | 100 | 2900 | 0 | 0 |  | 450 |  | Y | Y | 2900 | 0 | 0 |  | 451 |  | Y | Y | N |  |  |  | Y |  |  | BT180180 | H
B75871 | 2023-03-19 | 2 | A |  | 2 | A | AE1548 | 합금강 | AE4130M6 | BM#2 | 1608 | 44 | 1627 | 1513 | 36 | 7100 |  | 1 | 0.12 | 16 |  | 0 | 1556 | 1611 | 0 | 13.8 | 0 | 30 | 27 | 62 | Y |  | 2023-03-19 18:55 | 68 | 1096 | 42 | 38 | 33 | 31 | 29 | 29 | 28 | 27 | 27 | 26 | 26 | 25 | 25 | 24 | 29 | 33 | 24 | 0 | -0.16 |  | 55 | Y | -0.2 |  |  |  | 1.38 |  |  |  | N | N | N | Y | 220 | 0.48 | 62 | 92144 | 95170 | 3030 | 14500 | 15 | 2 |  | 2023-03-19 18:59 | 1556 | 139 |  | 48 | [16 empty] | 95.78 | 100 | 0 | 0 | 0 |  | 650 | 700 | Y | N | 0 | 0 | 0 |  | 650 | 700 | Y | N | N | Y | [5 empty] | SB120120 | H
A76543 | 2023-03-19 | 1 | A | TUNDISH교체전 | 8 | B | 18CRNIMO7-6HG | 소입성보증강 | C1 | BM#1 | 1640 | 44 | 1629 | 1595 | 35 | 6600 |  | 3 | 0.29 | 17 |  | -1.58 | 1594 | 1629 | 97.02 | 92.2 |  | 35 | 23 | 50 | Y |  | 2023-03-19 19:26 | 85 | 1096 | 23 | 22 | 26 | 29 | 31 | 31 | 31 | 31 | 31 | 31 | 31 | 30 | 30 | 30 | 29 | 31 | 30 | 31 | -0.03 | Y | 40 | Y | 0 | [7 empty] | N | N | N | N | 190 | 0.52 | 67 | 96323 | 107261 | 2289 | 2000 | 09 | 1 |  | 2023-03-19 19:50 | 1594 | 131 |  | 52 |  |  |  | 9277AA7D6414486BAAFB91DC7099D35F | 56979746930B465C8809856EBAAF219A | 6AC469F8433245BFB8FF6C2523588395 | [10 empty] | 86.97 | 100 | 0 | 2500 | 0 |  | 450 |  | Y | Y | 0 | 2500 | 0 |  | 451 |  | Y | Y | N | [6 empty] | BT180180 | H
B75872 | 2023-03-19 | 2 | A |  | 3 | A | AE1548 | 합금강 | AE4130M6 | BM#2 | 1597 | 47 | 1618 | 1547 | 36 | 6800 |  | 1 | 0.1 | 16 |  | 0 | 1560 | 1609 | 0 | 41.96 | 0 | 19 | 58 | 56 | Y |  | 2023-03-19 20:01 | 72 | 1094 | 23 | 25 | 29 | 31 | 33 | 33 | 33 | 31 | 31 | 31 | 30 | 30 | 29 | 26 | 30 | 33 | 26 | 33 | -0.16 | Y | 45 | Y | -0.6 |  |  |  | 1.312 |  |  |  | N | N | N | Y | 210 | 0.48 | 64 | 147503 | 98139 | 3011 | 14300 | 15 | 2 |  | 2023-03-19 20:04 | 1560 | 135 |  | 45 |  | *연연주혼탕부 307 308 309 408 409 410 | [14 empty] | 147.36 | 100 | 0 | 0 | 0 |  | 651 | 700 | Y | N | 0 | 0 | 0 |  | 650 | 700 | Y | N | N | Y | [5 empty] | SB135135 | C
A76544 | 2023-03-19 | 1 | B | TUNDISH교체 | 1 | A | AE5120M | 합금강 | C1 | BM#1 | 1609 | 43 | 1655 | 1561 | 39 | 7300 |  | 3 | 0.25 | 20 |  | -2.26 | 1598 | 1656 | 0 | 220.54 |  | 38 | 61 | 57 | Y |  | 2023-03-19 20:33 | 90 | 1092 | -218 | 23 | 17 | 25 | 30 | 33 | 36 | 37 | 39 | 40 | 40 |  |  | 40 | 33 | 40 | 40 | 0 | 0 |  | 5 | Y | 0 |  | 1.7 | 1.64 |  |  |  |  | N | N | N | N | 210 | 0.51 | 58 | 101532 | 97247 | 3803 | 14300 | 08 | 2 |  | 2023-03-19 20:57 | 1598 | 159 |  | 73 |  | *FLUX 120KG/10KG | [14 empty] | 99.54 | 100 | 1000 | 0 | 0 |  | 450 |  | Y | Y | 1000 | 0 | 0 |  | 451 |  | Y | Y |  |  | Y |  |  |  |  | BT180180 | H
B75873 | 2023-03-19 | 2 | B |  | 4 | A | AE1548M | 합금강 | AE4130M6 | BM#2 | 1602 | 51 | 1604 | 1510 | 39 | 7800 |  | 1 | 0.15 | 15 |  | 0 | 1548 | 1593 | 0 | 11.7 | 0 | 1 | 82 | 67 | Y |  | 2023-03-19 21:26 | 61 | 1093 | 26 | 27 | 29 | 30 | 30 | 30 | 28 | 28 | 27 | 26 | 25 | 25 | 24 | 24 | 27 | 30 | 24 | 30 | -0.13 | Y | 45 | Y | -0.2 |  |  |  | 1.22 |  |  |  | N | N | N | Y | 200 | 0.48 | 63 | 43265 | 94979 | 3021 | 14400 | 15 | 2 |  | 2023-03-19 21:30 | 1548 | 118 |  | 25 | 15 | *연연주 혼탕부 301 401 | [14 empty] | 44.7 | 100 | 0 | 0 | 0 |  | 651 | 700 | Y | N | 0 | 0 | 0 |  | 650 | 700 | Y | N | N | Y | [5 empty] | SB152152 | C
A76545 | 2023-03-19 | 1 | B |  | 2 | A | AE5120M | 합금강 | C1 | BM#1 | 1610 | 44 | 1635 | 1547 | 39 | 7200 |  | 3 | 0.28 | 16 |  | -2.62 | 1585 | 1639 | 0 | 313.17 |  | 37 | 11 | 47 | Y |  | 2023-03-19 22:07 | 77 | 1094 | 40 | 36 | 34 | 34 | 34 | 34 | 34 | 34 | 33 | 33 | 33 | 33 |  | 33 | 34 | 34 | 33 | 34 | -0.02 | Y | 45 | Y | 0 | [7 empty] | N | N | N | N | 200 | 0.52 | 58 | 84610 | 94519 | 1981 | 13900 | 08 | 2 |  | 2023-03-19 22:15 | 1585 | 139 |  | 40 | 19 | *마니플레이터 동작 안되어 감속주입 20%이상 감속주입ID:101~.201~ | [14 empty] | 84.99 | 100 | 0 | 0 | 0 |  | 450 |  | Y | Y | 0 | 0 | 0 |  | 450 |  | Y | Y |  |  | Y |  |  |  |  | BT180180 | H
B75874 | 2023-03-19 | 2 | B |  | 5 | A | AE1548M | 합금강 | AE4130M6 | BM#2 | 1595 | 43 | 1623 | 1519 | 37 | 7200 |  | 1 | 0.19 | 16 |  | -2.34 | 1548 | 1606 | 0 | 25.11 | 0 | 29 | 80 | 54 | Y |  | 2023-03-19 22:33 | 61 | 1099 | 21 | 29 | 33 | 35 | 35 | 35 | 34 | 34 | 33 | 31 | 30 | 29 |  | 29 | 32 | 35 | 29 | 35 | -0.15 | Y | 40 | Y | -0.2 |  |  |  | 0.72 |  |  |  | N | N | N | Y | 190 | 0.48 | 61 | 95183 | 93721 | 4529 | 14800 | 15 | 2 |  | 2023-03-19 22:39 | 1548 | 113 |  | 23 | [16 empty] | 97.98 | 100 | 0 | 0 | 0 |  | 651 | 700 | Y | N | 0 | 0 | 0 |  | 651 | 700 | Y | N | N | Y | [5 empty] | SB152152 | C
A76546 | 2023-03-19 | 1 | B |  | 3 | A | AE5120M | 합금강 | C1 | BM#1 | 1652 | 41 | 1636 | 1591 | 32 | 5400 |  | 3 | 0.29 | 16 |  | -2.57 | 1582 | 1636 | 0 | 319.81 |  | 11 | 7 | 53 | Y |  | 2023-03-19 23:04 | 74 | 1095 | 32 | 29 | 29 | 29 | 30 | 30 | 30 | 29 | 28 | 28 | 27 | 27 |  | 27 | 29 | 30 | 27 | 30 | -0.08 | Y | 35 | Y | 0 | [7 empty] | N | N | N | N | 190 | 0.5 | 56 | 135376 | 91309 | 3841 | 15400 | 08 | 2 |  | 2023-03-19 23:10 | 1582 | 135 |  | 41 |  | *유사강종 연연주 혼탕부 성분 확인 ID:106~108.206~208 *전기로 전극교체 작업지연 감속주입 | [6 empty] | 9BD930D90BD84C1FA7A41DE5A221066B | 54F7BDA551054531B385EB7941FC9852 | 5AB27409101447C58C25FA308A865E1D |  | 93C702278B4841AB9DE43F048814C1F3 | DC12AFD0692942FEA21D64BA969EC9F5 | D304996D1FC84FCA9D1EC5077250EF2D |  | 140.58 | 100 | 0 | 0 | 0 |  | 450 |  | Y | Y | 0 | 0 | 0 |  | 451 |  | Y | Y |  |  | Y |  |  |  |  | BT180180 | H
B75875 | 2023-03-19 | 2 | B |  | 6 | A | AE1548M | 합금강 | AE4130M6 | BM#2 | 1653 | 45 | 1629 | 1561 | 37 | 6700 |  | 1 | 0.19 | 20 |  | -2.28 | 1550 | 1618 | 0 | 40 | 0 | 30 | 28 | 60 | Y |  | 2023-03-19 23:33 | 63 | 1096 | 26 | 30 | 36 | 40 | 42 | 42 | 42 | 41 | 41 | 40 | 39 | 38 | 38 | 37 | 38 | 42 | 37 | 42 | -0.11 | Y | 45 | Y | -0.2 |  |  |  | 1.085 |  |  |  | N | N | N | Y | 180 | 0.48 | 65 | 95183 | 98352 | 3048 | 14300 | 15 | 2 |  | 2023-03-19 23:36 | 1550 | 117 |  | 24 | [16 empty] | 94.52 | 100 | 0 | 0 | 0 |  | 651 | 700 | Y | N | 0 | 0 | 0 |  | 650 | 700 | Y | N | N | Y | [5 empty] | SB152152 | C
A76547 | 2023-03-19 | 1 | B | 유사강종연연주 | 4 | B | AE5120HM | 소입성보증강 | C1 | BM#1 | 1638 | 43 | 1625 | 1585 | 29 | 5800 |  | 3 | 0.29 | 16 |  | -1.93 | 1585 | 1625 | 0 | 316.32 |  | 35 | 24 | 65 | Y |  | 2023-03-20 00:03 | 77 | 1098 | 25 | 24 | 29 | 32 | 34 | 34 | 35 | 34 | 34 | 34 | 34 | 34 | 33 | 33 | 32 | 35 | 33 | 34 | -0.02 | Y | 30 | Y | -0.2 | [7 empty] | N | N | N | N | 180 | 0.47 | 62 | 50766 | 92652 | 3398 | 15600 | 08 | 2 |  | 2023-03-20 00:11 | 1585 | 135 |  | 40 |  | *유사강종 연연주 혼탕부 성분 확인 ID:101.201 *전기로 전극교체 작업지연 감속주입 | [14 empty] | 51.99 | 100 | 0 | 0 | 0 |  | 450 |  | Y | Y | 0 | 0 | 0 |  | 451 |  | Y | Y | N |  | Y |  |  |  |  | BT180180 | H
B75876 | 2023-03-19 | 2 | B |  | 7 | A | AE1548M | 합금강 | AE4130M6 | BM#2 | 1615 | 42 | 1619 | 1553 | 31 | 5900 |  | 1 | 0.19 | 16 |  | -2.31 | 1547 | 1602 | 0 | 22.42 | 0 | 19 | 59 | 54 | Y |  | 2023-03-20 00:24 | 60 | 1099 | 34 | 33 | 32 | 32 | 31 | 31 | 30 | 29 | 29 | 29 | 28 | 27 | 26 | 26 | 30 | 32 | 26 | 29 | -0.12 |  | 50 | Y | -0.2 |  |  |  | 1.262 |  |  |  | N | N | N | Y | 170 | 0.48 | 61 | 95183 | 93214 | 3036 | 14600 | 15 | 2 |  | 2023-03-20 00:26 | 1547 | 125 |  | 40 | [16 empty] | 99.72 | 100 | 0 | 0 | 0 |  | 651 | 700 | Y | N | 0 | 0 | 0 |  | 650 | 700 | Y | N | N | Y | [5 empty] | SB152152 | C
A76548 | 2023-03-19 | 1 | B |  | 5 | A | AE5120HM | 소입성보증강 | C1 | BM#1 | 1612 | 46 | 1630 | 1572 | 36 | 7100 |  | 3 | 0.29 | 16 |  | -1.65 | 1596 | 1630 | 0 | 235.92 |  | 38 | 62 | 25 | Y |  | 2023-03-20 01:06 | 88 | 1095 | 32 | 34 | 38 | 41 | 43 | 44 | 44 | 44 | 44 | 44 | 44 | 44 | 43 | 43 | 42 | 44 | 43 | 44 | -0.03 | Y | 35 | Y | -0.2 | [7 empty] | N | N | N | N | 170 | 0.49 | 63 | 101532 | 98735 | 3365 | 14000 | 08 | 2 |  | 2023-03-20 01:23 | 1596 | 125 |  | 40 | 12 | *전기로 전극교체 작업지연 감속주입 | [14 empty] | 97.91 | 100 | 0 | 0 | 0 |  | 450 |  | Y | Y | 0 | 0 | 0 |  | 451 |  | Y | Y | N |  | Y |  |  |  |  | BT180180 | C
B75877 | 2023-03-19 | 2 | B |  | 8 | A | AE1548M | 합금강 | AE4130M6 | BM#2 | 1626 | 42 | 1624 | 1558 | 34 | 6000 |  | 1 | 0.19 | 17 |  | -2.25 | 1557 | 1615 | 0 | 27.69 | 0 | 1 | 83 | 46 | Y |  | 2023-03-20 01:31 | 70 | 1093 | 24 | 29 | 35 | 38 | 40 | 40 | 40 | 40 | 39 | 39 | 38 | 37 | 36 | 36 | 37 | 40 | 36 | 40 | -0.1 | Y | 40 | Y | -0.2 |  |  |  | 1.301 |  |  |  | N | N | N | Y | 220 | 0.47 | 66 | 95183 | 98546 | 2954 | 13800 | 15 | 2 |  | 2023-03-20 01:35 | 1557 | 123 |  | 34 | [16 empty] | 93.09 | 100 | 0 | 0 | 0 |  | 651 | 700 | Y | N | 0 | 0 | 0 |  | 650 | 700 | Y | N | N | Y | [5 empty] | SB152152 | H
A76549 | 2023-03-19 | 1 | B |  | 6 | A | AE5120HM | 소입성보증강 | C1 | BM#1 | 1637 | 41 | 1622 | 1575 | 38 | 6200 |  | 3 | 0.28 | 16 |  | -1.79 | 1585 | 1622 | 0 | 184.67 |  | 37 | 12 | 41 | Y |  | 2023-03-20 02:22 | 77 | 1098 | 42 | 40 | 38 | 38 | 38 | 37 | 36 | 35 | 35 | 35 | 34 | 34 | 34 | 34 | 37 | 38 | 34 | 38 | -0.08 |  | 50 | Y | 0 | [7 empty] | N | N | N | N | 210 | 0.52 | 59 | 101532 | 98704 | 4946 | 14900 | 08 | 2 |  | 2023-03-20 02:28 | 1585 | 100 |  | 29 | [16 empty] | 10153200 | 100 | 0 | 0 | 0 |  | 450 |  | Y | Y | 0 | 0 | 0 |  | 451 |  | Y | Y | N |  | Y |  |  |  |  | BT180180 | C
B75878 | 2023-03-19 | 2 | B |  | 9 | A | AE1548M | 합금강 | AE4130M6 | BM#2 | 1644 | 37 | 1616 | 1549 | 29 | 5800 |  | 1 | 0.19 | 15 |  | -2.3 | 1554 | 1607 | 0 | 32.08 | 0 | 29 | 81 | 47 | Y |  | 2023-03-20 02:24 | 67 | 1098 | 32 | 32 | 34 | 35 | 35 | 36 | 35 | 35 | 34 | 34 | 33 | 32 | 31 | 31 | 34 | 36 | 31 | 35 | -0.14 | Y | 35 | Y | -0.2 |  |  |  | 1.174 |  |  |  | N | N | N | Y | 220 | 0.48 | 62 | 95183 | 96259 | 3041 | 15000 | 15 | 2 |  | 2023-03-20 02:46 | 1554 | 129 |  | 49 | [16 empty] | 95.71 | 100 | 0 | 0 | 0 |  | 651 | 700 | Y | N | 0 | 0 | 0 |  | 650 | 700 | Y | N | N | Y | [5 empty] | SB152152 | H
A76550 | 2023-03-19 | 1 | B |  | 7 | A | AE5120HM | 소입성보증강 | C1 | BM#1 | 1652 | 41 | 1621 | 1589 | 30 | 5200 |  | 3 | 0.3 | 16 |  | -1.73 | 1585 | 1621 | 0 | 196.07 |  | 11 | 8 | 74 | Y |  | 2023-03-20 03:23 | 77 | 1097 | 33 | 33 | 35 | 37 | 37 | 37 | 36 | 35 | 34 | 33 | 33 | 33 |  | 33 | 35 | 37 | 33 | 37 | -0.1 | Y | 40 | Y | 0 | [7 empty] | N | N | N | N | 200 | 0.52 | 60 | 101532 | 101680 | 3120 | 14100 | 08 | 2 |  | 2023-03-20 03:30 | 1585 | 102 |  | 28 | [16 empty] | 95.2 | 100 | 0 | 0 | 0 |  | 450 |  | Y | Y | 0 | 0 | 0 |  | 451 |  | Y | Y | N |  | Y |  |  |  |  | BT180180 | H
B75879 | 2023-03-19 | 2 | B |  | 10 | A | AE1548M | 합금강 | AE4130M6 | BM#2 | 1642 | 38 | 1629 | 1573 | 31 | 5800 |  | 1 | 0.18 | 18 |  | -2.25 | 1560 | 1619 | 0 | 36.87 | 0 | 30 | 29 | 38 | Y |  | 2023-03-20 03:25 | 73 | 1093 | 28 | 33 | 37 | 40 | 41 | 41 | 41 | 40 | 39 | 38 | 37 | 36 | 35 | 35 | 38 | 41 | 35 | 41 | -0.15 | Y | 40 | Y | -0.2 |  |  |  | 1.054 |  |  |  | N | N | N | Y | 210 | 0.47 | 62 | 95183 | 93689 | 3011 | 15600 | 15 | 2 |  | 2023-03-20 03:32 | 1560 | 132 |  | 51 | [16 empty] | 98.53 | 100 | 0 | 0 | 0 |  | 650 | 700 | Y | N | 0 | 0 | 0 |  | 651 | 700 | Y | N | N | Y | [5 empty] | SB152152 | H
A76551 | 2023-03-19 | 1 | B | 잔강최소화전 | 8 | A | AE5120HM | 소입성보증강 | C1 | BM#1 | 1615 | 41 | 1622 | 1570 | 35 | 6200 |  | 3 | 0.3 | 16 |  | -1.6 | 1589 | 1622 | 0 | 177.23 |  | 35 | 25 | 75 | Y |  | 2023-03-20 04:16 | 81 | 1089 | 33 | 32 | 36 | 37 | 39 | 40 | 40 | 40 | 39 | 38 | 38 | 38 | 37 | 37 | 38 | 40 | 37 | 40 | -0.08 | Y | 35 | Y | -0.2 | [7 empty] | N | N | N | N | 190 | 0.52 | 60 | 87158 | 97723 | 3427 | 3000 | 08 | 2 |  | 2023-03-20 04:51 | 1589 | 104 |  | 35 | [16 empty] | 84.87 | 100 | 0 | 3100 | 0 |  | 450 |  | Y | Y | 0 | 3100 | 0 |  | 451 |  | Y | Y | N |  | Y |  |  |  |  | BT180180 | H
B75880 | 2023-03-19 | 2 | D | TUNDISH교체전 | 11 | A | AE1548M | 합금강 | AE4130M6 | BM#2 | 1600 | 41 | 1636 | 1548 | 33 | 6500 |  | 1 | 0.18 | 18 |  | -2.23 | 1561 | 1617 | 0 | 36.6 | 0 | 19 | 60 | 36 | Y |  | 2023-03-20 04:38 | 74 | 1095 | 32 | 32 | 37 | 40 | 43 | 44 | 44 | 43 | 43 | 42 | 41 | 40 | 40 | 38 | 41 | 44 | 38 | 43 | -0.15 | Y | 40 | Y | -0.4 |  |  |  | 1.132 |  |  |  | N | N | N | M | 200 | 0.47 | 63 | 99165 | 94459 |  | 2000 | 15 | 2 |  | 2023-03-20 04:52 | 1561 | 132 |  | 41 |  |  | 29481D560CAA4458BF30EC753CA8188D | 83005201860D42B8BAC61D9E23E58D38 | 9F095F7C886749E6A26E8BD27E4D9684 | [11 empty] | 67.32 | 100 | 0 | 2550 | 0 |  | 651 | 700 | Y | N | 0 | 2810 | 0 |  | 650 | 700 | Y | N | N | Y | [5 empty] | SB152152 | C
A76552 | 2023-03-19 | 1 | D | 잔강최소화 | 9 | A | AE5120HM4 | 소입성보증강 | C1 | BM#1 | 1624 | 44 | 1627 | 1577 | 39 | 6600 |  | 3 | 0.29 | 16 |  | -1.14 | 1603 | 1627 | 0 | 183.75 |  | 38 | 63 | 61 | Y |  | 2023-03-20 05:21 | 95 | 1099 | -162 | -163 | 31 | 41 | 44 | 45 | 47 | 48 | 48 | 48 | 48 | 48 |  | 48 | 37 | 48 | 48 | 48 | 0 |  | 20 | Y | 0 | [7 empty] | N | N | N | N | 180 | 0.49 | 55 | 84610 | 81240 | 21160 | 15100 | 08 | 2 |  | 2023-03-20 05:28 | 1603 | 122 |  | 48 | [16 empty] | 81.2 | 100 | 2700 | 0 | 0 |  | 0 |  | Y | Y | 2700 | 0 | 0 |  | 0 |  | Y | Y | N |  | Y |  |  |  |  | BT180180 | H
B75881 | 2023-03-19 | 2 | D | TUNDISH교체 | 1 | A | SCM440 | 합금강 | D | BM#2 | 1623 | 50 | 1667 | 1564 | 40 | 7900 |  | 1 | 0.21 | 19 |  | -2.27 | 1587 | 1654 | 0 | 60.39 | 0 | 1 | 84 | 48 | Y |  | 2023-03-20 05:55 | 91 | 1098 | -317 | 12 | 35 | 39 | 45 | 48 | 49 | 50 | 50 | 50 | 49 | 48 |  | 48 | 45 | 50 | 48 | 50 | -0.08 |  | 20 | Y | -0.2 |  | 2.03 | 2.03 |  |  |  |  | N | N | N | N | 220 | 0.45 | 66 | 97724 | 100248 | -1248 | 15900 | 18 | 1 |  | 2023-03-20 05:58 | 1587 | 149 |  | 51 | [16 empty] | 93.2 | 100 | 1000 | 0 | 0 |  | 651 | 400 | Y | N | 1000 | 0 | 0 |  | 650 | 400 | Y | N | N | [6 empty] | BM510510 | C
A76553 | 2023-03-19 | 1 | D |  | 10 | A | AE5120HM4 | 소입성보증강 | C1 | BM#1 | 1625 | 49 | 1628 | 1577 | 53 | 6600 |  | 3 | 0.29 | 16 |  | -1.6 | 1595 | 1628 | 0 | 190.56 |  | 37 | 13 | 60 | Y |  | 2023-03-20 06:21 | 87 | 1093 | 48 | 44 | 42 | 42 | 42 | 42 | 42 | 41 | 41 | 40 | 40 | 39 | 39 | 39 | 42 | 42 | 39 | 42 | -0.06 | Y | 50 | Y | 0 | [7 empty] | N | N | N | N | 170 | 0.52 | 60 | 101532 | 99583 | 17 | 14800 | 08 | 2 |  | 2023-03-20 06:30 | 1595 | 123 |  | 46 |  | *전공정요청 L/D잔강 미이월 | [14 empty] | 99.3 | 100 | 0 | 0 | 0 |  | 450 |  | Y | Y | 0 | 0 | 0 |  | 451 |  | Y | Y | N | [6 empty] | BT180180 | H
B75882 | 2023-03-19 | 2 | D |  | 2 | A | SCM440 | 합금강 | D | BM#2 | 1637 | 44 | 1633 | 1521 | 33 | 6800 |  | 1 | 0.14 | 17 |  | -2.35 | 1563 | 1620 | 0 | 39.99 | 0 | 29 | 82 | 50 | Y |  | 2023-03-20 06:50 | 67 | 1099 | 42 | 36 | 31 | 29 | 27 | 27 | 26 | 26 | 25 | 24 | 24 | 23 | 22 | 20 | 27 | 31 | 20 | 0 | -0.2 |  | 55 | Y | -0.4 |  |  |  | 0.67 |  |  |  | Y | Y | Y | Y | 220 | 0.47 | 64 | 96084 | 96139 | -1339 | 15100 | 18 | 1 |  | 2023-03-20 06:57 | 1563 | 148 |  | 63 | [16 empty] | 102.16 | 100 | 0 | 0 | 0 |  | 651 | 400 | Y | N | 0 | 0 | 0 |  | 650 | 400 | Y | N | N | [6 empty] | RB270.00 | C
A76554 | 2023-03-20 | 1 | D |  | 11 | A | AE5120HM4 | 소입성보증강 | C1 | BM#1 | 1646 | 50 | 1637 | 1575 | 34 | 6100 |  | 3 | 0.28 | 16 |  | -1.76 | 1591 | 1629 | 0 | 211.77 |  | 11 | 9 | 58 | Y |  | 2023-03-20 07:26 | 83 | 1098 | 39 | 38 | 38 | 39 | 39 | 39 | 39 | 39 | 39 | 38 | 38 | 37 | 37 | 37 | 38 | 39 | 37 | 39 | -0.03 | Y | 45 | Y | 0 | [7 empty] | N | N | N | N | 210 | 0.52 | 60 | 101532 | 101023 | 227 | 15100 | 08 | 2 |  | 2023-03-20 07:34 | 1591 | 123 |  | 41 |  | *전공정요청 L/D잔강 미이월 | [14 empty] | 98 | 100 | 0 | 0 | 0 |  | 450 |  | Y | Y | 0 | 0 | 0 |  | 451 |  | Y | Y | N | [6 empty] | BT180180 | H
B75883 | 2023-03-20 | 2 | D |  | 3 | A | SCM440 | 합금강 | D | BM#2 | 1549 | 49 | 1601 | 1534 | 35 | 6100 |  | 1 | 0.14 | 16 |  | -1.86 | 1559 | 1600 | 0 | 21.8 | 0 | 30 | 30 | 45 | Y |  | 2023-03-20 07:54 | 63 | 1087 | 17 | 17 | 20 | 23 | 23 | 23 | 23 | 23 | 22 | 22 | 22 | 21 | 21 | 20 | 21 | 23 | 20 | 23 | -0.06 | Y | 50 | Y | -0.2 |  |  |  | 0.94 |  |  |  | Y | Y | Y | Y | 210 | 0.48 | 64 | 91116 | 97638 | -988 | 15400 | 18 | 1 |  | 2023-03-20 08:17 | 1559 | 153 |  | 64 | [16 empty] | 96.32 | 100 | 0 | 0 | 0 |  | 651 | 400 | Y | N | 0 | 0 | 0 |  | 650 | 400 | Y | N | N | [6 empty] | RB320.00 | C
A76555 | 2023-03-20 | 1 | D | 연주종료 | 12 | A | AE5120HM4 | 소입성보증강 | C1 | BM#1 | 1669 | 46 | 1624 | 1600 | 26 | 4500 |  | 3 | 0.28 | 16 |  | -2.4 | 1585 | 1624 | 0 | 189.92 |  | 35 | 26 | 58 | Y |  | 2023-03-20 08:33 | 77 | 1090 | 36 | 36 | 37 | 38 | 39 | 40 | 39 | 39 | 40 | 39 | 39 |  |  | 39 | 39 | 40 | 39 | 39 | 0 | Y | 25 | Y | 0 | [7 empty] | N | N | N | N | 200 | 0.52 | 54 | 84827 | 89230 | 1420 | 1500 | 08 | 2 |  | 2023-03-20 08:41 | 1585 | 110 |  | 35 | 22 | *전공정요청 L/D잔강 미이월 *연주종료 10:20 | 462F3035D3BE48DE919C114F84BEEEFB | 2A8B82AA7C704A4F9DF83100C597BB5E | 7EBD8CFE16CF4343AC13F5AE52631907 | [11 empty] | 90.82 | 100 | 0 | 3000 | 0 |  | 450 |  | Y | Y | 0 | 3300 | 0 |  | 451 |  | Y | Y | N | [6 empty] | BT180180 | H
B75884 | 2023-03-20 | 2 | D | 잔강최소화전 | 4 | A | SCM440 | 합금강 | D | BM#2 | 1608 | 37 | 1611 | 1535 | 33 | 6200 |  | 1 | 0.12 | 16 |  | -2.27 | 1568 | 1612 | 0 | 8.69 | 0 | 19 | 61 | 48 | Y |  | 2023-03-20 09:09 | 72 | 1091 | 18 | 21 | 24 | 26 | 28 | 28 | 28 | 28 | 27 | 27 | 27 | 26 |  | 26 | 26 | 28 | 26 | 28 | -0.06 | Y | 35 | Y | -0.2 |  |  |  | 1.58 |  |  |  | N | N | N | N | 200 | 0.48 | 57 | 86535 | 87396 | 854 | 3000 | 18 | 1 |  | 2023-03-20 09:13 | 1568 | 131 |  | 53 |  |  | C86E82B30DDF4FBEB6A387D500A1E69C | [13 empty] | 100.16 | 100 | 0 | 3670 | 0 |  | 651 | 400 | Y | N | 0 | 3100 | 0 |  | 650 | 400 | Y | N | N | [6 empty] | RB150.00 | C
B75885 | 2023-03-20 | 2 | D | 잔강최소화 | 5 | B | AE4137HMA | 소입성보증강 | AE4137HMA | BM#2 | 1619 | 44 | 1641 | 1556 | 40 | 8200 |  | 1 | 0.11 | 18 |  | -2.2 | 1582 | 1643 | 17.98 | 0 | 0 | 1 | 85 | 36 | Y |  | 2023-03-20 10:32 | 85 | 1088 | -199 | 42 | 44 | 46 | 48 | 48 | 48 | 48 | 47 | 47 | 46 |  |  | 46 | 31 | 48 | 46 | 48 | -0.07 | Y | 30 | Y | -0.2 |  |  |  | 0.8 |  |  |  | N | N | N | N | 190 | 0.5 | 57 | 94256 | 99816 | -2016 | 15700 | 18 | 1 |  | 2023-03-20 10:41 | 1582 | 134 |  | 44 | 12 | *LD CN상태 지속적으로 좋지않아 롱노즐 교체 | [14 empty] | 98.44 | 100 | 2700 | 0 | 0 |  | 651 | 400 | Y | Y | 2700 | 0 | 0 |  | 651 | 400 | Y | Y | Y |  |  |  | Y |  |  | SB160160 | C
B75886 | 2023-03-20 | 2 | D |  | 6 | B | AE4137HMA | 소입성보증강 | AE4137HMA | BM#2 | 1633 | 41 | 1624 | 1594 | 38 | 6800 |  | 1 | 0.13 | 19 |  | -2.45 | 1575 | 1636 | 56.76 | 0 | 0 | 29 | 83 | 45 | Y |  | 2023-03-20 11:34 | 78 | 1098 | 44 | 43 | 43 | 44 | 45 | 45 | 45 | 44 | 43 | 43 | 42 | 42 | 41 | 41 | 43 | 45 | 41 | 45 | -0.1 | Y | 40 | Y | -0.2 |  |  |  | 1.23 |  |  |  | N | N | N | N | 180 | 0.52 | 59 | 93984 | 98285 | -1685 | 15300 | 18 | 1 |  | 2023-03-20 11:47 | 1575 | 129 |  | 40 | [16 empty] | 98.88 | 100 | 0 | 0 | 0 |  | 651 | 400 | Y | Y | 0 | 0 | 0 |  | 650 | 400 | Y | Y | Y | [6 empty] | SB160160 | C
B75887 | 2023-03-20 | 2 | A |  | 7 | A | AE4137HMA | 소입성보증강 | AE4137HMA | BM#2 | 1577 | 43 | 1634 | 1543 | 37 | 7200 |  | 1 | 0.12 | 19 |  | -2.5 | 1557 | 1620 | 20.27 | 0 | 0 | 30 | 31 | 43 | Y |  | 2023-03-20 12:37 | 60 | 1087 | 39 | 35 | 34 | 33 | 32 | 31 | 30 | 29 | 29 | 28 | 26 | 26 |  | 26 | 31 | 34 | 26 | 0 | -0.18 |  | 45 | Y | 0 |  |  |  | 0.95 |  |  |  | N | N | N | N | 170 | 0.52 | 59 | 93984 | 98408 | -1258 | 14200 | 18 | 1 |  | 2023-03-20 12:46 | 1557 | 124 |  | 38 | [16 empty] | 98.52 | 100 | 0 | 0 | 0 |  | 651 | 400 | Y | Y | 0 | 0 | 0 |  | 651 | 400 | Y | Y | Y | [6 empty] | SB160160 | H
B75888 | 2023-03-20 | 2 | A |  | 8 | B | AE4137HMA | 소입성보증강 | AE4137HMA | BM#2 | 1650 | 41 | 1624 | 1584 | 38 | 6400 |  | 1 | 0.12 | 19 |  | -2.23 | 1565 | 1623 | 14.61 | 0 | 0 | 19 | 62 | 50 | Y |  | 2023-03-20 13:39 | 68 | 1089 | 23 | 29 | 32 | 34 | 34 | 34 | 33 | 33 | 31 | 30 | 29 | 29 | 27 | 27 | 31 | 34 | 27 | 34 | -0.16 | Y | 45 | Y | -0.4 |  |  |  | 0.85 |  |  |  | N | N | N | N | 170 | 0.51 | 60 | 93984 | 99230 | -130 | 15500 | 18 | 1 |  | 2023-03-20 13:57 | 1565 | 123 |  | 36 | [16 empty] | 96.1 | 100 | 0 | 0 | 0 |  | 651 | 400 | Y | Y | 0 | 0 | 0 |  | 650 | 400 | Y | Y | Y | [6 empty] | SB160160 | H
B75889 | 2023-03-20 | 2 | A |  | 9 | B | AE4137HMA | 소입성보증강 | AE4137HMA | BM#2 | 1597 | 45 | 1638 | 1549 | 41 | 7700 |  | 1 | 0.14 | 18 |  | 0 | 1574 | 1632 | 17.71 | 0 | 0 | 1 | 86 | 37 | Y |  | 2023-03-20 14:51 | 77 | 1099 | 25 | 32 | 40 | 44 | 46 | 47 | 48 | 48 | 47 | 46 | 45 | 44 | 43 | 43 | 43 | 48 | 43 | 0 | -0.14 | Y | 35 | Y | 0 |  |  |  | 0.77 |  |  |  | N | N | N | N | 220 | 0.5 | 64 | 93984 | 102171 | -871 | 15100 | 18 | 1 |  | 2023-03-20 14:54 | 1574 | 117 |  | 26 | [16 empty] | 94.13 | 100 | 0 | 0 | 0 |  | 651 | 400 | Y | Y | 0 | 0 | 0 |  | 650 | 400 | Y | Y | Y | [6 empty] | SB160160 | C
B75890 | 2023-03-20 | 2 | A |  | 10 | A | AE4137HMA | 소입성보증강 | AE4137HMA | BM#2 | 1563 | 42 | 1637 | 1554 | 38 | 7200 |  | 1 | 0.16 | 18 |  | 0 | 1566 | 1623 | 33.86 | 0 | 0 | 29 | 84 | 52 | Y |  | 2023-03-20 15:49 | 69 | 1098 | 40 | 40 | 39 | 38 | 37 | 37 | 37 | 36 | 35 | 34 | 33 | 32 | 31 | 31 | 36 | 39 | 31 | 37 | -0.16 |  | 50 | Y | -0.2 |  |  |  | 0.61 |  |  |  | N | N | N | N | 210 | 0.5 | 62 | 109648 | 98296 | -2396 | 15900 | 18 | 1 |  | 2023-03-20 15:53 | 1566 | 117 |  | 33 | [16 empty] | 116.28 | 100 | 0 | 0 | 0 |  | 651 | 400 | Y | Y | 0 | 0 | 0 |  | 650 | 400 | Y | Y | Y | [6 empty] | SB160160 | H
A76556 | 2023-03-20 | 1 | A | 연주시작 | 1 | B | P-STB3D | 베어링강 | STB (SF) | BM#1 | 1649 | 61 | 1598 | 1546 | 54 | 9400 |  | 3 | 0.21 | 30 |  | -1.6 | 1539 | 1598 | 116.96 | 40.29 |  | 35 | 27 | 200 | Y |  | 2023-03-20 16:10 | 89 | 1110 | -388 | 34 | 31 | 29 | 32 | 34 | 37 | 37 | 39 | 40 | 40 | 40 | 40 | 40 | 36 | 40 | 40 | 40 | 0 |  | 15 | Y | 0 |  | 1.63 | 1.41 | [5 empty] | N | N | M | 210 | 0.46 | 62 | 80378 | 89230 | 10820 | 14800 | 14 | 1 |  | 2023-03-20 16:18 | 1539 | 128 |  | 13 |  | *FLUX 270KG/10KG *연주 START : 16:27 | [14 empty] | 79.19 | 100 | 1500 | 0 | 0 |  | 650 |  | N | N | 1500 | 0 | 0 |  | 651 |  | N | N | Y |  |  | Y |  |  |  | BT180180 | H
A76557 | 2023-03-20 | 1 | A |  | 2 | A | P-STB3D | 베어링강 | STB (SF) | BM#1 | 1613 | 43 | 1579 | 1592 | 29 | 5000 |  | 3 | 0.24 | 30 |  | -1.25 | 1532 | 1576 | 107.49 | 57.38 |  | 11 | 10 | 373 | Y |  | 2023-03-20 17:01 | 82 | 1099 | 40 | 40 | 40 | 41 | 42 | 42 | 42 | 41 | 40 | 40 | 39 | 38 | 37 | 37 | 40 | 42 | 37 | 42 | -0.12 | Y | 40 | Y | -0.2 | [7 empty] | Y | N | Y | Y | 200 | 0.48 | 61 | 101532 | 93401 | 6999 | 15140 | 14 | 1 |  | 2023-03-20 17:08 | 1532 | 117 |  | 26 | [16 empty] | 101.99 | 100 | 0 | 0 | 0 |  | 650 |  | N | N | 0 | 0 | 0 |  | 651 |  | N | N | Y |  |  | Y |  |  |  | BT180180 | H
B75891 | 2023-03-20 | 2 | A | TUNDISH교체전 | 11 | A | AE4137HMA | 소입성보증강 | AE4137HMA | BM#2 | 1585 | 51 | 1636 | 1510 | 45 | 8700 |  | 1 | 0.12 | 18 |  | 0 | 1574 | 1626 | 18.28 | 0 | 0 | 30 | 32 | 52 | Y |  | 2023-03-20 17:08 | 77 | 1097 | 29 | 29 | 40 | 42 | 44 | 46 | 46 | 46 | 45 | 44 | 43 | 42 | 41 | 38 | 41 | 46 | 38 | 46 | -0.16 | Y | 50 | Y | -0.2 |  |  |  | 1.31 |  |  |  | N | N | N | N | 200 | 0.41 | 75 | 99978 | 96050 | 500 | 2300 | 18 | 1 |  | 2023-03-20 17:12 | 1574 | 111 |  | 16 |  | *전공정 요청 10%이상감속주입 이상공정등록 및 생관통보 *감속으로 냉재처리 요청. | 22B5A0AC1C4B41FF8F5318EAE14E1AB0 | 0B2D9A2DFA82499DB1C88DA14FBDB7E5 | 1800BDD317E746BB8C9D88B72D26B3C5 | [11 empty] | 103.12 | 100 | 0 | 3010 | 0 |  | 651 | 400 | Y | Y | 0 | 3270 | 0 |  | 650 | 400 | Y | Y | Y | [6 empty] | SB160160 | C
A76558 | 2023-03-20 | 1 | A |  | 3 | A | P-STB3D | 베어링강 | STB (SF) | BM#1 | 1635 | 45 | 1581 | 1564 | 36 | 6300 |  | 3 | 0.28 | 30 |  | -1.66 | 1523 | 1581 | 110.2 | 51 |  | 37 | 14 | 484 | Y |  | 2023-03-20 18:08 | 73 | 1098 | 37 | 37 | 37 | 39 | 40 | 40 | 40 | 39 | 38 | 38 | 37 | 37 | 37 | 37 | 38 | 40 | 37 | 40 | -0.06 | Y | 45 | Y | 0 | [7 empty] | Y | N | Y | Y | 190 | 0.48 | 63 | 84610 | 94679 | 5621 | 14870 | 14 | 1 |  | 2023-03-20 18:15 | 1523 | 114 |  | 22 | [8 empty] | 292613D5E7EC4ADDB4225F6D12054090 | 344C0E36804E45A7B95B1E119A23816B |  |  | 12BE50E307A848438AEDAB4D05EEA2E4 | 24BD54A4A5B54822A3237BF3BA3352B6 |  |  | 83.24 | 100 | 0 | 0 | 0 |  | 650 |  | N | N | 0 | 0 | 0 |  | 651 |  | N | N | Y |  |  | Y |  |  |  | BT180180 | H
B75892 | 2023-03-20 | 2 | A | TUNDISH교체 | 1 | A | AE8620HM3 | 소입성보증강 | C | BM#2 | 1563 | 51 | 1674 | 1528 | 48 | 10200 |  | 1 | 0.15 | 18 |  | -2.91 | 1601 | 1672 | 0 | 38.35 | 0 | 19 | 63 | 69 | Y |  | 2023-03-20 18:31 | 94 | 1097 | -395 | -361 | 30 | 27 | 27 | 35 | 37 | 40 | 42 | 43 | 43 | 44 | 43 | 42 | 38 | 44 | 42 | 43 | -0.04 |  | 10 | Y | -0.2 |  | 2.03 | 2.03 |  |  |  |  | Y | Y | Y | M | 220 | 0.45 | 63 | 93302 | 94880 | 470 | 15500 | 18 | 2 |  | 2023-03-20 18:34 | 1601 | 141 |  | 33 |  | * T/D FLUX 용탕부: 120 KG / 유탕부: 10KG 투입. *샘플.303 403 | [14 empty] | 98.01 | 100 | 700 | 0 | 500 |  | 490 | 300 | Y | Y | 700 | 0 | 500 |  | 490 | 300 | Y | Y | N | [6 empty] | SB150150 | C
A76559 | 2023-03-20 | 1 | A |  | 4 | A | P-STB3D | 베어링강 | STB (SF) | BM#1 | 1616 | 47 | 1586 | 1558 | 35 | 6100 |  | 3 | 0.23 | 30 |  | -1.37 | 1538 | 1586 | 105.23 | 40.85 |  | 38 | 64 | 610 | Y |  | 2023-03-20 19:09 | 88 | 1091 | 37 | 38 | 47 | 52 | 54 | 54 | 54 | 54 | 54 | 53 | 52 | 52 | 52 | 51 | 51 | 54 | 51 | 54 | -0.06 | Y | 50 | Y | 0 | [7 empty] | Y | N | Y | Y | 180 | 0.46 | 70 | 101532 | 100983 | 5967 | 15610 | 14 | 1 |  | 2023-03-20 19:24 | 1538 | 115 |  | 24 | [16 empty] | 94.01 | 100 | 0 | 0 | 0 |  | 650 |  | N | N | 0 | 0 | 0 |  | 651 |  | N | N | Y |  |  | Y |  |  |  | BT180180 | H
B75893 | 2023-03-20 | 2 | A |  | 2 | A | AE8620HM3 | 소입성보증강 | C | BM#2 | 1589 | 48 | 1663 | 1558 | 43 | 8600 |  | 1 | 0.13 | 18 |  | -2.86 | 1576 | 1654 | 0 | 28.48 | 0 | 1 | 87 | 71 | Y |  | 2023-03-20 19:36 | 69 | 1091 | 39 | 38 | 36 | 35 | 36 | 34 | 34 | 33 | 32 | 31 | 31 | 30 | 29 | 26 | 33 | 36 | 26 | 0 | -0.17 | Y | 60 | Y | -0.2 | [7 empty] | Y | Y | Y | Y | 220 | 0.47 | 68 | 93302 | 100482 | -632 | 12900 | 18 | 2 |  | 2023-03-20 19:38 | 1576 | 142 |  | 33 |  | *샘플 303 403 *후HEAT 강제개공으로 306 405 이상재등록 | [14 empty] | 93.35 | 100 | 0 | 0 | 500 |  | 490 | 300 | Y | Y | 0 | 0 | 500 |  | 489 | 300 | Y | Y | N | [6 empty] | SB150150 | C
A76560 | 2023-03-20 | 1 | A |  | 5 | A | P-STB3D | 베어링강 | STB (SF) | BM#1 | 1617 | 55 | 1566 | 1531 | 46 | 7700 |  | 3 | 0.22 | 30 |  | -1.64 | 1509 | 1566 | 118.6 | 45.94 |  | 35 | 28 | 59 | Y |  | 2023-03-20 20:20 | 59 | 1093 | 50 | 49 | 43 | 38 | 35 | 32 | 30 | 29 | 27 | 26 | 25 | 25 | 24 | 24 | 31 | 43 | 24 | 0 | -0.35 |  | 55 | Y | 0 | [7 empty] | Y | N | Y | Y | 170 | 0.48 | 63 | 101532 | 95410 | 6340 | 15300 | 14 | 1 |  | 2023-03-20 20:29 | 1509 | 125 |  | 25 | [16 empty] | 99.15 | 100 | 0 | 0 | 0 |  | 650 |  | N | N | 0 | 0 | 0 |  | 651 |  | N | N | Y |  |  | Y |  |  |  | BT180180 | H
B75894 | 2023-03-20 | 2 | C |  | 3 | A | AE8620HM3 | 소입성보증강 | C | BM#2 | 1573 | 51 | 1652 | 1565 | 47 | 8900 |  | 1 | 0.09 | 18 |  | -2.9 | 1570 | 1642 | 0 | 15.04 | 0 | 29 | 85 | 71 | N | 1 | 2023-03-20 20:34 | 63 | 1090 | 20 | 20 | 25 | 26 | 26 | 27 | 28 | 28 | 27 | 26 | 25 | 24 | 23 | 23 | 25 | 28 | 23 | 26 | -0.17 | Y | 30 | Y | -0.2 | [7 empty] | Y | Y | Y | Y | 210 | 0.47 | 62 | 101784 | 96263 | -1113 | 15900 | 18 | 2 |  | 2023-03-20 20:36 | 1570 | 146 |  | 46 |  | *L/D자연개공 안되강제개공실시 301, 401 이상재등록및 생관통보 | [14 empty] | 107.2 | 100 | 0 | 0 | 0 |  | 490 | 300 | Y | Y | 0 | 0 | 0 |  | 490 | 300 | Y | Y | N | [6 empty] | SB150150 | C
A76561 | 2023-03-20 | 1 | C |  | 6 | A | P-STB3D | 베어링강 | STB (SF) | BM#1 | 1612 | 51 | 1550 | 1562 | 41 | 6600 |  | 3 | 0.21 | 30 |  | -1.16 | 1510 | 1550 | 107.7 | 79.63 |  | 11 | 11 | 67 | Y |  | 2023-03-20 21:28 | 60 | 1092 | 23 | 23 | 27 | 31 | 31 | 33 | 33 | 32 | 31 | 31 | 31 | 30 | 30 | 29 | 30 | 33 | 29 | 31 | -0.1 | Y | 40 | Y | -0.2 | [7 empty] | Y | N | Y | Y | 210 | 0.48 | 65 | 101532 | 98802 | 6498 | 15200 | 14 | 1 |  | 2023-03-20 21:35 | 1510 | 122 |  | 21 | [16 empty] | 95.97 | 100 | 0 | 0 | 0 |  | 650 |  | N | N | 0 | 0 | 0 |  | 651 |  | N | N | Y |  |  | Y |  |  |  | BT180180 | H
B75895 | 2023-03-20 | 2 | C | 잔강최소화전 | 4 | A | AE8620HM3 | 소입성보증강 | C | BM#2 | 1599 | 53 | 1646 | 1538 | 50 | 9600 |  | 1 | 0.1 | 18 |  | -2.47 | 1578 | 1645 | 0 | 19 | 0 | 30 | 33 | 66 | Y |  | 2023-03-20 21:49 | 71 | 1093 | 20 | 27 | 31 | 35 | 37 | 37 | 38 | 36 | 36 | 36 | 35 | 35 | 34 | 34 | 34 | 38 | 34 | 36 | -0.06 | Y | 35 | Y | 0 | [7 empty] | Y | Y | Y | Y | 200 | 0.47 | 65 | 84820 | 96725 | -4075 | 3000 | 03 | 2 |  | 2023-03-20 22:00 | 1578 | 143 |  | 33 | [16 empty] | 87.85 | 100 | 0 | 3900 | 0 |  | 490 | 300 | N | Y | 0 | 4400 | 0 |  | 490 | 300 | N | Y | N | [6 empty] | SB150150 | W
A76562 | 2023-03-20 | 1 | C |  | 7 | A | P-STB3D | 베어링강 | STB (SF) | BM#1 | 1610 | 54 | 1560 | 1542 | 38 | 6600 |  | 3 | 0.21 | 30 |  | -1.23 | 1519 | 1561 | 103.43 | 59.13 |  | 37 | 15 | 58 | Y |  | 2023-03-20 22:32 | 69 | 1090 | 29 | 30 | 32 | 34 | 34 | 34 | 33 | 33 | 33 | 31 | 31 | 32 | 31 | 31 | 32 | 34 | 31 | 34 | -0.06 | Y | 45 | Y | -0.2 | [7 empty] | Y | N | Y | Y | 200 | 0.48 | 61 | 101532 | 92129 | 6671 | 14800 | 14 | 1 |  | 2023-03-20 22:39 | 1519 | 125 |  | 24 | [8 empty] | D33DE3F2B12E46428EA9F6F0C839F3FA | 666E3EE81DC747CE8A333D26A1ABC9E6 | 70236AE216E94FFA8C1B898484EA1318 |  | 6FD30D0CF4124B2A8468ED5C5D2D4E37 | 50D602EB9EE04E3D86D9E2B09A7C5E06 | F6F8A96FA7A34E8197A6C7227A2C39BB |  | 102.45 | 100 | 0 | 0 | 0 |  | 650 |  | N | N | 0 | 0 | 0 |  | 651 |  | N | N | Y |  |  | Y |  |  |  | BT180180 | H
B75896 | 2023-03-20 | 2 | C | 잔강최소화 | 5 | A | AE8822H3 | 소입성보증강 | C1 | BM#2 | 1555 | 45 | 1657 | 1538 | 42 | 8600 |  | 1 | 0.1 | 18 |  |  | 1587 |  | 0 | 0 | 0 | 19 | 64 | 43 | Y |  | 2023-03-20 22:46 | 80 | 1093 | -154 | -153 | 39 | 37 | 39 | 41 | 42 | 42 | 43 | 43 | 43 | 42 | 41 | 41 | 32 | 43 | 41 | 43 | -0.08 | Y | 20 | Y | -0.2 | [7 empty] | Y | Y | Y | Y | 180 | 0.45 | 60 | 92676 | 96497 | -147 | 15500 | 03 | 2 |  | 2023-03-20 22:51 | 1587 | 148 |  | 57 |  | *잔강최소화(롱노즐 재사용) | 19FFB7DD0FDB4DAD8E2F0BD994F7E56A |  | D1081F9356F54A3CAFE99286094527CB | [11 empty] | 94.42 | 100 | 3100 | 0 | 0 |  | 490 | 600 | Y | Y | 3100 | 0 | 0 |  | 490 | 600 | Y | Y | N | [5 empty] | Y | SB180180 | H
A76563 | 2023-03-20 | 1 | C | TUNDISH교체전 | 8 | B | P-STB3D | 베어링강 | STB (SF) | BM#1 | 1637 | 51 | 1562 | 1545 | 41 | 6300 |  | 3 | 0.21 | 30 |  | -1.48 | 1511 | 1562 | 104.11 | 74.53 |  | 38 | 65 | 62 | Y |  | 2023-03-20 23:36 | 61 | 1098 | 31 | 32 | 34 | 35 | 36 | 36 | 36 | 36 | 35 | 34 | 34 |  |  | 34 | 35 | 36 | 34 | 36 | -0.06 | Y | 35 | Y | 0 | [8 empty] | N | N | M | 190 | 0.48 | 63 | 80012 | 96043 | 5657 | 2000 | 14 | 1 |  | 2023-03-20 23:46 | 1511 | 123 |  | 22 |  |  |  | 11AB3E14511445AFBA6A7D4D3CF47508 | CEC4016F7B4C4B56AF4BD47A08D56E3C | [11 empty] | 77.64 | 100 | 0 | 3500 | 0 |  | 650 |  | N | N | 0 | 3500 | 0 |  | 651 |  | N | N | Y |  |  | Y |  |  |  | BT180180 | H
B75897 | 2023-03-20 | 2 | C |  | 6 | A | AE8822H3 | 소입성보증강 | C1 | BM#2 | 1598 | 38 | 1654 | 1580 | 34 | 6800 |  | 1 | 0.15 | 18 |  | -2.77 | 1587 | 1651 | 0 | 24.27 | 0 | 1 | 88 | 39 | Y |  | 2023-03-20 23:56 | 80 | 1090 | 38 | 38 | 38 | 39 | 39 | 39 | 38 | 39 | 38 | 37 | 36 | 35 | 35 | 33 | 37 | 39 | 33 | 39 | -0.11 | Y | 55 | Y | -0.2 | [7 empty] | Y | Y | Y | Y | 180 | 0.47 | 70 | 92676 | 102302 | -2652 | 12000 | 03 | 2 |  | 2023-03-21 00:04 | 1587 | 136 |  | 49 |  | *샘플 채취 300mm ID:303.403( 초도품 샘플테스트) *후속B75898 래들 미개공 강제렌싱 1회 실시 ID:306.406 | [14 empty] | 89.76 | 83.33 | 0 | 0 | 500 |  | 490 | 600 | Y | Y | 0 | 0 | 500 |  | 490 | 600 | Y | Y | N | [6 empty] | SB180180 | H
A76564 | 2023-03-20 | 1 | C | TUNDISH교체 | 1 | A | SNCM8 | 합금강 | SNCM439계 | BM#1 | 1578 | 46 | 1632 | 1529 | 35 | 7300 |  | 3 | 0.21 | 20 |  | -1.77 | 1579 | 1624 | 0 | 131.82 |  | 35 | 29 | 57 | Y |  | 2023-03-21 00:21 | 90 | 1097 | -1326 | -8 | 22 | 20 | 29 | 34 | 37 | 39 | 40 | 41 | 41 | 41 | 41 | 41 | 35 | 41 | 41 | 41 | 0 |  | 15 | Y | 0 |  | 2.11 | 2.05 |  |  |  |  | N | N | N | N | 210 | 0.48 | 63 | 84610 | 98414 | 1736 | 14700 | 05 | 2 |  | 2023-03-21 00:29 | 1579 | 144 |  | 64 |  | *T/D FLUX 유:10,용:120kg | [14 empty] | 83.86 | 100 | 700 | 0 | 0 |  | 0 |  | Y | Y | 700 | 0 | 0 |  | 0 |  | Y | Y | Y | [6 empty] | BT180180 | H
B75898 | 2023-03-20 | 2 | C |  | 7 | A | AE8822H3 | 소입성보증강 | C1 | BM#2 | 1638 | 38 | 1661 | 1595 | 32 | 6500 |  | 1 | 0.1 | 19 |  | -2.25 | 1576 | 1643 | 0 | 16.6 | 0 | 29 | 86 | 49 | N | 1 | 2023-03-21 01:15 | 69 | 1101 | 28 | 34 | 36 | 36 | 36 | 34 | 35 | 34 | 33 | 32 | 31 | 30 | 29 | 29 | 33 | 36 | 29 | 36 | -0.14 | Y | 50 | Y | -0.2 | [7 empty] | Y | Y | Y | Y | 170 | 0.47 | 64 | 92676 | 97296 | -1196 | 13500 | 03 | 2 |  | 2023-03-21 01:35 | 1576 | 139 |  | 41 | [16 empty] | 89.72 | 100 | 0 | 0 | 0 |  | 490 | 600 | Y | Y | 0 | 0 | 0 |  | 491 | 600 | Y | Y | N | [6 empty] | SB180180 | H
A76565 | 2023-03-20 | 1 | C |  | 2 | B | SNCM8 | 합금강 | SNCM439계 | BM#1 | 1625 | 46 | 1613 | 1550 | 38 | 6600 |  | 3 | 0.2 | 16 |  | -1.82 | 1574 | 1613 | 0 | 142.16 |  | 11 | 12 | 51 | Y |  | 2023-03-21 01:34 | 85 | 1095 | 40 | 39 | 34 | 34 | 36 | 36 | 36 | 36 | 35 | 36 | 35 | 35 | 36 | 37 | 36 | 37 | 37 | 36 | 0 |  |  | Y | 0.2 |  |  |  | 1.25 |  |  |  | N | N | N | N | 200 | 0.5 | 65 | 101532 | 103232 | 1218 | 14800 | 05 | 2 |  | 2023-03-21 01:40 | 1574 | 139 |  | 55 | [16 empty] | 95.6 | 100 | 0 | 0 | 0 |  | 650 |  | Y | Y | 0 | 0 | 0 |  | 651 |  | Y | Y | Y |  |  | N |  |  |  | BT180180 | H
B75899 | 2023-03-20 | 2 | C |  | 8 | A | AE8822H3 | 소입성보증강 | C1 | BM#2 | 1615 | 34 | 1662 | 1601 | 29 | 5500 |  | 1 | 0.14 | 19 |  | -2.83 | 1578 | 1653 | 0 | 41.22 | 0 | 30 | 34 | 48 | Y |  | 2023-03-21 02:11 | 71 | 1090 | 23 | 24 | 28 | 30 | 32 | 32 | 32 | 32 | 31 | 30 | 30 | 29 | 27 | 26 | 29 | 32 | 26 | 32 | -0.13 | Y | 45 | Y | -0.2 | [7 empty] | Y | Y | Y | Y | 170 | 0.47 | 65 | 92676 | 98731 | -1231 | 15900 | 03 | 2 |  | 2023-03-21 02:19 | 1578 | 141 |  | 52 | [16 empty] | 95.94 | 100 | 0 | 0 | 0 |  | 490 | 600 | Y | Y | 0 | 0 | 0 |  | 490 | 600 | Y | Y | N |  |  |  | Y |  |  | SB180180 | H
A76566 | 2023-03-20 | 1 | C |  | 3 | A | SNCM8 | 합금강 | SNCM439계 | BM#1 | 1637 | 43 | 1607 | 1558 | 30 | 6100 |  | 3 | 0.2 | 16 |  | -2.3 | 1558 | 1607 | 0 | 144.26 |  | 37 | 16 | 53 | Y |  | 2023-03-21 02:48 | 69 | 1090 | 36 | 35 | 30 | 28 | 29 | 29 | 28 | 28 | 28 | 27 | 26 | 26 | 26 | 25 | 28 | 30 | 25 | 28 | -0.09 | Y | 55 | Y | -0.2 |  |  |  | 1.04 |  |  |  | N | N | N | N | 190 | 0.5 | 61 | 101532 | 96507 | 343 | 14600 | 05 | 2 |  | 2023-03-21 02:57 | 1558 | 124 |  | 46 | [16 empty] | 102.45 | 100 | 0 | 0 | 0 |  | 650 |  | Y | Y | 0 | 0 | 0 |  | 651 |  | Y | Y | Y | [6 empty] | BT180180 | H
B75900 | 2023-03-20 | 2 | C |  | 9 | A | AE8822H3 | 소입성보증강 | C1 | BM#2 | 1606 | 38 | 1648 | 1600 | 33 | 5500 |  | 1 | 0.1 | 19 |  | -2.41 | 1577 | 1641 | 0 | 26.01 | 0 | 19 | 65 | 31 | Y |  | 2023-03-21 03:13 | 70 | 1098 | 24 | 23 | 30 | 33 | 35 | 36 | 36 | 35 | 34 | 34 | 33 | 32 | 30 | 30 | 33 | 36 | 30 | 0 | -0.15 | Y | 40 | Y | -0.4 | [7 empty] | Y | Y | Y | Y | 220 | 0.47 | 64 | 108122 | 94810 | -1910 | 15900 | 03 | 2 |  | 2023-03-21 03:19 | 1577 | 146 |  | 56 | [16 empty] | 117.21 | 100 | 0 | 0 | 0 |  | 490 | 600 | Y | Y | 0 | 0 | 0 |  | 490 | 600 | Y | Y | N | [6 empty] | SB180180 | H
A76567 | 2023-03-20 | 1 | C |  | 4 | A | SNCM8 | 합금강 | SNCM439계 | BM#1 | 1596 | 41 | 1611 | 1548 | 31 | 6000 |  | 3 | 0.2 | 16 |  | -2.14 | 1566 | 1611 | 0 | 130.9 |  | 38 | 66 | 69 | Y |  | 2023-03-21 03:59 | 77 | 1103 | 24 | 25 | 31 | 34 | 36 | 37 | 38 | 37 | 38 | 38 | 38 | 37 |  | 37 | 35 | 38 | 37 | 38 | -0.03 | Y | 25 | Y | -0.2 |  |  |  | 0.81 |  |  |  | N | N | N | N | 180 | 0.5 | 57 | 152298 | 91714 | 1236 | 14400 | 05 | 2 |  | 2023-03-21 04:07 | 1566 | 110 |  | 38 |  | *유사강종 연연주 혼탕부 성분 확인 ID:107~109.207~209 | [14 empty] | 161.08 | 100 | 0 | 0 | 0 |  | 650 |  | Y | Y | 0 | 0 | 0 |  | 651 |  | Y | Y | Y | [6 empty] | BT180180 | H
B75901 | 2023-03-20 | 2 | D | TUNDISH교체전 | 10 | A | AE8822H3 | 소입성보증강 | C1 | BM#2 | 1660 | 42 | 1648 | 1611 | 36 | 6300 |  | 1 | 0.11 | 19 |  | -2.6 | 1574 | 1645 | 0 | 39.13 | 0 | 1 | 89 | 30 | Y |  | 2023-03-21 04:34 | 67 | 1092 | 28 | 27 | 34 | 36 | 37 | 36 | 36 | 34 | 33 | 32 | 31 | 30 | 29 | 28 | 32 | 37 | 28 | 36 | -0.2 | Y | 45 | Y | -0.2 | [7 empty] | N | N | N | M | 170 | 0.47 | 66 | 92676 | 98046 | -1796 | 2000 | 03 | 2 |  | 2023-03-21 04:46 | 1574 | 140 |  | 39 |  | *샘플채취 500mm ID: 305, 405 | 26D01D8546C54D00A31E376943EDDA25 | F1BC6309FA074E4B8910E9C3B5E8DB53 | 2107D079C5CB4B5E8B8B3E77E2F083C4 | [11 empty] | 97.09 | 100 | 0 | 2500 | 500 |  | 490 | 600 | Y | Y | 0 | 3190 | 500 |  | 489 | 600 | Y | Y | N | [6 empty] | SB180180 | H
A76568 | 2023-03-20 | 1 | D | 유사강종연연주 | 5 | B | AE4340 | 합금강 | SNCM439계 | BM#1 | 1604 | 42 | 1606 | 1539 | 36 | 6400 |  | 3 | 0.22 | 16 |  | -2.27 | 1560 | 1606 | 49.05 | 117.82 |  | 35 | 30 | 52 | Y |  | 2023-03-21 05:10 | 71 | 1095 | 36 | 36 | 35 | 37 | 38 | 38 | 38 | 38 | 37 | 36 | 36 | 35 | 34 | 35 | 36 | 38 | 34 | 38 | -0.1 | Y | 40 | Y | 0.2 |  |  |  | 1 |  |  |  | N | N | N | N | 170 | 0.49 | 65 | 50766 | 100633 | 817 | 15200 | 05 | 2 |  | 2023-03-21 05:18 | 1560 | 104 |  | 24 |  | *유사강종 연연주 혼탕부 성분 확인 ID:101.201 | [14 empty] | 49 | 100 | 0 | 0 | 0 |  | 650 |  | Y | Y | 0 | 0 | 0 |  | 651 |  | Y | Y | Y | [6 empty] | BT180180 | H
B75902 | 2023-03-20 | 2 | D | TUNDISH교체 | 1 | A | SM48CH | 탄소강 | B | BM#2 | 1652 | 42 | 1666 | 1615 | 36 | 5800 |  | 1 | 0.12 | 19 |  | -2.76 | 1575 | 1652 | 0 | 29.6 | 0 | 29 | 87 | 40 | Y |  | 2023-03-21 06:04 | 84 | 1099 | -323 | -207 | 32 | 31 | 35 | 40 | 43 | 45 | 47 | 48 | 48 | 48 |  | 48 | 43 | 48 | 48 | 48 | 0 |  | 10 | Y | 0 |  | 2.43 | 2.43 |  |  |  |  | N | N | N | N | 220 | 0.48 | 56 | 93071 | 89500 | 2950 | 15200 | 13 | 1 |  | 2023-03-21 06:12 | 1575 | 138 |  | 39 | 20 | * T/D FLUX 용탕부: 120 KG / 유탕부: 10KG 투입. | [14 empty] | 101.66 | 100 | 1000 | 0 | 0 |  | 651 | 400 | N | N | 1000 | 0 | 0 |  | 650 | 400 | N | N | N | Y | [5 empty] | BT180180 | C
A76569 | 2023-03-20 | 1 | D |  | 6 | A | AE4340 | 합금강 | SNCM439계 | BM#1 | 1613 | 43 | 1608 | 1546 | 36 | 6200 |  | 3 | 0.23 | 17 |  | -2.38 | 1558 | 1608 | 75.2 | 84.93 |  | 11 | 13 | 57 | Y |  | 2023-03-21 06:13 | 69 | 1103 | 35 | 34 | 35 | 36 | 35 | 35 | 35 | 34 | 34 | 33 | 33 | 32 | 31 | 31 | 34 | 36 | 31 | 35 | -0.11 | Y | 45 | Y | -0.2 |  |  |  | 0.88 |  |  |  | N | N | N | N | 210 | 0.49 | 63 | 152298 | 99540 | -690 | 14400 | 05 | 2 |  | 2023-03-21 06:20 | 1558 | 109 |  | 28 |  | *유사강종 연연주 혼탕부 성분확인 ID:107~109.207~209. | [5 empty] | 45D35D18CFE1424D9F59ED591B1A1FAC | D6CF239E102E4FA48B58703565AD2707 | 487A3F153F434EF3A9BCFC9FC1F0B563 |  | DF49C688414849B583FA737E58CEE1F4 | D16D9BF8898D4290AC4AD0CFCE20C8F6 | 96CFA756C26A4FF398F7E043B8B38A03 |  |  | 147.29 | 100 | 0 | 0 | 0 |  | 650 |  | Y | Y | 0 | 0 | 0 |  | 651 |  | Y | Y | Y |  |  |  | N |  |  | BT180180 | C
B75903 | 2023-03-20 | 2 | D |  | 2 | A | SM48CH | 탄소강 | B | BM#2 | 1659 | 45 | 1623 | 1630 | 29 | 3900 |  | 1 | 0.13 | 16 |  | -2.33 | 1555 | 1616 | 0 | 23.3 | 0 | 30 | 35 | 52 | Y |  | 2023-03-21 07:09 | 64 | 1091 | 45 | 40 | 38 | 36 | 35 | 34 | 34 | 33 | 32 | 30 | 30 | 28 | 27 | 27 | 34 | 38 | 27 | 0 | -0.22 |  | 50 | Y | -0.2 | [7 empty] | Y | Y | Y | Y | 220 | 0.47 | 61 | 87021 | 91081 | 2969 | 15400 | 13 | 1 |  | 2023-03-21 07:14 | 1555 | 128 |  | 31 | [16 empty] | 95.57 | 100 | 0 | 0 | 0 |  | 670 | 900 | Y | N | 0 | 0 | 0 |  | 671 | 900 | Y | N | N | Y | [5 empty] | BT180180 | C
A76570 | 2023-03-20 | 1 | D |  | 7 | A | AE4340M7 | 합금강 | SNCM439계 | BM#1 | 1620 | 48 | 1605 | 1591 | 35 | 5500 |  | 3 | 0.23 | 16 |  | -2.05 | 1563 | 1605 | 84.73 | 73.52 |  | 37 | 17 | 54 | Y |  | 2023-03-21 07:20 | 75 | 1094 | 30 | 34 | 36 | 39 | 40 | 39 | 39 | 39 | 39 | 39 | 38 | 38 |  | 38 | 38 | 40 | 38 | 39 | -0.05 | Y | 40 | Y | 0 |  |  |  | 0.9 |  |  |  | N | N | N | N | 200 | 0.49 | 64 | 50766 | 99161 | -150061 | 14900 | 05 | 2 |  | 2023-03-21 07:28 | 1563 | 108 |  | 25 |  | *유사강종 연연주 혼탕부 성분확인 ID:101.201. | [14 empty] | 49.58 | 100 | 0 | 0 | 0 |  | 650 |  | Y | N | 0 | 0 | 0 |  | 651 |  | Y | N | Y | [6 empty] | BT180180 | H
B75904 | 2023-03-21 | 2 | D |  | 3 | A | AE1050 | 탄소강 | AE1050 | BM#2 | 1632 | 43 | 1616 | 1589 | 22 | 5400 |  | 1 | 0.13 | 17 |  | -2.25 | 1562 | 1620 | 0 | 31.74 | 0 | 19 | 66 | 57 | Y |  | 2023-03-21 08:23 | 73 | 1090 | 28 | 33 | 37 | 40 | 41 | 40 | 40 | 39 | 38 | 37 | 36 | 34 | 34 | 34 | 37 | 41 | 34 | 40 | -0.17 | Y | 40 | Y | 0 | [7 empty] | Y | Y | Y | Y | 210 | 0.47 | 63 | 94920 | 93283 | 2767 | 14700 | 13 | 1 |  | 2023-03-21 08:29 | 1562 | 126 |  | 19 | [16 empty] | 100.6 | 100 | 0 | 0 | 0 |  | 670 | 900 | Y | N | 0 | 0 | 0 |  | 670 | 900 | Y | N | N | Y | [5 empty] | SB131131 | C
A76571 | 2023-03-21 | 1 | D | TUNDISH교체전 | 8 | A | AE4340M7 | 합금강 | SNCM439계 | BM#1 | 1620 | 42 | 1597 | 1577 | 28 | 5500 |  | 3 | 0.22 | 16 |  | -1.87 | 1559 | 1597 | 82.98 | 64.54 |  | 38 | 67 | 66 | Y |  | 2023-03-21 08:15 | 71 | 1089 | 37 | 37 | 33 | 32 | 32 | 32 | 32 | 31 | 31 | 31 | 30 | 29 | 29 | 29 | 31 | 33 | 29 | 32 | -0.08 |  | 50 | Y | 0 |  |  |  | 1.01 |  |  |  | N | N | N | N | 190 | 0.49 | 65 | 90091 | 101993 | 557 | 1500 | 05 | 2 |  | 2023-03-21 08:27 | 1559 | 111 |  | 35 |  |  | 58CB15FBC29944B495E2B2EE325EA76F | 6AF50D9EBA6F484EB975F6359E62D390 | [12 empty] | 87 | 100 | 0 | 2500 | 0 |  | 650 |  | Y | N | 0 | 2500 | 0 |  | 651 |  | Y | N | Y | [6 empty] | BT180180 | H
B75905 | 2023-03-21 | 2 | D |  | 4 | A | AE1050 | 탄소강 | AE1050 | BM#2 | 1588 | 49 | 1612 | 1536 | 34 | 6900 |  | 1 | 0.12 | 17 |  | -2.85 | 1564 | 1623 | 0 | 27.87 | 0 | 33 | 50 | 8209 | Y |  | 2023-03-21 09:11 | 75 | 1099 | 32 | 32 | 34 | 35 | 36 | 36 | 35 | 35 | 34 | 33 | 32 | 31 | 30 | 30 | 34 | 36 | 30 | 35 | -0.15 | Y | 40 | Y | -0.2 | [7 empty] | Y | Y | Y | Y | 200 | 0.47 | 62 | 94920 | 92536 | 3064 | 14600 | 13 | 1 |  | 2023-03-21 09:23 | 1564 | 123 |  | 35 | [16 empty] | 101.19 | 100 | 0 | 0 | 0 |  | 669 | 900 | Y | N | 0 | 0 | 0 |  | 669 | 900 | Y | N | N | Y | [5 empty] | RB130.00 | C
A76572 | 2023-03-21 | 1 | D | TUNDISH교체 | 1 | A | AE15B34M | 합금강 | 보론강 | BM#1 | 1620 | 44 | 1636 | 1591 | 24 | 4900 |  | 3 | 0.2 | 20 |  | -1.6 | 1587 | 1626 | 69.21 | 57.3 |  | 35 | 31 | 60 | Y |  | 2023-03-21 09:22 | 90 | 1090 | -389 | 15 | 13 | 19 | 23 | 27 | 31 | 33 | 33 | 35 | 36 | 36 | 38 | 38 | 29 | 38 | 38 | 0 | 0 |  |  | Y | 0.4 |  | 1.86 | 1.86 |  |  |  |  | N | N | N | N | 210 | 0.47 | 65 | 101532 | 98471 | 779 | 15600 | 07 | 1 |  | 2023-03-21 09:31 | 1587 | 135 |  | 56 |  | *T/D FLUX 유:15KG 용:120KG | [14 empty] | 101.33 | 100 | 700 | 0 | 0 |  | 300 |  | Y | Y | 700 | 0 | 0 |  | 301 |  | Y | Y | N | [6 empty] | BT180180 | C
B75906 | 2023-03-21 | 2 | D |  | 5 | A | AE1050 | 탄소강 | AE1050 | BM#2 | 1601 | 41 | 1609 | 1567 | 31 | 5300 |  | 1 | 0.13 | 16 |  | 0 | 1608 | 1608 | 0 | 25.37 | 0 | 29 | 88 | 49 | Y |  | 2023-03-21 10:05 | 119 | 1091 | 28 | 28 | 33 | 35 | 36 | 37 | 37 | 36 | 36 | 35 | 35 | 34 | 33 | 32 | 34 | 37 | 32 | 36 | -0.12 | Y | 40 | Y | -0.2 | [7 empty] | Y | Y | Y | Y | 190 | 0.47 | 63 | 95280 | 94230 | 2920 | 15100 | 13 | 1 |  | 2023-03-21 10:13 | 1608 | 126 |  | 43 | [16 empty] | 98.89 | 100 | 0 | 0 | 0 |  | 670 | 900 | Y | N | 0 | 0 | 0 |  | 670 | 900 | Y | N | N | Y | [5 empty] | SB110110 | C
A76573 | 2023-03-21 | 1 | D |  | 2 | A | AE15B34M | 합금강 | 보론강 | BM#1 | 1614 | 43 | 1599 | 1551 | 26 | 5100 |  | 3 | 0.22 | 13 |  | -2.18 | 1560 | 1599 | 64.87 | 59.67 |  | 11 | 14 | 61 | Y |  | 2023-03-21 10:36 | 63 | 1087 | 36 | 32 | 25 | 21 | 20 | 20 | 19 | 19 | 18 | 17 | 17 | 17 | 17 | 17 | 21 | 25 | 17 | 17 | -0.15 |  | 55 | Y | 0 | [7 empty] | N | N | N | N | 200 | 0.49 | 63 | 84610 | 98540 | -3440 | 15000 | 07 | 1 |  | 2023-03-21 10:44 | 1560 | 120 |  | 47 | [16 empty] | 87.18 | 100 | 0 | 0 | 0 |  | 300 |  | Y | Y | 0 | 0 | 0 |  | 301 |  | Y | Y | N | [6 empty] | BT180180 | H
B75907 | 2023-03-21 | 2 | D |  | 6 | A | AE1050 | 탄소강 | AE1050 | BM#2 | 1596 | 45 | 1615 | 1519 | 32 | 5700 |  | 1 | 0.13 | 16 |  | 0 | 1551 | 1606 | 0 | 40.75 | 0 | 30 | 36 | 37 | Y |  | 2023-03-21 11:25 | 62 | 1110 | 30 | 31 | 37 | 39 | 39 | 39 | 38 | 37 | 36 | 35 | 33 | 32 | 31 | 29 | 35 | 39 | 29 | 39 | -0.2 | Y | 50 | Y | -0.4 | [7 empty] | Y | Y | Y | Y | 180 | 0.47 | 64 | 95280 | 94733 | 3067 | 14300 | 13 | 1 |  | 2023-03-21 11:27 | 1551 | 122 |  | 27 | [16 empty] | 96.44 | 100 | 0 | 0 | 0 |  | 670 | 900 | Y | N | 0 | 0 | 0 |  | 670 | 900 | Y | N | N | Y | [5 empty] | SB110110 | C
A76574 | 2023-03-21 | 1 | D | 잔강최소화전 | 3 | A | AE15B34M | 합금강 | 보론강 | BM#1 | 1620 | 40 | 1600 | 1577 | 21 | 4200 |  | 3 | 0.23 | 14 |  | -2.45 | 1556 | 1600 | 65.41 | 127.59 |  | 37 | 18 | 71 | Y |  | 2023-03-21 11:45 | 59 | 1090 | 16 | 14 | 13 | 15 | 16 | 16 | 17 | 17 | 16 | 15 | 16 | 15 | 15 | 15 | 15 | 17 | 15 | 16 | -0.02 | Y | 30 | Y | 0 | [7 empty] | N | N | N | N | 190 | 0.49 | 63 | 98165 | 97792 | 458 | 3000 | 07 | 1 |  | 2023-03-21 11:57 | 1556 | 124 |  | 42 |  |  |  | D5BED520963C44AEB2A1CB75ED5C2920 | C1D2BB160B624772BD29A2EF605D94BD | [11 empty] | 98.12 | 100 | 0 | 3100 | 0 |  | 300 |  | Y | Y | 0 | 3100 | 0 |  | 301 |  | Y | Y | N | [6 empty] | BT180180 | H
B75908 | 2023-03-21 | 2 | A |  | 7 | A | SM48CH | 탄소강 | B | BM#2 | 1601 | 43 | 1612 | 1559 | 34 | 5600 |  | 1 | 0.12 | 17 |  | 0 | 1547 | 1608 | 0 | 28.11 | 0 | 19 | 67 | 50 | Y |  | 2023-03-21 12:29 | 56 | 1094 | 24 | 25 | 27 | 28 | 28 | 28 | 27 | 28 | 26 | 26 | 25 | 24 | 23 | 23 | 26 | 28 | 23 | 28 | -0.1 | Y | 50 | Y | 0 | [7 empty] | Y | Y | Y | Y | 170 | 0.47 | 63 | 94932 | 95363 | 3037 | 15500 | 13 | 1 |  | 2023-03-21 12:36 | 1547 | 126 |  | 29 | [16 empty] | 100.88 | 100 | 0 | 0 | 0 |  | 669 | 900 | Y | N | 0 | 0 | 0 |  | 670 | 900 | Y | N | N | Y | [5 empty] | BT180180 | C
A76575 | 2023-03-21 | 1 | A | 잔강최소화 | 4 | A | AE1524HM | 소입성보증강 | C1 | BM#1 | 1620 | 39 | 1639 | 1580 | 28 | 5800 |  | 3 | 0.22 | 16 |  | -2.18 | 1595 | 1639 | 27.64 | 177.26 |  | 38 | 68 | 71 | Y |  | 2023-03-21 12:45 | 90 | 1088 | -207 | -231 | 25 | 25 | 29 | 31 | 33 | 35 | 35 | 35 | 35 | 36 |  | 36 | 19 | 36 | 36 | 35 | 0 |  |  | Y | 0.2 | [7 empty] | N | N | N | N | 180 | 0.5 | 53 | 84610 | 78978 | 22522 | 15450 | 07 | 1 |  | 2023-03-21 12:56 | 1595 | 142 |  | 62 | [16 empty] | 82.99 | 100 | 4700 | 0 | 0 |  | 450 |  | Y | N | 4700 | 0 | 0 |  | 451 |  | Y | N | N |  | Y |  |  |  |  | BT180180 | C
A76576 | 2023-03-21 | 1 | A |  | 5 | B | AE1524HM | 소입성보증강 | C1 | BM#1 | 1620 | 44 | 1641 | 1598 | 31 | 5400 |  | 3 | 0.22 | 18 |  | -2.52 | 1582 | 1641 | 0 | 240.5 |  | 35 | 32 | 41 | Y |  | 2023-03-21 14:22 | 77 | 1094 | 36 | 35 | 35 | 35 | 34 | 33 | 32 | 33 | 32 | 32 | 31 | 31 | 32 | 32 | 33 | 35 | 31 | 35 | -0.09 | Y | 45 | Y | 0.2 | [7 empty] | N | N | N | N | 170 | 0.5 | 59 | 84610 | 93347 | 4953 | 14960 | 07 | 1 |  | 2023-03-21 14:28 | 1582 | 121 |  | 20 | 16 | [15 empty] | 8461000 | 100 | 0 | 0 | 0 |  | 450 |  | Y | N | 0 | 0 | 0 |  | 451 |  | Y | N | N |  | Y |  |  |  |  | BT180180 | C
B75909 | 2023-03-21 | 2 | A | TUNDISH교체전 | 8 | A | SM48CH | 탄소강 | B | BM#2 | 1600 | 47 | 1612 | 1556 | 40 | 6500 |  | 1 | 0.12 | 16 |  | -2.12 | 1557 | 1611 | 0 | 25.91 | 0 | 33 | 51 | 47 | Y |  | 2023-03-21 13:27 | 66 | 1090 | 22 | 22 | 25 | 27 | 28 | 28 | 28 | 28 | 26 | 25 | 25 | 25 | 25 | 25 | 25 | 25 | 25 | 28 | 0 |  | 30 | Y | 0 | [7 empty] | N | N | N | N | 170 | 0.38 | 39 | 80662 | 88683 | 6267 | 2300 | 17 | 2 |  | 2023-03-21 13:32 | 1557 | 217 |  | 120 |  |  | B8447BB507784B85B5C94876879AE522 | 0DD5257C8A854BE693C35B7F6CB50E1A | 172695C443D34341946732623B45FF8A | [11 empty] | 85.49 | 100 | 0 | 3000 | 0 |  | 648 | 400 | Y | N | 0 | 3000 | 0 |  | 649 | 400 | Y | N | N | Y | [5 empty] | BT180180 | C
B75910 | 2023-03-21 | 2 | A | TUNDISH교체 | 1 | A | AE1038M3 | 탄소강 | B | BM#2 | 1549 | 54 | 1647 | 1522 | 48 | 9500 |  | 1 | 0.16 | 20 |  | -2.57 | 1585 | 1662 | 0 | 35.37 | 0 | 29 | 89 | 43 | Y |  | 2023-03-21 14:59 | 86 | 1081 | 17 | 41 | 41 | 41 | 40 | 39 | [7 empty] | 39 | 37 | 41 | 39 | 41 | -0.08 |  | 15 | Y | -0.2 |  | 2.25 | 1.41 |  |  |  |  | N | N | N | N | 220 | 0.47 | 29 | 95952 | 98580 | -1930 | 15100 | 17 | 2 |  | 2023-03-21 15:10 | 1585 | 193 |  | 67 |  | *정전으로 인한 20%이상감속주입 301~4 401~4 이상공정등록 및 생관통보 | [14 empty] | 95.05 | 100 | 700 | 0 | 0 |  | 0 | 400 | Y | N | 700 | 0 | 0 |  | 0 | 400 | Y | N | N | [6 empty] | SB095095 | C
A76577 | 2023-03-21 | 1 | A |  | 6 | B | AE1524HM | 소입성보증강 | C1 | BM#1 | 1635 | 50 | 1626 | 1581 | 39 | 6200 |  | 3 | 0.22 | 17 |  | -2.26 | 1578 | 1626 | 0 | 168.25 |  | 11 | 15 | 68 | Y |  | 2023-03-21 15:04 | 73 | 1099 | 31 | 30 | 28 | 29 | 29 | 28 | 28 | 28 | 27 | 27 | 26 | 26 | 25 | 25 | 28 | 29 | 25 | 28 | -0.09 | Y | 45 | Y | -0.2 | [7 empty] | N | N | N | N | 210 | 0.52 | 58 | 101532 | 97084 | 2916 | 15160 | 07 | 1 |  | 2023-03-21 15:16 | 1578 | 120 |  | 39 |  | *전공정요청 L/D잔강미이월 이상재 등록 | [14 empty] | 101.89 | 100 | 0 | 0 | 0 |  | 450 |  | Y | N | 0 | 0 | 0 |  | 451 |  | Y | N | N |  | N |  |  |  |  | BT180180 | C
B75911 | 2023-03-21 | 2 | A |  | 2 | A | AE1038M3 | 탄소강 | B | BM#2 | 1596 | 46 | 1630 | 1536 | 43 | 7900 |  | 1 | 0.12 | 15 |  | -2.22 | 1570 | 1633 | 0 | 26.53 | 0 | 30 | 37 | 55 | Y |  | 2023-03-21 15:51 | 71 | 1097 | 35 | 33 | 33 | 35 | 35 | 35 | 35 | 34 | 33 | 33 | 32 | 31 | 31 | 31 | 33 | 35 | 31 | 35 | -0.09 | Y | 45 | Y | 0 | [7 empty] | N | N | N | N | 220 | 0.5 | 63 | 95064 | 100405 | -1755 | 14200 | 17 | 2 |  | 2023-03-21 16:10 | 1570 | 140 |  | 45 | [16 empty] | 95.16 | 100 | 0 | 0 | 0 |  | 649 | 400 | Y | N | 0 | 0 | 0 |  | 650 | 400 | Y | N | N | [6 empty] | SB095095 | C
A76578 | 2023-03-21 | 1 | A |  | 7 | A | AE1524HM | 소입성보증강 | C1 | BM#1 | 1616 | 44 | 1642 | 1563 | 33 | 6200 |  | 3 | 0.24 | 17 |  | -1.83 | 1584 | 1622 | 0 | 180.05 |  | 37 | 19 | 70 | Y |  | 2023-03-21 16:05 | 79 | 1094 | 23 | 26 | 31 | 34 | 35 | 35 | 34 | 34 | 34 | 33 | 33 | 33 | 33 | 33 | 32 | 35 | 33 | 34 | -0.05 | Y | 40 | Y | 0 | [7 empty] | N | N | N | N | 200 | 0.52 | 59 | 101532 | 98667 | 4383 | 14910 | 07 | 1 |  | 2023-03-21 16:13 | 1584 | 115 |  | 38 | [8 empty] | 82429B3CC0804CC384A38CD30C9A3574 | B8FD11E95CB34E41B0AE693E719B9B78 | E9AE05AA974144338580E07DDADCBB45 |  | 28305E81FB874A43A7564F191DBB001C | F61E34C73D154112910C3A602542C61B | 06BE2B970F2D49A0A25E8DD3C80C5A79 |  | 97.96 | 100 | 0 | 0 | 0 |  | 450 |  | Y | N | 0 | 0 | 0 |  | 451 |  | Y | N | N |  | Y |  |  |  |  | BT180180 | C
A76579 | 2023-03-21 | 1 | A | TUNDISH교체전 | 8 | A | AE1524HM | 소입성보증강 | C1 | BM#1 | 1663 | 45 | 1614 | 1610 | 28 | 4900 |  | 3 | 0.25 | 16 |  | -1.68 | 1578 | 1614 | 0 | 216.65 |  | 38 | 69 | 58 | Y |  | 2023-03-21 17:11 | 73 | 1095 | 32 | 34 | 36 | 38 | 38 | 38 | 37 | 36 | 35 | 35 | 35 |  |  | 35 | 36 | 38 | 35 | 38 | -0.06 | Y | 40 | Y | 0 | [7 empty] | N | N | N | N | 190 | 0.52 | 59 | 90118 | 99725 | 4975 | 2000 | 07 | 1 |  | 2023-03-21 17:23 | 1578 | 116 |  | 31 |  |  |  | C870FD7900704197B21C64B93C027AD5 | E6DE832895844D6EB99F86A5D9FC8911 | E7DEE42FEB844CC98A4AA35480513AB9 | [10 empty] | 86.86 | 100 | 0 | 3000 | 0 |  | 450 |  | Y | N | 0 | 3000 | 0 |  | 451 |  | Y | N | N |  | Y |  |  |  |  | BT180180 | H
B75912 | 2023-03-21 | 2 | A |  | 3 | A | AE1038M3 | 탄소강 | B | BM#2 | 1582 | 48 | 1652 | 1535 | 41 | 8000 |  | 1 | 0.1 | 15 |  | -2.89 | 1569 | 1636 | 0 | 17.43 | 0 | 19 | 68 | 49 | Y |  | 2023-03-21 16:57 | 70 | 1099 | 28 | 28 | 31 | 32 | 34 | 34 | 35 | 34 | 33 | 32 | 31 | 30 | 30 | 29 | 32 | 35 | 29 | 34 | -0.17 | Y | 35 | Y | -0.2 | [7 empty] | N | N | N | N | 210 | 0.5 | 63 | 89940 | 98801 | -651 | 14400 | 17 | 2 |  | 2023-03-21 17:12 | 1569 | 141 |  | 42 | [16 empty] | 90.67 | 100 | 0 | 0 | 0 |  | 650 | 400 | Y | N | 0 | 0 | 0 |  | 650 | 400 | Y | N | N | [6 empty] | SB110110 | C
B75913 | 2023-03-21 | 2 | A |  | 4 | A | AE1038M3 | 탄소강 | B | BM#2 | 1611 | 48 | 1633 | 1548 | 43 | 7900 |  | 1 | 0.12 | 15 |  | -2.58 | 1568 | 1629 | 0 | 35.75 | 0 | 33 | 52 | -3 | Y |  | 2023-03-21 17:53 | 69 | 1100 | 26 | 27 | 28 | 30 | 32 | 32 | 32 | 32 | 32 | 31 | 30 | 30 | 29 | 27 | 30 | 32 | 27 | 32 | -0.11 | Y | 45 | Y | -0.4 | [7 empty] | N | N | N | N | 200 | 0.5 | 62 | 97435 | 98502 | 648 | 14800 | 17 | 2 |  | 2023-03-21 17:58 | 1568 | 141 |  | 50 | [16 empty] | 100.19 | 100 | 0 | 0 | 0 |  | 650 | 400 | Y | N | 0 | 0 | 0 |  | 649 | 400 | Y | N | N | [6 empty] | SB110110 | C
A76580 | 2023-03-21 | 1 | A | TUNDISH교체 | 1 | A | AE1055M1 | 탄소강 | AE1055LS계 | BM#1 | 1638 | 40 | 1619 | 1572 | 29 | 5300 |  | 3 | 0.23 | 20 |  | -1.56 | 1580 | 1619 | 0 | 137.49 |  | 35 | 33 | 58 | Y |  | 2023-03-21 18:26 | 94 | 1098 | -1021 | 14 | 26 | 22 | 27 | 32 | 36 | 38 | 38 | 40 | 41 | 41 |  | 41 | 35 | 41 | 41 | 0 | 0 |  | 5 | Y | 0 |  | 2.13 | 1.83 |  |  |  |  | N | N | N | N | 210 | 0.49 | 60 | 84610 | 92564 | 6936 | 14790 | 10 | 2 |  | 2023-03-21 18:40 | 1580 | 108 |  | 38 |  | *FLUX 220KG/10KG | [14 empty] | 85.16 | 100 | 1500 | 0 | 0 |  | 650 |  | N | N | 1500 | 0 | 0 |  | 651 |  | N | N | N |  |  | Y |  |  |  | BT180180 | H
B75914 | 2023-03-21 | 2 | A |  | 5 | A | AE1038M3 | 탄소강 | B | BM#2 | 1583 | 49 | 1632 | 1522 | 46 | 8300 |  | 1 | 0.1 | 15 |  | -2.58 | 1566 | 1628 | 0 | 21.12 | 0 | 29 | 90 | 30 | Y |  | 2023-03-21 19:12 | 67 | 1097 | 25 | 30 | 35 | 38 | 40 | 40 | 40 | 40 | 39 | 39 | 38 | 37 | 37 | 36 | 37 | 40 | 36 | 40 | -0.09 | Y | 45 | Y | -0.2 | [7 empty] | N | N | N | N | 190 | 0.47 | 67 | 112425 | 100959 | -1659 | 13300 | 17 | 2 |  | 2023-03-21 19:14 | 1566 | 134 |  | 35 |  | *전공정 요청 감속주입 후HEAT 강제개공실시 308 407 이상재 | [14 empty] | 115.37 | 100 | 0 | 0 | 0 |  | 650 | 400 | Y | N | 0 | 0 | 0 |  | 649 | 400 | Y | N | N | [6 empty] | SB110110 | H
A76581 | 2023-03-21 | 1 | A |  | 2 | A | AE1055M1 | 탄소강 | AE1055LS계 | BM#1 | 1577 | 40 | 1590 | 1563 | 27 | 4500 |  | 3 | 0.22 | 20 |  | -1.16 | 1561 | 1590 | 0 | 161.77 |  | 11 | 16 | 78 | Y |  | 2023-03-21 19:33 | 75 | 1094 | 41 | 41 | 36 | 32 | 31 | 30 | 29 | 28 | 28 | 28 | 27 | 27 | 28 | 28 | 30 | 36 | 27 | 28 | -0.18 |  | 50 | Y | 0.2 | [7 empty] | N | N | N | N | 200 | 0.5 | 61 | 101532 | 95978 | 7022 | 14570 | 10 | 2 |  | 2023-03-21 19:45 | 1561 | 103 |  | 31 | [16 empty] | 98.62 | 100 | 0 | 0 | 0 |  | 650 |  | N | N | 0 | 0 | 0 |  | 651 |  | N | N | N |  |  | Y |  |  |  | BT180180 | H
B75915 | 2023-03-21 | 2 | A |  | 6 | A | AE1038M3 | 탄소강 | B | BM#2 | 1578 | 43 | 1646 | 1519 | 39 | 7600 |  | 1 | 0.14 | 15 |  | 0 | 1574 | 1014 | 0 | 20.45 | 0 | 30 | 38 | 49 | N | 1 | 2023-03-21 20:06 | 75 | 1092 | 31 | 37 | 39 | 42 | 43 | 43 | 43 | 44 | 43 | 43 | 41 | 40 | 38 | 38 | 41 | 44 | 38 | 43 | -0.24 | Y | 25 | Y | -0.4 | [7 empty] | N | N | N | N | 180 | 0.49 | 61 | 104930 | 96954 | -1554 | 14200 | 17 | 2 |  | 2023-03-21 20:10 | 1574 | 136 |  | 50 |  | 강제개공실시 301 401 이상재등록 | [14 empty] | 111.81 | 100 | 0 | 0 | 0 |  | 650 | 400 | Y | N | 0 | 0 | 0 |  | 650 | 400 | Y | N | N | [6 empty] | SB110110 | C
A76582 | 2023-03-21 | 1 | C |  | 3 | A | AE1055M1 | 탄소강 | AE1055LS계 | BM#1 | 1630 | 39 | 1610 | 1556 | 25 | 4400 |  | 3 | 0.22 | 20 |  | 0 | 1610 | 1610 | 0 | 172.48 |  | 37 | 20 | 72 | Y |  | 2023-03-21 20:29 | 124 | 1096 | 27 | 27 | 28 | 30 | 31 | 31 | 30 | 30 | 29 | 28 | 28 | 28 | 28 | 28 | 29 | 31 | 28 | 30 | -0.04 | Y | 40 | Y | 0 | [7 empty] | N | N | N | N | 190 | 0.5 | 60 | 84610 | 95795 | 6505 | 15000 | 10 | 2 |  | 2023-03-21 20:46 | 1610 | 107 |  | 38 | [16 empty] | 82.35 | 100 | 0 | 0 | 0 |  | 650 |  | N | N | 0 | 0 | 0 |  | 651 |  | N | N | N |  |  | Y |  |  |  | BT180180 | H
B75916 | 2023-03-21 | 2 | C |  | 7 | A | AE1038M3 | 탄소강 | B | BM#2 | 1590 | 43 | 1629 | 1532 | 40 | 7700 |  | 1 | 0.17 | 15 |  | -2.9 | 1569 | 1631 | 26.51 | 15.08 | 0 | 19 | 69 | 41 | Y |  | 2023-03-21 21:17 | 70 | 1095 | 36 | 36 | 37 | 38 | 38 | 39 | 37 | 37 | 37 | 35 | 35 | 34 | 33 | 33 | 36 | 39 | 33 | 37 | -0.15 | Y | 40 | Y | 0 | [7 empty] | N | N | N | N | 170 | 0.47 | 65 | 97435 | 97274 | -474 | 16000 | 17 | 2 |  | 2023-03-21 21:20 | 1569 | 127 |  | 41 |  | * 전공정 요청으로 감속주입 | [14 empty] | 96.85 | 100 | 0 | 0 | 0 |  | 650 | 400 | Y | N | 0 | 0 | 0 |  | 650 | 400 | Y | N | N | [6 empty] | SB110110 | C
A76583 | 2023-03-21 | 1 | C |  | 4 | A | AE1055M1 | 탄소강 | AE1055LS계 | BM#1 | 1620 | 40 | 1598 | 1517 | 28 | 5400 |  | 3 | 0.23 | 20 |  | -1.53 | 1560 | 1598 | 0 | 161.09 |  | 38 | 70 | 68 | Y |  | 2023-03-21 21:28 | 74 | 1097 | 28 | 28 | 29 | 30 | 31 | 31 | 31 | 30 | 31 | 31 | 30 | 31 |  | 31 | 30 | 31 | 30 | 31 | 0 | Y | 30 | Y | 0.2 | [7 empty] | N | N | N | N | 180 | 0.5 | 56 | 84610 | 90800 | 7350 | 14800 | 10 | 2 |  | 2023-03-21 21:36 | 1560 | 108 |  | 39 | [16 empty] | 86.51 | 100 | 0 | 0 | 0 |  | 650 |  | N | N | 0 | 0 | 0 |  | 651 |  | N | N | N |  |  | Y |  |  |  | BT180180 | H
B75917 | 2023-03-21 | 2 | C |  | 8 | A | AE1038M3 | 탄소강 | B | BM#2 | 1608 | 42 | 1622 | 1563 | 35 | 6500 |  | 1 | 0.13 | 15 |  | -2.81 | 1566 | 1620 | 0 | 16.21 | 0 | 33 | 53 | 43 | Y |  | 2023-03-21 22:35 | 67 | 1099 | 32 | 33 | 34 | 34 | 34 | 34 | 34 | 33 | 33 | 32 | 31 | 30 | 30 | 29 | 32 | 34 | 29 | 34 | -0.09 |  | 55 | Y | -0.2 | [7 empty] | N | N | N | N | 170 | 0.47 | 67 | 97435 | 99134 | -1534 | 14800 | 17 | 2 |  | 2023-03-21 22:44 | 1566 | 119 |  | 28 |  | * 전공정 요청으로 감속주입 | [14 empty] | 99.47 | 100 | 0 | 0 | 0 |  | 651 | 400 | Y | N | 0 | 0 | 0 |  | 650 | 400 | Y | N | N | [6 empty] | SB110110 | H
A76584 | 2023-03-21 | 1 | C |  | 5 | A | AE1055M1 | 탄소강 | AE1055LS계 | BM#1 | 1612 | 40 | 1604 | 1553 | 28 | 4700 |  | 3 | 0.22 | 20 |  | -1.61 | 1564 | 1604 | 0 | 136.64 |  | 35 | 34 | 48 | Y |  | 2023-03-21 22:31 | 78 | 1098 | 30 | 31 | 35 | 36 | 37 | 37 | 36 | 36 | 36 | 35 | 34 | 34 | 33 | 32 | 35 | 37 | 32 | 36 | -0.11 | Y | 45 | Y | -0.2 | [7 empty] | N | N | N | N | 170 | 0.47 | 68 | 101532 | 99488 | 4962 | 15700 | 10 | 2 |  | 2023-03-21 22:39 | 1564 | 102 |  | 35 |  | *전공정 요청으로 감속주입-정속주입 강종 감속으로 이상재 등록ID: (전기로 작업지연) 101~104.201~204 *전공정 요청으로 감속주입-감속주입 20%이상으로 이상재및 생관통보 (전기로 전극절손) 105.106.205.206 | [14 empty] | 95.34 | 100 | 0 | 0 | 0 |  | 650 |  | N | N | 0 | 0 | 0 |  | 651 |  | N | N | N |  |  | Y |  |  |  | BT180180 | H
B75918 | 2023-03-21 | 2 | C |  | 9 | A | AE1038M3 | 탄소강 | B | BM#2 | 1670 | 37 | 1638 | 1615 | 30 | 4900 |  | 1 | 0.13 | 15 |  | -2.84 | 1567 | 1627 | 0 | 12.42 | 0 | 29 | 91 | 46 | Y |  | 2023-03-21 23:38 | 68 | 1092 | 26 | 32 | 37 | 39 | 40 | 40 | 40 | 39 | 38 | 38 | 37 | 36 | 35 | 33 | 37 | 40 | 33 | 40 | -0.16 | Y | 45 | Y | -0.4 | [7 empty] | N | N | N | N | 220 | 0.47 | 67 | 104930 | 100446 | -2346 | 14200 | 17 | 2 |  | 2023-03-21 23:47 | 1567 | 114 |  | 33 |  | * 전공정 요청으로 감속주입 | [14 empty] | 106.69 | 100 | 0 | 0 | 0 |  | 650 | 400 | Y | N | 0 | 0 | 0 |  | 651 | 400 | Y | N | N | [6 empty] | SB110110 | H
A76585 | 2023-03-21 | 1 | C |  | 6 | A | AE1055M1 | 탄소강 | AE1055LS계 | BM#1 | 1620 | 39 | 1600 | 1563 | 27 | 4600 |  | 3 | 0.23 | 20 |  | -1.79 | 1555 | 1600 | 0 | 153.59 |  | 11 | 17 | 55 | Y |  | 2023-03-21 23:44 | 69 | 1095 | 31 | 31 | 31 | 32 | 32 | 32 | 31 | 31 | 29 | 28 | 28 | 27 | 26 | 24 | 29 | 32 | 24 | 32 | -0.11 | Y | 70 | Y | 0 | [7 empty] | N | N | N | N | 210 | 0.36 | 81 | 101532 | 93996 | 4554 | 15500 | 10 | 2 |  | 2023-03-21 23:53 | 1555 | 99 |  | 30 |  | *전공정 요청으로 감속주입-감속주입 20%이상으로 이상재및 생관통보 (전기로 전극절손) | [6 empty] | 3027FCBCFF6A459C8844B3D2E4E26C46 | A1BD95FE3C3249E1A494F15FD9017BD4 | B3C88B3F72684069BA6AA5CB7F5B716C |  | 5B6ABFCF1C3940E389B3B4E8B48ABAFD | 06B79F21BFE54475B76B6BC1A3F44B77 | D4A2A6F6332046CD974937B5269E08B0 |  | 100.53 | 100 | 0 | 0 | 0 |  | 650 |  | N | N | 0 | 0 | 0 |  | 651 |  | N | N | N |  |  | Y |  |  |  | BT180180 | H
B75919 | 2023-03-21 | 2 | C |  | 10 | A | AE1038M3 | 탄소강 | B | BM#2 | 1635 | 33 | 1637 | 1574 | 29 | 5700 |  | 1 | 0.12 | 15 |  | -2.7 | 1563 | 1628 | 0 | 15.01 | 0 | 30 | 39 | 54 | Y |  | 2023-03-22 00:47 | 64 | 1098 | 30 | 30 | 34 | 35 | 36 | 37 | 36 | 36 | 35 | 35 | 34 | 33 | 32 | 30 | 34 | 37 | 30 | 36 | -0.16 | Y | 45 | Y | -0.4 | [7 empty] | N | N | N | N | 210 | 0.45 | 68 | 97435 | 98255 | -1905 | 13600 | 17 | 2 |  | 2023-03-22 00:53 | 1563 | 112 |  | 32 |  | * 전공정 요청으로 감속주입 * 후속B75920 래들 미개공 강제렌싱 2회 실시 ID:407 | [14 empty] | 100.6 | 100 | 0 | 0 | 0 |  | 650 | 400 | Y | N | 0 | 0 | 0 |  | 651 | 400 | Y | N | N | [6 empty] | SB110110 | H
A76586 | 2023-03-21 | 1 | C |  | 7 | A | AE1055M1 | 탄소강 | AE1055LS계 | BM#1 | 1620 | 40 | 1615 | 1572 | 26 | 4300 |  | 3 | 0.22 | 20 |  | -2.16 | 1560 | 1615 | 0 | 192.07 |  | 37 | 21 | 63 | Y |  | 2023-03-22 00:56 | 74 | 1104 | 24 | 24 | 26 | 28 | 29 | 29 | 29 | 29 | 29 | 28 | 27 | 26 | 26 | 23 | 27 | 29 | 23 | 29 | -0.09 | Y | 65 | Y | -0.2 | [7 empty] | N | N | N | N | 200 | 0.35 | 84 | 101532 | 93614 | 5186 | 15400 | 10 | 2 |  | 2023-03-22 01:09 | 1560 | 115 |  | 41 |  | *전공정 요청으로 감속주입-감속주입 20%이상으로 이상재및 생관통보 (전기로 전극교체) | [14 empty] | 100.88 | 100 | 0 | 0 | 0 |  | 650 |  | N | N | 0 | 0 | 0 |  | 651 |  | N | N | N |  |  | Y |  |  |  | BT180180 | H
B75920 | 2023-03-21 | 2 | C |  | 11 | A | AE1038M3 | 탄소강 | B | BM#2 | 1646 | 35 | 1632 | 1557 | 31 | 6000 |  | 1 | 0.12 | 15 |  | -3.16 | 1565 | 1626 | 0 | 14.02 | 0 | 19 | 70 | 53 | N | 2 | 2023-03-22 02:04 | 66 | 1090 | 25 | 29 | 31 | 32 | 33 | 33 | 32 | 31 | 31 | 30 | 29 | 28 | 28 | 28 | 30 | 33 | 28 | 31 | -0.12 | Y | 40 | Y | 0 | [7 empty] | N | N | N | N | 200 | 0.45 | 63 | 97435 | 93086 | 1514 | 14800 | 17 | 2 |  | 2023-03-22 02:23 | 1565 | 116 |  | 26 |  | * 전공정 요청으로 감속주입 * 래들 미개공 강제렌싱 2회 실시 ID:301 * 후속B75921 래들 미개공 강제렌싱 1회 실시 ID:307.406 | [14 empty] | 100.81 | 100 | 0 | 0 | 0 |  | 650 | 400 | Y | N | 0 | 0 | 0 |  | 651 | 400 | Y | N | N |  |  |  | Y |  |  | SB110110 | H
A76587 | 2023-03-21 | 1 | C | TUNDISH교체전 | 8 | A | AE1055M1 | 탄소강 | AE1055LS계 | BM#1 | 1620 | 34 | 1611 | 1643 | 16 | 2400 |  | 3 | 0.23 | 20 |  | -1.89 | 1564 | 1611 | 0 | 155.25 |  | 16 | 1 | 20902 | Y |  | 2023-03-22 02:39 | 78 | 1100 | 22 | 24 | 28 | 30 | 31 | 32 | 32 | 31 | 31 | 30 | 29 | 28 | 28 | 26 | 29 | 32 | 26 | 31 | -0.13 | Y | 45 | Y | -0.2 | [7 empty] | N | N | N | N | 190 | 0.4 | 76 | 82175 | 94151 | 4949 | 2000 | 10 | 2 |  | 2023-03-22 02:51 | 1564 | 87 |  | 24 |  | *전공정 요청으로 감속주입-감속주입 20%이상으로 이상재및 생관통보 (전기로 전극교체) | BD401313C84F43A7B7D79A1A33CAFC7E | 0CAD1C2CF96A49D4A2E69C5601791F0D | 36AB951A377A4A929C15EEA6B4983FBA | [11 empty] | 81.24 | 100 | 0 | 3500 | 0 |  | 650 |  | N | N | 0 | 3500 | 0 |  | 651 |  | N | N | N |  |  | Y |  |  |  | BT180180 | H
B75921 | 2023-03-21 | 2 | C |  | 12 | A | AE1038M3 | 탄소강 | B | BM#2 | 1650 | 39 | 1630 | 1557 | 34 | 6700 |  | 1 | 0.13 | 15 |  | -3.05 | 1560 | 1637 | 0 | 16.59 | 0 | 38 | 71 | 121 | N | 1 | 2023-03-22 03:13 | 61 | 1091 | 25 | 29 | 33 | 33 | 33 | 32 | 32 | 30 | 29 | 28 | 27 | 26 | 24 | 24 | 30 | 33 | 24 | 33 | -0.16 |  | 55 | Y | -0.4 | [7 empty] | N | N | N | N | 190 | 0.45 | 66 | 89940 | 95886 | -636 | 16400 | 17 | 2 |  | 2023-03-22 03:23 | 1560 | 115 |  | 22 |  | * 전공정 요청으로 감속주입 | [14 empty] | 91.22 | 100 | 0 | 0 | 0 |  | 651 | 400 | Y | N | 0 | 0 | 0 |  | 650 | 400 | Y | N | N | [6 empty] | SB110110 | H
A76588 | 2023-03-21 | 1 | C | TUNDISH교체 | 1 | A | AE1055LS | 탄소강 | G-AE1055LS | BM#1 | 1620 | 40 | 1616 | 1531 | 36 | 6800 |  | 3 | 0.23 | 25 |  | -1.69 | 1564 | 1616 | 0 | 187.56 |  | 35 | 35 | 142 | Y |  | 2023-03-22 04:09 | 80 | 1097 | -612 | 9 | 22 | 18 | 24 | 26 | 29 | 29 | 30 | 30 | 31 | 31 | 33 | 33 | 27 | 33 | 33 | 0 | 0 |  |  | Y | 0.4 |  | 1.43 | 1.36 | [5 empty] | N | N | M | 210 | 0.43 | 69 | 101520 | 79580 |  | 15000 | 06 | 1 |  | 2023-03-22 04:17 | 1564 | 108 |  | 29 |  | *T/D FLUX 유:10,용:220kg *전공정 요청으로 감속주입-정속주입 강종 감속으로 이상재 등록 (전기로 전극교체) | [14 empty] | 97.06 | 100 | 1500 | 0 | 0 |  | 500 |  | N | N | 1500 | 0 | 0 |  | 501 |  | N | N | N |  |  | Y |  |  |  | BT180180 | H
B75922 | 2023-03-21 | 2 | C |  | 13 | A | AE1038M3 | 탄소강 | B | BM#2 | 1621 | 35 | 1640 | 1560 | 30 | 6000 |  | 1 | 0.13 | 15 |  | -2.91 | 1559 | 1627 | 0 | 19.9 | 0 | 33 | 54 | 120 | Y |  | 2023-03-22 04:12 | 60 | 1095 | 22 | 23 | 25 | 26 | 26 | 25 | 24 | 23 | 23 | 21 | 21 | 20 | 19 | 18 | 23 | 26 | 18 | 23 | -0.16 | Y | 50 | Y | -0.2 | [7 empty] | N | N | N | N | 180 | 0.45 | 67 | 97435 | 93237 | -1037 | 14800 | 17 | 2 |  | 2023-03-22 04:24 | 1559 | 115 |  | 30 |  | * 전공정 요청으로 감속주입 | [14 empty] | 101.23 | 100 | 0 | 0 | 0 |  | 651 | 400 | Y | N | 0 | 0 | 0 |  | 650 | 400 | Y | N | N | [6 empty] | SB110110 | H
A76589 | 2023-03-21 | 1 | D |  | 2 | A | AE1055LS | 탄소강 | G-AE1055LS | BM#1 | 1620 | 40 | 1611 | 1569 | 32 | 5400 |  | 3 | 0.22 | 25 |  | -1.98 | 1552 | 1611 | 0 | 198.81 |  | 11 | 18 | 120 | Y |  | 2023-03-22 05:15 | 68 | 1103 | 32 | 30 | 26 | 24 | 22 | 21 | 21 | 20 | 20 | 19 | 19 | 18 | 18 | 18 | 22 | 26 | 18 | 0 | -0.15 |  | 55 | Y | 0 | [8 empty] | N | N | Y | 200 | 0.45 | 65 | 84600 | 94182 | 5568 | 15500 | 06 | 1 |  | 2023-03-22 05:23 | 1552 | 114 |  | 33 |  | *전공정 요청으로 감속주입-정속주입 강종 감속으로 이상재 등록 (전기로 전극교체) | [14 empty] | 83.64 | 100 | 0 | 0 | 0 |  | 500 |  | N | N | 0 | 0 | 0 |  | 501 |  | N | N | N |  |  | Y |  |  |  | BT180180 | H
B75923 | 2023-03-21 | 2 | D |  | 14 | A | AE1038M3 | 탄소강 | B | BM#2 | 1594 | 39 | 1625 | 1544 | 33 | 6400 |  | 1 | 0.15 | 15 |  |  | 1560 |  | 0 | 0 | 0 | 30 | 40 | 53 | Y |  | 2023-03-22 05:34 | 61 | 1097 | 15 | 16 | 29 | 33 | 34 | 34 | 34 | 33 | 33 | 32 | 30 | 29 | 28 | 27 | 30 | 34 | 27 | 34 | -0.14 | Y | 50 | Y | -0.2 | [7 empty] | N | N | N | N | 170 | 0.45 | 69 | 97435 | 99332 | -832 | 14700 | 17 | 2 |  | 2023-03-22 05:37 | 1560 | 109 |  | 15 |  | * 전공정 요청으로 감속주입 | [14 empty] | 95.2 | 100 | 0 | 0 | 0 |  | 651 | 400 | Y | N | 0 | 0 | 0 |  | 650 | 400 | Y | N | N | [6 empty] | SB110110 | H
A76590 | 2023-03-21 | 1 | D |  | 3 | A | AE1055LS | 탄소강 | G-AE1055LS | BM#1 | 1666 | 38 | 1608 | 1582 | 28 | 4700 |  | 3 | 0.23 | 25 |  | -1.69 | 1557 | 1608 | 0 | 239.95 |  | 37 | 22 | 84 | Y |  | 2023-03-22 06:17 | 73 | 1095 | 17 | 17 | 22 | 24 | 26 | 27 | 26 | 26 | 26 | 26 | 25 | 24 | 24 | 24 | 24 | 27 | 24 | 26 | -0.04 | Y | 45 | Y | 0 | [8 empty] | N | N | Y | 190 | 0.45 | 67 | 101520 | 94618 | 5032 | 16500 | 06 | 1 |  | 2023-03-22 06:34 | 1557 | 114 |  | 38 |  | *전공정 요청으로 감속주입-정속주입 강종 감속으로 이상재 등록 (전기로 전극교체) | [5 empty] | C265969432C94F33B1AC71583DCE88B2 | 1555C40C7B444FF8938E8034C04EC1B6 | 912AF2D5349942F68575973FA34A567C |  | 3AB7FF37A6AF45F5A6608F1E3F3060E9 | 7399917C2E51431784BCB3139CC2DCEC | 7324CA8C68504DB1BEAED4A54B4915E4 |  |  | 99.92 | 100 | 0 | 0 | 0 |  | 500 |  | N | N | 0 | 0 | 0 |  | 501 |  | N | N | N |  |  | Y |  |  |  | BT180180 | H
B75924 | 2023-03-21 | 2 | D |  | 15 | A | AE1038M3 | 탄소강 | B | BM#2 | 1645 | 37 | 1635 | 1590 | 29 | 5000 |  | 1 | 0.13 | 17 |  | -2.83 | 1555 | 1622 | 0 | 30.05 | 0 | 19 | 71 | 67 | Y |  | 2023-03-22 06:37 | 56 | 1091 | 24 | 24 | 28 | 30 | 31 | 30 | 30 | 30 | 29 | 28 | 27 | 26 | 26 | 24 | 28 | 31 | 24 | 30 | -0.14 | Y | 50 | Y | -0.2 | [7 empty] | N | N | N | N | 220 | 0.45 | 67 | 97435 | 96058 | -558 | 15500 | 17 | 2 |  | 2023-03-22 06:40 | 1555 | 114 |  | 22 |  | * 전공정 요청으로 감속주입 | [14 empty] | 104.15 | 100 | 0 | 0 | 0 |  | 651 | 400 | Y | N | 0 | 0 | 0 |  | 650 | 400 | Y | N | N | [6 empty] | SB110110 | H
A76591 | 2023-03-22 | 1 | D |  | 4 | A | AE1055LS | 탄소강 | G-AE1055LS | BM#1 | 1620 | 40 | 1611 | 1564 | 27 | 4700 |  | 3 | 0.22 | 25 |  | -2.03 | 1555 | 1611 | 0 | 228.2 |  | 16 | 2 | 72 | Y |  | 2023-03-22 07:33 | 71 | 1100 | 23 | 22 | 24 | 25 | 25 | 25 | 26 | 25 | 25 | 24 | 23 | 23 | 23 | 23 | 24 | 26 | 23 | 25 | -0.04 | Y | 30 | Y | 0 | [8 empty] | N | N | Y | 180 | 0.45 | 60 | 84600 | 86824 | 5276 | 15900 | 06 | 1 |  | 2023-03-22 07:43 | 1555 | 111 |  | 29 |  | *전공정 요청으로 감속주입-정속주입 강종 감속으로 이상재 등록 (전기로 전극교체) | [14 empty] | 90.19 | 100 | 0 | 0 | 0 |  | 500 |  | N | N | 0 | 0 | 0 |  | 501 |  | N | N | N |  |  | Y |  |  |  | BT180180 | H
B75925 | 2023-03-22 | 2 | D |  | 16 | A | AE1038M3 | 탄소강 | B | BM#2 | 1593 | 38 | 1624 | 1526 | 34 | 6500 |  | 1 | 0.12 | 16 |  | -2.46 | 1562 | 1617 | 0 | 17.48 | 0 | 38 | 72 | 64 | Y |  | 2023-03-22 07:31 | 63 | 1090 | 22 | 22 | 25 | 28 | 29 | 29 | 29 | 29 | 28 | 27 | 26 | 25 |  | 25 | 27 | 29 | 25 | 29 | -0.11 | Y | 35 | Y | -0.2 | [7 empty] | N | N | N | N | 210 | 0.5 | 57 | 89940 | 90945 | -945 | 15300 | 17 | 2 |  | 2023-03-22 07:34 | 1562 | 123 |  | 36 | [16 empty] | 99.22 | 100 | 0 | 0 | 0 |  | 651 | 400 | Y | N | 0 | 0 | 0 |  | 650 | 400 | Y | N | N | [6 empty] | SB110110 | H
B75926 | 2023-03-22 | 2 | D |  | 17 | A | AE1038M3 | 탄소강 | B | BM#2 | 1569 | 38 | 1614 | 1547 | 34 | 6300 |  | 1 | 0.13 | 15 |  | -2.29 | 1562 | 1614 | 0 | 33.08 | 0 | 33 | 55 | 50 | Y |  | 2023-03-22 08:35 | 63 | 1087 | 21 | 27 | 29 | 29 | 29 | 28 | 27 | 26 | 26 | 25 | 24 | 23 |  | 23 | 26 | 29 | 23 | 29 | -0.13 |  | 45 | Y | -0.2 | [7 empty] | N | N | N | N | 200 | 0.5 | 60 | 89940 | 95048 | -898 | 14300 | 17 | 2 |  | 2023-03-22 08:36 | 1562 | 117 |  | 31 | [16 empty] | 96.5 | 100 | 0 | 0 | 0 |  | 651 | 400 | Y | N | 0 | 0 | 0 |  | 650 | 400 | Y | N | N | [6 empty] | SB110110 | H
A76592 | 2023-03-22 | 1 | D |  | 5 | A | AE1055LS | 탄소강 | G-AE1055LS | BM#1 | 1624 | 39 | 1599 | 1548 | 26 | 5000 |  | 3 | 0.23 | 25 |  | -1.61 | 1551 | 1599 | 0 | 185.03 |  | 35 | 36 | 71 | Y |  | 2023-03-22 08:36 | 67 | 1110 | 23 | 23 | 25 | 26 | 27 | 27 | 27 | 26 | 24 | 24 | 24 | 24 | 23 | 21 | 24 | 27 | 21 | 27 | -0.11 | Y | 55 | Y | 0 | [8 empty] | N | N | Y | 170 | 0.45 | 74 | 101520 | 103530 | 5270 | 15000 | 06 | 1 |  | 2023-03-22 08:46 | 1551 | 100 |  | 28 |  | *전공정 요청으로 감속주입-정속주입 강종 감속으로 이상재 등록 (전기로 전극교체) | [14 empty] | 91.87 | 100 | 0 | 0 | 0 |  | 500 |  | N | N | 0 | 0 | 0 |  | 501 |  | N | N | N |  |  | Y |  |  |  | BT180180 | H
B75927 | 2023-03-22 | 2 | D |  | 18 | A | AE1038M3 | 탄소강 | B | BM#2 | 1600 | 37 | 1631 | 1554 | 33 | 6000 |  | 1 | 0.12 | 17 |  | -2.53 | 1563 | 1625 | 0 | 23.34 | 0 | 30 | 41 | 47 | Y |  | 2023-03-22 09:35 | 64 | 1099 | 22 | 27 | 33 | 36 | 37 | 37 | 37 | 36 | 34 | 33 | 31 | 30 | 28 | 28 | 33 | 37 | 28 | 37 | -0.22 | Y | 40 | Y | -0.4 | [7 empty] | N | N | N | N | 190 | 0.5 | 60 | 89940 | 94808 | 292 | 15200 | 17 | 2 |  | 2023-03-22 09:41 | 1563 | 120 |  | 32 | [16 empty] | 95.78 | 100 | 0 | 0 | 0 |  | 650 | 400 | Y | N | 0 | 0 | 0 |  | 650 | 400 | Y | N | N | [6 empty] | SB110110 | H
A76593 | 2023-03-22 | 1 | D |  | 6 | A | AE1055LS | 탄소강 | G-AE1055LS | BM#1 | 1620 | 40 | 1595 | 1557 | 25 | 4800 |  | 3 | 0.26 | 25 |  | -1.4 | 1553 | 1595 | 0 | 187.07 |  | 11 | 19 | 67 | Y |  | 2023-03-22 09:41 | 69 | 1087 | 20 | 20 | 23 | 25 | 25 | 26 | 25 | 25 | 25 | 24 | 24 | 22 | 21 | 22 | 24 | 26 | 21 | 25 | -0.12 | Y | 40 | Y | 0.2 | [8 empty] | N | N | Y | 210 | 0.44 | 68 | 101520 | 94367 | 5233 | 15600 | 06 | 1 |  | 2023-03-22 09:49 | 1553 | 114 |  | 38 |  | *전공정 요청으로 감속주입(20%이상)-정속주입 강종 감속으로 이상재 등록(전기로 전극교체) | [14 empty] | 100.17 | 100 | 0 | 0 | 0 |  | 500 |  | N | N | 0 | 0 | 0 |  | 501 |  | N | N | N |  |  | Y |  |  |  | BT180180 | H
B75928 | 2023-03-22 | 2 | D | TUNDISH교체전 | 19 | A | AE1038M3 | 탄소강 | B | BM#2 | 1560 | 37 | 1622 | 1551 | 32 | 6000 |  | 1 | 0.12 | 17 |  | -2.61 | 1562 | 1622 | 0 | 24.43 | 0 | 19 | 72 | 34 | Y |  | 2023-03-22 10:39 | 63 | 1088 | 26 | 31 | 33 | 34 | 34 | 34 | 33 | 33 | 32 | 31 | 30 |  |  | 30 | 32 | 34 | 30 | 34 | -0.11 | Y | 35 | Y | -0.2 | [7 empty] | N | N | N | N | 180 | 0.5 | 59 | 101594 | 94163 | -1613 | 2000 | 17 | 2 |  | 2023-03-22 10:41 | 1562 | 119 |  | 28 |  |  | 907E75DE7530492983287BFDD685CEC7 | 9BA413FE253F42F1AB5B8632C6D81750 | 85D263A38C784185B9835B768E351402 | [11 empty] | 107.17 | 100 | 0 | 2730 | 0 |  | 651 | 400 | Y | N | 0 | 2710 | 0 |  | 650 | 400 | Y | N | N | [6 empty] | SB110110 | H
A76594 | 2023-03-22 | 1 | D |  | 7 | A | AE1055LS | 탄소강 | G-AE1055LS | BM#1 | 1620 | 46 | 1598 | 1571 | 20 | 3800 |  | 3 | 0.22 | 25 |  | 0 | 1598 | 1598 | 0 | 154.61 |  | 37 | 23 | 59 | Y |  | 2023-03-22 10:53 | 114 | 1090 | 21 | 21 | 23 | 24 | 24 | 25 | 24 | 24 | 23 | 23 | 22 | 21 | 21 | 21 | 23 | 25 | 21 | 24 | -0.08 | Y | 50 | Y | 0 | [8 empty] | N | N | Y | 200 | 0.4 | 75 | 84600 | 92863 | 6987 | 14400 | 06 | 1 |  | 2023-03-22 11:02 | 1598 | 115 |  | 36 |  | *전공정 요청으로 감속주입(20%이상)-정속주입 강종 감속으로 이상재 등록(전기로 전극교체) | [14 empty] | 8460000 | 100 | 0 | 0 | 0 |  | 500 |  | N | N | 0 | 0 | 0 |  | 501 |  | N | N | N |  |  | Y |  |  |  | BT180180 | H
B75929 | 2023-03-22 | 2 | D | TUNDISH교체 | 1 | A | SNCM21HM | 소입성보증강 | C | BM#2 | 1618 | 43 | 1681 | 1568 | 40 | 7900 |  | 1 | 0.19 | 19 |  | -2.87 | 1594 | 1672 | 0 | 70.31 | 0 | 38 | 73 | 37 | Y |  | 2023-03-22 11:45 | 86 | 1096 | -294 | -292 | 32 | 31 | 29 | 39 | 43 | 47 | 49 | 50 | 49 | 50 | 50 | 50 | 44 | 50 | 49 | 50 | 0 |  | 5 | Y | 0 |  | 1.8 | 1.8 |  |  |  |  | N | N | N | N | 220 | 0.52 | 56 | 95755 | 94025 | 825 | 13200 | 02 | 1 |  | 2023-03-22 11:52 | 1594 | 134 |  | 45 |  | * T/D FLUX 용탕부: 120 KG / 유탕부: 10KG 투입. | D3466AC6208945FAA34ED0E76867A4D4 | [13 empty] | 98.87 | 100 | 700 | 0 | 0 |  | 410 | 300 | Y | Y | 700 | 0 | 0 |  | 409 | 300 | Y | Y | N | [6 empty] | BM510510 | C
A76595 | 2023-03-22 | 1 | D |  | 8 | A | AE1055LS | 탄소강 | G-AE1055LS | BM#1 | 1620 | 39 | 1595 | 1583 | 24 | 4100 |  | 3 | 0.22 | 25 |  | -1.63 | 1545 | 1595 | 0 | 193.79 |  | 16 | 3 | 67 | Y |  | 2023-03-22 12:13 | 61 | 1099 | 18 | 18 | 19 | 18 | 18 | 18 | 17 | 16 | 16 | 15 | 14 | 13 | 12 | 12 | 16 | 19 | 12 | 18 | -0.12 |  | 60 | Y | 0 | [8 empty] | N | N | Y | 190 | 0.4 | 70 | 84600 | 90717 | -144817 | 14400 | 06 | 1 |  | 2023-03-22 12:21 | 1545 | 111 |  | 32 |  | *전공정 요청으로 감속주입(20%이상)-정속주입 강종 감속으로 이상재 등록(전기로 전극교체) *L/D강제개공으로 나탕주입ID:105.205 | [14 empty] | 86.59 | 100 | 0 | 0 | 0 |  | 500 |  | N | N | 0 | 0 | 0 |  | 501 |  | N | N | N |  |  | Y |  |  |  | BT180180 | H
B75930 | 2023-03-22 | 2 | B |  | 2 | A | SNCM21HM | 소입성보증강 | C | BM#2 | 1595 | 40 | 1642 | 1558 | 36 | 6800 |  | 1 | 0.19 | 18 |  | -2.7 | 1573 | 1638 | 0 | 46.57 | 0 | 33 | 56 | 52 | Y |  | 2023-03-22 12:43 | 65 | 1090 | 48 | 41 | 36 | 33 | 31 | 30 | 29 | 28 | 26 | 26 |  |  |  | 26 | 32 | 36 | 26 | 0 | -0.25 |  | 40 | Y | 0 | [7 empty] | N | N | N | N | 220 | 0.55 | 54 | 95755 | 94486 | 64 | 15000 | 02 | 1 |  | 2023-03-22 12:51 | 1573 | 128 |  | 44 | [16 empty] | 100.48 | 100 | 0 | 0 | 0 |  | 411 | 300 | Y | Y | 0 | 0 | 0 |  | 411 | 300 | Y | Y | N | [6 empty] | BM510510 | C
A76596 | 2023-03-22 | 1 | B |  | 9 | A | AE1055LS | 탄소강 | G-AE1055LS | BM#1 | 1620 | 38 | 1606 | 1591 | 24 | 4000 |  | 3 | 0.23 | 25 |  | -1.85 | 1554 | 1606 | 0 | 175.82 |  | 35 | 37 | 70 | N | 3 | 2023-03-22 13:22 | 70 | 1111 | 9 | 11 | 18 | 21 | 22 | 22 | 21 | 22 | 22 | 21 | 21 | 21 | 21 | 20 | 20 | 22 | 20 | 22 | -0.04 | Y | 50 | Y | 0 | [8 empty] | N | N | Y | 180 | 0.41 | 70 | 84600 | 90576 | 5824 | 14300 | 06 | 1 |  | 2023-03-22 13:29 | 1554 | 108 |  | 35 |  | *전공정 요청으로 감속주입(20%이상)-전기로 전극교체 *L/D강제개공으로 나탕주입ID:101.201 | [14 empty] | 86.72 | 100 | 0 | 0 | 0 |  | 500 |  | N | N | 0 | 0 | 0 |  | 501 |  | N | N | N |  |  | Y |  |  |  | BT180180 | H
B75931 | 2023-03-22 | 2 | B |  | 3 | A | SNCM21HM | 소입성보증강 | C | BM#2 | 1544 | 48 | 1637 | 1516 | 45 | 8800 |  | 1 | 0.19 | 19 |  | -2.67 | 1575 | 1643 | 0 | 75.23 | 0 | 30 | 42 | 48 | Y |  | 2023-03-22 13:59 | 67 | 1097 | 21 | 25 | 32 | 36 | 36 | 37 | 37 | 36 | 36 | 35 | 35 | 32 | 32 | 31 | 34 | 37 | 31 | 36 | -0.15 | Y | 40 | Y | -0.2 | [7 empty] | Y | Y | Y | Y | 210 | 0.47 | 64 | 92472 | 96634 | -1034 | 15500 | 02 | 1 |  | 2023-03-22 14:12 | 1575 | 117 |  | 24 | [16 empty] | 95.98 | 100 | 0 | 0 | 0 |  | 490 | 300 | Y | Y | 0 | 0 | 0 |  | 491 | 300 | Y | Y | N | [6 empty] | RB200.00 | C
A76597 | 2023-03-22 | 1 | B |  | 10 | A | AE1055LS | 탄소강 | G-AE1055LS | BM#1 | 1620 | 35 | 1590 | 1588 | 22 | 3500 |  | 3 | 0.22 | 25 |  | -1.73 | 1539 | 1590 | 0 | 204.56 |  | 11 | 20 | 73 | Y |  | 2023-03-22 14:44 | 55 | 1098 | 18 | 18 | 19 | 20 | 20 | 19 | 18 | 17 | 17 | 16 | 16 | 16 | 16 | 16 | 18 | 20 | 16 | 18 | -0.08 | Y | 50 | Y | 0 | [8 empty] | N | N | Y | 170 | 0.48 | 62 | 101520 | 96206 | 6994 | 15500 | 06 | 1 |  | 2023-03-22 14:51 | 1539 | 98 |  | 25 | [16 empty] | 98.37 | 100 | 0 | 0 | 0 |  | 500 |  | N | N | 0 | 0 | 0 |  | 501 |  | N | N | N |  |  | Y |  |  |  | BT180180 | H
B75932 | 2023-03-22 | 2 | B |  | 4 | B | SNCM21HM | 소입성보증강 | C | BM#2 | 1593 | 49 | 1644 | 1530 | 44 | 8500 |  | 1 | 0.17 | 19 |  | -2.42 | 1578 | 1647 | 0 | 81.79 | 0 | 19 | 73 | 66 | Y |  | 2023-03-22 15:13 | 70 | 1097 | 29 | 33 | 40 | 47 | 47 | 47 | 45 | 45 | 43 | 43 | 42 | 41 | 40 | 40 | 42 | 47 | 40 | 47 | -0.16 | Y | 45 | Y | -0.2 | [7 empty] | Y | Y | Y | Y | 200 | 0.47 | 65 | 94470 | 96230 | -680 | 15500 | 02 | 1 |  | 2023-03-22 15:16 | 1578 | 112 |  | 15 |  | * T/D △T 조건 벗어나 생관 사이즈 변경 요청 하였으나 빅사이즈 조업으로 작업 하라고 함. | [14 empty] | 98.77 | 100 | 0 | 0 | 0 |  | 490 | 300 | Y | Y | 0 | 0 | 0 |  | 491 | 300 | Y | Y | N | [6 empty] | BM510510 | C
A76598 | 2023-03-22 | 1 | B |  | 11 | A | AE1055LS | 탄소강 | G-AE1055LS | BM#1 | 1660 | 42 | 1608 | 1580 | 29 | 4700 |  | 3 | 0.2 | 25 |  | -1.63 | 1559 | 1608 | 0 | 179.69 |  | 37 | 24 | 86 | Y |  | 2023-03-22 15:50 | 75 | 1096 | 16 | 19 | 32 | 37 | 39 | 39 | 39 | 39 | 39 | 38 | 38 | 38 | 38 | 38 | 35 | 39 | 38 | 39 | -0.03 | Y | 40 | Y | 0 | [8 empty] | N | N | Y | 210 | 0.48 | 62 | 84600 | 92043 | 10357 | 14400 | 06 | 1 |  | 2023-03-22 15:59 | 1559 | 103 |  | 22 | [8 empty] | F29633567FB34558A8078299E35D549B | 47C59632FE7D4A5EA679B64C2D6FC56E | 389222CBB0744D27BF62CC30829D5A33 |  | 5707653B043142519D45F51A9CFFA6C3 | EB4AE1A4621842AE87791805911E9694 | 43DFE03C1B89405A8A26F7A6447DF387 |  | 85.45 | 100 | 0 | 0 | 0 |  | 500 |  | N | N | 0 | 0 | 0 |  | 501 |  | N | N | N |  |  | Y |  |  |  | BT180180 | H
B75933 | 2023-03-22 | 2 | B |  | 5 | A | SNCM21HM | 소입성보증강 | C | BM#2 | 1548 | 42 | 1652 | 1553 | 38 | 7300 |  | 1 | 0.16 | 21 |  | -2.4 | 1577 | 1645 | 0 | 89.16 | 0 | 38 | 74 | 62 | Y |  | 2023-03-22 16:09 | 69 | 1097 | 38 | 38 | 42 | 44 | 45 | 45 | 44 | 43 | 43 | 42 | 42 | 40 | 39 | 39 | 42 | 45 | 39 | 42 | -0.13 | Y | 45 | Y | 0 | [7 empty] | N | N | N | N | 190 | 0.47 | 65 | 95755 | 97525 | -225 | 14600 | 02 | 1 |  | 2023-03-22 16:11 | 1577 | 114 |  | 24 | [16 empty] | 98.46 | 100 | 0 | 0 | 0 |  | 411 | 300 | Y | Y | 0 | 0 | 0 |  | 410 | 300 | Y | Y | N | [6 empty] | BM510510 | C
A76599 | 2023-03-22 | 1 | B |  | 12 | A | AE1055LS | 탄소강 | G-AE1055LS | BM#1 | 1604 | 41 | 1598 | 1536 | 30 | 5700 |  | 3 | 0.22 | 25 |  | -1.8 | 1545 | 1598 | 0 | 187.12 |  | 16 | 4 | 81 | Y |  | 2023-03-22 16:46 | 61 | 1095 | 36 | 36 | 32 | 29 | 28 | 26 | 25 | 24 | 23 | 22 | 22 | 21 | 20 | 20 | 26 | 32 | 20 | 0 | -0.22 |  | 55 | Y | 0 | [8 empty] | N | N | Y | 200 | 0.48 | 61 | 101520 | 93734 | 6816 | 13600 | 06 | 1 |  | 2023-03-22 16:56 | 1545 | 107 |  | 29 | [16 empty] | 100.76 | 100 | 0 | 0 | 0 |  | 500 |  | N | N | 0 | 0 | 0 |  | 501 |  | N | N | N |  |  | Y |  |  |  | BT180180 | H
B75934 | 2023-03-22 | 2 | B |  | 6 | B | SNCM21HM | 소입성보증강 | C | BM#2 | 1606 | 43 | 1634 | 1560 | 35 | 6600 |  | 1 | 0.16 | 18 |  | -2.31 | 1576 | 1627 | 0 | 73.91 | 0 | 33 | 57 | 64 | Y |  | 2023-03-22 17:12 | 68 | 1096 | 36 | 37 | 40 | 40 | 39 | 39 | 38 | 37 | 36 | 35 | 34 | 33 | 33 | 33 | 37 | 40 | 33 | 0 | -0.14 |  | 50 | Y | 0 | [7 empty] | N | N | N | N | 180 | 0.47 | 66 | 95755 | 99309 | -909 | 13300 | 02 | 1 |  | 2023-03-22 17:19 | 1576 | 115 |  | 28 |  | * 전공정 요청으로 감속주입 | [14 empty] | 96.62 | 100 | 0 | 0 | 0 |  | 411 | 300 | Y | Y | 0 | 0 | 0 |  | 410 | 300 | Y | Y | N | [6 empty] | BM510510 | C
A76600 | 2023-03-22 | 1 | B |  | 13 | A | AE1055LS | 탄소강 | G-AE1055LS | BM#1 | 1592 | 41 | 1602 | 1536 | 36 | 5800 |  | 3 | 0.22 | 25 |  | -1.49 | 1557 | 1602 | 0 | 215.68 |  | 35 | 38 | 62 | Y |  | 2023-03-22 17:51 | 73 | 1097 | 20 | 23 | 32 | 35 | 36 | 36 | 36 | 35 | 35 | 34 | 33 | 33 | 33 | 33 | 33 | 36 | 33 | 36 | -0.07 | Y | 45 | Y | 0 | [8 empty] | N | N | Y | 190 | 0.48 | 64 | 101520 | 96368 | 6632 | 15400 | 06 | 1 |  | 2023-03-22 18:15 | 1557 | 108 |  | 25 | [16 empty] | 98.18 | 100 | 0 | 0 | 0 |  | 500 |  | N | N | 0 | 0 | 0 |  | 501 |  | N | N | N |  |  | Y |  |  |  | BT180180 | H
B75935 | 2023-03-22 | 2 | B |  | 7 | A | SNCM21HM | 소입성보증강 | C | BM#2 | 1626 | 41 | 1655 | 1572 | 38 | 7100 |  | 1 | 0.13 | 19 |  | -2.6 | 1575 | 1637 | 0 | 49.44 | 0 | 30 | 43 | 68 | Y |  | 2023-03-22 18:17 | 67 | 1093 | 27 | 27 | 36 | 38 | 39 | 38 | 37 | 36 | 35 | 34 | 34 | 33 | 32 | 32 | 35 | 39 | 32 | 0 | -0.17 | Y | 40 | Y | -0.2 | [7 empty] | N | N | N | N | 170 | 0.47 | 63 | 104460 | 96078 | 372 | 14700 | 02 | 1 |  | 2023-03-22 18:22 | 1575 | 126 |  | 32 |  | * 전공정 요청으로 감속주입 | [14 empty] | 108.81 | 100 | 0 | 0 | 0 |  | 411 | 300 | Y | Y | 0 | 0 | 0 |  | 410 | 300 | Y | Y | N | [6 empty] | BM510510 | C
A76601 | 2023-03-22 | 1 | B |  | 14 | A | AE1055LS | 탄소강 | G-AE1055LS | BM#1 | 1620 | 41 | 1587 | 1548 | 32 | 5200 |  | 3 | 0.22 | 25 |  | -1.35 | 1547 | 1587 | 0 | 198.27 |  | 11 | 21 | 63 | Y |  | 2023-03-22 18:48 | 63 | 1094 | 33 | 30 | 29 | 29 | 28 | 27 | 27 | 26 | 25 | 25 | 24 | 24 | 24 | 24 | 27 | 29 | 24 | 24 | -0.1 |  | 50 | Y | 0 | [8 empty] | N | N | Y | 180 | 0.48 | 62 | 101520 | 95078 | 7022 | 14500 | 06 | 1 |  | 2023-03-22 18:54 | 1547 | 113 |  | 33 | [16 empty] | 10152000 | 100 | 0 | 0 | 0 |  | 500 |  | N | N | 0 | 0 | 0 |  | 501 |  | N | N | N |  |  | Y |  |  |  | BT180180 | H
B75936 | 2023-03-22 | 2 | B |  | 8 | A | SNCM21HM | 소입성보증강 | C | BM#2 | 1571 | 42 | 1643 | 1539 | 37 | 7600 |  | 1 | 0.13 | 18 |  | -2.37 | 1574 | 1628 | 0 | 52.91 | 0 | 19 | 74 | 57 | Y |  | 2023-03-22 19:37 | 66 | 1099 | 28 | 31 | 36 | 39 | 39 | 39 | 38 | 37 | 36 | 35 | 34 | 33 | 33 | 33 | 35 | 39 | 33 | 39 | -0.12 | Y | 50 | Y | 0 | [7 empty] | N | N | N | N | 170 | 0.47 | 64 | 95755 | 96145 | 455 | 13400 | 02 | 1 |  | 2023-03-22 19:38 | 1574 | 106 |  | 16 |  | * 전공정 요청으로 감속주입 | [14 empty] | 99.28 | 100 | 0 | 0 | 0 |  | 412 | 300 | Y | Y | 0 | 0 | 0 |  | 410 | 300 | Y | Y | N | [6 empty] | BM510510 | C
A76602 | 2023-03-22 | 1 | B |  | 15 | A | AE1055LS | 탄소강 | G-AE1055LS | BM#1 | 1627 | 41 | 1601 | 1563 | 27 | 4500 |  | 3 | 0.23 | 25 |  | -1.59 | 1554 | 1601 | 0 | 173.09 |  | 37 | 25 | 51 | Y |  | 2023-03-22 19:49 | 70 | 1099 | 23 | 26 | 30 | 32 | 33 | 33 | 33 | 32 | 32 | 32 | 32 | 31 | 31 | 31 | 31 | 33 | 31 | 33 | -0.05 | Y | 40 | Y | 0 | [8 empty] | N | N | Y | 170 | 0.48 | 63 | 101520 | 96724 | 6826 | 16000 | 06 | 1 |  | 2023-03-22 19:59 | 1554 | 112 |  | 37 | [16 empty] | 97.85 | 100 | 0 | 0 | 0 |  | 500 |  | N | N | 0 | 0 | 0 |  | 501 |  | N | N | N |  |  | Y | Y |  |  | BT180180 | H
B75937 | 2023-03-22 | 2 | C |  | 9 | A | SNCM21HM | 소입성보증강 | C | BM#2 | 1636 | 40 | 1652 | 1545 | 34 | 7100 |  | 1 | 0.13 | 18 |  | -2.13 | 1577 | 1628 | 0 | 45.44 | 0 | 38 | 75 | 71 | Y |  | 2023-03-22 20:39 | 69 | 1093 | 28 | 27 | 37 | 38 | 39 | 39 | 38 | 38 | 38 | 36 | 35 | 35 | 34 | 33 | 36 | 39 | 33 | 38 | -0.13 | Y | 45 | Y | -0.2 | [7 empty] | N | N | N | N | 220 | 0.47 | 63 | 95755 | 97426 | -1026 | 15200 | 02 | 1 |  | 2023-03-22 20:42 | 1577 | 106 |  | 21 |  | * 전공정 요청으로 감속주입 | [14 empty] | 93.37 | 100 | 0 | 0 | 0 |  | 411 | 300 | Y | Y | 0 | 0 | 0 |  | 410 | 300 | Y | Y | N | [6 empty] | BM510510 | C
A76603 | 2023-03-22 | 1 | C |  | 16 | A | AE1055LS | 탄소강 | G-AE1055LS | BM#1 | 1626 | 45 | 1597 | 1551 | 33 | 5500 |  | 3 | 0.23 | 25 |  | -1.32 | 1558 | 1597 | 0 | 195.08 |  | 16 | 5 | 54 | Y |  | 2023-03-22 20:54 | 74 | 1094 | 30 | 30 | 30 | 30 | 31 | 31 | 30 | 29 | 29 | 29 | 28 | 28 | 26 | 26 | 29 | 31 | 26 | 30 | -0.11 | Y | 45 | Y | 0 | [8 empty] | N | N | Y | 210 | 0.48 | 64 | 101520 | 97879 | 7021 | 15500 | 06 | 1 |  | 2023-03-22 21:01 | 1558 | 118 |  | 35 | [16 empty] | 97.1 | 100 | 0 | 0 | 0 |  | 500 |  | N | N | 0 | 0 | 0 |  | 501 |  | N | N | N |  |  | Y |  |  |  | BT180180 | H
B75938 | 2023-03-22 | 2 | C | TUNDISH교체전 | 10 | A | SNCM21HM | 소입성보증강 | C | BM#2 | 1632 | 39 | 1637 | 1557 | 34 | 6500 |  | 1 | 0.16 | 19 |  | -2.33 | 1573 | 1637 | 0 | 88.95 | 0 | 33 | 58 | 64 | Y |  | 2023-03-22 21:40 | 65 | 1091 | 30 | 31 | 34 | 37 | 38 | 38 | 38 | 38 | 38 | 37 | 36 | 35 | 35 | 34 | 36 | 38 | 34 | 38 | -0.09 | Y | 45 | Y | -0.2 | [7 empty] | N | N | N | N | 210 | 0.47 | 63 | 96492 | 94829 | 421 | 2000 | 02 | 1 |  | 2023-03-22 21:43 | 1573 | 108 |  | 24 |  | * 전공정 요청으로 감속주입 | 406627BBC5BF49788DB5EB46DF57360B | 385A67CA72BB4E2AB206577FA397E1B4 | 59F5089C52424BB9A9594EE6CB80D950 | [11 empty] | 101.09 | 100 | 0 | 2510 | 0 |  | 411 | 300 | Y | Y | 0 | 2570 | 0 |  | 410 | 300 | Y | Y | N | [6 empty] | BM510510 | C
A76604 | 2023-03-22 | 1 | C |  | 17 | A | AE1055LS | 탄소강 | G-AE1055LS | BM#1 | 1639 | 44 | 1584 | 1561 | 35 | 4600 |  | 3 | 0.22 | 25 |  | -1.03 | 1553 | 1584 | 0 | 199.64 |  | 35 | 39 | 50 | Y |  | 2023-03-22 22:04 | 69 | 1093 | 26 | 26 | 27 | 29 | 30 | 31 | 31 | 30 | 30 | 29 | 29 | 28 | 28 | 28 | 29 | 31 | 28 | 30 | -0.04 | Y | 40 | Y | 0 | [8 empty] | N | N | Y | 200 | 0.48 | 64 | 84600 | 96130 | 6020 | 15300 | 06 | 1 |  | 2023-03-22 22:11 | 1553 | 112 |  | 30 | [8 empty] | D41D9C23DF1E4C1CA8FF04F81C0290B4 | ABAC30D1731E4355868890A0D3D32D22 | A55BCD509F0C4F24A828B60BB0D6F91C |  | 29C6E4E5EB014CD193BA4850894C92EF | A18B862A9BD2418F8A356DC4212E03C8 | 16E8935FACC94FA9BC1FF59E2980258F |  | 82.02 | 100 | 0 | 0 | 0 |  | 500 |  | N | N | 0 | 0 | 0 |  | 501 |  | N | N | N |  |  | Y |  |  |  | BT180180 | H
A76605 | 2023-03-22 | 1 | C |  | 18 | B | AE1055LS | 탄소강 | G-AE1055LS | BM#1 | 1615 | 38 | 1605 | 1549 | 29 | 5400 |  | 3 | 0.22 | 25 |  | -1.1 | 1572 | 1605 | 0 | 504.84 |  | 11 | 22 | 57 | Y |  | 2023-03-22 23:19 | 88 | 1097 | 28 | 26 | 29 | 31 | 31 | 32 | 32 | 32 | 31 | 31 | 31 | 31 | 31 | 31 | 31 | 32 | 31 | 32 | -0.03 | Y | 35 | Y | 0 | [8 empty] | N | N | Y | 190 | 0.52 | 58 | 101520 | 94415 | 6985 | 15500 | 06 | 1 |  | 2023-03-22 23:16 | 1572 | 120 |  | 19 | [16 empty] | 100.47 | 100 | 0 | 0 | 0 |  | 500 |  | N | N | 0 | 0 | 0 |  | 501 |  | N | N | N |  |  | Y |  |  |  | BT180180 | H
B75939 | 2023-03-22 | 2 | C | TUNDISH교체 | 1 | A | 37CRS4H | 합금강 | D1 | BM#2 | 1626 | 50 | 1682 | 1578 | 46 | 9400 |  | 1 | 0.12 | 20 |  | -2.58 | 1593 | 1675 | 0 | 72.11 | 0 | 30 | 44 | 59 | Y |  | 2023-03-22 23:08 | 97 | 1092 | -585 | -386 | 45 | 47 | 46 | 50 | 53 | 55 | 56 | 57 | 57 | 57 | 56 | 54 | 54 | 57 | 54 | 57 | -0.09 |  | 30 | Y | -0.4 |  | 2.15 | 2.15 |  |  |  |  | N | N | N | N | 220 | 0.39 | 75 | 91248 | 98782 | -1132 | 16100 | 12 | 2 |  | 2023-03-22 23:10 | 1593 | 131 |  | 21 |  | * T/D FLUX 용탕부: 120 KG / 유탕부: 10KG 투입. * 전공정 요청 20%이상 감속주입, 이상공정 등록 및 생관통보 | [14 empty] | 92.73 | 100 | 710 | 0 | 0 |  | 650 | 400 | Y | Y | 700 | 0 | 0 |  | 651 | 400 | Y | Y | N |  |  |  | Y |  |  | SB095095 | C
A76606 | 2023-03-22 | 1 | C |  | 19 | A | AE1055LS | 탄소강 | G-AE1055LS | BM#1 | 1620 | 45 | 1596 | 1540 | 33 | 5900 |  | 3 | 0.21 | 25 |  | 51.98 | 1550 | 0 | 0 | 174.25 |  | 37 | 26 | 51 | Y |  | 2023-03-23 00:02 | 66 | 1094 | 31 | 31 | 32 | 33 | 33 | 33 | 33 | 33 | 32 | 32 | 32 | 31 | 30 | 30 | 32 | 33 | 30 | 33 | -0.06 | Y | 45 | Y | -0.2 | [8 empty] | N | N | Y | 180 | 0.51 | 60 | 101520 | 94134 | 6866 | 15800 | 06 | 1 |  | 2023-03-23 00:10 | 1550 | 118 |  | 35 |  | *전공정 요청으로 감속주입-감속주입 20%이상으로 이상재및 생관통보 (전기로 전극절손) 105.106.205.206 | [14 empty] | 100.37 | 100 | 0 | 0 | 0 |  | 500 |  | N | N | 0 | 0 | 0 |  | 501 |  | N | N | N |  |  | Y |  |  |  | BT180180 | H
B75940 | 2023-03-22 | 2 | C |  | 2 | A | 37CRS4H | 합금강 | D1 | BM#2 | 1611 | 40 | 1653 | 1580 | 34 | 7000 |  | 1 | 0.17 | 15 |  | -2.85 | 1569 | 1648 | 0 | 50.93 | 0 | 19 | 75 | 63 | Y |  | 2023-03-23 00:16 | 73 | 1102 | 52 | 50 | 45 | 41 | 39 | 36 | 35 | 33 | 31 | 30 | 28 | 27 | 25 | 21 | 32 | 45 | 21 | 0 | -0.34 |  | 70 | Y | -0.2 | [7 empty] | N | N | N | N | 220 | 0.4 | 80 | 102654 | 100289 | -3239 | 14800 | 12 | 2 |  | 2023-03-23 00:27 | 1569 | 134 |  | 28 |  | *전공정 요청 20%이상 감속주입, 이상공정 등록 및 생관통보 | [14 empty] | 104.86 | 100 | 0 | 0 | 0 |  | 651 | 400 | Y | Y | 0 | 0 | 0 |  | 651 | 400 | Y | Y | N | [6 empty] | SB095095 | C
A76607 | 2023-03-22 | 1 | C | TUNDISH교체전 | 20 | A | AE1055LS | 탄소강 | G-AE1055LS | BM#1 | 1643 | 42 | 1605 | 1581 | 28 | 4800 |  | 3 | 0.22 | 25 |  | -1.66 | 1556 | 1605 | 0 | 232.24 |  | 16 | 6 | 52 | Y |  | 2023-03-23 01:21 | 72 | 1099 | 28 | 29 | 33 | 36 | 37 | 38 | 37 | 36 | 35 | 35 | 34 | 33 | 32 | 31 | 34 | 38 | 31 | 0 | -0.16 | Y | 45 | Y | 0 | [8 empty] | N | N | M | 170 | 0.41 | 73 | 79254 | 94310 | 6990 | 2000 | 06 | 1 |  | 2023-03-23 01:31 | 1556 | 105 |  | 17 |  | *전공정 요청으로 감속주입-감속주입 20%이상으로 이상재및 생관통보 (전기로 전극절손) |  | EDF56A6D6A744220814BF8B3DE51202A | D90CCCFD15944F7AB2FB039A689160FF | [11 empty] | 78.24 | 100 | 0 | 3500 | 0 |  | 500 |  | N | N | 0 | 3500 | 0 |  | 501 |  | N | N | N |  |  | Y |  |  |  | BT180180 | H
B75941 | 2023-03-22 | 2 | C |  | 3 | A | 37CRS4H | 합금강 | D1 | BM#2 | 1682 | 35 | 1632 | 1614 | 30 | 5700 |  | 1 | 0.15 | 15 |  | -2.72 | 1560 | 1619 | 0 | 21.26 | 0 | 38 | 76 | 63 | Y |  | 2023-03-23 01:33 | 64 | 1091 | 17 | 21 | 23 | 24 | 24 | 24 | 23 | 22 | 22 | 21 | 21 | 20 | 19 | 17 | 21 | 24 | 17 | 24 | -0.14 | Y | 50 | Y | -0.4 | [7 empty] | N | N | N | N | 210 | 0.46 | 67 | 100656 | 99175 | -2025 | 14300 | 12 | 2 |  | 2023-03-23 01:37 | 1560 | 114 |  | 32 |  | * 전공정 요청 감속주입 | [14 empty] | 99.07 | 100 | 0 | 0 | 0 |  | 651 | 400 | Y | Y | 0 | 0 | 0 |  | 651 | 400 | Y | Y | N | [6 empty] | SB095095 | C
B75942 | 2023-03-22 | 2 | C | 잔강최소화전 | 4 | A | 37CRS4H | 합금강 | D1 | BM#2 | 1612 | 44 | 1629 | 1549 | 40 | 8100 |  | 1 | 0.12 | 15 |  | -2.1 | 1569 | 1623 | 0 | 14.86 | 0 | 33 | 59 | 98 | Y |  | 2023-03-23 02:53 | 73 | 1097 | 15 | 18 | 27 | 30 | 31 | 32 | 32 | 31 | 30 | 28 | 28 | 27 | 26 | 26 | 28 | 32 | 26 | 0 | -0.17 | Y | 35 | Y | -0.2 | [7 empty] | N | N | N | N | 200 | 0.5 | 60 | 83880 | 95916 | -416 | 3000 | 12 | 2 |  | 2023-03-23 02:59 | 1569 | 119 |  | 20 | [16 empty] | 87.01 | 100 | 0 | 6300 | 0 |  | 651 | 400 | Y | Y | 0 | 3400 | 0 |  | 651 | 400 | Y | Y | N | [6 empty] | SB095095 | C
A76608 | 2023-03-22 | 1 | C | TUNDISH교체 | 1 | A | AE8617HG | 소입성보증강 | C | BM#1 | 1643 | 44 | 1658 | 1601 | 37 | 6500 |  | 3 | 0.26 | 20 |  | -1.65 | 1618 | 1660 | 0 | 242.87 |  | 35 | 40 | 52 | Y |  | 2023-03-23 02:26 | 106 | 1094 | -1431 | 2 | 34 | 26 | 31 | 35 | 38 | 39 | 43 | 43 | 43 | 43 | 43 | 43 | 38 | 43 | 43 | 43 | 0 |  | 25 | Y | 0 |  | 1.94 | 1.94 |  |  |  |  | N | N | N | N | 210 | 0.39 | 75 | 84610 | 97433 | 3867 | 14200 | 11 | 2 |  | 2023-03-23 02:41 | 1618 | 127 |  | 48 |  | *T/D FLUX 유:10,용:120kg *전공정 요청으로 감속주입-감속주입 20%이상으로 이상재및 생관통보 (전기로 전극절손) | [14 empty] | 82.59 | 100 | 700 | 0 | 0 |  | 410 |  | Y | Y | 700 | 0 | 0 |  | 411 |  | Y | Y | N |  | Y |  |  |  |  | BT180180 | H
B75943 | 2023-03-22 | 2 | C | 잔강최소화 | 5 | A | AE4140M2 | 합금강 | AE4150HF | BM#2 | 1624 | 44 | 1634 | 1544 | 40 | 7900 |  | 1 | 0.12 | 20 |  | -2.57 | 1565 | 1634 | 0.28 | 30.86 | 0 | 30 | 45 | 71 | Y |  | 2023-03-23 03:51 | 72 | 1092 | -184 | -198 | 32 | 31 | 33 | 34 | 35 | 35 | 35 | 35 | 34 | 34 | 33 | 33 | 23 | 35 | 33 | 35 | -0.06 | Y | 30 | Y | -0.2 | [7 empty] | N | N | N | N | 190 | 0.45 | 60 | 92046 | 94019 | 1631 | 14800 | 12 | 2 |  | 2023-03-23 03:56 | 1565 | 130 |  | 38 |  | * 전공정 요청 감속주입 | [14 empty] | 94.99 | 100 | 2500 | 0 | 0 |  | 651 | 400 | Y | N | 2500 | 0 | 0 |  | 651 | 400 | Y | N | N | Y |  |  | Y |  |  | RB160.00 | C
A76609 | 2023-03-22 | 1 | C |  | 2 | A | AE8617HG | 소입성보증강 | C | BM#1 | 1618 | 51 | 1630 | 1559 | 36 | 6200 |  | 3 | 0.23 | 16 |  | -2.25 | 1583 | 1630 | 0 | 192.77 |  | 11 | 23 | 94 | Y |  | 2023-03-23 04:05 | 71 | 1095 | 42 | 42 | 35 | 32 | 29 | 28 | 26 | 24 | 22 | 21 | 19 | 19 | 18 | 15 | 25 | 35 | 15 | 0 | -0.31 |  | 65 | Y | -0.2 | [7 empty] | N | N | N | N | 200 | 0.43 | 73 | 101532 | 100273 | 1727 | 15400 | 11 | 2 |  | 2023-03-23 04:16 | 1583 | 113 |  | 25 |  | *산소랜싱 *전공정 요청으로 감속주입-감속주입 20%이상으로 이상재및 생관통보 (전기로 전극교체) | [14 empty] | 96.74 | 100 | 0 | 0 | 0 |  | 410 |  | Y | Y | 0 | 0 | 0 |  | 411 |  | Y | Y | N |  | Y |  |  |  |  | BT180180 | H
B75944 | 2023-03-22 | 2 | D |  | 6 | A | AE4140M2 | 합금강 | AE4150HF | BM#2 | 1561 | 41 | 1624 | 1548 | 36 | 7200 |  | 1 | 0.12 | 19 |  | -2.38 | 1562 | 1628 | 0 | 36.5 | 0 | 19 | 76 | 46 | Y |  | 2023-03-23 04:57 | 69 | 1092 | 31 | 30 | 32 | 33 | 33 | 32 | 31 | 30 | 29 | 28 | 27 | 26 | 25 | 24 | 30 | 33 | 24 | 0 | -0.18 | Y | 50 | Y | -0.2 | [7 empty] | N | N | N | N | 180 | 0.47 | 63 | 95712 | 92985 | 3065 | 13900 | 12 | 2 |  | 2023-03-23 05:09 | 1562 | 125 |  | 32 |  | * 전공정 요청 감속주입 | [14 empty] | 101.82 | 100 | 0 | 0 | 0 |  | 651 | 400 | Y | N | 0 | 0 | 0 |  | 651 | 400 | Y | N | N | Y | [5 empty] | RB180.00 | C
A76610 | 2023-03-22 | 1 | D |  | 3 | A | AE8617HG | 소입성보증강 | C | BM#1 | 1583 | 41 | 1635 | 1540 | 31 | 6000 |  | 3 | 0.24 | 16 |  | -2.18 | 1587 | 1635 | 0 | 131.52 |  | 10 | 1 | 21965 | Y |  | 2023-03-23 05:02 | 75 | 1100 | 14 | 13 | 12 | 13 | 14 | 15 | 16 | 16 | 16 | 15 | 15 | 14 | 13 | 13 | 14 | 16 | 13 | 16 | -0.09 | Y | 30 | Y | -0.2 | [7 empty] | N | N | N | N | 190 | 0.49 | 61 | 101532 | 94383 | 1867 | 15800 | 11 | 2 |  | 2023-03-23 05:16 | 1587 | 114 |  | 42 |  | *전공정 요청으로 감속주입-전기로 전극교체 | [5 empty] | 2B5C2C8DD8624603A2E64041799FF554 | 7B9D6B113FCA416088B2238914505E8C | 2C9D0509539141639DDBCE8566BD8C33 |  | DCC6207940044B26A933819B1981DE36 | 774B0F5393EE42AD8ACD197A0AAB11C8 | 4233AB6582C94FDFBF87F47665A69AC7 |  |  | 102.2 | 100 | 0 | 0 | 0 |  | 410 |  | Y | Y | 0 | 0 | 0 |  | 411 |  | Y | Y | N |  | Y |  |  |  |  | BT180180 | H
B75945 | 2023-03-22 | 2 | D |  | 7 | A | AE4140M2 | 합금강 | AE4150HF | BM#2 | 1587 | 37 | 1627 | 1551 | 33 | 6800 |  | 1 | 0.1 | 18 |  | -2.15 | 1557 | 1615 | 0 | 20.89 | 0 | 38 | 77 | 43 | Y |  | 2023-03-23 06:03 | 64 | 1098 | 22 | 24 | 27 | 30 | 30 | 30 | 29 | 29 | 28 | 27 | 26 | 25 |  | 25 | 28 | 30 | 25 | 30 | -0.12 | Y | 40 | Y | -0.2 | [7 empty] | N | N | N | N | 170 | 0.5 | 57 | 98499 | 90435 | 2965 | 15000 | 12 | 2 |  | 2023-03-23 06:17 | 1557 | 115 |  | 29 |  | * 전공정 요청 감속주입 | [14 empty] | 96.14 | 100 | 0 | 0 | 0 |  | 651 | 400 | Y | N | 0 | 0 | 0 |  | 651 | 400 | Y | N | N | Y | [5 empty] | RB145.00 | C
A76611 | 2023-03-22 | 1 | D |  | 4 | A | AE8617HG | 소입성보증강 | C | BM#1 | 1611 | 42 | 1626 | 1553 | 33 | 6500 |  | 3 | 0.25 | 17 |  | -1.41 | 1596 | 1626 | 0 | 175.87 |  | 16 | 7 | 89 | Y |  | 2023-03-23 06:10 | 84 | 1091 | 13 | 18 | 24 | 28 | 30 | 30 | 30 | 29 | 29 | 28 | 28 | 27 | 27 | 27 | 26 | 30 | 27 | 30 | -0.07 | Y | 40 | Y | 0 | [7 empty] | N | N | N | N | 180 | 0.5 | 60 | 101532 | 96374 | 2326 | 14900 | 11 | 2 |  | 2023-03-23 06:30 | 1596 | 109 |  | 36 |  | *전공정 요청으로 감속주입-전기로 전극교체 | [14 empty] | 100.18 | 100 | 0 | 0 | 0 |  | 410 |  | Y | Y | 0 | 0 | 0 |  | 411 |  | Y | Y | N |  | Y |  |  |  |  | BT180180 | C
B75946 | 2023-03-22 | 2 | D | TUNDISH교체전 | 8 | A | AE4140M2 | 합금강 | AE4150HF | BM#2 | 1590 | 45 | 1616 | 1542 | 40 | 7900 |  | 1 | 0.12 | 18 |  | -2.18 | 1569 | 1616 | 16.47 | 0 | 0 | 33 | 60 | 56 | Y |  | 2023-03-23 07:15 | 76 | 1090 | 22 | 27 | 36 | 38 | 39 | 38 | 37 | 36 | 35 | 33 | 31 | 29 | 26 | 26 | 33 | 39 | 26 | 0 | -0.32 | Y | 40 | Y | -0.6 | [7 empty] | N | N | N | N | 170 | 0.48 | 65 | 62524 | 93879 | 2821 | 2000 | 12 | 2 |  | 2023-03-23 07:18 | 1569 | 98 |  | 16 |  | * 전공정 요청으로 감속주입 | 5335A384F43F4C85A519CF9F30C7F4B1 | 7DB8A53D14264C50B2E63E38FFAF2F47 | 026822B310DB4592B79493FFE26ECFBA | [11 empty] | 65.03 | 100 | 0 | 5980 | 0 |  | 650 | 400 | Y | N | 0 | 5630 | 0 |  | 651 | 400 | Y | N | N | Y | [5 empty] | RB140.00 | C
A76612 | 2023-03-23 | 1 | D |  | 5 | A | AE8617HG | 소입성보증강 | C | BM#1 | 1607 | 43 | 1622 | 1565 | 32 | 6000 |  | 3 | 0.26 | 17 |  | -1.98 | 1580 | 1622 | 0 | 197.65 |  | 35 | 41 | 62 | Y |  | 2023-03-23 07:21 | 68 | 1098 | 27 | 27 | 28 | 29 | 30 | 29 | 28 | 27 | 26 | 26 | 24 | 24 | 23 | 22 | 27 | 30 | 22 | 27 | -0.18 | Y | 45 | Y | -0.2 | [7 empty] | N | N | N | N | 170 | 0.48 | 66 | 84610 | 99726 | 2074 | 16100 | 11 | 2 |  | 2023-03-23 07:32 | 1580 | 98 |  | 26 |  | *전공정 요청으로 감속주입-전기로 전극교체 | [14 empty] | 80.81 | 100 | 0 | 0 | 0 |  | 410 |  | Y | Y | 0 | 0 | 0 |  | 411 |  | Y | Y | N |  | Y |  |  |  |  | BT180180 | H
B75947 | 2023-03-23 | 2 | D | TUNDISH교체 | 1 | A | SCM440 | 합금강 | D | BM#2 | 1583 | 51 | 1653 | 1520 | 45 | 9000 |  | 1 | 0.13 | 17 |  | -2.59 | 1593 | 1653 | 0 | 54.46 | 0 | 30 | 46 | 69 | Y |  | 2023-03-23 08:27 | 97 | 1098 | -274 | -240 | 43 | 40 | 45 | 46 | 49 | 48 | 48 | 47 | 46 | 44 |  | 44 | 45 | 49 | 44 | 0 | -0.2 |  | 25 | Y | -0.4 |  | 2.16 | 2.16 |  |  |  |  | N | N | N | N | 220 | 0.46 | 60 | 91748 | 91299 | 751 | 15300 | 09 | 1 |  | 2023-03-23 08:29 | 1593 | 121 |  | 31 |  | * T/D FLUX 용탕부: 120 KG / 유탕부: 10KG 투입. | B279A697578C4525BB691B785A3A4F77 | [13 empty] | 98.55 | 100 | 700 | 0 | 0 |  | 651 | 400 | Y | N | 700 | 0 | 0 |  | 652 | 400 | Y | N | N | [6 empty] | RB170.00 | C
A76613 | 2023-03-23 | 1 | D |  | 6 | B | AE8617HG | 소입성보증강 | C | BM#1 | 1618 | 44 | 1641 | 1563 | 30 | 6100 |  | 3 | 0.26 | 16 |  | -2.38 | 1590 | 1641 | 0 | 184.75 |  | 11 | 24 | 68 | Y |  | 2023-03-23 08:26 | 78 | 1097 | 21 | 21 | 28 | 32 | 34 | 35 | 34 | 34 | 33 | 32 | 31 | 31 | 30 | 30 | 31 | 35 | 30 | 34 | -0.11 | Y | 45 | Y | -0.2 | [7 empty] | N | N | N | N | 210 | 0.46 | 69 | 101532 | 99588 | -1188 | 15300 | 11 | 2 |  | 2023-03-23 08:40 | 1590 | 103 |  | 27 |  | *전기로 설비보수,감속주입(20%이상) *전공정요청 L/D잔강 미이월. | [14 empty] | 10153200 | 100 | 0 | 0 | 0 |  | 410 |  | Y | Y | 0 | 0 | 0 |  | 411 |  | Y | Y | N |  | N |  |  |  |  | BT180180 | H
A76614 | 2023-03-23 | 1 | D |  | 7 | A | AE8617HG | 소입성보증강 | C | BM#1 | 1592 | 41 | 1635 | 1532 | 33 | 6900 |  | 3 | 0.25 | 17 |  | -1.84 | 1595 | 1635 | 0 | 179.88 |  | 10 | 2 | 75 | Y |  | 2023-03-23 09:23 | 83 | 1098 | 29 | 29 | 26 | 28 | 30 | 31 | 31 | 31 | 31 | 30 | 30 | 30 | 31 | 31 | 30 | 31 | 30 | 31 | -0.03 | Y | 30 | Y | 0.2 | [7 empty] | N | N | N | N | 200 | 0.51 | 59 | 101532 | 97358 | 842 | 15200 | 11 | 2 |  | 2023-03-23 09:35 | 1595 | 112 |  | 42 |  | *전공정요청 L/D잔강 미이월. | [14 empty] | 101.84 | 100 | 0 | 0 | 0 |  | 410 |  | Y | Y | 0 | 0 | 0 |  | 411 |  | Y | Y | N |  | Y |  |  |  |  | BT180180 | C
B75948 | 2023-03-23 | 2 | D |  | 2 | A | SCM440 | 합금강 | D | BM#2 | 1611 | 37 | 1619 | 1557 | 32 | 6300 |  | 1 | 0.13 | 16 |  | -2.04 | 1559 | 1607 | 46.44 | 7.25 | 0 | 19 | 77 | 75 | Y |  | 2023-03-23 09:35 | 63 | 1098 | 40 | 38 | 36 | 35 | 33 | 33 | 31 | 29 | 28 | 27 | 25 | 25 | 24 | 22 | 30 | 36 | 22 | 0 | -0.23 |  | 60 | Y | -0.2 |  |  |  | 1.75 |  |  |  | N | N | N | N | 220 | 0.5 | 66 | 94160 | 102000 | -2150 | 14700 | 09 | 1 |  | 2023-03-23 09:44 | 1559 | 115 |  | 24 | [16 empty] | 94.35 | 100 | 0 | 0 | 0 |  | 651 | 400 | Y | N | 0 | 0 | 0 |  | 651 | 400 | Y | N | N | [6 empty] | RB160.00 | C
B75949 | 2023-03-23 | 2 | D |  | 3 | A | SCM440 | 합금강 | D | BM#2 | 1571 | 38 | 1606 | 1537 | 32 | 6400 |  | 1 | 0.1 | 17 |  | -2.3 | 1561 | 1613 | 0 | 34.73 | 0 | 38 | 78 | 75 | Y |  | 2023-03-23 10:35 | 65 | 1099 | 20 | 23 | 26 | 26 | 26 | 24 | 24 | 23 | 22 | 21 | 20 | 18 | 17 | 17 | 22 | 26 | 17 | 26 | -0.18 |  | 50 | Y | -0.2 |  |  |  | 0.98 |  |  |  | Y | Y | Y | Y | 210 | 0.49 | 64 | 150359 | 97998 | -98 | 14300 | 09 | 1 |  | 2023-03-23 10:39 | 1561 | 121 |  | 31 |  | * 연연주 혼탕부 성분확인 ID : 308, 309, 310, 407, 408, 409 | [14 empty] | 154.06 | 100 | 0 | 0 | 0 |  | 651 | 400 | Y | N | 0 | 0 | 0 |  | 651 | 400 | Y | N | N | [6 empty] | RB184.15 | C
A76615 | 2023-03-23 | 1 | D | 연주종료 | 8 | A | AE8617HG | 소입성보증강 | C | BM#1 | 1642 | 52 | 1628 | 1597 | 32 | 5200 |  | 3 | 0.28 | 17 |  | -1.58 | 1592 | 1628 | 0 | 169.75 |  | 16 | 8 | 74 | Y |  | 2023-03-23 10:36 | 80 | 1096 | 31 | 31 | 33 | 35 | 37 | 37 | 36 | 36 | 35 | 34 | 33 |  |  | 33 | 0 | 0 | 0 | 0 | 0 |  | 0 | Y | -0.2 | [7 empty] | N | N | N | N | 190 | 0 | 18 | 98366 | 98529 | -1379 | 1500 | 11 | 0 |  | 2023-03-23 10:48 | 1592 | 164 |  | 85 |  | *연주종료 12:16 *전공정요청 L/D잔강 미이월. |  | DB2D7D886FF547879E81AD1D582E8660 | 176E2DAD9CED4C2EAEE9ED93730EA5A0 | [11 empty] | 9836600 | 100 | 0 | 3000 | 0 |  | 410 |  | Y | Y | 0 | 3000 | 0 |  | 411 |  | Y | Y | N | [6 empty] | BT180180 | C
B75950 | 2023-03-23 | 2 | D |  | 4 | A | SCM440HF | 소입성보증강 | D | BM#2 | 1672 | 42 | 1611 | 1532 | 38 | 7200 |  | 1 | 0.11 | 19 |  | 0 | 1553 | 1601 | 22.15 | 0 | 0 | 33 | 61 | 74 | Y |  | 2023-03-23 11:34 | 60 | 1096 | 15 | 17 | 20 | 23 | 23 | 22 | 21 | 21 | 19 | 18 | 18 | 17 |  | 17 | 20 | 23 | 17 | 0 | -0.13 | Y | 45 | Y | -0.2 |  | 0.8 | 0.8 |  |  |  |  | Y | Y | Y | Y | 200 | 0.48 | 62 | 45288 | 95830 | -330 | 14900 | 09 | 1 |  | 2023-03-23 11:50 | 1553 | 127 |  | 38 |  | * 연연주 혼탕부 성분확인 ID : 301, 401 | [14 empty] | 48.05 | 100 | 0 | 0 | 0 |  | 651 | 400 | Y | N | 0 | 0 | 0 |  | 651 | 400 | Y | N | N | [6 empty] | RB120.00 | C
B75951 | 2023-03-23 | 2 | B |  | 5 | A | SCM440HF | 소입성보증강 | D | BM#2 | 1572 | 42 | 1611 | 1548 | 37 | 6400 |  | 1 | 0.13 | 19 |  | 0 | 1562 | 1616 | 30.46 | 0 | 0 | 30 | 47 | 52 | Y |  | 2023-03-23 12:31 | 69 | 1095 | 14 | 25 | 31 | 34 | 35 | 34 | 34 | 33 | 33 | 32 | 31 | 31 |  | 31 | 31 | 35 | 31 | 34 | -0.1 | Y | 40 | Y | 0 |  |  |  | 0.76 |  |  |  | Y | Y | Y | Y | 190 | 0.47 | 64 | 97207 | 95534 | -284 | 13400 | 09 | 1 |  | 2023-03-23 12:45 | 1562 | 131 |  | 44 | [16 empty] | 96.92 | 100 | 0 | 0 | 0 |  | 651 | 400 | Y | N | 0 | 0 | 0 |  | 651 | 400 | Y | N | N | [6 empty] | RB250.00 | C
B75952 | 2023-03-23 | 2 | B | 잔강최소화전 | 6 | B | SCM440HF | 소입성보증강 | D | BM#2 | 1570 | 37 | 1614 | 1536 | 34 | 6000 |  | 1 | 0.09 | 18 |  | -2.17 | 1555 | 1608 | 10.87 | 0 | 0 | 19 | 78 | 45 | Y |  | 2023-03-23 13:33 | 62 | 1096 | 27 | 26 | 26 | 27 | 27 | 26 | 25 | 25 | 24 | 23 | 23 | 22 | 21 | 21 | 25 | 27 | 21 | 27 | -0.13 | Y | 45 | Y | -0.2 |  |  |  | 0.91 |  |  |  | N | N | N | N | 180 | 0.47 | 62 | 92765 | 93502 | 398 | 3000 | 09 | 1 |  | 2023-03-23 13:35 | 1555 | 125 |  | 47 | 11 |  | FD67FCAED56846D98E2647702E6BB243 | [13 empty] | 100.4 | 100 | 0 | 3400 | 0 |  | 650 | 400 | Y | N | 0 | 3400 | 0 |  | 651 | 400 | Y | N | N | [6 empty] | RB110.00 | C
B75953 | 2023-03-23 | 2 | B | 잔강최소화 | 7 | B | AE4145MA | 합금강 | AE4145M계 | BM#2 | 1637 | 44 | 1641 | 1586 | 38 | 7100 |  | 1 | 0.12 | 21 |  | -2.32 | 1569 | 1630 | 40.68 | 0 | 0 | 38 | 79 | 50 | Y |  | 2023-03-23 15:05 | 82 | 1099 | -152 | -80 | 46 | 46 | 48 | 50 | 50 | 50 | 50 | 49 | 49 | 48 | 47 | 46 | 41 | 50 | 46 | 50 | -0.1 | Y | 40 | Y | -0.2 |  |  |  | 0.7 |  |  |  | N | N | N | N | 170 | 0.43 | 65 | 96762 | 98821 | -1521 | 15500 | 09 | 1 |  | 2023-03-23 15:06 | 1569 | 128 |  | 33 | 13 | * 최소화 롱노즐 재사용 | [14 empty] | 98.14 | 100 | 2600 | 0 | 0 |  | 650 | 400 | Y | Y | 2600 | 0 | 0 |  | 651 | 400 | Y | Y | Y | [5 empty] | Y | RB177.80 | C
B75954 | 2023-03-23 | 2 | B |  | 8 | B | AE4145MA | 합금강 | AE4145M계 | BM#2 | 1600 | 44 | 1644 | 1586 | 37 | 7300 |  | 1 | 0.14 | 24 |  | -2.07 | 1562 | 1635 | 36.71 | 0 | 0 | 33 | 62 | 66 | Y |  | 2023-03-23 16:17 | 75 | 1099 | 43 | 43 | 46 | 47 | 48 | 47 | 47 | 45 | 44 | 44 | 43 | 42 | 40 | 39 | 44 | 48 | 39 | 47 | -0.18 | Y | 50 | Y | 0 |  |  |  | 0.59 |  |  |  | Y | Y | Y | N | 170 | 0.45 | 70 | 95361 | 99769 | 631 | 15700 | 09 | 1 |  | 2023-03-23 16:19 | 1562 | 129 |  | 27 |  | * T/D △T 조건 벗어나 생관 사이즈 변경 요청 하였으나 빅사이즈 조업으로 작업 하라고 함. * 성분 C 급발생 이상공정 등록 및 생관통보. | [14 empty] | 89.88 | 100 | 0 | 0 | 0 |  | 651 | 400 | Y | Y | 0 | 0 | 0 |  | 651 | 400 | N | Y | Y | [6 empty] | RB222.25 | C
A76616 | 2023-03-23 | 1 | B | 연주시작 | 1 | A | SCR420H1V | 소입성보증강 | C | BM#1 | 1631 | 70 | 1665 | 1567 | 51 | 9500 |  | 3 | 0.28 | 20 |  | -2 | 1609 | 1665 | 0 | 225.63 |  | 16 | 9 | 111 | Y |  | 2023-03-23 16:34 | 100 | 1096 | -380 | -317 | 36 | 33 | 33 | 40 | 44 | 47 | 48 | 48 | 49 | 48 | 48 | 48 | 43 | 49 | 48 | 48 | 0 |  | 10 | Y | 0 |  | 2.01 | 1.84 |  |  |  |  | N | N | N | N | 210 | 0.5 | 56 | 81828 | 95673 | 1177 | 14800 | 04 | 1 |  | 2023-03-23 17:02 | 1609 | 147 |  | 35 |  | *T/D FLUX 유:10KG용:120KG *연주시작 17:11 *STR#1,#2 EDGE HEATER 코일부 건조작업으로 적용不-이상재등록 | [14 empty] | 81.26 | 100 | 1000 | 0 | 0 |  | 410 |  | N | Y | 1000 | 0 | 0 |  | 411 |  | N | Y | N |  | Y |  |  |  |  | BT180180 | H
B75955 | 2023-03-23 | 2 | B |  | 9 | B | AE4145MA | 합금강 | AE4145M계 | BM#2 | 1640 | 48 | 1643 | 1607 | 42 | 7100 |  | 1 | 0.14 | 26 |  | -2 | 1555 | 1631 | 37.36 | 0 | 0 | 30 | 48 | 62 | Y |  | 2023-03-23 17:34 | 68 | 1098 | 36 | 36 | 40 | 43 | 44 | 44 | 44 | 42 | 40 | 39 | 37 | 35 | 34 | 29 | 38 | 44 | 29 | 44 | -0.3 | Y | 50 | Y | -0.4 |  |  |  | 0.71 |  |  |  | Y | Y | Y | N | 220 | 0.45 | 70 | 87456 | 99680 | 470 | 15300 | 09 | 1 |  | 2023-03-23 17:37 | 1555 | 131 |  | 20 |  | * 성분 C 급발생 이상공정 등록 및 생관통보. | [14 empty] | 88.65 | 100 | 0 | 0 | 0 |  | 651 | 400 | Y | Y | 0 | 0 | 0 |  | 651 | 400 | Y | Y | Y | [6 empty] | RB165.10 | C
A76617 | 2023-03-23 | 1 | B |  | 2 | A | SCR420H1V | 소입성보증강 | C | BM#1 | 1614 | 50 | 1647 | 1556 | 42 | 8300 |  | 3 | 0.29 | 15 |  | -2.89 | 1587 | 1647 | 0 | 183.94 |  | 11 | 25 | 347 | Y |  | 2023-03-23 17:40 | 78 | 1099 | 47 | 41 | 37 | 35 | 33 | 31 | 31 | 30 | 28 | 27 | 26 | 25 | 25 | 25 | 33 | 37 | 25 | 0 | -0.24 |  | 50 | Y | 0 | [7 empty] | N | N | N | N | 200 | 0.47 | 61 | 152298 | 91832 | 3768 | 15500 | 04 | 1 |  | 2023-03-23 17:47 | 1587 | 111 |  | 26 |  | *STR#1,#2 EDGE HEATER 코일부 건조작업으로 적용不-이상재등록 *유사강종 연연주 혼탕부 성분 확인 ID:107~109.207~209 *전기로 전극교체 작업지연 20%이상 감속주입 ID:103~109~203~209 | [14 empty] | 157.25 | 100 | 0 | 0 | 0 |  | 410 |  | N | Y | 0 | 0 | 0 |  | 411 |  | N | Y | N |  | Y |  |  |  |  | BT180180 | C
B75956 | 2023-03-23 | 2 | B |  | 10 | B | AE4145MA | 합금강 | AE4145M계 | BM#2 | 1618 | 40 | 1620 | 1564 | 35 | 7000 |  | 1 | 0.15 | 20 |  | -2.15 | 1545 | 1604 | 26.86 | 0 | 0 | 19 | 79 | 68 | Y |  | 2023-03-23 18:35 | 58 | 1097 | 24 | 25 | 26 | 26 | 27 | 26 | 26 | 24 | 23 | 22 | 21 | 20 | 19 | 19 | 23 | 27 | 19 | 26 | -0.18 | Y | 45 | Y | 0 |  |  |  | 0.79 |  |  |  | Y | Y | Y | N | 210 | 0.47 | 68 | 99034 | 100253 | 947 | 16300 | 09 | 1 |  | 2023-03-23 18:35 | 1545 | 120 |  | 31 |  | * 성분 C 급발생 이상공정 등록 및 생관통보. | [14 empty] | 98.59 | 100 | 0 | 0 | 0 |  | 651 | 400 | Y | Y | 0 | 0 | 0 |  | 651 | 400 | Y | Y | Y | [6 empty] | RB254.00 | C
A76618 | 2023-03-23 | 1 | B | 유사강종연연주 | 3 | A | SCR420HC | 소입성보증강 | C | BM#1 | 1620 | 41 | 1650 | 1592 | 33 | 6400 |  | 3 | 0.3 | 16 |  | -2.65 | 1594 | 1650 | 0 | 185.27 |  | 35 | 42 | 487 | Y |  | 2023-03-23 18:32 | 83 | 1094 | 21 | 21 | 20 | 22 | 23 | 25 | 26 | 25 | 25 | 24 | 24 | 23 | 22 | 21 | 23 | 26 | 21 | 25 | -0.11 | Y | 45 | Y | 0 | [7 empty] | N | N | N | N | 190 | 0.4 | 73 | 50766 | 93265 | 5985 | 15800 | 04 | 1 |  | 2023-03-23 18:42 | 1594 | 113 |  | 37 |  | *STR#1,#2 EDGE HEATER 코일부 건조작업으로 적용不-이상재등록 *유사강종 연연주 혼탕부 성분 확인 ID:101.201 *전기로 전극교체 작업지연 20%이상 감속주입 ID:101~103~201~203 | [14 empty] | 50.61 | 100 | 0 | 0 | 0 |  | 410 |  | N | Y | 0 | 0 | 0 |  | 411 |  | N | Y | N |  |  | Y |  |  |  | BT180180 | H
B75957 | 2023-03-23 | 2 | B | TUNDISH교체전 | 11 | A | AE4145MA | 합금강 | AE4145M계 | BM#2 | 1600 | 42 | 1632 | 1553 | 38 | 7400 |  | 1 | 0.17 | 24 |  | -2.07 | 1553 | 1621 | 36.15 | 0 | 0 | 38 | 80 | 57 | Y |  | 2023-03-23 19:42 | 66 | 1099 | 17 | 17 | 27 | 33 | 36 | 37 | 37 | 37 | 36 | 36 | 35 | 35 | 35 | 33 | 33 | 37 | 33 | 37 | -0.09 | Y | 45 | Y | -0.2 |  |  |  | 0.67 |  |  |  | N | N | N | N | 200 | 0.46 | 70 | 107428 | 101202 | 1148 | 2000 | 09 | 1 |  | 2023-03-23 19:44 | 1553 | 124 |  | 32 |  |  | 5A58E90B76DD4AA282EFF8FA01E6D2EE | EFBFEEAF1E204BF7B546C19103CF2E9E | CFCF4D97673145EE9126B5DA5FBB8DDB | [11 empty] | 108.51 | 100 | 0 | 3620 | 0 |  | 651 | 400 | Y | Y | 0 | 2800 | 0 |  | 652 | 400 | Y | Y | Y | [6 empty] | RB177.80 | C
A76619 | 2023-03-23 | 1 | B |  | 4 | A | SCR420HC | 소입성보증강 | C | BM#1 | 1679 | 49 | 1643 | 1602 | 35 | 6100 |  | 3 | 0.3 | 18 |  | -1.99 | 1597 | 1643 | 0 | 180.46 |  | 10 | 3 | 416 | Y |  | 2023-03-23 19:42 | 86 | 1097 | 20 | 19 | 20 | 24 | 27 | 29 | 29 | 29 | 29 | 29 | 28 | 28 | 27 | 26 | 26 | 29 | 26 | 29 | -0.06 | Y | 50 | Y | 0 | [7 empty] | N | N | N | N | 180 | 0.41 | 75 | 152298 | 98425 | 5575 | 15000 | 04 | 1 |  | 2023-03-23 19:54 | 1597 | 124 |  | 42 |  | *유사강종 연연주 혼탕부 성분 확인 ID:107~109.207~209 *전기로 전극교체 작업지연 20%이상 감속주입 ID:101~104.201~204 | [14 empty] | 144.5 | 100 | 0 | 0 | 0 |  | 410 |  | Y | Y | 0 | 0 | 0 |  | 411 |  | Y | Y | N |  |  | Y |  |  |  | BT180180 | H
A76620 | 2023-03-23 | 1 | C |  | 5 | A | SCR420HON | 소입성보증강 | C | BM#1 | 1677 | 41 | 1613 | 1587 | 30 | 5200 |  | 3 | 0.3 | 20 |  | -1.57 | 1574 | 1613 | 0 | 195.24 |  | 16 | 10 | 62 | Y |  | 2023-03-23 21:03 | 64 | 1093 | 27 | 25 | 23 | 22 | 21 | 20 | 21 | 20 | 19 | 18 | 18 | 18 |  | 18 | 21 | 23 | 18 | 18 | -0.1 | Y | 50 | Y | 0 | [7 empty] | N | N | N | N | 170 | 0.5 | 62 | 50766 | 99455 | 4045 | 15000 | 04 | 1 |  | 2023-03-23 21:20 | 1574 | 112 |  | 38 |  | *유사강종 연연주 혼탕부 성분 확인 ID:101.201 *전기로 전극교체 작업지연 감속주입 | [14 empty] | 48.6 | 100 | 0 | 0 | 0 |  | 410 |  | Y | Y | 0 | 0 | 0 |  | 411 |  | Y | Y | N |  | Y |  |  |  |  | BT180180 | H
B75958 | 2023-03-23 | 2 | C | TUNDISH교체 | 1 | A | SM30C | 탄소강 | SM45C | BM#2 | 1605 | 44 | 1637 | 1581 | 38 | 7500 |  | 1 | 0.21 | 22 |  | -2.65 | 1588 | 1671 | 0 | 63.03 | 0 | 33 | 63 | 66 | Y |  | 2023-03-23 20:58 | 83 | 1095 | -407 | -309 | 24 | 20 | 22 | 29 | 33 | 36 | 36 | 37 | 37 | 36 | 36 | 36 | 32 | 37 | 36 | 36 | 0 |  | 15 | Y | 0 |  | 2.01 | 1.94 |  |  |  |  | N | N | N | N | 220 | 0.48 | 60 | 91908 | 95163 | 687 | 16100 | 15 | 2 |  | 2023-03-23 21:02 | 1588 | 143 |  | 50 |  | * T/D FLUX 용탕부: 120 KG / 유탕부: 10KG 투입. | [14 empty] | 94.12 | 100 | 770 | 0 | 0 |  | 650 | 400 | Y | N | 700 | 0 | 0 |  | 651 | 400 | Y | N | N | [6 empty] | RB100.00 | C
A76621 | 2023-03-23 | 1 | C |  | 6 | A | SCR420HON | 소입성보증강 | C | BM#1 | 1612 | 41 | 1623 | 1562 | 33 | 6300 |  | 3 | 0.3 | 17 |  | -2.5 | 1569 | 1623 | 0 | 179.87 |  | 11 | 26 | 77 | Y |  | 2023-03-23 22:09 | 59 | 1093 | 18 | 17 | 16 | 17 | 18 | 18 | 19 | 18 | 17 | 16 | 15 | 14 | 13 | 13 | 17 | 19 | 13 | 18 | -0.2 | Y | 30 | Y | -0.2 | [7 empty] | N | N | N | N | 210 | 0.53 | 60 | 84610 | 102410 | -3410 | 14700 | 04 | 1 |  | 2023-03-23 22:21 | 1569 | 107 |  | 34 |  | *전기로 전극교체 작업지연 감속주입 *전공정요청 L/D잔강 이월 안함-이상재등록 | [14 empty] | 83.15 | 100 | 0 | 0 | 0 |  | 410 |  | Y | Y | 0 | 0 | 0 |  | 411 |  | Y | Y | N |  | N |  |  |  |  | BT180180 | H
B75959 | 2023-03-23 | 2 | C |  | 2 | A | SM30C | 탄소강 | SM45C | BM#2 | 1601 | 37 | 1657 | 1561 | 31 | 5900 |  | 1 | 0.14 | 17 |  | -2.87 | 1584 | 1648 | 0 | 28.18 | 0 | 30 | 49 | 65 | Y |  | 2023-03-23 22:01 | 79 | 1097 | 34 | 32 | 32 | 35 | 37 | 36 | 37 | 36 | 36 | 35 | 34 | 33 |  | 33 | 35 | 37 | 33 | 36 | -0.1 | Y | 40 | Y | -0.2 | [7 empty] | N | N | N | N | 220 | 0.5 | 61 | 94408 | 96810 | -2160 | 15600 | 15 | 2 |  | 2023-03-23 22:09 | 1584 | 133 |  | 48 | [16 empty] | 92.15 | 100 | 0 | 0 | 0 |  | 651 | 400 | Y | N | 0 | 0 | 0 |  | 651 | 400 | Y | N | N | [6 empty] | RB120.00 | C
A76622 | 2023-03-23 | 1 | C |  | 7 | A | SCR420HON | 소입성보증강 | C | BM#1 | 1628 | 43 | 1623 | 1585 | 38 | 6400 |  | 3 | 0.29 | 17 |  | -1.89 | 1580 | 1623 | 0 | 174.9 |  | 35 | 43 | 67 | Y |  | 2023-03-23 23:16 | 70 | 1097 | 13 | 13 | 20 | 24 | 27 | 28 | 28 | 28 | 27 | 27 | 26 | 26 | 26 | 26 | 25 | 28 | 26 | 28 | -0.05 | Y | 40 | Y | 0 | [7 empty] | N | N | N | N | 200 | 0.52 | 62 | 84610 | 102012 | -1812 | 14300 | 04 | 1 |  | 2023-03-23 23:31 | 1580 | 106 |  | 29 |  | *전공정요청 L/D잔강 이월 안함-이상재등록 | [14 empty] | 82.67 | 100 | 0 | 0 | 0 |  | 410 |  | Y | Y | 0 | 0 | 0 |  | 411 |  | Y | Y | N | [6 empty] | BT180180 | H
B75960 | 2023-03-23 | 2 | C |  | 3 | A | SM30C | 탄소강 | SM45C | BM#2 | 1634 | 36 | 1645 | 1575 | 27 | 5200 |  | 1 | 0.17 | 16 |  | -2.3 | 1579 | 1633 | 0 | 11.48 | 0 | 19 | 80 | 61 | Y |  | 2023-03-23 22:56 | 74 | 1095 | 30 | 29 | 29 | 31 | 31 | 31 | 30 | 29 | 29 | 28 | 28 | 26 | 25 | 25 | 29 | 31 | 25 | 31 | -0.13 | Y | 45 | Y | -0.2 | [7 empty] | N | N | N | N | 210 | 0.5 | 62 | 98636 | 99143 | -2743 | 14900 | 15 | 2 |  | 2023-03-23 23:01 | 1579 | 135 |  | 55 | [16 empty] | 97.08 | 100 | 0 | 0 | 0 |  | 651 | 400 | Y | N | 0 | 0 | 0 |  | 651 | 400 | Y | N | N | [6 empty] | RB160.00 | C
A76623 | 2023-03-23 | 1 | C | TUNDISH교체전 | 8 | A | SCR420HON | 소입성보증강 | C | BM#1 | 1631 | 45 | 1622 | 1585 | 39 | 6400 |  | 3 | 0.3 | 17 |  | -0.66 | 1607 | 1622 | 0 | 218.86 |  | 10 | 4 | 62 | Y |  | 2023-03-24 00:23 | 97 | 1100 | 25 | 28 | 33 | 37 | 39 | 39 | 39 | 38 | 38 | 37 | 37 |  |  | 37 | 36 | 39 | 37 | 39 | -0.07 | Y | 30 | Y | 0 | [7 empty] | N | N | N | N | 190 | 0.52 | 58 | 111752 | 97479 | 1821 | 2000 | 04 | 1 |  | 2023-03-24 00:36 | 1607 | 105 |  | 24 |  | *전공정요청 L/D잔강 이월 안함-이상재등록 |  | F86194D6EE904FF391D7FCF7896B4582 | 74BC752B06714393837307C640243788 | [11 empty] | 113.11 | 100 | 0 | 3000 | 0 |  | 410 |  | Y | Y | 0 | 3000 | 0 |  | 411 |  | Y | Y | N | [6 empty] | BT180180 | H
B75961 | 2023-03-23 | 2 | C | 잔강최소화전 | 4 | A | SM30C | 탄소강 | SM45C | BM#2 | 1622 | 40 | 1626 | 1553 | 30 | 5400 |  | 1 | 0.13 | 15 |  | -2.24 | 1581 | 1627 | 0 | 16.55 | 0 | 38 | 81 | 46 | Y |  | 2023-03-24 00:05 | 76 | 1091 | 23 | 22 | 28 | 30 | 32 | 33 | 32 | 32 | 31 | 31 | 30 | 29 | 28 | 26 | 30 | 33 | 26 | 32 | -0.17 | Y | 40 | Y | -0.4 | [7 empty] | N | N | N | N | 200 | 0.5 | 61 | 90235 | 96915 | -915 | 3000 | 15 | 2 |  | 2023-03-24 00:11 | 1581 | 124 |  | 49 |  | *최소화 랩핑다운 시간 부족-추가절단 실시 | [14 empty] | 9023500 | 100 | 0 | 3900 | 0 |  | 651 | 400 | Y | N | 0 | 3900 | 0 |  | 651 | 400 | Y | N | N | [6 empty] | RB105.00 | C
B75962 | 2023-03-23 | 2 | C | 잔강최소화 | 5 | B | SM25C | 탄소강 | A | BM#2 | 1648 | 47 | 1647 | 1604 | 32 | 5300 |  | 1 | 0.16 | 16 |  | -2.61 | 1584 | 1634 | 10.78 | 0 | 0 | 33 | 64 | 31 | Y |  | 2023-03-24 01:31 | 74 | 1097 | -170 | -170 | 29 | 33 | 34 | 34 | 35 | 35 | 36 | 35 | 34 | 34 | 33 | 33 | 27 | 36 | 33 | 35 | -0.06 | Y | 20 | Y | -0.2 | [7 empty] | N | N | N | N | 190 | 0.45 | 59 | 94339 | 91257 | 4093 | 138700 | 15 | 2 |  | 2023-03-24 01:37 | 1584 | 137 |  | 39 |  | *잔강최소화(롱노즐 재사용) *전공정 요청 감속주입 | EA7416E0DBDF4233AF2F95EF6D34F136 | [13 empty] | 94.62 | 100 | 2500 | 0 | 0 |  | 412 | 300 | Y | N | 2500 | 0 | 0 |  | 410 | 300 | Y | N | N | [5 empty] | Y | RB150.00 | C
A76624 | 2023-03-23 | 1 | C | TUNDISH교체 | 1 | B | STB2 | 베어링강 | STB (SF) | BM#1 | 1675 | 42 | 1611 | 1623 | 26 | 4200 |  | 3 | 0.31 | 25 |  | -1.75 | 1550 | 1603 | 147.91 | 51.05 |  | 16 | 11 | 57 | Y |  | 2023-03-24 01:26 | 94 | 1095 | -1243 | 3 | 42 | 36 | 42 | 46 | 48 | 50 | 51 | 51 | 51 | 52 | 52 | 52 | 48 | 52 | 52 | 52 | 0 |  | 10 | Y | 0 |  | 1.56 | 1.5 | [5 empty] | N | N | M | 210 | 0.46 | 66 | 84610 | 95677 | 6273 | 15000 | 08 | 2 |  | 2023-03-24 01:33 | 1550 | 125 |  | 43 |  | *T/D FLUX 유:10,용:270kg *6공 20H | [6 empty] | F12DF2E47A2C4B31A34AA891E54CF5F8 | 47BB64D21C6A4D62B0643FE9600CBB95 | 46CBFBEE87214E57974C417B3C47B48A |  | D629C9498FA74D8DB40EE7D7EAB51672 | EA3917DDE39B4172959813C301DECF94 | 4B3326E0CEDF4EA88D128C96C873B7BC |  | 82.43 | 100 | 1500 | 0 | 0 |  | 650 |  | N | N | 1500 | 0 | 0 |  | 651 |  | N | N | Y |  |  | Y |  |  |  | BT180180 | H
B75963 | 2023-03-23 | 2 | C |  | 6 | A | SM25C-JY | 탄소강 | A | BM#2 | 1599 | 39 | 1648 | 1571 | 34 | 5800 |  | 1 | 0.15 | 16 |  | -2.47 | 1582 | 1635 | 12.16 | 0 | 0 | 30 | 50 | 59 | Y |  | 2023-03-24 02:45 | 71 | 1090 | 27 | 27 | 36 | 38 | 40 | 39 | 39 | 38 | 37 | 36 | 34 | 33 | 32 | 32 | 35 | 40 | 32 | 0 | -0.18 | Y | 45 | Y | 0 | [7 empty] | N | N | N | N | 180 | 0.47 | 64 | 94160 | 96001 | -1251 | 16100 | 15 | 2 |  | 2023-03-24 02:55 | 1582 | 114 |  | 25 |  | * 전공정 요청 감속주입 | [14 empty] | 97.88 | 100 | 0 | 0 | 0 |  | 412 | 300 | Y | N | 0 | 0 | 0 |  | 410 | 300 | Y | N | N | [6 empty] | LT180180 | C
A76625 | 2023-03-23 | 1 | C |  | 2 | A | STB2 | 베어링강 | STB (SF) | BM#1 | 1620 | 41 | 1575 | 1588 | 28 | 4600 |  | 3 | 0.29 | 25 |  | -1.86 | 1519 | 1575 | 131.51 | 84.56 |  | 11 | 27 | 52 | Y |  | 2023-03-24 02:34 | 63 | 1103 | 52 | 44 | 36 | 31 | 28 | 27 | 25 | 24 | 23 | 22 | 21 | 21 | 20 | 20 | 29 | 36 | 20 | 0 | -0.32 |  | 50 | Y | -0.2 |  |  |  | 1.32 |  |  |  |  | N | Y | Y | 200 | 0.48 | 60 | 152298 | 91199 | 4951 | 14900 | 08 | 2 |  | 2023-03-24 02:42 | 1519 | 128 |  | 42 |  | *유사강종 연연주 혼탕부 성분 확인 ID:107~109.207~209 | [14 empty] | 155.09 | 100 | 0 | 0 | 0 |  | 650 |  | N | N | 0 | 0 | 0 |  | 651 |  | N | N | Y |  |  | Y |  |  |  | BT180180 | H
A76626 | 2023-03-23 | 1 | C | 유사강종연연주 | 3 | A | SP-STB2 | 베어링강 | STB (SF) | BM#1 | 1620 | 42 | 1577 | 1597 | 34 | 4600 |  | 3 | 0.3 | 25 |  | -1.55 | 1531 | 1577 | 143.12 | 40.16 |  | 35 | 44 | 59 | Y |  | 2023-03-24 03:32 | 76 | 1098 | 20 | 22 | 28 | 31 | 34 | 35 | 35 | 35 | 35 | 35 | 35 | 35 | 35 | 35 | 32 | 35 | 35 | 35 | 0 |  | 35 | Y | 0 |  |  |  | 1.28 |  |  |  |  | N | Y | Y | 190 | 0.48 | 60 | 50766 | 91610 | 5040 | 15200 | 08 | 2 |  | 2023-03-24 03:51 | 1531 | 126 |  | 46 |  | *유사강종 연연주 혼탕부 성분 확인 ID:101.201 | [14 empty] | 51.49 | 100 | 0 | 0 | 0 |  | 650 |  | N | N | 0 | 0 | 0 |  | 651 |  | N | N | Y |  |  | Y |  |  |  | BT180180 | H
B75964 | 2023-03-23 | 2 | C |  | 7 | A | SM25C-JY | 탄소강 | A | BM#2 | 1623 | 31 | 1647 | 1599 | 27 | 4300 |  | 1 | 0.14 | 17 |  | -2.78 | 1577 | 1634 | 11.37 | 0 | 0 | 19 | 81 | 66 | Y |  | 2023-03-24 03:51 | 66 | 1091 | 30 | 29 | 31 | 32 | 32 | 32 | 31 | 30 | 29 | 27 | 26 | 25 | 24 | 23 | 29 | 32 | 23 | 32 | -0.18 | Y | 50 | Y | -0.2 | [7 empty] | N | N | N | N | 170 | 0.47 | 65 | 94160 | 97469 | -2169 | 15600 | 15 | 2 |  | 2023-03-24 03:56 | 1577 | 105 |  | 23 |  | * 전공정 요청 감속주입 | [14 empty] | 97.88 | 100 | 0 | 0 | 0 |  | 412 | 300 | Y | N | 0 | 0 | 0 |  | 411 | 300 | Y | N | N | [6 empty] | LT180180 | C
A76627 | 2023-03-23 | 1 | A |  | 4 | A | SP-STB2 | 베어링강 | STB (SF) | BM#1 | 1588 | 44 | 1559 | 1535 | 35 | 5800 |  | 3 | 0.29 | 25 |  | -1.31 | 1520 | 1559 | 136.15 | 33.58 |  | 10 | 5 | 60 | Y |  | 2023-03-24 04:51 | 65 | 1093 | 35 | 34 | 31 | 30 | 29 | 29 | 28 | 27 | 26 | 26 | 25 | 25 | 25 | 25 | 28 | 31 | 25 | 25 | -0.12 |  | 50 | Y | 0 | [7 empty] | Y | N | Y | Y | 180 | 0.48 | 60 | 84610 | 91674 | 4776 | 15200 | 08 | 2 |  | 2023-03-24 05:08 | 1520 | 109 |  | 29 | [16 empty] | 85.77 | 100 | 0 | 0 | 0 |  | 650 |  | N | N | 0 | 0 | 0 |  | 651 |  | N | N | Y |  |  | Y |  |  |  | BT180180 | H
B75965 | 2023-03-23 | 2 | A |  | 8 | A | SM25C-JY | 탄소강 | A | BM#2 | 1638 | 30 | 1636 | 1601 | 26 | 3800 |  | 1 | 0.13 | 16 |  | -2.92 | 1570 | 1627 | 9.57 | 0 | 0 | 38 | 82 | 70 | Y |  | 2023-03-24 04:45 | 59 | 1099 | 20 | 24 | 27 | 28 | 28 | 28 | 28 | 26 | 26 | 25 | 24 | 23 | 22 | 22 | 25 | 28 | 22 | 28 | -0.13 | Y | 45 | Y | -0.2 | [7 empty] | N | N | N | N | 170 | 0.47 | 64 | 94160 | 95237 | 1163 | 15300 | 15 | 2 |  | 2023-03-24 04:52 | 1570 | 105 |  | 35 |  | * 전공정 요청 감속주입 | [14 empty] | 96.52 | 100 | 0 | 0 | 0 |  | 413 | 300 | Y | N | 0 | 0 | 0 |  | 411 | 300 | Y | N | N | [6 empty] | LT180180 | C
A76628 | 2023-03-23 | 1 | A |  | 5 | A | SP-STB2 | 베어링강 | STB (SF) | BM#1 | 1617 | 41 | 1567 | 1560 | 33 | 5400 |  | 3 | 0.27 | 25 |  | -1.63 | 1518 | 1567 | 125.27 | 59.42 |  | 16 | 12 | 60 | Y |  | 2023-03-24 05:53 | 63 | 1092 | 24 | 26 | 31 | 32 | 31 | 31 | 30 | 30 | 29 | 28 | 28 | 28 | 27 | 27 | 29 | 32 | 27 | 31 | -0.11 | Y | 45 | Y | -0.2 | [7 empty] | Y | Y | Y | Y | 170 | 0.48 | 67 | 84610 | 100734 | 6816 | 15080 | 08 | 2 |  | 2023-03-24 06:06 | 1518 | 110 |  | 28 | [16 empty] | 78.52 | 100 | 0 | 0 | 0 |  | 650 |  | N | N | 0 | 0 | 0 |  | 651 |  | N | N | Y |  |  | Y |  |  |  | BT180180 | H
B75966 | 2023-03-23 | 2 | A | TUNDISH교체전 | 9 | A | SM25C-JY | 탄소강 | A | BM#2 | 1620 | 32 | 1645 | 1591 | 27 | 4700 |  | 1 | 0.13 | 15 |  | 0 | 1576 | 1629 | 8.75 | 0 | 0 | 33 | 65 | 52 | Y |  | 2023-03-24 06:03 | 65 | 1105 | 18 | 28 | 34 | 37 | 38 | 38 | 37 | 37 | 35 | 35 | 34 | 32 | 31 | 31 | 34 | 38 | 31 | 37 | -0.17 | Y | 40 | Y | -0.2 | [7 empty] | N | N | N | N | 170 | 0.47 | 66 | 88456 | 96524 | 876 | 2300 | 15 | 2 |  | 2023-03-24 06:10 | 1576 | 103 |  | 23 |  | *전공정 지연감속주입 | 835B609091D44DC99F8B1C4B01BAF042 | ECC1A7BA34C348C5B81D54196B75156B | B27E9BFB6D194281AC806041414988DD | [11 empty] | 89.67 | 100 | 0 | 3340 | 0 |  | 412 | 300 | Y | N | 0 | 3426 | 0 |  | 410 | 300 | Y | N | N | [6 empty] | LT180180 | C
A76629 | 2023-03-23 | 1 | A |  | 6 | A | SP-STB2 | 베어링강 | STB (SF) | BM#1 | 1594 | 51 | 1547 | 1537 | 33 | 5300 |  | 3 | 0.27 | 25 |  | -0.97 | 1517 | 1547 | 125.36 | 6.38 |  | 11 | 28 | 49 | Y |  | 2023-03-24 06:59 | 62 | 1100 | 26 | 26 | 26 | 27 | 28 | 28 | 28 | 28 | 27 | 27 | 26 | 26 | 26 | 26 | 27 | 28 | 26 | 28 | -0.05 | Y | 40 | Y | 0 | [7 empty] | Y | Y | Y | Y | 210 | 0.48 | 59 | 101532 | 91240 | 7010 | 15090 | 08 | 2 |  | 2023-03-24 07:06 | 1517 | 116 |  | 31 | [16 empty] | 10153200 | 100 | 0 | 0 | 0 |  | 650 |  | N | N | 0 | 0 | 0 |  | 651 |  | N | N | Y |  |  | Y |  |  |  | BT180180 | H
B75967 | 2023-03-23 | 2 | A | TUNDISH교체 | 1 | B | KSG4120H | 소입성보증강 | C | BM#2 | 1619 | 52 | 1691 | 1580 | 45 | 8700 |  | 1 | 0.16 | 18 |  | 0 | 1602 | 1674 | 0 | 53.44 | 0 | 30 | 51 | 67 | Y |  | 2023-03-24 07:23 | 89 | 1096 | -285 | -275 | 34 | 31 | 32 | 39 | 42 | 46 | 47 | 49 | 49 | 50 |  | 50 | 43 | 50 | 50 | 0 | 0 |  |  | Y | 0.2 |  | 2.01 | 1.89 |  |  |  |  | N | N | N | N | 220 | 0.5 | 56 | 84610 | 90229 | 4421 | 12700 | 14 | 1 |  | 2023-03-24 07:26 | 1602 | 130 |  | 31 |  | * T/D FLUX 용탕부: 220 KG / 유탕부: 10KG 투입. *후HEAT L/D강제개공실시 305 405 이상재등록 및 생관통보 | [14 empty] | 88.5 | 100 | 1000 | 0 | 0 |  | 411 | 300 | Y | Y | 1000 | 0 | 0 |  | 410 | 300 | Y | Y | N | Y | [5 empty] | BT180180 | C
A76630 | 2023-03-24 | 1 | A |  | 7 | A | SP-STB2 | 베어링강 | STB (SF) | BM#1 | 1608 | 54 | 1558 | 1567 | 37 | 6100 |  | 3 | 0.27 | 25 |  | -1.23 | 1521 | 1558 | 121.77 | 40.12 |  | 35 | 45 | 55 | Y |  | 2023-03-24 08:07 | 66 | 1096 | 25 | 30 | 33 | 35 | 35 | 35 | 35 | 34 | 33 | 33 | 32 | 32 | 31 | 30 | 32 | 35 | 30 | 35 | -0.1 | Y | 50 | Y | -0.2 | [7 empty] | Y | N | Y | Y | 200 | 0.48 | 66 | 84610 | 100368 | 7182 | 15090 | 08 | 2 |  | 2023-03-24 08:15 | 1521 | 116 |  | 23 | [8 empty] | AAE637837C0F40EC857EEB099F5C6D48 | 3FFCF39399AC4864829CC15C749EDF83 | 538E2EDF792143DA80DBECE9D20D0EFE |  | D519BBDF8FEE4087BC223BC5F1127592 | 74369538C1C24E1A8E780DC8FFF34730 | 10083B21454342D6A8D5730591361503 |  | 78.82 | 100 | 0 | 0 | 0 |  | 650 |  | N | N | 0 | 0 | 0 |  | 651 |  | N | N | Y |  |  | Y |  |  |  | BT180180 | H
B75968 | 2023-03-24 | 2 | A |  | 2 | A | KSG4120H | 소입성보증강 | C | BM#2 | 1626 | 41 | 1655 | 1588 | 38 | 7200 |  | 1 | 0.16 | 18 |  | -2.44 | 1582 | 1642 | 0 | 46.25 | 0 | 19 | 82 | 74 | N | 2 | 2023-03-24 08:24 | 69 | 1096 | 45 | 41 | 38 | 36 | 35 | 34 | 33 | 32 | 31 | 30 | 31 | 30 | 29 | 29 | 34 | 38 | 29 | 0 | -0.18 |  | 50 | Y | -0.2 | [7 empty] | N | N | N | N | 220 | 0.48 | 59 | 84610 | 93629 | 3071 | 15300 | 14 | 1 |  | 2023-03-24 08:25 | 1582 | 116 |  | 29 |  | * L/D강제개공실시 301 401 이상재등록 및 생관통보 *전공정 요청감속주입 *샘플 | [14 empty] | 85.99 | 100 | 0 | 0 | 300 |  | 412 | 300 | Y | Y | 0 | 0 | 300 |  | 410 | 300 | Y | Y | N | Y | [5 empty] | BT180180 | H
A76631 | 2023-03-24 | 1 | A |  | 8 | A | STB2 | 베어링강 | STB (SF) | BM#1 | 1613 | 46 | 1553 | 1542 | 39 | 6200 |  | 3 | 0.27 | 25 |  | 0 | 1553 | 1553 | 132.38 | 57.81 |  | 10 | 6 | 68 | Y |  | 2023-03-24 09:14 | 97 | 1097 | 29 | 29 | 30 | 31 | 31 | 31 | 30 | 29 | 29 | 28 | 27 | 27 | 27 | 27 | 29 | 31 | 27 | 31 | -0.09 | Y | 45 | Y | 0 |  |  |  | 1.103 |  |  |  | Y | N | Y | Y | 190 | 0.48 | 62 | 101532 | 94179 | 5971 | 14390 | 08 | 2 |  | 2023-03-24 09:27 | 1553 | 111 |  | 24 |  | *유사강종 연연주 | [14 empty] | 100.33 | 100 | 0 | 0 | 0 |  | 650 |  | N | N | 0 | 0 | 0 |  | 651 |  | N | N | Y |  |  | Y |  |  |  | BT180180 | H
B75969 | 2023-03-24 | 2 | A |  | 3 | A | KSG4120H | 소입성보증강 | C | BM#2 | 1590 | 47 | 1653 | 1559 | 43 | 8300 |  | 1 | 0.13 | 18 |  | -2.4 | 1579 | 1644 | 0 | 46.97 | 0 | 38 | 83 | 73 | Y |  | 2023-03-24 09:31 | 66 | 1094 | 27 | 28 | 33 | 35 | 37 | 36 | 36 | 35 | 34 | 34 | 32 | 31 | 29 | 29 | 33 | 37 | 29 | 0 | -0.2 | Y | 40 | Y | -0.4 | [7 empty] | N | N | N | N | 210 | 0.48 | 63 | 101532 | 95767 | 3083 | 14400 | 14 | 1 |  | 2023-03-24 09:34 | 1579 | 115 |  | 22 |  | 전공정 지연 10% 이상감속주입 생관통보 및 이상재 등록 | [14 empty] | 103.13 | 100 | 0 | 0 | 0 |  | 411 | 300 | Y | Y | 0 | 0 | 0 |  | 410 | 300 | Y | Y | N | Y | [5 empty] | BT180180 | H
A76632 | 2023-03-24 | 1 | A |  | 9 | A | STB2 | 베어링강 | STB (SF) | BM#1 | 1600 | 47 | 1565 | 1554 | 35 | 5800 |  | 3 | 0.27 | 26 |  | -1.29 | 1525 | 1565 | 140.7 | 45.4 |  | 16 | 13 | 61 | Y |  | 2023-03-24 10:15 | 69 | 1094 | 27 | 29 | 31 | 33 | 33 | 33 | 32 | 32 | 32 | 31 | 30 | 30 | 29 | 29 | 31 | 33 | 29 | 33 | -0.09 | Y | 45 | Y | -0.2 |  |  |  | 1.227 |  |  |  | Y | N | Y | Y | 180 | 0.48 | 62 | 101532 | 94125 | 6475 | 14520 | 08 | 2 |  | 2023-03-24 10:23 | 1525 | 114 |  | 26 | [16 empty] | 100.43 | 100 | 0 | 0 | 0 |  | 650 |  | N | N | 0 | 0 | 0 |  | 651 |  | N | N | Y |  |  | Y |  |  |  | BT180180 | H
B75970 | 2023-03-24 | 2 | A |  | 4 | A | KSG4120H | 소입성보증강 | C | BM#2 | 1666 | 46 | 1645 | 1621 | 34 | 6200 |  | 1 | 0.13 | 19 |  | 0 | 1630 | 1630 | 0 | 63.32 | 0 | 33 | 66 | 72 | Y |  | 2023-03-24 10:41 | 117 | 1094 | 26 | 28 | 30 | 32 | 31 | 30 | 30 | 29 | 29 | 28 | 27 | 27 | 26 | 26 | 29 | 32 | 26 | 30 | -0.13 | Y | 45 | Y | -0.2 | [7 empty] | N | N | N | N | 200 | 0.48 | 63 | 101532 | 94825 | 3075 | 15000 | 14 | 1 |  | 2023-03-24 10:43 | 1630 | 115 |  | 16 |  | 전공정 지연 10% 이상 감속주입 생관통보 및 이상재 등록 | [14 empty] | 104.14 | 100 | 0 | 0 | 0 |  | 411 | 300 | Y | Y | 0 | 0 | 0 |  | 410 | 300 | Y | Y | N | Y | [5 empty] | BT180180 | C
A76633 | 2023-03-24 | 1 | A |  | 10 | B | STB2 | 베어링강 | STB (SF) | BM#1 | 1594 | 54 | 1546 | 1539 | 42 | 7000 |  | 3 | 0.27 | 25 |  | -0.97 | 1517 | 1546 | 136.23 | 55.52 |  | 11 | 29 | 67 | Y |  | 2023-03-24 11:25 | 61 | 1093 | 29 | 29 | 31 | 32 | 32 | 31 | 31 | 30 | 29 | 28 | 27 | 27 | 27 | 27 | 30 | 32 | 27 | 31 | -0.1 | Y | 50 | Y | 0 |  |  |  | 1.004 |  |  |  | Y | N | Y | Y | 170 | 0.48 | 63 | 84610 | 96723 | 6977 | 14890 | 08 | 2 |  | 2023-03-24 11:33 | 1517 | 116 |  | 20 | [16 empty] | 81.59 | 100 | 0 | 0 | 0 |  | 650 |  | N | N | 0 | 0 | 0 |  | 651 |  | N | N | Y |  |  | Y |  |  |  | BT180180 | H
B75971 | 2023-03-24 | 2 | A |  | 5 | B | KSG4120H | 소입성보증강 | C | BM#2 | 1589 | 43 | 1651 | 1604 | 34 | 6400 |  | 1 | 0.13 | 18 |  | 0 | 1572 | 1639 | 0 | 36.27 | 0 | 31 | 1 | 15989 | Y |  | 2023-03-24 11:36 | 59 | 1225 | 23 | 24 | 27 | 28 | 27 | 27 | 26 | 24 | 23 | 21 | 20 | 19 | 18 | 18 | 24 | 28 | 18 | 27 | -0.22 | Y | 45 | Y | -0.2 | [7 empty] | N | N | N | N | 190 | 0.47 | 62 | 84610 | 92541 | 3109 | 14400 | 14 | 1 |  | 2023-03-24 11:49 | 1572 | 113 |  | 25 |  | 전공정 요청 10% 이상 감속주입 생관통보 및 이상재 등록 | [14 empty] | 88.74 | 100 | 0 | 0 | 0 |  | 411 | 300 | Y | Y | 0 | 0 | 0 |  | 410 | 300 | Y | Y | N | Y | [5 empty] | BT180180 | C
A76634 | 2023-03-24 | 1 | A |  | 11 | A | STB2 | 베어링강 | STB (SF) | BM#1 | 1607 | 47 | 1561 | 1538 | 37 | 6100 |  | 3 | 0.28 | 26 |  | -1.27 | 1522 | 1561 | 140.98 | 61.33 |  | 19 | 83 | 53 | Y |  | 2023-03-24 12:23 | 66 | 1098 | 26 | 25 | 29 | 33 | 34 | 35 | 35 | 35 | 35 | 34 | 34 | 34 | 33 | 32 | 33 | 35 | 32 | 35 | -0.07 | Y | 40 | Y | -0.2 |  |  |  | 1.064 |  |  |  | Y | Y | Y | Y | 210 | 0.48 | 65 | 101532 | 95483 | 6267 | 13400 | 08 | 2 |  | 2023-03-24 12:30 | 1522 | 116 |  | 25 | [16 empty] | 99.25 | 100 | 0 | 0 | 0 |  | 650 |  | N | N | 0 | 0 | 0 |  | 651 |  | N | N | Y |  |  | Y |  |  |  | BT180180 | H
B75972 | 2023-03-24 | 2 | B |  | 6 | A | KSG4120H | 소입성보증강 | C | BM#2 | 1614 | 46 | 1660 | 1579 | 41 | 7800 |  | 1 | 0.17 | 18 |  | -2.34 | 1585 | 1651 | 0 | 72.46 | 0 | 10 | 7 | 26 | Y |  | 2023-03-24 12:52 | 72 | 1098 | 17 | 16 | 35 | 42 | 46 | 46 | 46 | 45 | 43 | 43 | 41 | 40 | 38 | 37 | 39 | 46 | 37 | 46 | -0.18 | Y | 50 | Y | 0 | [7 empty] | N | N | N | N | 180 | 0.43 | 69 | 100756 | 93606 | 2994 | 15500 | 14 | 1 |  | 2023-03-24 12:54 | 1585 | 109 |  | 12 |  | 전공정 요청 10% 이상 감속주입 이상공정등록 및 생관통보 | [14 empty] | 97.25 | 100 | 0 | 0 | 0 |  | 412 | 300 | Y | Y | 0 | 0 | 0 |  | 410 | 300 | Y | Y | N | Y | [5 empty] | BT180180 | C
A76635 | 2023-03-24 | 1 | B |  | 12 | A | STB2 | 베어링강 | STB (SF) | BM#1 | 1609 | 45 | 1566 | 1546 | 33 | 5500 |  | 3 | 0.27 | 25 |  | -1.43 | 1523 | 1566 | 147.81 | 50.54 |  | 38 | 84 | 42 | Y |  | 2023-03-24 13:40 | 67 | 1094 | 31 | 31 | 36 | 38 | 40 | 39 | 39 | 38 | 37 | 36 | 36 | 35 | 35 | 35 | 36 | 40 | 35 | 36 | -0.11 | Y | 45 | Y | 0 |  |  |  | 0.854 |  |  |  |  | N | Y | Y | 200 | 0.48 | 64 | 101532 | 98004 | 6646 | 14900 | 08 | 2 |  | 2023-03-24 13:48 | 1523 | 99 |  | 14 | [16 empty] | 96.7 | 100 | 0 | 0 | 0 |  | 650 |  | N | N | 0 | 0 | 0 |  | 651 |  | N | N | Y |  |  | Y |  |  |  | BT180180 | H
B75973 | 2023-03-24 | 2 | B |  | 7 | A | KSG4120H | 소입성보증강 | C | BM#2 | 1605 | 55 | 1674 | 1552 | 43 | 8700 |  | 1 | 0.19 | 18 |  | -2.2 | 1588 | 1649 | 0 | 42.68 | 0 | 16 | 14 | 19 | Y |  | 2023-03-24 14:02 | 75 | 1098 | 34 | 37 | 45 | 49 | 50 | 51 | 51 | 50 | 49 | 48 | 47 | 47 | 45 | 42 | 46 | 51 | 42 | 0 | -0.18 | Y | 50 | Y | -0.4 | [7 empty] | N | N | N | N | 170 | 0.4 | 74 | 101532 | 94610 | 1690 | 15000 | 14 | 1 |  | 2023-03-24 14:09 | 1588 | 120 |  | 11 |  | * 전공정 요청 20%이상 감속주입, 이상공정 등록 및 생관통보 | [14 empty] | 104.4 | 100 | 0 | 0 | 0 |  | 410 | 300 | Y | Y | 0 | 0 | 0 |  | 410 | 300 | Y | Y | N | Y | [5 empty] | BT180180 | H
A76636 | 2023-03-24 | 1 | B |  | 13 | A | STB2 | 베어링강 | STB (SF) | BM#1 | 1620 | 43 | 1562 | 1564 | 29 | 4900 |  | 3 | 0.29 | 25 |  | -1.37 | 1520 | 1562 | 139.27 | 43.97 |  | 33 | 67 | 53 | Y |  | 2023-03-24 14:41 | 64 | 1094 | 34 | 34 | 35 | 36 | 37 | 36 | 35 | 35 | 34 | 34 | 34 | 33 | 33 | 33 | 35 | 37 | 33 | 35 | -0.09 | Y | 45 | Y | 0 |  |  |  | 1.166 |  |  |  |  | N | Y | Y | 190 | 0.48 | 64 | 101532 | 97590 | 6210 | 14600 | 08 | 2 |  | 2023-03-24 14:49 | 1520 | 101 |  | 18 | [16 empty] | 97.07 | 100 | 0 | 0 | 0 |  | 650 |  | N | N | 0 | 0 | 0 |  | 651 |  | N | N | Y |  |  | Y |  |  |  | BT180180 | H
B75974 | 2023-03-24 | 2 | B | TUNDISH교체전 | 8 | A | KSG4120H | 소입성보증강 | C | BM#2 | 1611 | 49 | 1646 | 1567 | 42 | 8300 |  | 1 | 0.17 | 19 |  | -2.41 | 1586 | 1645 | 0 | 62.05 | 0 | 11 | 30 | 29 | Y |  | 2023-03-24 15:11 | 73 | 1094 | 40 | 39 | 44 | 46 | 47 | 46 | 45 | 44 | 43 | 43 | 42 | 41 | 40 | 38 | 43 | 47 | 38 | 0 | -0.2 | Y | 45 | Y | -0.4 | [7 empty] | N | N | N | N | 170 | 0.5 | 64 | 89072 | 101206 | 2994 | 2000 | 14 | 1 |  | 2023-03-24 15:11 | 1586 | 118 |  | 18 |  | * 전공정 요청으로 감속주입 | 922D88A3AFA546C4A73D5191921B9C57 | 59EB0F49845743B4951113278EC8CBA5 | 4B77E70B2E3D45EE86DFBABEBCDE5AC3 | [11 empty] | 88.89 | 100 | 0 | 3000 | 0 |  | 411 | 300 | Y | Y | 0 | 3000 | 0 |  | 410 | 300 | Y | Y | N | Y | [5 empty] | BT180180 | C
A76637 | 2023-03-24 | 1 | B |  | 14 | A | STB2 | 베어링강 | STB (SF) | BM#1 | 1607 | 43 | 1568 | 1533 | 32 | 5300 |  | 3 | 0.29 | 25 |  | 0 | 1568 | 1568 | 135.93 | 58.72 |  | 31 | 2 | 57 | Y |  | 2023-03-24 15:44 | 112 | 1096 | 31 | 32 | 31 | 31 | 31 | 31 | 30 | 30 | 29 | 29 | 28 | 28 |  | 28 | 30 | 31 | 28 | 31 | -0.05 |  | 45 | Y | 0 |  |  |  | 1.036 |  |  |  |  | N | Y | Y | 180 | 0.48 | 59 | 84610 | 90857 | 6993 | 14700 | 08 | 2 |  | 2023-03-24 15:51 | 1568 | 106 |  | 21 | [16 empty] | 8461000 | 100 | 0 | 0 | 0 |  | 650 |  | N | N | 0 | 0 | 0 |  | 651 |  | N | N | Y |  |  | Y |  |  |  | BT180180 | H
B75975 | 2023-03-24 | 2 | B | TUNDISH교체 | 1 | A | FPA-SCM920PRH | 소입성보증강 | C | BM#2 | 1544 | 55 | 1675 | 1534 | 48 | 9900 |  | 1 | 0.2 | 18 |  | -2.16 | 1597 | 1660 | 0 | 77.37 | 0 | 19 | 84 | 27 | Y |  | 2023-03-24 16:22 | 92 | 1098 | -343 | -53 | 42 | 39 | 44 | 48 | 54 | 54 | 54 | 54 | 54 | 53 | 53 | 53 | 50 | 54 | 53 | 54 | -0.03 |  | 30 | Y | 0 |  | 1.96 | 1.96 |  |  |  |  | N | N | N | M | 220 | 0.46 | 67 | 101532 | 99050 | 2900 | 15300 | 16 | 2 |  | 2023-03-24 16:26 | 1597 | 140 |  | 35 |  | * T/D FLUX 용탕부: 120 KG / 유탕부: 10KG 투입. | [14 empty] | 100.88 | 100 | 700 | 0 | 0 |  | 651 | 300 | Y | Y | 700 | 0 | 0 |  | 651 | 300 | Y | Y | Y | [6 empty] | BT180180 | H
A76638 | 2023-03-24 | 1 | B |  | 15 | B | STB2 | 베어링강 | STB (SF) | BM#1 | 1615 | 47 | 1584 | 1534 | 34 | 5800 |  | 3 | 0.29 | 25 |  | -1.7 | 1533 | 1584 | 136.98 | 54.76 |  | 10 | 8 | 47 | Y |  | 2023-03-24 16:47 | 77 | 1095 | 28 | 33 | 41 | 44 | 46 | 46 | 47 | 46 | 46 | 45 | 44 | 44 |  | 44 | 43 | 47 | 44 | 46 | -0.05 | Y | 30 | Y | 0 |  |  |  | 1.047 |  |  |  |  | N | Y | Y | 170 | 0.48 | 62 | 101532 | 92965 | 6585 | 15500 | 08 | 2 |  | 2023-03-24 16:53 | 1533 | 107 |  | 18 | [16 empty] | 101.68 | 100 | 0 | 0 | 0 |  | 650 |  | N | N | 0 | 0 | 0 |  | 651 |  | N | N | Y |  |  | Y | Y |  |  | BT180180 | H
B75976 | 2023-03-24 | 2 | B |  | 2 | A | FPA-SCM920PRH | 소입성보증강 | C | BM#2 | 1633 | 52 | 1634 | 1518 | 42 | 8700 |  | 1 | 0.17 | 17 |  | -1.95 | 1569 | 1624 | 13.7 | 27.05 | 0 | 38 | 85 | 32 | Y |  | 2023-03-24 17:22 | 64 | 1099 | 50 | 41 | 37 | 35 | 33 | 32 | 31 | 30 | 29 | 28 | 27 | 27 | 26 | 25 | 32 | 37 | 25 | 0 | -0.22 |  | 55 | Y | -0.2 | [7 empty] | N | N | N | Y | 220 | 0.47 | 70 | 101532 | 104198 | -648 | 15800 | 16 | 2 |  | 2023-03-24 17:24 | 1569 | 142 |  | 43 | [16 empty] | 97.72 | 100 | 0 | 0 | 0 |  | 652 | 300 | Y | Y | 0 | 0 | 0 |  | 651 | 300 | Y | Y | Y | [6 empty] | BT180180 | H
A76639 | 2023-03-24 | 1 | B |  | 16 | A | STB2 | 베어링강 | STB (SF) | BM#1 | 1605 | 43 | 1558 | 1543 | 29 | 5000 |  | 3 | 0.29 | 25 |  | -1.12 | 1525 | 1558 | 134.44 | 46.95 |  | 16 | 15 | 43 | Y |  | 2023-03-24 17:43 | 69 | 1097 | 44 | 43 | 42 | 41 | 41 | 40 | 39 | 38 | 37 | 36 | 36 | 35 | 35 | 35 | 39 | 42 | 35 | 35 | -0.12 |  | 60 | Y | 0 |  |  |  | 1.201 |  |  |  |  | N | Y | Y | 210 | 0.48 | 67 | 101532 | 101897 | 5303 | 15100 | 08 | 2 |  | 2023-03-24 17:51 | 1525 | 107 |  | 25 | [16 empty] | 93.53 | 100 | 0 | 0 | 0 |  | 650 |  | N | N | 0 | 0 | 0 |  | 651 |  | N | N | Y |  |  | Y |  |  |  | BT180180 | H
A76640 | 2023-03-24 | 1 | B |  | 17 | A | STB2 | 베어링강 | STB (SF) | BM#1 | 1594 | 41 | 1567 | 1534 | 30 | 5000 |  | 3 | 0.29 | 25 |  | -1.41 | 1525 | 1567 | 135.86 | 33.77 |  | 11 | 31 | 35 | Y |  | 2023-03-24 18:46 | 69 | 1093 | 34 | 34 | 36 | 37 | 38 | 38 | 37 | 36 | 36 | 35 | 36 | 35 | 34 | 34 | 36 | 38 | 34 | 36 | -0.1 | Y | 40 | Y | -0.2 |  |  |  | 0.953 |  |  |  |  | N | Y | Y | 200 | 0.48 | 62 | 101532 | 94916 | 6534 | 14700 | 08 | 2 |  | 2023-03-24 18:58 | 1525 | 109 |  | 31 | [16 empty] | 99.59 | 100 | 0 | 0 | 0 |  | 650 |  | N | N | 0 | 0 | 0 |  | 651 |  | N | N | Y |  |  | Y |  |  |  | BT180180 | H
B75977 | 2023-03-24 | 2 | B |  | 3 | A | FPA-SCM920PRH | 소입성보증강 | C | BM#2 | 1632 | 57 | 1652 | 1552 | 49 | 10100 |  | 1 | 0.19 | 17 |  | -2.76 | 1575 | 1643 | 0 | 32.3 | 0 | 32 | 64 | 8569 | Y |  | 2023-03-24 18:35 | 70 | 1098 | 22 | 14 | 12 | 12 | 13 | 13 | 12 | 12 | 11 | 10 | 10 | 8 |  | 8 | 12 | 13 | 8 | 12 | -0.12 | Y | 40 | Y | -0.4 | [7 empty] | N | N | N | Y | 210 | 0.49 | 66 | 101532 | 102427 | -777 | 14600 | 16 | 2 |  | 2023-03-24 18:31 | 1575 | 149 |  | 40 | [16 empty] | 99.1 | 100 | 0 | 0 | 0 |  | 651 | 300 | Y | Y | 0 | 0 | 0 |  | 651 | 300 | Y | Y | Y | [6 empty] | BT180180 | H
A76641 | 2023-03-24 | 1 | B |  | 18 | A | STB2 | 베어링강 | STB (SF) | BM#1 | 1620 | 41 | 1562 | 1546 | 30 | 5000 |  | 3 | 0.28 | 25 |  | -1.41 | 1520 | 1562 | 135.5 | 45.3 |  | 31 | 3 | 66 | Y |  | 2023-03-24 19:49 | 64 | 1094 | 34 | 31 | 27 | 26 | 25 | 25 | 24 | 21 | 21 | 20 | 20 |  |  | 20 | 25 | 27 | 20 | 0 | -0.16 |  | 45 | Y | 0 |  |  |  | 1.095 |  |  |  |  | N | Y | Y | 190 | 0.48 | 64 | 101532 | 97858 | 6292 | 16300 | 08 | 2 |  | 2023-03-24 20:05 | 1520 | 111 |  | 32 | [16 empty] | 96.79 | 100 | 0 | 0 | 0 |  | 650 |  | N | N | 0 | 0 | 0 |  | 651 |  | N | N | Y |  |  | Y |  |  |  | BT180180 | H
B75978 | 2023-03-24 | 2 | B |  | 4 | A | FPA-SCM920PRH | 소입성보증강 | C | BM#2 | 1610 | 45 | 1634 | 1570 | 40 | 8600 |  | 1 | 0.19 | 16 |  | -2.54 | 1576 | 1632 | 0 | 62.88 | 0 | 33 | 68 | 96 | Y |  | 2023-03-24 19:22 | 71 | 1091 | 5 | 8 | 15 | 18 | 21 | 22 | 22 | 22 | 21 | 20 | 20 | 19 | 18 | 17 | 18 | 22 | 17 | 22 | -0.12 | Y | 40 | Y | -0.2 | [7 empty] | N | N | N | Y | 200 | 0.49 | 64 | 101532 | 100902 | 1398 | 15600 | 16 | 2 |  | 2023-03-24 19:26 | 1576 | 147 |  | 61 | [16 empty] | 101.03 | 100 | 0 | 0 | 0 |  | 650 | 300 | Y | Y | 0 | 0 | 0 |  | 652 | 300 | Y | Y | Y | [6 empty] | BT180180 | H
A76642 | 2023-03-24 | 1 | C |  | 19 | A | STB2 | 베어링강 | STB (SF) | BM#1 | 1620 | 41 | 1572 | 1569 | 34 | 5000 |  | 3 | 0.29 | 25 |  | -1.58 | 1525 | 1572 | 130.04 | 39.6 |  | 10 | 9 | 63 | Y |  | 2023-03-24 21:00 | 69 | 1093 | 20 | 23 | 29 | 33 | 34 | 34 | 34 | 34 | 32 | 31 | 31 | 31 |  | 31 | 31 | 34 | 31 | 34 | -0.07 | Y | 40 | Y | 0 |  |  |  | 1.057 |  |  |  |  | N | Y | Y | 180 | 0.48 | 60 | 101532 | 91098 | 6702 | 15400 | 08 | 2 |  | 2023-03-24 21:08 | 1525 | 105 |  | 26 | [16 empty] | 103.55 | 100 | 0 | 0 | 0 |  | 650 |  | N | N | 0 | 0 | 0 |  | 651 |  | N | N | Y |  |  | Y |  |  |  | BT180180 | H
B75979 | 2023-03-24 | 2 | C |  | 5 | A | FPA-SCM920PRH | 소입성보증강 | C | BM#2 | 1649 | 55 | 1663 | 1528 | 49 | 10100 |  | 1 | 0.21 | 17 |  | -2.24 | 1591 | 1649 | 0 | 69.52 | 0 | 19 | 85 | 36 | Y |  | 2023-03-24 20:45 | 86 | 1099 | 14 | 15 | 29 | 38 | 42 | 43 | 45 | 44 | 44 | 44 | 43 | 42 | 41 | 40 | 39 | 45 | 40 | 44 | -0.12 | Y | 40 | Y | -0.2 | [7 empty] | N | N | N | Y | 190 | 0.47 | 69 | 101532 | 103284 | -2734 | 15600 | 16 | 2 |  | 2023-03-24 20:47 | 1591 | 151 |  | 44 | [16 empty] | 100.68 | 100 | 0 | 0 | 0 |  | 652 | 300 | Y | Y | 0 | 0 | 0 |  | 651 | 300 | Y | Y | Y | [6 empty] | BT180180 | H
A76643 | 2023-03-24 | 1 | C |  | 20 | A | STB2 | 베어링강 | STB (SF) | BM#1 | 1617 | 41 | 1577 | 1554 | 31 | 5300 |  | 3 | 0.28 | 25 |  | -1.56 | 1530 | 1577 | 136.7 | 41.52 |  | 16 | 16 | 70 | Y |  | 2023-03-24 21:58 | 74 | 1097 | 30 | 33 | 38 | 42 | 44 | 44 | 44 | 43 | 43 | 42 | 41 | 41 | 41 | 41 | 41 | 44 | 41 | 44 | -0.06 | Y | 45 | Y | 0 |  |  |  | 1.094 |  |  |  |  | Y | Y | Y | 170 | 0.48 | 65 | 101532 | 98920 | 7030 | 15200 | 08 | 2 |  | 2023-03-24 22:14 | 1530 | 109 |  | 29 | [8 empty] | 479E1B483FBE4B239399B61DA21549D9 | F5DD517876A54813BFAB9EE621D3CA4F | 0B2482E28F384DE8A4A619F58974FCC6 |  | 3D8112A5C73F4B5C85C4586C4967F965 | 6CC1848B8B9A4EC9BF6E860A639514FC | 750075FE80134CB9A082F09D586AAFCC |  | 96.28 | 100 | 0 | 0 | 0 |  | 650 |  | N | N | 0 | 0 | 0 |  | 651 |  | N | N | Y |  |  | Y |  |  |  | BT180180 | H
B75980 | 2023-03-24 | 2 | C | 잔강최소화전 | 6 | A | FPA-SCM920PRH | 소입성보증강 | C | BM#2 | 1659 | 54 | 1658 | 1541 | 47 | 9700 |  | 1 | 0.12 | 17 |  | -2.49 | 1578 | 1650 | 0 | 50.7 | 0 | 38 | 86 | 35 | Y |  | 2023-03-24 22:05 | 73 | 1099 | 37 | 38 | 41 | 42 | 43 | 44 | 43 | 44 | 43 | 42 | 41 | 40 | 39 | 38 | 41 | 44 | 38 | 43 | -0.15 | Y | 40 | Y | -0.2 | [7 empty] | N | N | N | Y | 180 | 0.47 | 66 | 92984 | 98148 | 3602 | 3000 | 16 | 2 |  | 2023-03-24 22:09 | 1578 | 155 |  | 34 | [16 empty] | 88.6 | 100 | 0 | 3100 | 0 |  | 651 | 300 | Y | Y | 0 | 3100 | 0 |  | 652 | 300 | Y | Y | Y | [6 empty] | BT180180 | H
A76644 | 2023-03-24 | 1 | C |  | 21 | A | STB2 | 베어링강 | STB (SF) | BM#1 | 1637 | 42 | 1566 | 1564 | 33 | 5400 |  | 3 | 0.29 | 25 |  | -1.44 | 1523 | 1566 | 149.21 | 43.23 |  | 11 | 32 | 60 | Y |  | 2023-03-24 23:18 | 67 | 1095 | 40 | 40 | 40 | 40 | 40 | 39 | 38 | 37 | 36 | 35 | 34 | 34 | 33 | 32 | 37 | 40 | 32 | 40 | -0.13 |  | 60 | Y | 0 |  |  |  | 1.121 |  |  |  |  | N | Y | Y | 210 | 0.48 | 68 | 101532 | 101691 | 4909 | 15000 | 08 | 2 |  | 2023-03-24 23:26 | 1523 | 97 |  | 16 | [16 empty] | 93.41 | 100 | 0 | 0 | 0 |  | 650 |  | N | N | 0 | 0 | 0 |  | 651 |  | N | N | Y |  |  | Y |  |  |  | BT180180 | H
B75981 | 2023-03-24 | 2 | C | 잔강최소화 | 7 | A | SHPG2 | 소입성보증강 | C | BM#2 | 1612 | 50 | 1647 | 1560 | 46 | 9500 |  | 1 | 0.15 | 16 |  | -2.31 | 1588 | 1644 | 0 | 42.23 | 0 | 32 | 65 | 29 | Y |  | 2023-03-24 23:08 | 80 | 1099 | -142 | -142 | 26 | 27 | 30 | 31 | 32 | 32 | 32 | 32 | 31 | 30 |  | 30 | 25 | 32 | 30 | 32 | -0.07 | Y | 25 | Y | -0.2 | [7 empty] | N | N | N | N | 170 | 0.48 | 57 | 84610 | 98299 | 3001 | 12800 | 16 | 2 |  | 2023-03-24 23:19 | 1588 | 149 |  | 52 |  | *잔강최소화 (롱노즐 재사용) *후속 B75982 래들 미개공 강제렌싱 1회 실시 ID:305.405 | FFD137CC1C82496E876DCD3BC17515D7 | [13 empty] | 83.73 | 100 | 2500 | 0 | 0 |  | 412 | 300 | Y | Y | 2500 | 0 | 0 |  | 410 | 300 | Y | Y | Y | Y |  |  |  |  | Y | BT180180 | H
A76645 | 2023-03-24 | 1 | C | TUNDISH교체전 | 22 | A | STB2 | 베어링강 | STB (SF) | BM#1 | 1620 | 44 | 1566 | 1537 | 36 | 5900 |  | 3 | 0.29 | 26 |  | -1.48 | 1521 | 1566 | 138.5 | 58.72 |  | 31 | 4 | 70 | Y |  | 2023-03-25 00:22 | 65 | 1097 | 31 | 31 | 33 | 34 | 34 | 33 | 33 | 32 | 31 | 30 | 29 | 29 | 28 | 28 | 31 | 34 | 28 | 33 | -0.13 | Y | 45 | Y | -0.2 |  |  |  | 0.768 |  |  |  |  | N | N | M | 200 | 0.48 | 63 | 73865 | 95471 | 5829 | 2000 | 08 | 2 |  | 2023-03-25 00:30 | 1521 | 106 |  | 21 |  |  |  | 9078E07B4F6C4A549F25162180AABE9A | EC163D28808940FDBC1EF348A42F7FA9 | [11 empty] | 72.1 | 100 | 0 | 3500 | 0 |  | 650 |  | N | N | 0 | 3500 | 0 |  | 651 |  | N | N | Y |  |  | Y |  |  |  | BT180180 | H
B75982 | 2023-03-24 | 2 | C |  | 8 | A | SHPG2 | 소입성보증강 | C | BM#2 | 1572 | 53 | 1630 | 1551 | 49 | 9700 |  | 1 | 0.17 | 16 |  | -2.45 | 1579 | 1633 | 0 | 32.29 | 0 | 33 | 69 | 42 | N | 1 | 2023-03-25 00:16 | 71 | 1100 | 27 | 27 | 33 | 35 | 36 | 36 | 36 | 35 | 34 | 33 | 33 | 32 | 31 | 31 | 33 | 36 | 31 | 36 | -0.12 | Y | 40 | Y | -0.2 | [7 empty] | N | N | N | N | 170 | 0.5 | 62 | 101532 | 100773 | 3027 | 14800 | 16 | 2 |  | 2023-03-25 00:23 | 1579 | 137 |  | 43 |  | * 래들 미개공 강제렌싱 1회 실시 ID:301.401 * 전공정 요청 감속주입 | [14 empty] | 97.82 | 100 | 0 | 0 | 0 |  | 412 | 300 | Y | Y | 0 | 0 | 0 |  | 409 | 300 | Y | Y | Y | Y | [5 empty] | BT180180 | H
A76646 | 2023-03-24 | 1 | C | TUNDISH교체 | 1 | A | STB2 | 베어링강 | STB (SF) | BM#1 | 1623 | 51 | 1594 | 1552 | 44 | 7200 |  | 3 | 0.31 | 25 |  | -1.54 | 1548 | 1594 | 166.66 | 44.65 |  | 10 | 10 | 79 | Y |  | 2023-03-25 01:29 | 92 | 1098 | -272 | -233 | 30 | 32 | 37 | 39 | 42 | 44 | 44 | 45 | 46 | 47 | 47 | 47 | 41 | 47 | 47 | 0 | 0 |  | 5 | Y | 0 |  | 2.01 | 2.01 | 1.63 |  |  |  |  | N | N | M | 210 | 0.48 | 62 | 84610 | 96100 | 6550 | 14800 | 03 | 1 |  | 2023-03-25 01:36 | 1548 | 130 |  | 39 |  | *T/D FLUX 유:10,용:270kg *6공 20H *첫Heat 수소측정치 OVER되어 이상재 등록및 생관통보-ID:101.102.201.202 | [14 empty] | 82.07 | 100 | 1500 | 0 | 0 |  | 650 |  | N | N | 1500 | 0 | 0 |  | 651 |  | N | N | Y |  |  | Y |  |  |  | BT180180 | H
B75983 | 2023-03-24 | 2 | C |  | 9 | A | SHPG2 | 소입성보증강 | C | BM#2 | 1691 | 40 | 1660 | 1644 | 34 | 6300 |  | 1 | 0.2 | 17 |  | -2.35 | 1585 | 1648 | 0 | 23.5 | 0 | 19 | 86 | 48 | Y |  | 2023-03-25 01:25 | 77 | 1091 | 29 | 35 | 39 | 42 | 43 | 43 | 43 | 42 | 41 | 40 | 39 | 38 | 38 | 37 | 39 | 43 | 37 | 43 | -0.13 | Y | 45 | Y | -0.2 | [7 empty] | N | N | N | N | 220 | 0.48 | 69 | 101532 | 101292 | 3008 | 15200 | 16 | 2 |  | 2023-03-25 01:41 | 1585 | 136 |  | 37 |  | * 전공정 요청 감속주입 | [14 empty] | 97.35 | 100 | 0 | 0 | 0 |  | 413 | 300 | Y | Y | 0 | 0 | 0 |  | 410 | 300 | Y | Y | Y | Y | [5 empty] | BT180180 | H
A76647 | 2023-03-24 | 1 | C |  | 2 | A | STB2 | 베어링강 | STB (SF) | BM#1 | 1604 | 44 | 1566 | 1539 | 37 | 6000 |  | 3 | 0.28 | 25 |  | -1.22 | 1529 | 1566 | 138.38 | 48.66 |  | 16 | 17 | 73 | Y |  | 2023-03-25 02:34 | 73 | 1099 | 47 | 41 | 37 | 34 | 33 | 31 | 31 | 30 | 30 | 29 | 29 | 28 | 28 | 28 | 33 | 37 | 28 | 0 | -0.18 |  | 50 | Y | 0 |  |  |  | 1.21 |  |  |  |  | N | Y | Y | 200 | 0.48 | 62 | 101532 | 94392 | 5508 | 15500 | 03 | 1 |  | 2023-03-25 02:41 | 1529 | 122 |  | 38 |  | *산소랜싱 | [14 empty] | 100.13 | 100 | 0 | 0 | 0 |  | 650 |  | N | N | 0 | 0 | 0 |  | 651 |  | N | N | Y |  |  | Y |  |  |  | BT180180 | H
B75984 | 2023-03-24 | 2 | C |  | 10 | A | SHPG2 | 소입성보증강 | C | BM#2 | 1624 | 45 | 1650 | 1622 | 39 | 7400 |  | 1 | 0.17 | 16 |  | -2.65 | 1574 | 1646 | 0 | 15.84 | 0 | 38 | 87 | 36 | Y |  | 2023-03-25 02:46 | 66 | 1095 | 33 | 35 | 38 | 40 | 40 | 40 | 39 | 39 | 38 | 38 | 37 | 36 | 35 | 34 | 37 | 40 | 34 | 40 | -0.12 | Y | 50 | Y | -0.2 | [7 empty] | N | N | N | N | 210 | 0.47 | 67 | 101532 | 101893 | 3057 | 15400 | 16 | 2 |  | 2023-03-25 02:49 | 1574 | 133 |  | 25 |  | * 전공정 요청 감속주입 | [14 empty] | 93.84 | 100 | 0 | 0 | 0 |  | 412 | 300 | Y | Y | 0 | 0 | 0 |  | 410 | 300 | Y | Y | Y | [6 empty] | BT180180 | H
A76648 | 2023-03-24 | 1 | C |  | 3 | A | STB2 | 베어링강 | STB (SF) | BM#1 | 1625 | 46 | 1566 | 1549 | 33 | 5500 |  | 3 | 0.28 | 25 |  | -1.01 | 1536 | 1566 | 126.94 | 54.96 |  | 11 | 33 | 74 | Y |  | 2023-03-25 03:40 | 80 | 1097 | 28 | 28 | 26 | 26 | 26 | 27 | 26 | 25 | 25 | 25 | 25 | 24 | 24 | 24 | 26 | 27 | 24 | 26 | -0.04 | Y | 40 | Y | 0 |  |  |  | 1.15 |  |  |  |  | Y | Y | Y | 190 | 0.48 | 62 | 101532 | 94198 | 4552 | 15100 | 03 | 1 |  | 2023-03-25 03:48 | 1536 | 121 |  | 34 | [16 empty] | 100.33 | 100 | 0 | 0 | 0 |  | 650 |  | N | N | 0 | 0 | 0 |  | 651 |  | N | N | Y |  |  | Y |  |  |  | BT180180 | H
B75985 | 2023-03-24 | 2 | C |  | 11 | A | SHPG2 | 소입성보증강 | C | BM#2 | 1655 | 45 | 1643 | 1585 | 39 | 7900 |  | 1 | 0.18 | 17 |  | -2.45 | 1579 | 1635 | 0 | 12.26 | 0 | 32 | 66 | 38 | Y |  | 2023-03-25 03:54 | 71 | 1092 | 32 | 31 | 37 | 41 | 42 | 41 | 40 | 39 | 38 | 38 | 37 | 36 | 35 | 35 | 38 | 42 | 35 | 0 | -0.17 | Y | 40 | Y | -0.2 | [7 empty] | N | N | N | N | 200 | 0.47 | 65 | 101532 | 97814 | 3086 | 15600 | 16 | 2 |  | 2023-03-25 04:05 | 1579 | 121 |  | 25 |  | * 전공정 요청 감속주입 | [14 empty] | 105.76 | 100 | 0 | 0 | 0 |  | 412 | 300 | Y | Y | 0 | 0 | 0 |  | 410 | 300 | Y | Y | Y | Y | [5 empty] | BT180180 | H
A76649 | 2023-03-24 | 1 | A |  | 4 | A | STB2 | 베어링강 | STB (SF) | BM#1 | 1581 | 47 | 1573 | 1538 | 37 | 6400 |  | 3 | 0.34 | 25 |  | -1.46 | 1529 | 1573 | 147.76 | 69.51 |  | 31 | 5 | 70 | Y |  | 2023-03-25 04:54 | 73 | 1100 | 24 | 25 | 30 | 32 | 33 | 34 | 33 | 33 | 32 | 31 | 31 | 31 | 31 | 31 | 31 | 34 | 31 | 33 | -0.05 | Y | 35 | Y | 0 |  |  |  | 1.027 |  |  |  |  | Y | Y | Y | 180 | 0.48 | 59 | 84610 | 90471 | 4979 | 15300 | 03 | 1 |  | 2023-03-25 05:00 | 1529 | 116 |  | 24 | [16 empty] | 86.82 | 100 | 0 | 0 | 0 |  | 650 |  | N | N | 0 | 0 | 0 |  | 651 |  | N | N | Y |  |  | Y |  |  |  | BT180180 | H
B75986 | 2023-03-24 | 2 | A | TUNDISH교체전 | 12 | A | SHPG2 | 소입성보증강 | C | BM#2 | 1634 | 41 | 1644 | 1604 | 37 | 7400 |  | 1 | 0.21 | 19 |  | -2.23 | 1574 | 1633 | 0 | 15.31 | 0 | 33 | 70 | 64 | Y |  | 2023-03-25 05:05 | 66 | 1095 | 31 | 37 | 39 | 41 | 41 | 40 | 39 | 38 | 37 | 36 | 36 | 35 |  | 35 | 38 | 41 | 35 | 0 | -0.15 | Y | 40 | Y | -0.2 | [7 empty] | N | N | N | N | 190 | 0.47 | 66 | 96377 | 97511 | 3039 | 2300 | 16 | 2 |  | 2023-03-25 05:11 | 1574 | 111 |  | 20 |  | * 전공정 요청 감속주입 | 4C938021229842D0A9AE7BF5157062E9 | F4A64499812C4C60B7DDEEC0A9242AC1 | 96B02926B8DE479FAF9281C072B399FF |  | 7ACC52E39618436783B0204574510098 | [9 empty] | 100.39 | 100 | 0 | 2500 | 0 |  | 411 | 300 | Y | Y | 0 | 2500 | 0 |  | 410 | 300 | Y | Y | Y | Y | [5 empty] | BT180180 | H
A76650 | 2023-03-24 | 1 | A |  | 5 | B | STB2 | 베어링강 | STB (SF) | BM#1 | 1587 | 45 | 1566 | 1554 | 30 | 5100 |  | 3 | 0.29 | 25 |  | -1.69 | 1515 | 1566 | 154.72 | 41.09 |  | 10 | 11 | 54 | Y |  | 2023-03-25 05:49 | 59 | 1091 | 31 | 30 | 29 | 28 | 27 | 27 | 26 | 26 | 25 | 25 | 24 | 24 | 23 | 24 | 26 | 29 | 23 | 24 | -0.12 | Y | 50 | Y | 0.2 |  |  |  | 0.958 |  |  |  | Y | N | Y | Y | 170 | 0.48 | 65 | 84610 | 95148 | 7002 | 14960 | 03 | 1 |  | 2023-03-25 05:59 | 1515 | 114 |  | 29 | [16 empty] | 82.91 | 100 | 0 | 0 | 0 |  | 650 |  | N | N | 0 | 0 | 0 |  | 651 |  | N | N | Y |  |  | Y |  |  |  | BT180180 | H
B75987 | 2023-03-24 | 2 | A | TUNDISH교체 | 1 | A | SCM440 | 합금강 | D | BM#2 | 1605 | 51 | 1659 | 1564 | 37 | 7500 |  | 1 | 0.2 | 19 |  | -2.94 | 1585 | 1658 | 0 | 29.21 | 0 | 19 | 87 | 64 | Y |  | 2023-03-25 06:22 | 89 | 1099 | -298 | 12 | 40 | 35 | 41 | 45 | 47 | 48 | 50 | 51 | 51 | 50 | 50 | 48 | 46 | 51 | 48 | 50 | -0.07 |  | 20 | Y | -0.4 |  | 1.81 | 1.81 |  |  |  |  | Y | Y | Y | M | 220 | 0.45 | 66 | 145452 | 99561 | 1489 | 14500 | 10 | 1 |  | 2023-03-25 06:25 | 1585 | 133 |  | 34 |  | * T/D FLUX 용탕부: 120 KG / 유탕부: 10KG 투입. *연연주 혼탕부 307 308 309 407 408 409 | [14 empty] | 146.92 | 100 | 1000 | 0 | 0 |  | 651 | 400 | Y | N | 1000 | 0 | 0 |  | 650 | 400 | Y | N | N | [6 empty] | RB270.00 | C
A76651 | 2023-03-24 | 1 | A |  | 6 | B | STB2 | 베어링강 | STB (SF) | BM#1 | 1586 | 41 | 1566 | 1562 | 30 | 4600 |  | 3 | 0.29 | 25 |  | -1.54 | 1520 | 1566 | 151.58 | 117.37 |  | 16 | 18 | 52 | Y |  | 2023-03-25 07:10 | 64 | 1093 | 23 | 29 | 32 | 33 | 34 | 34 | 33 | 32 | 32 | 31 | 31 | 31 |  | 31 | 31 | 34 | 31 | 32 | -0.02 | Y | 35 | Y | 0 |  |  |  | 0.852 |  |  |  | Y | N | Y | Y | 210 | 0.48 | 61 | 84610 | 93346 | 6504 | 14730 | 03 | 1 |  | 2023-03-25 07:17 | 1520 | 106 |  | 14 | [16 empty] | 84.31 | 100 | 0 | 0 | 0 |  | 650 |  | N | N | 0 | 0 | 0 |  | 651 |  | N | N | Y |  |  | Y |  |  |  | BT180180 | H
B75988 | 2023-03-24 | 2 | A |  | 2 | A | SCM440HM2 | 소입성보증강 | D | BM#2 | 1587 | 46 | 1623 | 1529 | 37 | 7200 |  | 1 | 0.15 | 19 |  | -1.92 | 1550 | 1609 | 15.36 | 0 | 0 | 38 | 88 | 77 | Y |  | 2023-03-25 07:24 | 57 | 1100 | 49 | 44 | 36 | 32 | 28 | 26 | 25 | 23 | 21 | 20 | 20 | 20 | 19 | 18 | 27 | 36 | 18 | 20 | -0.33 |  | 55 | Y | -0.2 |  |  |  | 0.75 |  |  |  | Y | Y | Y | Y | 220 | 0.48 | 63 | 41596 | 94890 | -240 | 14900 | 10 | 1 |  | 2023-03-25 07:28 | 1550 | 133 |  | 39 |  | *연연주 혼탕부 301 401 | [14 empty] | 44.46 | 100 | 0 | 0 | 0 |  | 651 | 400 | Y | N | 0 | 0 | 0 |  | 650 | 400 | Y | N | N | N | [5 empty] | RB260.00 | C
A76652 | 2023-03-25 | 1 | A |  | 7 | B | STB2 | 베어링강 | STB (SF) | BM#1 | 1605 | 50 | 1566 | 1534 | 32 | 6100 |  | 3 | 0.29 | 25 |  | -1.42 | 1523 | 1566 | 153.62 | 45.12 |  | 11 | 34 | 58 | Y |  | 2023-03-25 08:09 | 67 | 1099 | 30 | 33 | 35 | 37 | 37 | 37 | 37 | 36 | 36 | 35 | 35 | 34 | 34 | 34 | 35 | 37 | 34 | 37 | -0.06 | Y | 45 | Y | 0 |  |  |  | 0.783 |  |  |  | Y | N | Y | Y | 200 | 0.48 | 62 | 101532 | 92517 | 6783 | 14730 | 03 | 1 |  | 2023-03-25 08:15 | 1523 | 108 |  | 17 | [8 empty] | 3296CFA8311F46F984047D581C863712 | 8C4EE4450B8344358FE1FEADF87DA559 | D3F63CA2211C4BECA57AF3FFD29F74C7 |  | E314E644C65B455BB4CBCB707A295182 | 8A932D8D7CE94AE5AB9F1D36DC16E83E | 574B22BC38EC497187597A958979DE99 |  | 102.04 | 100 | 0 | 0 | 0 |  | 650 |  | N | N | 0 | 0 | 0 |  | 651 |  | N | N | Y |  |  | Y |  |  |  | BT180180 | H
B75989 | 2023-03-25 | 2 | A |  | 3 | A | SCM440HM2 | 소입성보증강 | D | BM#2 | 1586 | 50 | 1628 | 1550 | 39 | 7400 |  | 1 | 0.14 | 19 |  | -2.45 | 1559 | 1614 | 12.56 | 0 | 0 | 32 | 67 | 74 | Y |  | 2023-03-25 08:27 | 66 | 1097 | 16 | 20 | 23 | 25 | 26 | 26 | 25 | 25 | 25 | 24 | 24 | 24 | 23 | 21 | 24 | 26 | 21 | 25 | -0.11 | Y | 45 | Y | -0.4 |  |  |  | 0.6 |  |  |  | Y | Y | Y | Y | 210 | 0.48 | 64 | 96360 | 96394 | 1706 | 14100 | 10 | 1 |  | 2023-03-25 08:41 | 1559 | 134 |  | 40 | [16 empty] | 97.33 | 100 | 0 | 0 | 0 |  | 650 | 400 | Y | N | 0 | 0 | 0 |  | 650 | 400 | Y | N | N | [6 empty] | RB260.00 | C
A76653 | 2023-03-25 | 1 | A |  | 8 | B | STB2 | 베어링강 | STB (SF) | BM#1 | 1571 | 45 | 1567 | 1562 | 27 | 4600 |  | 3 | 0.27 | 25 |  | -1.51 | 1522 | 1567 | 63.24 | 155.19 |  | 31 | 6 | 70 | Y |  | 2023-03-25 09:04 | 66 | 1097 | 34 | 33 | 33 | 32 | 31 | 31 | 30 | 29 | 28 | 27 | 26 | 25 | 25 | 25 | 29 | 33 | 25 | 25 | -0.15 |  | 55 | Y | 0 |  |  |  | 0.891 |  |  |  | Y | N | Y | Y | 190 | 0.45 | 65 | 101532 | 91947 | 6653 | 15760 | 03 | 1 |  | 2023-03-25 09:11 | 1522 | 109 |  | 25 |  | *전공정요청 감속주입(작업지연) - 20%이상 감속주입 이상재 등록 ID102~, 202~ | [14 empty] | 102.61 | 100 | 0 | 0 | 0 |  | 650 |  | N | N | 0 | 0 | 0 |  | 651 |  | N | N | Y |  |  | Y |  |  |  | BT180180 | H
B75990 | 2023-03-25 | 2 | A | 연주종료 | 4 | A | SCM440HM2 | 소입성보증강 | D | BM#2 | 1664 | 41 | 1645 | 1626 | 29 | 5200 |  | 1 | 0.12 | 19 |  | -2.44 | 1567 | 1624 | 9.07 | 0 | 0 | 33 | 71 | 77 | Y |  | 2023-03-25 09:24 | 74 | 1097 | 19 | 23 | 27 | 31 | 32 | 33 | 34 | 33 | 32 | 31 | 30 | 29 | 28 | 28 | 30 | 34 | 28 | 0 | -0.2 | Y | 30 | Y | -0.2 |  |  |  | 0.77 |  |  |  | N | N | N | N | 200 | 0.47 | 61 | 90470 | 93293 | 407 | 2300 | 10 | 1 |  | 2023-03-25 09:36 | 1567 | 133 |  | 48 |  | *2기 탭홀 교체 11시30분 종료 | 01BE84D87BCD44F98E7A2996F68FED16 | 2A06551E6822403EBBADC6DFA4B44398 | 2AE4DBE4C1E94B799C91F7F26831D463 | [11 empty] | 96.55 | 100 | 0 | 3380 | 0 |  | 651 | 400 | Y | N | 0 | 3744 | 0 |  | 651 | 400 | Y | N | N | [6 empty] | RB165.10 | C
A76654 | 2023-03-25 | 1 | A |  | 9 | B | STB2 | 베어링강 | STB (SF) | BM#1 | 1595 | 43 | 1571 | 1554 | 33 | 5700 |  | 3 | 0.31 | 25 |  | -1.63 | 1520 | 1571 | 161.99 | 53.13 |  | 10 | 12 | 76 | Y |  | 2023-03-25 10:21 | 64 | 1095 | 24 | 26 | 30 | 31 | 31 | 31 | 29 | 29 | 28 | 27 | 26 | 25 | 25 | 25 | 28 | 31 | 25 | 31 | -0.13 | Y | 45 | Y | 0 |  |  |  | 1.165 |  |  |  | Y | N | Y | Y | 180 | 0.45 | 64 | 84712 | 90504 | 6996 | 15600 | 03 | 1 |  | 2023-03-25 10:29 | 1520 | 99 |  | 14 |  | *전공정요청 감속주입(작업지연) - 정속미준수 이상재 등록 | [14 empty] | 87.06 | 100 | 0 | 0 | 0 |  | 650 |  | N | N | 0 | 0 | 0 |  | 651 |  | N | N | Y |  |  | Y |  |  |  | BT180180 | H
A76655 | 2023-03-25 | 1 | A | 잔강최소화전 | 10 | B | STB2 | 베어링강 | STB (SF) | BM#1 | 1610 | 48 | 1555 | 1535 | 39 | 6600 |  | 3 | 0.3 | 25 |  | -1.34 | 1513 | 1555 | 159.28 | 62.93 |  | 16 | 19 | 73 | Y |  | 2023-03-25 11:28 | 57 | 1098 | 23 | 26 | 28 | 29 | 29 | 28 | 28 | 27 | 26 | 26 | 25 | 25 | 25 | 25 | 27 | 29 | 25 | 28 | -0.09 | Y | 45 | Y | 0 |  |  |  | 1.148 |  |  |  | Y | N | N | M | 170 | 0.48 | 62 | 94648 | 94533 | 6867 | 3000 | 03 | 1 |  | 2023-03-25 11:36 | 1513 | 104 |  | 12 |  | *잔강최소화 전HEAT 이상재 등록 ID 106, 206 *램핑다운 17분 30초 실측 3.3TON |  | B09EA489995E437AA04CE03D7BAC4826 | B5F91DFD23AA4E3E8FA5D2708B0D5BF3 | [11 empty] | 93.25 | 100 | 0 | 3500 | 0 |  | 650 |  | N | N | 0 | 3500 | 0 |  | 651 |  | N | N | Y | [6 empty] | BT180180 | H
A76656 | 2023-03-25 | 1 | A | 잔강최소화 | 11 | A | SCM440 | 합금강 | D | BM#1 | 1620 | 41 | 1610 | 1560 | 34 | 5900 |  | 3 | 0.28 | 16 |  | -1.74 | 1575 | 1610 | 0 | 174.74 |  | 11 | 35 | 75 | Y |  | 2023-03-25 12:16 | 79 | 1092 | -163 | -163 | 5 | 17 | 21 | 24 | 27 | 27 | 29 | 29 | 29 | 29 | 28 | 28 | 20 | 29 | 28 | 29 | -0.05 | Y | 20 | Y | -0.2 |  |  |  | 1.01 |  |  |  | N | N | N | N | 210 | 0.49 | 59 | 98400 | 99643 | 957 | 14700 | 03 | 1 |  | 2023-03-25 12:30 | 1575 | 118 |  | 44 |  | *잔강최소화 이상재 등록 ID 101,201 *롱노즐 재사용 | [14 empty] | 98.35 | 100 | 3000 | 0 | 0 |  | 650 |  | Y | N | 3000 | 0 | 0 |  | 650 |  | Y | N | N | [5 empty] | Y | RB190.00 | C
A76657 | 2023-03-25 | 1 | B | TUNDISH교체전 | 12 | A | SCM440 | 합금강 | D | BM#1 | 1620 | 41 | 1618 | 1535 | 31 | 6100 |  | 3 | 0.27 | 15 |  | -1.93 | 1579 | 1618 | 0 | 158.75 |  | 31 | 7 | 73 | Y |  | 2023-03-25 13:12 | 83 | 1098 | 27 | 26 | 27 | 29 | 31 | 32 | 32 | 32 | 32 | 31 | 31 | 30 |  | 30 | 30 | 32 | 30 | 32 | -0.05 | Y | 30 | Y | -0.2 |  |  |  | 1.03 |  |  |  | N | N | N | N | 200 | 0.5 | 60 | 80508 | 96442 | 2058 | 2000 | 03 | 1 |  | 2023-03-25 13:19 | 1579 | 118 |  | 47 |  |  | 708159898C2049A786EA3D326022E4E4 | 3C20C625F4954A94A00156796D9D71FA |  | C567CC9B309A45968C251926E3C80C25 | [10 empty] | 82.7 | 100 | 0 | 3000 | 0 |  | 650 |  | Y | N | 0 | 3000 | 0 |  | 651 |  | Y | N | N | [6 empty] | RB230.00 | C
A76658 | 2023-03-25 | 1 | B | TUNDISH교체 | 1 | A | SCR423PRH | 소입성보증강 | C2 | BM#1 | 1674 | 46 | 1663 | 1595 | 39 | 6800 |  | 3 | 0.3 | 20 |  | -2.28 | 1605 | 1663 | 0 | 209.38 |  | 32 | 68 | 146 | Y |  | 2023-03-25 14:42 | 102 | 1096 | -409 | -70 | 39 | 34 | 40 | 43 | 47 | 49 | 49 | 49 | 49 | 49 |  | 49 | 43 | 49 | 49 | 49 | 0 |  | 20 | Y | 0 |  | 2.14 | 1.96 |  |  |  |  | N | N | N | N | 150 | 0.5 | 56 | 84610 | 93692 | 7408 | 13800 | 13 | 2 |  | 2023-03-25 14:49 | 1605 | 124 |  | 41 |  | *T/D FLUX 유:10KG용:120KG | [14 empty] | 83.2 | 100 | 1000 | 0 | 0 |  | 450 |  | Y | N | 1000 | 0 | 0 |  | 450 |  | Y | Y | N |  |  | Y |  |  |  | BT180180 | H
B75991 | 2023-03-25 | 2 | B | 연주시작 | 1 | A | SM45CB | 탄소강 | SM45C | BM#2 | 1639 | 62 | 1686 | 1554 | 55 | 9400 |  | 1 | 0.28 | 15 |  | -2.91 | 1586 | 1665 | 0 | 33.22 | 0 | 33 | 72 | 112 | Y |  | 2023-03-25 15:41 | 93 | 1094 | -397 | -283 | 48 | 41 | 47 | 52 | 55 | 57 | 58 | 58 | 57 | 58 | 57 | 57 | 54 | 58 | 57 | 58 | -0.05 |  | 20 | Y | -0.2 |  | 2.11 | 2.11 |  |  |  |  | N | N | N | N | 220 | 0.45 | 59 | 96916 | 93293 | -4743 | 15600 | 17 | 2 |  | 2023-03-25 15:45 | 1586 | 152 |  | 12 |  | * T/D FLUX 용탕부: 120 KG / 유탕부: 10KG 투입. * 연주시작 : 15시 56분 | EDFBAEB2E1E545978E03FAE4D588BC10 |  | 4DA552D1F6F2459F9C6E96C5C97222BE | [11 empty] | 110.01 | 100 | 700 | 0 | 0 |  | 650 | 400 | N | N | 700 | 0 | 0 |  | 650 | 400 | N | N | N | [6 empty] | RB130.00 | C
A76659 | 2023-03-25 | 1 | B |  | 2 | A | SCR423PRH | 소입성보증강 | C2 | BM#1 | 1651 | 41 | 1632 | 1591 | 30 | 5200 |  | 3 | 0.3 | 16 |  | -2.42 | 1581 | 1632 | 0 | 203.38 |  | 16 | 20 | 78 | Y |  | 2023-03-25 15:33 | 78 | 1095 | 47 | 47 | 38 | 34 | 33 | 32 | 32 | 31 | 31 | 31 | 30 | 30 | 30 | 30 | 34 | 38 | 30 | 31 | -0.16 |  | 50 | Y | 0 | [7 empty] | N | N | N | N | 140 | 0.52 | 55 | 84610 | 93609 | 5891 | 14400 | 13 | 2 |  | 2023-03-25 15:43 | 1581 | 122 |  | 47 | [8 empty] | 6B79DE64692B4C008461347B0CD255C1 | 03F1CB7F3AFB41A7A4CEC3A30EBBA0DF | 433E603799D84C599AAEE64EC027ECC7 |  | 66FBC241954B47FFABF014E376B4D842 | AFAFF99DF3BE42CFA3EDC90CCC7977AD | A012369ED34042878D8E92EB830B38E3 |  | 84.11 | 100 | 0 | 0 | 0 |  | 450 |  | Y | N | 0 | 0 | 0 |  | 451 |  | Y | Y | N |  |  | Y |  |  |  | BT180180 | H
B75992 | 2023-03-25 | 2 | B |  | 2 | A | SM45CB | 탄소강 | SM45C | BM#2 | 1644 | 41 | 1662 | 1573 | 33 | 6500 |  | 1 | 0.24 | 18 |  | -2.71 | 1573 | 1646 | 0 | 21.92 | 0 | 15 | 1 | 12297 | Y |  | 2023-03-25 16:12 | 80 | 1110 | 55 | 49 | 40 | 36 | 33 | 32 | 31 | 30 | 29 | 28 | 27 | 27 | 26 | 26 | 33 | 40 | 26 | 0 | -0.28 |  | 50 | Y | -0.2 | [7 empty] | N | N | N | N | 220 | 0.49 | 61 | 97227 | 95212 | -662 | 15000 | 17 | 2 |  | 2023-03-25 16:14 | 1573 | 131 |  | 41 | 21 | [15 empty] | 103.6 | 100 | 0 | 0 | 0 |  | 651 | 400 | N | N | 0 | 0 | 0 |  | 650 | 400 | N | N | N | [6 empty] | RB160.00 | C
A76660 | 2023-03-25 | 1 | B |  | 3 | B | SCR423PRH | 소입성보증강 | C2 | BM#1 | 1611 | 42 | 1644 | 1561 | 36 | 7600 |  | 3 | 0.3 | 16 |  | -2.45 | 1593 | 1644 | 0 | 204.46 |  | 6 | 1 | 15454 | Y |  | 2023-03-25 16:39 | 90 | 1111 | 29 | 27 | 27 | 29 | 30 | 30 | 31 | 30 | 29 | 28 | 28 | 28 |  | 28 | 29 | 31 | 28 | 30 | -0.05 | Y | 25 | Y | 0 | [7 empty] | N | N | N | N | 130 | 0.52 | 55 | 101532 | 91881 | -145381 | 14000 | 13 | 2 |  | 2023-03-25 16:47 | 1593 | 113 |  | 38 | [16 empty] | 102.71 | 100 | 0 | 0 | 0 |  | 450 |  | Y | N | 0 | 0 | 0 |  | 451 |  | Y | Y | N |  |  | Y |  |  |  | BT180180 | H
B75993 | 2023-03-25 | 2 | B |  | 3 | A | SM45CB | 탄소강 | SM45C | BM#2 | 1646 | 40 | 1633 | 1592 | 31 | 5100 |  | 1 | 0.17 | 18 |  | -2.09 | 1560 | 1621 | 0 | 22.73 | 0 | 11 | 36 | 81 | Y |  | 2023-03-25 17:06 | 67 | 1093 | 22 | 22 | 22 | 25 | 24 | 24 | 24 | 23 | 22 | 21 | 21 | 19 | 19 | 19 | 22 | 25 | 19 | 24 | -0.13 | Y | 45 | Y | 0 | [7 empty] | Y | Y | Y | Y | 210 | 0.48 | 65 | 135976 | 97137 | -737 | 12200 | 17 | 2 |  | 2023-03-25 17:12 | 1560 | 132 |  | 49 |  | * 후 HEAT L/D 강제개공 ID : 305, 405 | [14 empty] | 140.69 | 100 | 0 | 0 | 0 |  | 651 | 700 | N | N | 0 | 0 | 0 |  | 650 | 700 | N | N | N | [6 empty] | RB200.00 | C
A76661 | 2023-03-25 | 1 | B |  | 4 | A | SCR423PRH | 소입성보증강 | C2 | BM#1 | 1659 | 41 | 1634 | 1583 | 25 | 5100 |  | 3 | 0.31 | 16 |  | -1.87 | 1595 | 1634 | 0 | 229.3 |  | 31 | 8 | 71 | Y |  | 2023-03-25 17:41 | 92 | 1098 | 28 | 30 | 41 | 44 | 47 | 48 | 48 | 48 | 47 | 47 | 47 | 47 | 46 | 46 | 44 | 48 | 46 | 48 | -0.06 | Y | 35 | Y | -0.2 | [7 empty] | N | N | N | N | 120 | 0.52 | 58 | 101532 | 96970 | 5780 | 14100 | 13 | 2 |  | 2023-03-25 17:54 | 1595 | 110 |  | 32 | [16 empty] | 97.72 | 100 | 0 | 0 | 0 |  | 450 |  | Y | N | 0 | 0 | 0 |  | 451 |  | Y | Y | N |  |  | Y |  |  |  | BT180180 | H
B75994 | 2023-03-25 | 2 | B |  | 4 | A | SM45C | 탄소강 | SM45C | BM#2 | 1665 | 38 | 1628 | 1590 | 32 | 5600 |  | 1 | 0.17 | 15 |  | -2.39 | 1563 | 1611 | 0 | 19.02 | 0 | 19 | 88 | 498 | N | 1 | 2023-03-25 18:05 | 70 | 1096 | 14 | 9 | 8 | 8 | 9 | 9 | 9 | 9 | 9 | 8 | 7 | 7 |  | 7 | 9 | 9 | 7 | 9 | -0.04 | Y | 35 | Y | 0 | [7 empty] | Y | Y | Y | Y | 200 | 0.47 | 56 | 45216 | 86604 | 4046 | 13800 | 17 | 2 |  | 2023-03-25 18:08 | 1563 | 135 |  | 57 |  | * T/D 온도가 낮아 L/D 4 TON 내림 | [14 empty] | 49.42 | 100 | 0 | 0 | 0 |  | 651 | 700 | N | N | 0 | 0 | 0 |  | 650 | 700 | N | N | N | [6 empty] | RB200.00 | C
A76662 | 2023-03-25 | 1 | B |  | 5 | A | SCR423PRH | 소입성보증강 | C2 | BM#1 | 1659 | 42 | 1630 | 1607 | 27 | 5400 |  | 3 | 0.31 | 16 |  | -1.78 | 1593 | 1630 | 0 | 185.71 |  | 32 | 69 | 48 | Y |  | 2023-03-25 18:40 | 90 | 1093 | 45 | 46 | 48 | 50 | 50 | 51 | 50 | 50 | 49 | 49 | 48 | 48 | 47 | 47 | 49 | 51 | 47 | 50 | -0.11 | Y | 35 | Y | -0.2 | [7 empty] | N | N | N | N | 110 | 0.52 | 61 | 101532 | 101458 | 5642 | 14300 | 13 | 2 |  | 2023-03-25 18:46 | 1593 | 105 |  | 33 | [16 empty] | 93.92 | 100 | 0 | 0 | 0 |  | 450 |  | Y | N | 0 | 0 | 0 |  | 451 |  | Y | Y | N |  |  | Y |  |  |  | BT180180 | H
B75995 | 2023-03-25 | 2 | B |  | 5 | A | SM45C | 탄소강 | SM45C | BM#2 | 1607 | 36 | 1635 | 1564 | 31 | 5500 |  | 1 | 0.17 | 15 |  | -2.47 | 1568 | 1623 | 0 | 19.48 | 0 | 33 | 73 | 38 | Y |  | 2023-03-25 19:10 | 75 | 1094 | 4 | 22 | 28 | 32 | 34 | 35 | 35 | 35 | 34 | 33 | 32 | 31 |  | 31 | 30 | 35 | 31 | 35 | -0.13 | Y | 30 | Y | -0.2 | [7 empty] | N | N | N | N | 190 | 0.47 | 59 | 135760 | 90130 |  | 15000 | 17 | 2 |  | 2023-03-25 19:12 | 1568 | 128 |  | 50 | [16 empty] | 97.11 | 100 | 0 | 0 | 0 |  | 651 | 400 | N | N | 0 | 0 | 0 |  | 650 | 400 | N | N | N | [6 empty] | RB180.00 | C
A76663 | 2023-03-25 | 1 | B |  | 6 | A | SCR423PRH | 소입성보증강 | C2 | BM#1 | 1624 | 41 | 1614 | 1559 | 37 | 5900 |  | 3 | 0.29 | 16 |  | -1.65 | 1580 | 1614 | 0 | 217.72 |  | 16 | 21 | 55 | Y |  | 2023-03-25 19:46 | 77 | 1092 | 46 | 45 | 43 | 41 | 41 | 40 | 39 | 38 | 37 | 37 | 36 | 36 | 35 | 34 | 39 | 43 | 34 | 0 | -0.16 |  | 55 | Y | -0.2 | [7 empty] | N | N | N | N | 100 | 0.48 | 61 | 84610 | 94423 | 6027 | 14500 | 13 | 2 |  | 2023-03-25 19:53 | 1580 | 107 |  | 29 |  | *전기로 전극교체 작업지연 감속주입 | [14 empty] | 83.4 | 100 | 0 | 0 | 0 |  | 450 |  | Y | N | 0 | 0 | 0 |  | 451 |  | Y | Y | N |  |  | Y |  |  |  | BT180180 | H
B75996 | 2023-03-25 | 2 | B |  | 6 | B | SM45CR2 | 탄소강 | SM45CR2 | BM#2 | 1685 | 45 | 1648 | 1628 | 38 | 5500 |  | 1 | 0.14 | 16 |  | -3.03 | 1548 | 1633 | 0 | 14.99 | 0 | 15 | 2 | 36 | Y |  | 2023-03-25 20:39 | 54 | 1099 | 26 | 25 | 23 | 23 | 21 | 19 | 19 | 19 | 18 | 18 | 17 | 15 |  | 15 | 20 | 23 | 15 | 19 | -0.18 |  | 45 | Y | -0.4 | [7 empty] | Y | Y | Y | N | 180 | 0.49 | 55 | 43008 | 85500 | 2850 | 15100 | 17 | 2 |  | 2023-03-25 20:42 | 1548 | 128 |  | 21 |  | * 연연주 혼탕부 성분확인 ID : 301, 401 | [14 empty] | 48.6 | 100 | 0 | 0 | 0 |  | 651 | 400 | Y | Y | 0 | 0 | 0 |  | 650 | 400 | Y | Y | N | Y | [5 empty] | RB145.00 | C
A76664 | 2023-03-25 | 1 | D |  | 7 | A | SCR423PRH | 소입성보증강 | C2 | BM#1 | 1629 | 41 | 1618 | 1569 | 27 | 5500 |  | 3 | 0.29 | 17 |  | -1.89 | 1577 | 1618 | 0 | 174.05 |  | 6 | 2 | 58 | Y |  | 2023-03-25 20:50 | 74 | 1095 | 33 | 32 | 33 | 33 | 33 | 33 | 32 | 31 | 31 | 30 | 29 | 29 | 29 | 29 | 31 | 33 | 29 | 33 | -0.08 |  | 50 | Y | 0 | [7 empty] | N | N | N | N | 150 | 0.47 | 62 | 84610 | 92627 | 6173 | 14700 | 13 | 2 |  | 2023-03-25 20:58 | 1577 | 98 |  | 28 |  | *전기로 전극교체 작업지연 감속주입 | [14 empty] | 84.95 | 100 | 0 | 0 | 0 |  | 450 |  | Y | N | 0 | 0 | 0 |  | 451 |  | Y | Y | N |  |  | Y |  |  |  | BT180180 | C
B75997 | 2023-03-25 | 2 | D |  | 7 | A | SM45CR2 | 탄소강 | SM45CR2 | BM#2 | 1631 | 41 | 1640 | 1576 | 31 | 5800 |  | 1 | 0.16 | 15 |  | -2.33 | 1566 | 1624 | 0 | 19.07 | 0 | 11 | 37 | 30 | Y |  | 2023-03-25 21:28 | 72 | 1097 | 13 | 21 | 29 | 32 | 34 | 34 | 34 | 33 | 33 | 32 | 32 | 31 | 31 | 31 | 30 | 34 | 31 | 34 | -0.07 | Y | 40 | Y | 0 | [7 empty] | Y | Y | Y | N | 170 | 0.47 | 63 | 99395 | 95150 | 3150 | 15600 | 17 | 2 |  | 2023-03-25 21:29 | 1566 | 118 |  | 28 | [16 empty] | 101.48 | 100 | 0 | 0 | 300 |  | 651 | 400 | Y | Y | 0 | 0 | 300 |  | 650 | 400 | Y | Y | N | Y | [5 empty] | RB140.00 | C
A76665 | 2023-03-25 | 1 | D |  | 8 | A | SCR423PRH | 소입성보증강 | C2 | BM#1 | 1616 | 41 | 1626 | 1555 | 37 | 6100 |  | 3 | 0.3 | 17 |  | -1.89 | 1586 | 1626 | 0 | 198.66 |  | 31 | 9 | 69 | Y |  | 2023-03-25 21:50 | 83 | 1095 | 28 | 35 | 39 | 41 | 42 | 42 | 42 | 42 | 41 | 40 | 39 | 38 | 38 | 37 | 39 | 42 | 37 | 42 | -0.11 | Y | 45 | Y | -0.2 | [7 empty] | N | N | N | N | 140 | 0.47 | 68 | 101532 | 103770 | -1470 | 15000 | 13 | 2 |  | 2023-03-25 22:04 | 1586 | 101 |  | 31 |  | *전공정요청 L/D잔강 미이월 *전기로 전극교체 작업지연 감속주입 | [5 empty] | EDE7A421177246C9AD78E793021CDB15 | 7E628CAF08FE402C88C6D3438A591654 | BC7ED3068CFC4B43AF2F551B055A9674 |  | CA66353E24454ABB8398EADFCA31134A | F2B99701E7B7496C8FAAD586C4B03A71 | 222CB3CCFF654A5A83DF0FC80FA49948 |  |  | 98.86 | 100 | 0 | 0 | 0 |  | 450 |  | Y | N | 0 | 0 | 0 |  | 451 |  | Y | Y | N |  |  | N |  |  |  | BT180180 | H
B75998 | 2023-03-25 | 2 | D |  | 8 | A | SM45CR2 | 탄소강 | SM45CR2 | BM#2 | 1651 | 41 | 1634 | 1589 | 30 | 5100 |  | 1 | 0.17 | 17 |  | -2.71 | 1555 | 1621 | 0 | 12.58 | 0 | 19 | 89 | 41 | Y |  | 2023-03-25 22:35 | 61 | 1098 | 29 | 27 | 25 | 25 | 24 | 24 | 24 | 23 | 23 | 22 | 21 | 20 |  | 20 | 24 | 25 | 20 | 24 | -0.11 |  | 45 | Y | -0.2 | [7 empty] | Y | Y | Y | N | 170 | 0.47 | 56 | 84850 | 84206 | 2944 | 15200 | 17 | 2 |  | 2023-03-25 22:38 | 1555 | 118 |  | 26 | [16 empty] | 97.98 | 100 | 0 | 0 | 0 |  | 651 | 400 | Y | Y | 0 | 0 | 0 |  | 651 | 400 | Y | Y | N | [6 empty] | RB150.00 | C
A76666 | 2023-03-25 | 1 | D |  | 9 | A | SCR423PRH | 소입성보증강 | C2 | BM#1 | 1615 | 45 | 1626 | 1557 | 32 | 6500 |  | 3 | 0.29 | 16 |  | -1.92 | 1584 | 1626 | 0 | 206.52 |  | 32 | 70 | 66 | Y |  | 2023-03-25 23:07 | 81 | 1095 | 35 | 37 | 42 | 44 | 44 | 44 | 44 | 43 | 42 | 41 | 40 | 40 | 40 | 37 | 41 | 44 | 37 | 44 | -0.13 | Y | 55 | Y | -0.6 | [7 empty] | N | N | N | N | 130 | 0.47 | 70 | 101532 | 103850 | -2350 | 14900 | 13 | 2 |  | 2023-03-25 23:16 | 1584 | 99 |  | 23 |  | *전공정요청 L/D잔강 미이월 *전기로 전극교체 작업지연 감속주입 | [14 empty] | 97.67 | 100 | 0 | 0 | 0 |  | 450 |  | Y | N | 0 | 0 | 0 |  | 451 |  | Y | Y | N | [6 empty] | BT180180 | H
B75999 | 2023-03-25 | 2 | D |  | 9 | B | SM45CR2 | 탄소강 | SM45CR2 | BM#2 | 1606 | 49 | 1621 | 1540 | 41 | 6800 |  | 1 | 0.19 | 16 |  | -2.7 | 1561 | 1620 | 0 | 12.09 | 0 | 33 | 74 | 44 | Y |  | 2023-03-25 23:40 | 67 | 1090 | 18 | 22 | 30 | 35 | 35 | 36 | 36 | 36 | 35 | 34 | 33 | 32 | 31 | 31 | 32 | 36 | 31 | 36 | -0.14 | Y | 35 | Y | -0.2 | [7 empty] | Y | Y | Y | N | 1561 | 0.47 | 61 | 93737 | 92091 | 2759 | 14700 | 17 | 2 |  | 2023-03-25 23:43 | 1561 | 113 |  | 17 | [16 empty] | 99.46 | 100 | 0 | 0 | 0 |  | 650 | 400 | Y | Y | 0 | 0 | 0 |  | 650 | 400 | Y | Y | N | [6 empty] | RB170.00 | C
A76667 | 2023-03-25 | 1 | D | TUNDISH교체전 | 10 | A | SCR423PRH | 소입성보증강 | C2 | BM#1 | 1616 | 45 | 1618 | 1561 | 29 | 5900 |  | 3 | 0.3 | 16 |  | -1.64 | 1583 | 1618 | 0 | 232.56 |  | 16 | 22 | 74 | Y |  | 2023-03-26 00:12 | 80 | 1098 | 37 | 38 | 39 | 41 | 42 | 42 | 42 | 42 | 41 | 41 | 41 |  |  | 41 | 41 | 42 | 41 | 42 | -0.03 | Y | 30 | Y | 0 | [7 empty] | N | N | N | N | 120 | 0.54 | 60 | 118376 | 99026 | -2526 | 1500 | 13 | 2 |  | 2023-03-26 00:20 | 1583 | 108 |  | 29 |  | *전공정요청 L/D잔강 미이월 | 49CDA9C71FE043028FEC4A895AE9EB57 | B4B41ACB151344FD8B8ACBDA8EEDC814 | B5059B1F1BC5428784F2C66601BC7109 | [11 empty] | 118.73 | 100 | 0 | 3000 | 0 |  | 450 |  | Y | N | 0 | 3000 | 0 |  | 451 |  | Y | Y | N | [6 empty] | BT180180 | H
B76000 | 2023-03-25 | 2 | D |  | 10 | A | SM45CR2 | 탄소강 | SM45CR2 | BM#2 | 1641 | 42 | 1628 | 1577 | 30 | 4900 |  | 1 | 0.17 | 16 |  | -2.62 | 1554 | 1613 | 0 | 16.07 | 0 | 15 | 3 | 55 | Y |  | 2023-03-26 00:46 | 60 | 1098 | 28 | 29 | 29 | 29 | 28 | 27 | 26 | 26 | 25 | 24 | 23 | 22 | 21 | 21 | 26 | 29 | 21 | 29 | -0.16 |  | 50 | Y | -0.2 | [7 empty] | Y | Y | Y | N | 210 | 0.47 | 62 | 101497 | 93209 | 2941 | 13400 | 17 | 2 |  | 2023-03-26 00:48 | 1554 | 111 |  | 13 | [16 empty] | 107.23 | 100 | 0 | 0 | 0 |  | 651 | 400 | Y | Y | 0 | 0 | 0 |  | 651 | 400 | Y | Y | N | Y | [5 empty] | RB110.00 | C
A76668 | 2023-03-25 | 1 | D | TUNDISH교체 | 1 | A | P-SCM420HT | 베어링강 | C | BM#1 | 1633 | 43 | 1649 | 1572 | 39 | 6300 |  | 3 | 0.29 | 20 |  | -2.27 | 1589 | 1649 | 0 | 291.23 |  | 6 | 3 | 78 | Y |  | 2023-03-26 01:30 | 79 | 1110 | -320 | 18 | 13 | 17 | 22 | 25 | 27 | 29 | 30 | 30 | 31 |  |  | 31 | 24 | 31 | 31 | 0 | 0 |  |  | Y | 0.2 |  | 2.04 | 1.97 |  |  |  |  | N | N | N | N | 210 | 0.53 | 55 | 85600 | 92555 | -1555 | 12800 | 6 | 1 |  | 2023-03-26 01:38 | 1589 | 118 |  | 31 |  | *T/D FLUX 유:15KG 용:120KG *전공정요청 L/D잔강 미이월 | [14 empty] | 92.29 | 100 | 1000 | 0 | 0 |  | 650 |  | Y | Y | 1000 | 0 | 0 |  | 651 |  | Y | Y | N |  |  | N |  |  |  | LT180180 | H
B76021 | 2023-03-25 | 2 | D |  | 11 | A | SM45CR2 | 탄소강 | SM45CR2 | BM#2 | 1610 | 37 | 1616 | 1550 | 34 | 5700 |  | 1 | 0.16 | 16 |  | -2.61 | 1550 | 1607 | 0 | 12.41 | 0 | 11 | 38 | 54 | Y |  | 2023-03-26 01:46 | 56 | 1098 | 18 | 20 | 25 | 26 | 26 | 26 | 25 | 25 | 24 | 23 | 23 | 22 | 21 | 21 | 24 | 26 | 21 | 26 | -0.11 | Y | 45 | Y | -0.2 | [7 empty] | Y | Y | Y | N | 200 | 0.47 | 60 | 84024 | 92123 | 3027 | 13100 | 17 | 2 |  | 2023-03-26 01:47 | 1550 | 104 |  | 17 | [16 empty] | 89.1 | 100 | 0 | 0 | 0 |  | 651 | 400 | Y | Y | 0 | 0 | 0 |  | 650 | 400 | Y | Y | N | Y |  |  | Y |  |  | RB105.00 | C
A76669 | 2023-03-25 | 1 | D |  | 2 | A | P-SCM420HT | 베어링강 | C | BM#1 | 1582 | 48 | 1633 | 1538 | 41 | 7200 |  | 3 | 0.32 | 20 |  | 0 | 1633 | 1633 | 0 | 999 |  | 31 | 10 | 77 | Y |  | 2023-03-26 02:39 | 123 | 1087 | 30 | 31 | 33 | 35 | 36 | 36 | 36 | 36 | 36 | 36 | 36 |  |  | 36 | 35 | 36 | 36 | 36 | 0 |  | 30 | Y | 0 | [7 empty] | N | N | N | N | 200 | 0.55 | 52 | 94704 | 93874 | -1374 | 13900 | 06 | 1 |  | 2023-03-26 02:49 | 1633 | 115 |  | 18 |  | *전공정요청 L/D잔강 미이월 | [14 empty] | 100.43 | 100 | 0 | 0 | 0 |  | 650 |  | Y | Y | 0 | 0 | 0 |  | 651 |  | Y | Y | N | [6 empty] | RB130.00 | C
B76022 | 2023-03-25 | 2 | D |  | 12 | A | SM45CR2 | 탄소강 | SM45CR2 | BM#2 | 1629 | 36 | 1614 | 1561 | 33 | 5600 |  | 1 | 0.16 | 15 |  | -2.38 | 1548 | 1606 | 0 | 12.32 | 0 | 19 | 90 | 63 | Y |  | 2023-03-26 02:52 | 54 | 1088 | 17 | 20 | 22 | 23 | 23 | 22 | 22 | 21 | 19 | 19 | 18 | 17 | 15 | 14 | 20 | 23 | 14 | 22 | -0.18 | Y | 50 | Y | -0.2 | [7 empty] | N | Y | Y | N | 190 | 0.41 | 68 | 90880 | 92179 | 3071 | 13700 | 17 | 2 |  | 2023-03-26 02:57 | 1548 | 98 |  | 14 |  | * 전공정 요청 20%이상 감속주입, 이상공정 등록 및 생관통보 ID : 302~, 401~ | [14 empty] | 93.45 | 100 | 0 | 0 | 0 |  | 651 | 400 | Y | Y | 0 | 0 | 0 |  | 651 | 400 | Y | Y | N | Y | [5 empty] | RB170.00 | C
A76670 | 2023-03-25 | 1 | D | 연주종료 | 3 | A | SCM420HT | 소입성보증강 | C | BM#1 | 1613 | 45 | 1650 | 1546 | 39 | 7700 |  | 1 | 0.16 | 18 |  | 0 | 1577 | 1647 | 0 | 15.23 | 0 | 32 | 71 | 67 | Y |  | 2023-03-26 03:38 | 67 | 1091 | 35 | 36 | 37 | 38 | 38 | 37 | 36 | 35 | 34 | 33 | 32 |  |  | 32 | 35 | 38 | 32 | 0 | -0.17 | Y | 35 | Y | -0.2 | [7 empty] | N | N | N | N | 190 | 0.55 | 57 | 91585 | 98111 | -961 | 1500 | 06 | 1 |  | 2023-03-26 03:44 | 1577 | 103 |  | 13 |  | *연주종료 05:04 | F2CA23E4960C4CB1B282AF7751477652 | 791BE56E3E2747DA93E1A51C3CD0EC98 | [12 empty] | 92.98 | 100 | 0 | 3200 | 0 |  | 410 |  | Y | Y | 0 | 3000 | 0 |  | 411 |  | Y | Y | N | [6 empty] | RB105.00 | C
B76023 | 2023-03-25 | 2 | D | TUNDISH교체전 | 13 | A | SM45CR2 | 탄소강 | SM45CR2 | BM#2 | 1592 | 60 | 1636 | 1522 | 36 | 7200 |  | 1 | 0.15 | 15 |  | -2.72 | 1549 | 1606 | 0 | 11.57 | 0 | 33 | 75 | 67 | Y |  | 2023-03-26 04:10 | 55 | 1098 | 11 | 16 | 23 | 27 | 27 | 28 | 27 | 27 | 25 | 25 | 24 | 22 |  | 22 | 24 | 28 | 22 | 27 | -0.2 | Y | 30 | Y | -0.4 | [7 empty] | N | N | N | N | 180 | 0.47 | 61 | 72110 | 90620 | 3030 | 2000 | 17 | 2 |  | 2023-03-26 04:07 | 1549 | 107 |  | 7 |  |  | 770A248535F64EC189F22755F319A3FF | F5AE90252B1B4D048F2DA13E575BEB20 | 12C4491429504FD69212F985E6E8933C | [11 empty] | 77 | 100 | 0 | 3730 | 0 |  | 651 | 400 | Y | Y | 0 | 3620 | 0 |  | 651 | 400 | Y | Y | N | Y | [5 empty] | RB114.30 | C
A76671 | 2023-03-25 | 1 | A | TUNDISH교체 | 1 | B | 34CRS4H | 합금강 | D | BM#2 | 1652 | 44 | 1663 | 1595 | 34 | 7100 |  | 1 | 0.23 | 17 |  | -2.93 | 1583 | 1659 | 0 | 18.69 | 0 | 16 | 23 | 69 | Y |  | 2023-03-26 04:51 | 83 | 1097 | -302 | 19 | 21 | 20 | 27 | 31 | 35 | 36 | 36 | 37 | 39 |  |  | 39 | 31 | 39 | 39 | 0 | 0 |  |  | Y | 0.4 |  | 2.01 | 1.88 |  |  |  |  | N | N | N | N | 220 | 0.47 | 58 | 84610 | 91109 | 3041 | 15500 | 18 | 1 |  | 2023-03-26 04:55 | 1583 | 143 |  | 49 |  | * T/D FLUX 용탕부: 120 KG / 유탕부: 10KG 투입. | [14 empty] | 8461000 | 100 | 700 | 0 | 0 |  | 652 | 400 | Y | Y | 700 | 0 | 0 |  | 650 | 400 | Y | Y | N | [6 empty] | BT180180 | H
B76024 | 2023-03-25 | 2 | A |  | 2 | A | 34CRS4H | 합금강 | D | BM#2 | 1547 | 47 | 1621 | 1538 | 44 | 9000 |  | 1 | 0.1 | 16 |  | -2.76 | 1563 | 1622 | 0 | 7.71 | 0 | 15 | 4 | 118 | Y |  | 2023-03-26 06:09 | 63 | 1087 | 36 | 29 | 25 | 22 | 20 | 18 | 17 | 16 | 14 | 14 | 12 | 12 | 12 | 12 | 19 | 25 | 12 | 12 | -0.26 |  | 50 | Y | 0 | [7 empty] | N | N | N | N | 220 | 0.52 | 61 | 101532 | 102063 | -4363 | 15000 | 18 | 1 |  | 2023-03-26 06:17 | 1563 | 124 |  | 31 | [16 empty] | 104.89 | 100 | 0 | 0 | 0 |  | 651 | 400 | Y | Y | 0 | 0 | 0 |  | 650 | 400 | Y | Y | N | [6 empty] | BT180180 | H
B76025 | 2023-03-25 | 2 | A | 잔강최소화전 | 3 | A | 34CRS4H | 합금강 | D | BM#2 | 1592 | 55 | 1614 | 1527 | 45 | 8900 |  | 1 | 0.09 | 16 |  | -1.88 | 1557 | 1613 | 0 | 6.51 | 0 | 11 | 39 | 136 | Y |  | 2023-03-26 07:33 | 57 | 1099 | 11 | 14 | 18 | 21 | 22 | 22 | 22 | 22 | 21 | 18 | 19 | 19 |  | 19 | 19 | 22 | 18 | 22 | -0.07 | Y | 30 | Y | 0 | [7 empty] | N | N | N | N | 210 | 0.51 | 62 | 99230 | 100260 | -560 | 3000 | 18 | 1 |  | 2023-03-26 07:25 | 1557 | 124 |  | 9 |  |  | 1C02663BE00146F985E95904514D42F2 | [13 empty] | 100.08 | 100 | 0 | 3100 | 0 |  | 651 | 400 | Y | Y | 0 | 3100 | 0 |  | 650 | 400 | Y | Y | N | [6 empty] | BT180180 | H
B76026 | 2023-03-26 | 2 | A | 잔강최소화 | 4 | A | SPS7 | 특수용도강 | D3 | BM#2 | 1261 | 48 | 1641 | 1526 | 47 | 9000 |  | 1 | 0.13 | 17 |  | -2.61 | 1572 | 1637 | 6.71 | 0 | 0 | 32 | 72 | 97 | Y |  | 2023-03-26 08:23 | 91 | 1094 | -180 | -180 | 48 | 48 | 49 | 50 | 51 | 51 | 52 | 52 | 51 | 51 | 51 | 51 | 41 | 52 | 51 | 51 | -0.05 | Y | 20 | Y | 0 | [7 empty] | N | N | N | Y | 200 | 0.46 | 59 | 84610 | 97907 | -607 | 14700 | 18 | 1 |  | 2023-03-26 08:28 | 1572 | 135 |  | 36 |  | *롱노즐 재사용 | [14 empty] | 87.72 | 100 | 3200 | 0 | 0 |  | 490 | 400 | Y | Y | 3200 | 0 | 0 |  | 490 | 400 | Y | Y | Y | [5 empty] | Y | BT180180 | H
A76672 | 2023-03-26 | 1 | A | 연주시작 | 1 | A | P-SCM420HT | 베어링강 | C | BM#1 | 1683 | 52 | 1673 | 1628 | 31 | 5600 |  | 3 | 0.21 | 20 |  | -1.5 | 1604 | 1642 | 0 | 236.92 |  | 16 | 24 | 26 | Y |  | 2023-03-26 09:13 | 94 | 1099 | -360 | 25 | 27 | 27 | 35 | 41 | 42 | 44 | 44 | 45 |  |  |  | 45 | 38 | 45 | 45 | 0 | 0 |  |  | Y | 0.2 |  | 0.27 | [5 empty] | N | N | N | N | 210 | 0.51 | 45 | 79896 | 98111 | -12061 | 15230 | 07 | 2 |  | 2023-03-26 09:21 | 1604 | 142 |  | 38 |  | *FLUX 120KG/10KG *연주 START : 09:53 *코너히터기 미적용 이상재 등록 *C급 냉재처리 | [14 empty] | 91.05 | 100 | 1000 | 0 | 0 |  | 650 |  | N | Y | 1000 | 0 | 0 |  | 651 |  | N | Y | N |  |  | Y |  |  |  | LT180180 | C
B76027 | 2023-03-26 | 2 | A |  | 5 | B | SPS7 | 특수용도강 | D3 | BM#2 | 1625 | 45 | 1618 | 1535 | 41 | 7800 |  | 1 | 0.13 | 17 |  | -2.37 | 1548 | 1606 | 7.97 | 0 | 0 | 33 | 76 | 131 | Y |  | 2023-03-26 09:17 | 67 | 1095 | 49 | 42 | 39 | 36 | 34 | 32 | 30 | 28 | 27 | 26 | 25 | 25 |  | 25 | 33 | 39 | 25 | 0 | -0.28 |  | 50 | Y | 0 | [7 empty] | N | N | N | Y | 190 | 0.5 | 63 | 101532 | 100383 | -2383 | 13700 | 18 | 1 |  | 2023-03-26 09:26 | 1548 | 132 |  | 43 | [16 empty] | 104.24 | 100 | 0 | 0 | 0 |  | 490 | 400 | Y | Y | 0 | 0 | 0 |  | 490 | 400 | Y | Y | Y | [6 empty] | BT180180 | H
A76673 | 2023-03-26 | 1 | A |  | 2 | A | P-SCM420HT | 베어링강 | C | BM#1 | 1594 | 53 | 1623 | 1557 | 45 | 7500 |  | 3 | 0.21 | 20 |  | 0 | 1623 | 1623 | 0 | 179.73 |  | 31 | 11 | 270 | Y |  | 2023-03-26 10:20 | 113 | 1097 | 43 | 39 | 36 | 34 | 32 | 30 | 30 | 28 | 28 | 27 | 27 | 26 |  | 26 | 32 | 36 | 26 | 0 | -0.22 |  | 45 | Y | -0.2 | [7 empty] | N | N | N | N | 200 | 0.49 | 55 | 85600 | 86126 | 6074 | 15650 | 07 | 2 |  | 2023-03-26 10:28 | 1623 | 111 |  | 16 |  | *작업방안에 따른 코너히터기 미적용 이상재 등록 *전공정요청 감속주입(작업지연) | [14 empty] | 91.89 | 100 | 0 | 0 | 0 |  | 650 |  | N | Y | 0 | 0 | 0 |  | 651 |  | N | Y | N |  |  | Y |  |  |  | LT180180 | C
B76028 | 2023-03-26 | 2 | A |  | 6 | A | SPS7 | 특수용도강 | D3 | BM#2 | 1614 | 56 | 1617 | 1548 | 38 | 7000 |  | 1 | 0.12 | 16 |  | -2.14 | 1545 | 1598 | 11.14 | 0 | 0 | 15 | 5 | 49 | Y |  | 2023-03-26 10:38 | 64 | 1098 | 23 | 22 | 31 | 36 | 38 | 38 | 38 | 37 | 36 | 36 | 34 | 34 |  | 34 | 35 | 38 | 34 | 38 | -0.09 | Y | 40 | Y | 0 | [7 empty] | N | N | N | Y | 180 | 0.5 | 61 | 101532 | 96804 | -4 | 13300 | 18 | 1 |  | 2023-03-26 10:41 | 1545 | 135 |  | 27 | [16 empty] | 105.87 | 100 | 0 | 0 | 0 |  | 490 | 400 | Y | Y | 0 | 0 | 0 |  | 490 | 400 | Y | Y | Y | [6 empty] | BT180180 | H
A76674 | 2023-03-26 | 1 | A |  | 3 | A | P-SCM420HT | 베어링강 | C | BM#1 | 1614 | 51 | 1608 | 1546 | 46 | 7700 |  | 3 | 0.22 | 20 |  | -1.07 | 1581 | 1608 | 0 | 131.88 |  | 6 | 4 | 402 | Y |  | 2023-03-26 11:20 | 71 | 1097 | 26 | 27 | 30 | 30 | 30 | 29 | 27 | 26 | 25 | 24 | 23 | 23 | 22 | 22 | 26 | 30 | 22 | 30 | -0.16 |  | 50 | Y | -0.2 | [7 empty] | N | N | N | N | 190 | 0.47 | 60 | 85600 | 90413 | 6537 | 15710 | 07 | 2 |  | 2023-03-26 11:28 | 1581 | 100 |  | 13 |  | *작업방안에 따른 코너히터기 100KW 적용 이상재 등록 *전공정요청 감속주입(작업지연) | [14 empty] | 87.89 | 100 | 0 | 0 | 0 |  | 650 |  | N | Y | 0 | 0 | 0 |  | 651 |  | N | Y | N |  |  | Y |  |  |  | LT180180 | H
B76029 | 2023-03-26 | 2 | A |  | 7 | B | SPS7 | 특수용도강 | D3 | BM#2 | 1632 | 43 | 1605 | 1573 | 37 | 5900 |  | 1 | 0.13 | 16 |  | -1.7 | 1540 | 1590 | 7.21 | 0 | 0 | 11 | 40 | 71 | Y |  | 2023-03-26 11:50 | 59 | 1097 | 30 | 31 | 33 | 33 | 33 | 33 | 32 | 31 | 29 | 28 | 27 | 26 | 25 | 25 | 30 | 33 | 25 | 33 | -0.16 |  | 50 | Y | -0.2 | [7 empty] | N | N | N | Y | 170 | 0.5 | 59 | 84610 | 95597 | -797 | 14700 | 18 | 1 |  | 2023-03-26 11:53 | 1540 | 113 |  | 17 | [16 empty] | 90.3 | 100 | 0 | 0 | 0 |  | 490 | 400 | Y | Y | 0 | 0 | 0 |  | 490 | 400 | Y | Y | Y | [6 empty] | BT180180 | H
A76675 | 2023-03-26 | 1 | A |  | 4 | A | P-SCM420HT | 베어링강 | C | BM#1 | 1603 | 47 | 1616 | 1540 | 39 | 7000 |  | 3 | 0.21 | 21 |  | -1.16 | 1586 | 1616 | 0 | 153.14 |  | 35 | 46 | 2948 | Y |  | 2023-03-26 12:23 | 76 | 1221 | 21 | 21 | 30 | 35 | 36 | 36 | 34 | 33 | 33 | 32 | 31 | 30 | 30 | 30 | 32 | 36 | 30 | 30 | -0.13 | Y | 45 | Y | 0 | [7 empty] | N | N | N | N | 180 | 0.47 | 64 | 85130 | 97347 | 5803 | 14220 | 07 | 2 |  | 2023-03-26 12:31 | 1586 | 94 |  | 11 |  | *전공정요청 감속주입(작업지연) | [14 empty] | 81.62 | 100 | 0 | 0 | 0 |  | 650 |  | Y | Y | 0 | 0 | 0 |  | 651 |  | Y | Y | N |  |  | Y |  |  |  | BM510510 | C
B76030 | 2023-03-26 | 2 | B | TUNDISH교체전 | 8 | A | SPS7 | 특수용도강 | D3 | BM#2 | 1622 | 43 | 1618 | 1556 | 34 | 6000 |  | 1 | 0.11 | 16 |  | -2.04 | 1547 | 1594 | 5.7 | 0 | 0 | 32 | 73 | 63 | Y |  | 2023-03-26 12:45 | 66 | 1096 | 23 | 28 | 34 | 38 | 41 | 40 | 40 | 40 | 39 | 39 | 38 | 37 | 36 | 36 | 37 | 41 | 36 | 40 | -0.12 | Y | 40 | Y | -0.2 | [7 empty] | N | N | N | M | 170 | 0.5 | 61 | 99489 | 97954 | -4 | 2000 | 18 | 1 |  | 2023-03-26 12:50 | 1547 | 112 |  | 22 |  |  | 601D1A5B80F64A908CC582E4507E0029 | 87360B92647841F6A8942E8308FC704F | C4BA6ADEC35E437B987A4FFE441B0B3A | [11 empty] | 102.25 | 100 | 0 | 3000 | 0 |  | 490 | 400 | Y | Y | 0 | 3000 | 0 |  | 490 | 400 | Y | Y | Y | [6 empty] | BT180180 | H
A76676 | 2023-03-26 | 1 | B | 잔강최소화전 | 5 | A | SCM420HT | 소입성보증강 | C | BM#1 | 1636 | 40 | 1633 | 1566 | 32 | 5900 |  | 3 | 0.21 | 18 |  | -2.16 | 1583 | 1633 | 0 | 142.01 |  | 16 | 25 | 71 | Y |  | 2023-03-26 13:20 | 73 | 1098 | 29 | 34 | 37 | 38 | 38 | 38 | 37 | 36 | 36 | 35 | 34 | 34 | 34 | 34 | 36 | 38 | 34 | 38 | -0.09 | Y | 45 | Y | 0 | [7 empty] | N | N | N | N | 170 | 0.49 | 59 | 97481 | 93228 | 5422 | 3000 | 07 | 2 |  | 2023-03-26 13:27 | 1583 | 92 |  | 21 |  | *유사강종 연연주 *잔강최소화 전HEAT *전공정요청 감속주입(작업지연) *T/D잔강 실측 2TON *램핑다운 시간 16:25 |  | DE7713B803EA4555B76A92938710C7BA | 7699AE56B68F41F59F326E3825CA8D07 | [11 empty] | 97.68 | 100 | 0 | 3200 | 0 |  | 410 |  | Y | Y | 0 | 3300 | 0 |  | 411 |  | Y | Y | N | [6 empty] | RB140.00 | C
B76031 | 2023-03-26 | 2 | B | TUNDISH교체 | 1 | A | SCR420HB | 소입성보증강 | C2 | BM#2 | 1602 | 53 | 1671 | 1546 | 48 | 9400 |  | 1 | 0.2 | 18 |  | -2.5 | 1592 | 1658 | 0 | 31.76 | 0 | 33 | 77 | 61 | Y |  | 2023-03-26 13:58 | 84 | 1096 | -339 | -308 | 27 | 22 | 29 | 34 | 38 | 39 | 40 | 41 | 41 | 41 |  | 41 | 36 | 41 | 41 | 41 | 0 |  | 10 | Y | 0 |  | 1.85 | 1.85 |  |  |  |  | N | N | N | N | 220 | 0.47 | 58 | 84610 | 89774 | 5476 | 15800 | 01 | 2 |  | 2023-03-26 14:00 | 1592 | 132 |  | 36 |  | * T/D FLUX 용탕부: 220 KG / 유탕부: 10KG 투입. * 전공정 요청으로 감속주입 * 전공정 요청 20%이상 감속주입, 이상공정 등록 및 생관통보 ID: 305~, 405~ | D0F64B1DB40B407FA336E52CB0F526FD | [13 empty] | 87.72 | 100 | 1000 | 0 | 0 |  | 451 | 300 | Y | Y | 1000 | 0 | 0 |  | 450 | 300 | Y | Y | N | Y | [5 empty] | BT180180 | H
A76677 | 2023-03-26 | 1 | B | 잔강최소화 | 6 | B | SMNCRMOB435H | 합금강 | 보론강 | BM#1 | 1636 | 40 | 1614 | 1554 | 33 | 6000 |  | 3 | 0.23 | 20 |  | -1.72 | 1572 | 1614 | 84.41 | 29.98 |  | 31 | 12 | 76 | Y |  | 2023-03-26 14:18 | 77 | 1098 | -179 | -60 | 28 | 29 | 30 | 31 | 31 | 31 | 32 | 32 | 32 | 32 | 33 | 33 | 23 | 33 | 33 | 32 | 0 |  |  | Y | 0.2 |  |  |  | 0.63 |  |  |  |  | N | N | Y | 210 | 0.43 | 62 | 86759 | 98974 | -1324 | 14500 | 07 | 2 |  | 2023-03-26 14:26 | 1572 | 110 |  | 39 | [16 empty] | 87.28 | 100 | 3600 | 0 | 0 |  | 650 |  | Y | Y | 3600 | 0 | 0 |  | 651 |  | Y | Y | Y | [6 empty] | RB170.00 | C
B76032 | 2023-03-26 | 2 | B |  | 2 | A | SCR420HB | 소입성보증강 | C2 | BM#2 | 1601 | 49 | 1679 | 1558 | 45 | 8600 |  | 1 | 0.17 | 22 |  | -2.75 | 1589 | 1669 | 0 | 33.89 | 0 | 15 | 6 | 62 | Y |  | 2023-03-26 15:07 | 81 | 1100 | 38 | 40 | 44 | 46 | 45 | 45 | 45 | 44 | 43 | 42 | 40 | 39 | 38 | 37 | 42 | 46 | 37 | 45 | -0.18 | Y | 50 | Y | -0.2 | [7 empty] | N | N | N | N | 220 | 0.41 | 66 | 84610 | 85816 | 3034 | 16600 | 01 | 2 |  | 2023-03-26 15:10 | 1589 | 123 |  | 25 |  | * 전공정 요청 20%이상 감속주입, 이상공정 등록 및 생관통보 * 샘플채취 ID: 303,403 (300) | [14 empty] | 94.7 | 100 | 0 | 0 | 300 |  | 451 | 300 | Y | Y | 0 | 0 | 300 |  | 450 | 300 | Y | Y | N | Y | [5 empty] | BT180180 | H
A76678 | 2023-03-26 | 1 | B |  | 7 | A | SMNCRMOB435H | 합금강 | 보론강 | BM#1 | 1627 | 40 | 1616 | 1542 | 30 | 5800 |  | 3 | 0.23 | 20 |  | -1.77 | 1573 | 1616 | 78.99 | 36.54 |  | 6 | 5 | 74 | Y |  | 2023-03-26 15:15 | 78 | 1098 | 33 | 27 | 25 | 24 | 24 | 24 | 24 | 23 | 23 | 22 | 22 | 22 | 22 | 22 | 24 | 25 | 22 | 24 | -0.04 | Y | 55 | Y | 0 |  |  |  | 0.98 |  |  |  |  | Y | N | Y | 200 | 0.45 | 67 | 95607 | 96326 | -276 | 15900 | 07 | 2 |  | 2023-03-26 15:25 | 1573 | 115 |  | 46 | [16 empty] | 98.31 | 100 | 0 | 0 | 0 |  | 650 |  | Y | Y | 0 | 0 | 0 |  | 651 |  | Y | Y | Y | [6 empty] | RB160.00 | C
B76033 | 2023-03-26 | 2 | B |  | 3 | A | SCR420HB | 소입성보증강 | C2 | BM#2 | 1628 | 42 | 1635 | 1581 | 35 | 6800 |  | 1 | 0.14 | 18 |  | -2.43 | 1566 | 1627 | 0 | 17.79 | 0 | 11 | 41 | 70 | Y |  | 2023-03-26 16:21 | 58 | 1097 | 34 | 34 | 31 | 30 | 28 | 27 | 25 | 23 | 22 | 21 | 20 | 19 | 17 | 15 | 23 | 31 | 15 | 0 | -0.25 |  | 65 | Y | -0.2 | [7 empty] | N | N | N | N | 210 | 0.4 | 76 | 101532 | 96367 | 3033 | 15500 | 01 | 2 |  | 2023-03-26 16:23 | 1566 | 103 |  | 18 |  | * 전공정 요청 20%이상 감속주입, 이상공정 등록 및 생관통보 | [14 empty] | 101.13 | 100 | 0 | 0 | 0 |  | 451 | 300 | Y | Y | 0 | 0 | 0 |  | 450 | 300 | Y | Y | N | Y | [5 empty] | BT180180 | H
A76679 | 2023-03-26 | 1 | B |  | 8 | A | SMNCRMOB435H | 합금강 | 보론강 | BM#1 | 1591 | 43 | 1604 | 1536 | 36 | 6700 |  | 3 | 0.23 | 20 |  | -1.47 | 1568 | 1604 | 86.82 | 23.42 |  | 35 | 47 | 64 | Y |  | 2023-03-26 16:20 | 73 | 1100 | 22 | 20 | 20 | 22 | 25 | 26 | 26 | 25 | 26 | 25 | 25 | 25 | 25 | 25 | 24 | 26 | 25 | 26 | -0.02 | Y | 50 | Y | 0 |  |  |  | 0.77 |  |  |  |  | N | Y | Y | 190 | 0.45 | 75 | 99565 | 108564 | -1564 | 14700 | 07 | 2 |  | 2023-03-26 16:51 | 1568 | 121 |  | 48 | [16 empty] | 91.68 | 100 | 0 | 0 | 0 |  | 650 |  | Y | Y | 0 | 0 | 0 |  | 651 |  | Y | Y | Y | [6 empty] | RB170.00 | C
B76034 | 2023-03-26 | 2 | B |  | 4 | A | SCR420HB | 소입성보증강 | C2 | BM#2 | 1616 | 45 | 1642 | 1570 | 39 | 8000 |  | 1 | 0.19 | 18 |  | -2.41 | 1575 | 1632 | 0 | 21.14 | 0 | 32 | 74 | 86 | Y |  | 2023-03-26 17:29 | 67 | 1097 | 12 | 18 | 27 | 28 | 28 | 27 | 27 | 26 | 25 | 24 | 23 | 22 | 21 | 18 | 23 | 28 | 18 | 27 | -0.17 | Y | 60 | Y | -0.2 | [7 empty] | N | N | N | N | 200 | 0.4 | 81 | 101532 | 102418 | 3082 | 15400 | 01 | 2 |  | 2023-03-26 17:31 | 1575 | 120 |  | 27 |  | * 전공정 요청 20%이상 감속주입, 이상공정 등록 및 생관통보 | [14 empty] | 97.21 | 100 | 0 | 0 | 0 |  | 450 | 300 | Y | Y | 0 | 0 | 0 |  | 450 | 300 | Y | Y | N | Y | [5 empty] | BT180180 | H
A76680 | 2023-03-26 | 1 | B | TUNDISH교체전 | 9 | A | SMNCRMOB435H | 합금강 | 보론강 | BM#1 | 1679 | 48 | 1608 | 1614 | 36 | 4900 |  | 3 | 0.23 | 20 |  | -1.57 | 1570 | 1608 | 85.97 | 48.14 |  | 16 | 26 | 78 | Y |  | 2023-03-26 17:35 | 75 | 1098 | 23 | 25 | 27 | 28 | 29 | 30 | 29 | 29 | 29 | 29 | 28 | 28 | 28 | 28 | 28 | 30 | 28 | 29 | -0.02 | Y | 40 | Y | 0 |  |  |  | 0.72 |  |  |  | N | N | N | N | 180 | 0.45 | 75 | 111168 | 107155 | -1305 | 2000 | 07 | 2 |  | 2023-03-26 17:42 | 1570 | 133 |  | 50 |  |  |  | 527ACFDDD0C848C1B07E9DCDAD855387 | 541996FE031B4564A23CADA0944213E4 | 8DA6CB195A71471F88276CC0F7FD17D8 | [10 empty] | 103.75 | 100 | 0 | 2900 | 0 |  | 650 |  | Y | Y | 0 | 2800 | 0 |  | 651 |  | Y | Y | Y | [6 empty] | RB170.00 | C
B76035 | 2023-03-26 | 2 | B |  | 5 | A | SCR420HB | 소입성보증강 | C2 | BM#2 | 1670 | 46 | 1653 | 1595 | 37 | 7100 |  | 1 | 0.18 | 18 |  | -2.54 | 1583 | 1640 | 0 | 23.43 | 0 | 33 | 78 | 67 | Y |  | 2023-03-26 18:26 | 75 | 1094 | 13 | 15 | 25 | 32 | 35 | 36 | 37 | 36 | 36 | 36 | 35 | 34 |  | 34 | 32 | 37 | 34 | 36 | -0.06 | Y | 25 | Y | -0.2 | [7 empty] | N | N | N | N | 190 | 0.54 | 56 | 101532 | 96376 | 2974 | 15000 | 01 | 2 |  | 2023-03-26 18:29 | 1583 | 141 |  | 53 | [16 empty] | 102.82 | 100 | 0 | 0 | 0 |  | 450 | 300 | Y | Y | 0 | 0 | 0 |  | 450 | 300 | Y | Y | N | Y | [5 empty] | BT180180 | H
A76681 | 2023-03-26 | 1 | B | TUNDISH교체 | 1 | A | SCR420HCS | 소입성보증강 | C | BM#1 | 1661 | 42 | 1651 | 1581 | 34 | 7300 |  | 3 | 0.22 | 20 |  | -2.3 | 1606 | 1663 | 0 | 329.01 |  | 31 | 13 | 58 | Y |  | 2023-03-26 19:13 | 95 | 1100 | -322 | 24 | 22 | 22 | 29 | 33 | 36 | 38 | 38 | 39 | 39 | 39 |  | 39 | 33 | 39 | 39 | 39 | 0 |  | 10 | Y | 0 |  | 1.47 | 1.34 |  |  |  |  | N | N | N | N | 210 | 0.52 | 55 | 101532 | 98188 | 6962 | 15000 | 12 | 1 |  | 2023-03-26 19:23 | 1606 | 155 |  | 52 | 17 | *T/D FLUX 유:10KG용:120KG | [14 empty] | 98.72 | 100 | 700 | 0 | 0 |  | 410 |  | Y | Y | 700 | 0 | 0 |  | 411 |  | Y | Y | N |  | Y |  |  |  |  | BT180180 | H
B76036 | 2023-03-26 | 2 | B |  | 6 | A | SCR420HB | 소입성보증강 | C2 | BM#2 | 1638 | 50 | 1652 | 1595 | 37 | 7200 |  | 1 | 0.19 | 18 |  | -2.2 | 1579 | 1640 | 0 | 21.24 | 0 | 15 | 7 | 62 | Y |  | 2023-03-26 19:30 | 71 | 1090 | 30 | 33 | 35 | 36 | 36 | 35 | 34 | 34 | 33 | 33 | 33 |  |  | 33 | 34 | 36 | 33 | 33 | 0 | Y | 35 | Y | 0 | [7 empty] | N | N | N | N | 180 | 0.55 | 53 | 84610 | 93100 | 3050 | 15800 | 01 | 2 |  | 2023-03-26 19:33 | 1579 | 138 |  | 45 | [16 empty] | 88.37 | 100 | 0 | 0 | 0 |  | 451 | 300 | Y | Y | 0 | 0 | 0 |  | 450 | 300 | Y | Y | N | Y | [5 empty] | BT180180 | H
A76682 | 2023-03-26 | 1 | D |  | 2 | A | SCR420HCS | 소입성보증강 | C | BM#1 | 1614 | 42 | 1633 | 1558 | 32 | 6800 |  | 3 | 0.22 | 16 |  | -2.41 | 1584 | 1633 | 0 | 201.52 |  | 6 | 6 | 63 | Y |  | 2023-03-26 20:08 | 73 | 1098 | 39 | 31 | 25 | 22 | 22 | 21 | 20 | 19 | 19 | 19 | 18 | 18 |  | 18 | 22 | 25 | 18 | 19 | -0.14 |  | 50 | Y | 0 | [7 empty] | N | N | N | N | 200 | 0.52 | 59 | 84610 | 97483 | 3117 | 14000 | 12 | 1 |  | 2023-03-26 20:34 | 1584 | 135 |  | 54 | 15 | [15 empty] | 82.59 | 100 | 0 | 0 | 0 |  | 410 |  | Y | Y | 0 | 0 | 0 |  | 411 |  | Y | Y | N |  | Y |  |  |  |  | BT180180 | H
B76037 | 2023-03-26 | 2 | D |  | 7 | A | SCR420HB | 소입성보증강 | C2 | BM#2 | 1595 | 50 | 1667 | 1562 | 46 | 8400 |  | 1 | 0.19 | 22 |  | -2.52 | 1579 | 1657 | 0 | 31.2 | 0 | 11 | 42 | 50 | Y |  | 2023-03-26 20:43 | 71 | 1087 | 30 | 29 | 44 | 45 | 45 | 44 | 44 | 43 | 42 | 41 | 40 |  |  | 40 | 40 | 45 | 40 | 44 | -0.14 | Y | 35 | Y | -0.2 | [7 empty] | N | N | N | N | 170 | 0.55 | 56 | 84610 | 97299 | 3001 | 15000 | 01 | 2 |  | 2023-03-26 20:45 | 1579 | 130 |  | 26 | [16 empty] | 85.68 | 100 | 0 | 0 | 0 |  | 451 | 300 | Y | Y | 0 | 0 | 0 |  | 450 | 300 | Y | Y | N | Y | [5 empty] | BT180180 | H
A76683 | 2023-03-26 | 1 | D |  | 3 | A | SCR420HCS | 소입성보증강 | C | BM#1 | 1648 | 40 | 1631 | 1582 | 27 | 5600 |  | 3 | 0.23 | 16 |  | -2.37 | 1582 | 1631 | 0 | 258.19 |  | 35 | 48 | 72 | Y |  | 2023-03-26 21:21 | 71 | 1090 | 17 | 18 | 22 | 24 | 25 | 26 | 26 | 26 | 26 | 25 | 25 | 25 | 24 | 24 | 24 | 26 | 24 | 26 | -0.05 | Y | 35 | Y | -0.2 | [7 empty] | N | N | N | N | 190 | 0.52 | 60 | 101532 | 101535 | 3515 | 14200 | 12 | 1 |  | 2023-03-26 21:28 | 1582 | 128 |  | 40 | 8 | [6 empty] | 4B9D54145AE24FD89CA4860989371E4C | 131F02FA66014C52B363A367E2DD2F3C | 9B5FA052EB9347ECBCB87A109D2E8758 |  | 84792942A6F44F9CADF1A9E0DB246AC3 | D5C7713DC26747E9929FBB97DA408292 | 659A58A1473D4137B90E15E0E60715B6 |  |  | 95.34 | 100 | 0 | 0 | 0 |  | 410 |  | Y | Y | 0 | 0 | 0 |  | 411 |  | Y | Y | N |  | Y |  |  |  |  | BT180180 | H
B76038 | 2023-03-26 | 2 | D | TUNDISH교체전 | 8 | A | SCR420HB | 소입성보증강 | C2 | BM#2 | 1678 | 46 | 1655 | 1611 | 33 | 6400 |  | 1 | 0.2 | 18 |  | -2.35 | 1586 | 1648 | 0 | 23.13 | 0 | 32 | 75 | 28 | Y |  | 2023-03-26 21:32 | 78 | 1098 | 37 | 44 | 49 | 51 | 51 | 50 | 50 | 49 | 48 | 47 | 46 | 46 |  | 46 | 47 | 51 | 46 | 0 | -0.12 | Y | 40 | Y | 0 | [7 empty] | N | N | N | N | 170 | 0.54 | 62 | 106817 | 97470 | 2980 | 2000 | 01 | 2 |  | 2023-03-26 21:33 | 1586 | 124 |  | 34 |  |  | 94429C9242A446039F7DDB8056D3FFC4 | B2269314095D464E904524842BE12547 | 2C23356BB9044C84962AD2769C89DF3F | [11 empty] | 105.86 | 100 | 0 | 3080 | 0 |  | 451 | 300 | Y | Y | 0 | 3050 | 0 |  | 450 | 300 | Y | Y | N | Y | [5 empty] | BT180180 | H
A76684 | 2023-03-26 | 1 | D |  | 4 | A | SCR420HCS | 소입성보증강 | C | BM#1 | 1647 | 51 | 1606 | 1578 | 31 | 6500 |  | 3 | 0.22 | 16 |  | -0.34 | 1599 | 1606 | 0 | 154.76 |  | 16 | 27 | 49 | Y |  | 2023-03-26 22:16 | 88 | 1099 | 23 | 23 | 32 | 36 | 38 | 40 | 40 | 41 | 40 | 40 | 40 | 39 | 39 | 38 | 37 | 41 | 38 | 40 | -0.05 | Y | 30 | Y | -0.2 | [7 empty] | N | N | N | N | 180 | 0.51 | 62 | 152298 | 98529 | 2821 | 15400 | 12 | 1 |  | 2023-03-26 22:31 | 1599 | 127 |  | 47 |  | *유사강종 연연주 혼탕부 성분확인 ID:107~109.207~209. | [14 empty] | 147.15 | 100 | 0 | 0 | 0 |  | 410 |  | Y | Y | 0 | 0 | 0 |  | 411 |  | Y | Y | N |  | Y |  |  |  |  | BT180180 | H
B76039 | 2023-03-26 | 2 | D | TUNDISH교체 | 1 | B | SCR415HM2 | 소입성보증강 | C1 | BM#2 | 1632 |  |  |  | 0 | 0 |  | 1 | 0.24 | 19 |  | -2.88 | 1602 | 1682 | 0 | 36.45 | 0 | 33 | 79 | 31 | Y |  | 2023-03-26 23:01 | 91 | 1096 | -411 | -77 | 36 | 32 | 41 | 47 | 51 | 52 | 53 | 53 | 51 | 51 | 49 | 49 | 48 | 53 | 49 | 51 | -0.07 |  | 20 | Y | -0.4 |  | 2.05 | 1.98 |  |  |  |  | N | N | N | N | 220 | 0.49 | 58 | 91080 | 93000 | 3100 | 14200 | 02 | 1 |  | 2023-03-26 23:02 | 1602 | 145 |  | 27 |  | * T/D FLUX 용탕부: 120 KG / 유탕부: 10KG 투입. | [14 empty] | 94.97 | 100 | 700 | 0 | 0 |  | 450 | 300 | Y | Y | 700 | 0 | 0 |  | 450 | 300 | Y | Y | N | Y | [5 empty] | RB085.00 | C
A76685 | 2023-03-26 | 1 | D |  | 5 | A | SCR420HON2 | 소입성보증강 | C | BM#1 | 1620 | 51 | 1635 | 1612 | 22 | 4400 |  | 3 | 0.24 | 17 |  | -1.44 | 1602 | 1635 | 0 | 188.75 |  | 31 | 14 | 42 | Y |  | 2023-03-26 23:25 | 91 | 1098 | 37 | 38 | 42 | 44 | 45 | 45 | 45 | 45 | 45 | 44 | 44 | 44 |  | 44 | 43 | 45 | 44 | 45 | -0.03 | Y | 35 | Y | 0 | [7 empty] | N | N | N | N | 170 | 0.51 | 55 | 50766 | 92668 | 3982 | 15400 | 12 | 1 |  | 2023-03-27 00:04 | 1602 | 127 |  | 42 |  | *유사강종 연연주 혼탕부 성분확인 ID:101.201. | [14 empty] | 51.99 | 100 | 0 | 0 | 0 |  | 410 |  | Y | Y | 0 | 0 | 0 |  | 411 |  | Y | Y | N |  | Y |  |  |  |  | BT180180 | H
B76040 | 2023-03-26 | 2 | D |  | 2 | B | SCR415HM2 | 소입성보증강 | C1 | BM#2 | 1591 |  |  |  | 0 | 0 |  | 1 | 0.17 | 19 |  | -2.59 | 1581 | 1648 | 0 | 13.04 | 0 | 15 | 8 | 47 | Y |  | 2023-03-26 23:58 | 70 | 1088 | 48 | 43 | 40 | 39 | 38 | 36 | 35 | 35 | 34 | 33 | 32 | 30 |  | 30 | 37 | 40 | 30 | 0 | -0.22 |  | 45 | Y | -0.4 | [7 empty] | N | N | N | N | 220 | 0.52 | 55 | 91080 | 89248 | 2952 | 13900 | 02 | 1 |  | 2023-03-27 00:11 | 1581 | 124 |  | 28 | [16 empty] | 100.59 | 100 | 0 | 0 | 0 |  | 450 | 300 | Y | Y | 0 | 0 | 0 |  | 450 | 300 | Y | Y | N | Y | [5 empty] | BT180180 | C
A76686 | 2023-03-26 | 1 | D |  | 6 | A | SCR420HON2 | 소입성보증강 | C | BM#1 | 1641 | 46 | 1633 | 1575 | 28 | 5600 |  | 3 | 0.25 | 21 |  | -1.56 | 1592 | 1633 | 0 | 228.1 |  | 6 | 7 | 47 | Y |  | 2023-03-27 00:33 | 81 | 1110 | 43 | 41 | 40 | 39 | 39 | 39 | 39 | 38 | 37 | 37 | 36 | 35 | 35 | 35 | 38 | 40 | 35 | 39 | -0.1 |  | 50 | Y | 0 | [7 empty] | N | N | N | N | 210 | 0.52 | 58 | 84610 | 95468 | 4982 | 15700 | 12 | 1 |  | 2023-03-27 00:47 | 1592 | 111 |  | 30 | 13 | [15 empty] | 8461000 | 100 | 0 | 0 | 0 |  | 410 |  | Y | Y | 0 | 0 | 0 |  | 411 |  | Y | Y | N |  | Y |  |  |  |  | BT180180 | H
B76041 | 2023-03-26 | 2 | D |  | 3 | A | SCR415HM | 소입성보증강 | C1 | BM#2 | 1603 | 47 | 1655 | 1555 | 43 | 8700 |  | 1 | 0.19 | 18 |  | -2.71 | 1575 | 1646 | 0 | 17.06 | 0 | 11 | 43 | 60 | Y |  | 2023-03-27 01:16 | 63 | 1090 | 27 | 35 | 43 | 44 | 44 | 42 | 41 | 39 | 37 | 34 | 31 | 28 | 23 | 23 | 37 | 44 | 23 | 0 | -0.47 | Y | 45 | Y | -1 | [7 empty] | N | N | N | N | 210 | 0.52 | 61 | 99384 | 98663 | 2937 | 14500 | 02 | 1 |  | 2023-03-27 01:13 | 1575 | 112 |  | 5 | [16 empty] | 98.55 | 100 | 0 | 0 | 0 |  | 451 | 300 | Y | Y | 0 | 0 | 0 |  | 450 | 300 | Y | Y | N | Y | [5 empty] | RB085.00 | C
A76687 | 2023-03-26 | 1 | D |  | 7 | A | SCR420HON2 | 소입성보증강 | C | BM#1 | 1690 | 42 | 1629 | 1613 | 25 | 4300 |  | 3 | 0.25 | 19 |  | -1.61 | 1590 | 1629 | 0 | 219.63 |  | 35 | 49 | 53 | Y |  | 2023-03-27 01:35 | 79 | 1087 | 35 | 35 | 39 | 40 | 41 | 41 | 41 | 40 | 40 | 39 | 39 |  |  | 39 | 39 | 41 | 39 | 41 | -0.07 | Y | 30 | Y | 0 | [7 empty] | N | N | N | N | 200 | 0.52 | 57 | 101532 | 97478 | 2222 | 15900 | 12 | 1 |  | 2023-03-27 01:49 | 1590 | 103 |  | 27 | [16 empty] | 99.1 | 100 | 0 | 0 | 0 |  | 410 |  | Y | Y | 0 | 0 | 0 |  | 411 |  | Y | Y | N |  | Y |  |  |  |  | BT180180 | H
B76042 | 2023-03-26 | 2 | D |  | 4 | A | SCR415HM | 소입성보증강 | C1 | BM#2 | 1603 | 48 | 1645 | 1555 | 41 | 8500 |  | 1 | 0.18 | 18 |  | -2.28 | 1582 | 1644 | 0 | 13.47 | 0 | 32 | 76 | 72 | Y |  | 2023-03-27 02:17 | 70 | 1094 | 21 | 29 | 40 | 45 | 46 | 46 | 45 | 43 | 42 | 41 | 40 | 38 | 37 | 37 | 40 | 46 | 37 | 0 | -0.22 | Y | 40 | Y | -0.2 | [7 empty] | N | N | N | N | 200 | 0.51 | 60 | 99890 | 97942 | 3158 | 14000 | 02 | 1 |  | 2023-03-27 02:15 | 1582 | 105 |  | 5 |  | * 전공정 요청 20%이상 감속주입, 이상공정 등록 및 생관통보 ID : 306, 406 | [14 empty] | 99.49 | 100 | 0 | 0 | 0 |  | 451 | 300 | Y | Y | 0 | 0 | 0 |  | 450 | 300 | Y | Y | N | Y | [5 empty] | BT180180 | C
A76688 | 2023-03-26 | 1 | D | TUNDISH교체전 | 8 | A | SCR420HON2 | 소입성보증강 | C | BM#1 | 1682 | 40 | 1627 | 1615 | 23 | 4400 |  | 3 | 0.25 | 19 |  | -1.59 | 1588 | 1627 | 0 | 238.5 |  | 16 | 28 | 60 | Y |  | 2023-03-27 02:36 | 77 | 1090 | 37 | 37 | 40 | 41 | 41 | 40 | 39 | 39 | 38 | 37 | 37 |  |  | 37 | 39 | 41 | 37 | 37 | -0.11 | Y | 35 | Y | 0 | [7 empty] | N | N | N | N | 190 | 0.52 | 59 | 88459 | 91433 | 2867 | 1500 | 12 | 1 |  | 2023-03-27 02:55 | 1588 | 101 |  | 25 |  |  | B6B0AA2643854369B2E3F14A7E3D9778 | F3FE3FCCCD7C494D89E447CF96743D28 | [12 empty] | 91.76 | 100 | 0 | 3000 | 0 |  | 410 |  | Y | Y | 0 | 3000 | 0 |  | 411 |  | Y | Y | N |  | Y |  |  |  |  | BT180180 | H
B76043 | 2023-03-26 | 2 | D |  | 5 | A | SCR415HM | 소입성보증강 | C1 | BM#2 | 1626 | 37 | 1637 | 1578 | 32 | 6200 |  | 1 | 0.17 | 16 |  | -2.25 | 1564 | 1623 | 0 | 10.23 | 0 | 33 | 80 | 52 | Y |  | 2023-03-27 03:08 | 52 | 1099 | 34 | 33 | 33 | 33 | 32 | 32 | 30 | 29 | 27 | 26 | 25 | 24 | 22 | 19 | 28 | 33 | 19 | 33 | -0.22 |  | 65 | Y | -0.2 | [7 empty] | N | N | N | N | 190 | 0.4 | 73 | 93071 | 94502 | 3098 | 14700 | 02 | 1 |  | 2023-03-27 03:09 | 1564 | 105 |  | 15 |  | * 전공정 요청 20%이상 감속주입, 이상공정 등록 및 생관통보 | [14 empty] | 96.15 | 100 | 0 | 0 | 0 |  | 451 | 300 | Y | Y | 0 | 0 | 0 |  | 450 | 300 | Y | Y | N | Y | [5 empty] | BT180180 | H
A76689 | 2023-03-26 | 1 | D | TUNDISH교체 | 1 | A | SNCM23HBQ | 베어링강 | C1 | BM#1 | 1676 | 44 | 1648 | 1607 | 32 | 5600 |  | 3 | 0.22 | 25 |  | -1.55 | 1599 | 1648 | 0 | 201.24 |  | 31 | 15 | 64 | Y |  | 2023-03-27 03:51 | 94 | 1090 | -502 | -81 | 38 | 25 | 29 | 34 | 37 | 39 | 42 | 43 | 44 | 44 |  | 44 | 37 | 44 | 44 | 0 | 0 |  | 5 | Y | 0 |  | 1.9 | 1.42 |  |  |  |  | N | N | N | N | 210 | 0.46 | 57 | 81750 | 89625 | 6025 | 14700 | 9 | 2 |  | 2023-03-27 03:59 | 1599 | 114 |  | 31 |  | *T/D FLUX 유:15KG 용:220KG | [14 empty] | 8175000 | 100 | 1500 | 0 | 0 |  | 450 |  | Y | Y | 1500 | 0 | 0 |  | 451 |  | Y | Y | N |  |  | Y |  |  |  | RB130.00 | C
B76044 | 2023-03-26 | 2 | D |  | 6 | A | SCR415HM | 소입성보증강 | C1 | BM#2 | 1603 | 40 | 1647 | 1564 | 36 | 7400 |  | 1 | 0.15 | 16 |  | -2.6 | 1573 | 1626 | 0 | 8.44 | 0 | 15 | 9 | 58 | Y |  | 2023-03-27 04:16 | 61 | 1081 | 17 | 21 | 29 | 34 | 35 | 34 | 34 | 34 | 32 | 32 | 31 | 28 |  | 28 | 31 | 35 | 28 | 34 | -0.2 | Y | 35 | Y | -0.6 | [7 empty] | N | N | N | N | 180 | 0.51 | 57 | 93071 | 91304 | 3096 | 14000 | 02 | 1 |  | 2023-03-27 04:17 | 1573 | 118 |  | 21 | [16 empty] | 100.67 | 100 | 0 | 0 | 0 |  | 451 | 300 | Y | Y | 0 | 0 | 0 |  | 450 | 300 | Y | Y | N | Y | [5 empty] | BT180180 | H
A76690 | 2023-03-26 | 1 | A |  | 2 | A | SNCM23HBQ | 베어링강 | C1 | BM#1 | 1680 | 43 | 1621 | 1593 | 38 | 4800 |  | 3 | 0.22 | 26 |  | -1.37 | 1578 | 1621 | 0 | 231.18 |  | 6 | 8 | 61 | Y |  | 2023-03-27 04:50 | 73 | 1087 | 43 | 37 | 35 | 32 | 31 | 31 | 30 | 29 | 28 | 28 | 28 | 27 | 28 | 28 | 31 | 35 | 27 | 28 | -0.18 |  | 45 | Y | 0.2 | [8 empty] | N | N | Y | 200 | 0.47 | 60 | 81750 | 89621 | 6979 | 14710 | 09 | 2 |  | 2023-03-27 04:58 | 1578 | 115 |  | 30 | [16 empty] | 8175000 | 100 | 0 | 0 | 0 |  | 450 |  | Y | Y | 0 | 0 | 0 |  | 451 |  | Y | Y | N |  |  | Y |  |  |  | RB130.00 | C
B76045 | 2023-03-26 | 2 | A |  | 7 | A | SCR415HM | 소입성보증강 | C1 | BM#2 | 1605 | 41 | 1633 | 1558 | 37 | 8000 |  | 1 | 0.21 | 16 |  | -2.62 | 1577 | 1637 | 0 | 11.28 | 0 | 11 | 44 | 61 | Y |  | 2023-03-27 05:15 | 65 | 1091 | 25 | 33 | 36 | 37 | 37 | 37 | 36 | 36 | 36 | 35 | 33 | 32 |  | 32 | 34 | 37 | 32 | 37 | -0.12 | Y | 40 | Y | -0.2 | [7 empty] | N | N | N | N | 170 | 0.52 | 59 | 84610 | 97245 | 3005 | 14600 | 02 | 1 |  | 2023-03-27 05:16 | 1577 | 112 |  | 20 | [16 empty] | 85.08 | 100 | 0 | 0 | 0 |  | 451 | 300 | Y | Y | 0 | 0 | 0 |  | 450 | 300 | Y | Y | N | Y | [5 empty] | BT180180 | H
A76691 | 2023-03-26 | 1 | A |  | 3 | A | SNCM23HBQ | 베어링강 | C1 | BM#1 | 1633 | 42 | 1617 | 1565 | 30 | 5900 |  | 3 | 0.23 | 25 |  | -1.58 | 1568 | 1617 | 0 | 251.16 |  | 35 | 50 | 70 | Y |  | 2023-03-27 05:54 | 63 | 1087 | 27 | 27 | 29 | 30 | 30 | 31 | 30 | 30 | 29 | 28 | 28 | 28 | 27 | 27 | 29 | 31 | 27 | 30 | -0.11 | Y | 35 | Y | -0.2 | [8 empty] | N | N | Y | 190 | 0.47 | 63 | 81750 | 95633 | 7017 | 14920 | 09 | 2 |  | 2023-03-27 06:09 | 1568 | 117 |  | 28 | [16 empty] | 8175000 | 100 | 0 | 0 | 0 |  | 450 |  | Y | Y | 0 | 0 | 0 |  | 451 |  | Y | Y | N |  |  | Y |  |  |  | BT180180 | C
B76046 | 2023-03-26 | 2 | A |  | 8 | A | SCR415HM | 소입성보증강 | C1 | BM#2 | 1597 | 50 | 1638 | 1532 | 41 | 8500 |  | 1 | 0.16 | 15 |  | -3.28 | 1566 | 1635 | 0 | 11.09 | 0 | 32 | 77 | 62 | Y |  | 2023-03-27 06:20 | 54 | 1090 | 29 | 29 | 35 | 37 | 37 | 37 | 37 | 35 | 34 | 33 | 32 | 30 | 30 | 28 | 34 | 37 | 28 | 37 | -0.18 | Y | 50 | Y | -0.4 | [7 empty] | N | N | N | N | 170 | 0.48 | 61 | 152298 | 91838 | 2812 | 14900 | 02 | 1 |  | 2023-03-27 06:24 | 1566 | 110 |  | 15 |  | *전공정 요청 감속주입 (몰드냉각수 4300 적용,주속0.47) *연연주 혼탕부 307 308 309 407 408 409 | [14 empty] | 159.06 | 100 | 0 | 0 | 0 |  | 451 | 300 | Y | Y | 0 | 0 | 0 |  | 450 | 300 | Y | Y | N | Y | [5 empty] | BT180180 | H
A76692 | 2023-03-26 | 1 | A |  | 4 | A | SNCM23HBQ | 베어링강 | C1 | BM#1 | 1635 | 44 | 1606 | 1569 | 35 | 5800 |  | 3 | 0.23 | 25 |  | -1.13 | 1572 | 1606 | 0 | 198.95 |  | 16 | 29 | 64 | Y |  | 2023-03-27 07:00 | 67 | 1099 | 26 | 25 | 27 | 27 | 28 | 26 | 26 | 25 | 25 | 25 | 24 | 24 | 23 | 23 | 25 | 28 | 23 | 26 | -0.12 | Y | 40 | Y | -0.2 |  |  |  | 0.77 |  |  |  |  | N | N | Y | 180 | 0.47 | 63 | 98100 | 94442 | 3408 | 14310 | 09 | 2 |  | 2023-03-27 07:10 | 1572 | 111 |  | 27 | [8 empty] | D377194B15D643E98E0838D67DA5941E | 8D2EC7768DA9493BB55DF55CDF4B0291 | 18BB638D8C7649EBB7C85A112E9C5A7E |  | 7B20ADA86A7B4E8CA2F76BA0D7D468FF | B44F358C9FA34FFCB6D2E228969B095F | B03FF16BA9604510AE741BB6CFFE881F |  | 96.7 | 100 | 0 | 0 | 0 |  | 450 |  | Y | Y | 0 | 0 | 0 |  | 451 |  | Y | Y | N |  |  | Y |  |  |  | RB130.00 | C
B76047 | 2023-03-26 | 2 | A |  | 9 | B | 16MNCRS5HAM | 소입성보증강 | C1 | BM#2 | 1604 | 45 | 1647 | 1563 | 39 | 7700 |  | 1 | 0.17 | 16 |  | -2.61 | 1566 | 1624 | 0 | 12.92 | 0 | 33 | 81 | 57 | Y |  | 2023-03-27 07:19 | 55 | 1097 | 28 | 29 | 31 | 31 | 31 | 30 | 30 | 28 | 27 | 27 | 26 | 25 | 24 | 24 | 28 | 31 | 24 | 31 | -0.14 |  | 50 | Y | -0.2 | [7 empty] | N | N | N | N | 220 | 0.46 | 63 | 33844 | 91528 | 5072 | 15000 | 02 | 1 |  | 2023-03-27 07:21 | 1566 | 109 |  | 17 |  | *전공정 요청 감속주입 (몰드냉각수 4300 적용,) *샘플채취. *전공정 지연 10%이상감속주입 302 303 402 403 이상공정등록 및 생관통보 | [14 empty] | 34.57 | 100 | 0 | 0 | 300 |  | 451 | 300 | Y | Y | 0 | 0 | 300 |  | 450 | 300 | Y | Y | N | N | Y |  |  |  |  | BT180180 | H
A76693 | 2023-03-27 | 1 | A |  | 5 | B | SNCM23HBQ | 베어링강 | C1 | BM#1 | 1653 | 46 | 1620 | 1610 | 30 | 5100 |  | 3 | 0.22 | 26 |  | -1.4 | 1577 | 1620 | 0 | 181.26 |  | 31 | 16 | 61 | Y |  | 2023-03-27 08:02 | 72 | 1099 | 22 | 26 | 29 | 31 | 32 | 32 | 32 | 31 | 31 | 30 | 29 | 29 | 28 | 28 | 29 | 32 | 28 | 32 | -0.09 | Y | 45 | Y | 0 | [8 empty] | N | N | Y | 170 | 0.47 | 66 | 98100 | 101618 | 6182 | 15310 | 09 | 2 |  | 2023-03-27 08:09 | 1577 | 113 |  | 28 | [16 empty] | 90.33 | 100 | 0 | 0 | 0 |  | 450 |  | Y | Y | 0 | 0 | 0 |  | 451 |  | Y | Y | N |  |  | Y |  |  |  | RB130.00 | C
B76048 | 2023-03-27 | 2 | A |  | 10 | A | 16MNCRS5HAM | 소입성보증강 | C1 | BM#2 | 1620 | 52 | 1634 | 1517 | 50 | 10000 |  | 1 | 0.16 | 18 |  | -2.71 | 1567 | 1634 | 0 | 12.75 | 0 | 15 | 10 | 56 | Y |  | 2023-03-27 08:31 | 56 | 1097 | 22 | 21 | 28 | 32 | 35 | 35 | 35 | 34 | 33 | 31 | 30 | 29 | 28 | 26 | 30 | 35 | 26 | 35 | -0.18 | Y | 50 | Y | -0.2 | [7 empty] | N | N | N | N | 210 | 0.4 | 69 | 102245 | 87522 | 5078 | 16100 | 02 | 1 |  | 2023-03-27 08:33 | 1567 | 106 |  | 9 |  | *전공정 요청 10%,20%이상감속주입 이상공정등록 및 생관통보 | [14 empty] | 109.76 | 100 | 0 | 0 | 0 |  | 451 | 300 | Y | Y | 0 | 0 | 0 |  | 450 | 300 | Y | Y | N |  | Y |  |  |  |  | RB120.00 | C
A76694 | 2023-03-27 | 1 | A |  | 6 | A | SNCM23HBQ | 베어링강 | C1 | BM#1 | 1628 | 42 | 1617 | 1563 | 34 | 5700 |  | 3 | 0.22 | 25 |  | -1.38 | 1575 | 1617 | 0 | 205.09 |  | 6 | 9 | 62 | Y |  | 2023-03-27 09:04 | 70 | 1094 | 27 | 26 | 27 | 29 | 29 | 29 | 29 | 28 | 28 | 28 | 27 | 26 | 26 | 26 | 28 | 29 | 26 | 29 | -0.06 | Y | 45 | Y | 0 | [8 empty] | N | N | Y | 210 | 0.47 | 60 | 101532 | 89489 | 6661 | 15630 | 09 | 2 |  | 2023-03-27 09:13 | 1575 | 119 |  | 35 | [16 empty] | 105.21 | 100 | 0 | 0 | 0 |  | 450 |  | Y | Y | 0 | 0 | 0 |  | 451 |  | Y | Y | N |  |  | Y |  |  |  | BT180180 | H
B76049 | 2023-03-27 | 2 | A |  | 11 | A | 16MNCRS5HAM | 소입성보증강 | C1 | BM#2 | 1601 | 47 | 1636 | 1547 | 41 | 8200 |  | 1 | 0.14 | 18 |  | -2.23 | 1564 | 1616 | 0 | 9.2 | 0 | 11 | 45 | 69 | Y |  | 2023-03-27 09:37 | 53 | 1100 | 23 | 23 | 25 | 24 | 22 | 22 | 21 | 19 | 18 | 18 | 16 | 16 | 15 | 13 | 19 | 25 | 13 | 0 | -0.18 |  | 65 | Y | -0.1 | [7 empty] | N | N | N | N | 200 | 0.42 | 77 | 99060 | 103496 | -2846 | 14200 | 02 | 1 |  | 2023-03-27 09:45 | 1564 | 112 |  | 13 |  | * 전공정 요청 L/D 잔강이월 미실시, 이상공정등록 및 생관통보 *전공정 요청 20% 10% 이상 감속주입 이상공정등록 및 생관통보 | [14 empty] | 98.91 | 100 | 0 | 0 | 0 |  | 451 | 300 | Y | Y | 0 | 0 | 0 |  | 450 | 300 | Y | Y | N |  | N |  |  |  |  | RB140.00 | H
A76695 | 2023-03-27 | 1 | A |  | 7 | A | SNCM23HBQ | 베어링강 | C1 | BM#1 | 1599 | 49 | 1620 | 1563 | 34 | 6500 |  | 3 | 0.21 | 25 |  | -1.53 | 1574 | 1620 | 0 | 196.14 |  | 35 | 51 | 65 | Y |  | 2023-03-27 10:10 | 69 | 1097 | 25 | 24 | 25 | 27 | 29 | 29 | 29 | 28 | 28 | 27 | 27 | 26 | 26 | 25 | 27 | 29 | 25 | 29 | -0.09 | Y | 45 | Y | -0.2 | [8 empty] | N | N | Y | 200 | 0.47 | 63 | 101532 | 95069 | 6381 | 15670 | 09 | 2 |  | 2023-03-27 10:18 | 1574 | 119 |  | 30 | [16 empty] | 99.44 | 100 | 0 | 0 | 0 |  | 450 |  | Y | Y | 0 | 0 | 0 |  | 451 |  | Y | Y | N |  |  | Y |  |  |  | BT180180 | H
B76050 | 2023-03-27 | 2 | A |  | 12 | B | 16MNCRS5HAM | 소입성보증강 | C1 | BM#2 | 1593 | 50 | 1637 | 1531 | 42 | 8400 |  | 1 | 0.14 | 18 |  | -2.41 | 1570 | 1625 | 0 | 11.96 | 0 | 32 | 78 | 65 | Y |  | 2023-03-27 10:54 | 59 | 1096 | 10 | 12 | 19 | 22 | 21 | 21 | 21 | 21 | 20 | 19 | 18 | 17 | 15 | 15 | 19 | 22 | 15 | 21 | -0.16 | Y | 45 | Y | -0.4 | [7 empty] | N | N | N | N | 190 | 0.5 | 62 | 103712 | 97817 | 333 | 15900 | 02 | 1 |  | 2023-03-27 10:56 | 1570 | 123 |  | 14 |  | * 전공정 요청 L/D 잔강이월 미실시, 이상공정등록 및 생관통보 | [14 empty] | 106.7 | 100 | 0 | 0 | 0 |  | 451 | 300 | Y | Y | 0 | 0 | 0 |  | 450 | 300 | Y | Y | N | [6 empty] | RB140.00 | H
A76696 | 2023-03-27 | 1 | A | TUNDISH교체전 | 8 | A | SNCM23HBQ | 베어링강 | C1 | BM#1 | 1624 | 56 | 1596 | 1566 | 41 | 6900 |  | 3 | 0.21 | 26 |  | -0.62 | 1577 | 1596 | 0 | 215.07 |  | 16 | 30 | 60 | Y |  | 2023-03-27 11:22 | 72 | 1094 | 24 | 30 | 33 | 34 | 35 | 35 | 35 | 35 | 34 | 34 | 33 | 32 | 32 | 32 | 33 | 35 | 32 | 35 | -0.06 | Y | 40 | Y | 0 | [8 empty] | N | N | M | 190 | 0.47 | 70 | 98868 | 101502 | 6398 | 2000 | 09 | 2 |  | 2023-03-27 11:29 | 1577 | 122 |  | 22 |  |  |  | 2D777F782AC94BC5A80A3ED62721A792 | 6E8044D0CA8143B7A4E541E4C634064C | [11 empty] | 91.08 | 100 | 0 | 3500 | 0 |  | 450 |  | Y | Y | 0 | 3500 | 0 |  | 451 |  | Y | Y | N |  |  | Y |  |  |  | BT180180 | H
B76051 | 2023-03-27 | 2 | A | TUNDISH교체전 | 13 | A | 16MNCRS5HAM | 소입성보증강 | C1 | BM#2 | 1600 | 52 | 1650 | 1553 | 44 | 8500 |  | 1 | 0.16 | 16 |  | -2.77 | 1566 | 1630 | 0 | 9.25 | 0 | 33 | 82 | 78 | Y |  | 2023-03-27 11:48 | 55 | 1099 | 12 | 18 | 24 | 27 | 29 | 28 | 28 | 28 | 27 | 27 | 26 | 25 | 25 | 25 | 25 | 29 | 25 | 28 | -0.1 | Y | 40 | Y | 0 | [7 empty] | N | N | N | N | 180 | 0.52 | 62 | 90676 | 101451 | -1051 | 2300 | 02 | 1 |  | 2023-03-27 11:49 | 1566 | 120 |  | 23 |  | * 전공정 요청 L/D 잔강이월 미실시, 이상공정등록 및 생관통보 | FF41F22DAA864F39B0488B4B6FEDC926 | E7B839DFB72D4C93980B4A90A00D5E70 | 171DF3A2383C44638FCFF114CB26BA23 | [11 empty] | 89.69 | 100 | 0 | 2500 | 0 |  | 451 | 300 | Y | Y | 0 | 2680 | 0 |  | 450 | 300 | Y | Y | N | [6 empty] | BT180180 | H
A76697 | 2023-03-27 | 1 | C | TUNDISH교체 | 1 | A | STB2D | 베어링강 | STB (SF) | BM#1 | 1645 | 47 | 1591 | 1577 | 41 | 6800 |  | 3 | 0.24 | 25 |  | -1.29 | 1545 | 1584 | 123.53 | 73.02 |  | 31 | 17 | 50 | Y |  | 2023-03-27 12:34 | 91 | 1095 | -431 | -191 | 31 | 25 | 25 | 30 | 34 | 35 | 36 | 37 | 39 | 39 | 39 | 39 | 34 | 39 | 39 | 39 | 0 |  | 15 | Y | 0 |  | 1.83 | 1.35 | [5 empty] | N | N | M | 210 | 0.46 | 63 | 84610 | 95757 | 7943 | 14500 | 15 | 1 |  | 2023-03-27 12:41 | 1545 | 136 |  | 44 |  | *FLUX 270KG/10KG | [14 empty] | 82.35 | 100 | 1500 | 0 | 0 |  | 650 |  | N | N | 1500 | 0 | 0 |  | 651 |  | N | N | Y |  |  | Y |  |  |  | BT180180 | H
B76052 | 2023-03-27 | 2 | C | 교체, 잔강최소화전 | 1 | B | SNCM439P | 합금강 | SNCM439계 | BM#2 | 1611 | 56 | 1676 | 1556 | 46 | 9200 |  | 1 | 0.13 | 24 |  | -2.72 | 1575 | 1657 | 9.52 | 0 | 0 | 15 | 11 | 72 | Y |  | 2023-03-27 12:55 | 88 | 1100 | -297 | 33 | 37 | 36 | 45 | 47 | 49 | 51 | 52 | 53 | 52 | 52 |  | 52 | 47 | 53 | 52 | 52 | 0 |  | 10 | Y | 0 |  | 1.05 | 1.05 |  |  |  |  | N | N | N | N | 220 | 0.46 | 58 | 75970 | 88734 | 1566 | 3000 | 04 | 2 |  | 2023-03-27 12:59 | 1575 | 141 |  | 40 |  | * T/D FLUX 용탕부: 120 KG / 유탕부: 10KG 투입. | [14 empty] | 82.58 | 100 | 740 | 3300 | 0 |  | 651 | 400 | Y | N | 700 | 3700 | 0 |  | 651 | 400 | Y | N | Y |  |  |  | Y |  |  | RB115.00 | C
A76698 | 2023-03-27 | 1 | C |  | 2 | A | STB2D | 베어링강 | STB (SF) | BM#1 | 1591 | 50 | 1567 | 1526 | 39 | 6500 |  | 3 | 0.23 | 25 |  | -1.33 | 1527 | 1567 | 121.87 | 39.04 |  | 6 | 10 | 66 | Y |  | 2023-03-27 13:44 | 73 | 1096 | 36 | 34 | 31 | 30 | 29 | 28 | 28 | 27 | 27 | 27 | 26 | 25 | 25 | 25 | 28 | 31 | 25 | 27 | -0.12 |  | 50 | Y | 0 | [8 empty] | N | Y | Y | 200 | 0.48 | 60 | 101532 | 90542 | 5458 | 14500 | 15 | 1 |  | 2023-03-27 14:03 | 1527 | 128 |  | 39 | [16 empty] | 104.08 | 100 | 0 | 0 | 0 |  | 650 |  | N | N | 0 | 0 | 0 |  | 651 |  | N | N | Y |  |  | Y |  |  |  | BT180180 | H
B76053 | 2023-03-27 | 2 | C | 잔강최소화 | 2 | B | AE4330VM2 | 합금강 | SNCM439계 | BM#2 | 1642 | 54 | 1625 | 1539 | 49 | 8900 |  | 1 | 0.13 | 17 |  | -2.15 | 1560 | 1614 | 6.27 | 0 | 0 | 11 | 46 | 57 | Y |  | 2023-03-27 14:03 | 67 | 1097 | -193 | -195 | 19 | 22 | 24 | 25 | 25 | 25 | 26 | 26 | 26 | 25 | 25 | 24 | 16 | 26 | 24 | 26 | -0.07 | Y | 25 | Y | -0.2 |  |  |  | 0.87 |  |  |  | N | N | N | N | 210 | 0.43 | 65 | 94996 | 99056 | 1194 | 14400 | 04 | 2 |  | 2023-03-27 14:08 | 1560 | 147 |  | 46 |  | *잔강최소화( 롱노즐 재사용) | 26A38D22E92046D48EEDFAFDA48360B8 |  | 40435A66B2254676B3C554409BBA3D04 | [11 empty] | 93.64 | 100 | 4100 | 0 | 0 |  | 651 | 400 | Y | Y | 4100 | 0 | 0 |  | 650 | 400 | Y | Y | Y | [5 empty] | Y | RB177.80 | C
A76699 | 2023-03-27 | 1 | C |  | 3 | A | STB2D | 베어링강 | STB (SF) | BM#1 | 1607 | 45 | 1572 | 1556 | 41 | 6000 |  | 3 | 0.25 | 25 |  | 51.11 | 1530 | 0 | 141.81 | 25.44 |  | 35 | 52 | 77 | Y |  | 2023-03-27 14:42 | 76 | 1094 | 24 | 24 | 30 | 35 | 37 | 38 | 38 | 37 | 37 | 36 | 36 | 35 | 34 | 34 | 35 | 38 | 34 | 37 | -0.11 | Y | 35 | Y | -0.2 | [8 empty] | N | Y | Y | 190 | 0.48 | 60 | 84610 | 91744 | 3356 | 15200 | 15 | 1 |  | 2023-03-27 14:51 | 1530 | 125 |  | 42 | [16 empty] | 85.68 | 100 | 0 | 0 | 0 |  | 650 |  | N | N | 0 | 0 | 0 |  | 651 |  | N | N | Y |  |  | Y |  |  |  | BT180180 | H
B76054 | 2023-03-27 | 2 | C |  | 3 | A | AE4330VM2 | 합금강 | SNCM439계 | BM#2 | 1573 | 60 | 1626 | 1524 | 56 | 10500 |  | 1 | 0.16 | 20 |  | -2.38 | 1560 | 1626 | 5.39 | 0 | 0 | 32 | 79 | 61 | Y |  | 2023-03-27 15:31 | 67 | 1099 | 21 | 27 | 31 | 32 | 32 | 31 | 30 | 30 | 29 | 28 | 27 | 26 | 26 | 23 | 28 | 32 | 23 | 0 | -0.16 | Y | 55 | Y | -0.4 |  |  |  | 0.75 |  |  |  | N | N | N | N | 200 | 0.45 | 74 | 97269 | 104831 | -481 | 14500 | 04 | 2 |  | 2023-03-27 15:35 | 1560 | 145 |  | 24 | 10 | [15 empty] | 91.68 | 100 | 0 | 0 | 0 |  | 650 | 400 | Y | Y | 0 | 0 | 0 |  | 650 | 400 | Y | Y | Y | [6 empty] | RB114.30 | C
A76700 | 2023-03-27 | 1 | C |  | 4 | A | STB2D | 베어링강 | STB (SF) | BM#1 | 1636 | 55 | 1571 | 1577 | 37 | 5900 |  | 3 | 0.23 | 25 |  | -0.89 | 1544 | 1571 | 135.18 | 46.27 |  | 16 | 31 | 66 | Y |  | 2023-03-27 16:00 | 90 | 1103 | 33 | 33 | 36 | 41 | 42 | 43 | 43 | 41 | 41 | 40 | 40 | 40 | 40 | 39 | 40 | 43 | 39 | 41 | -0.04 | Y | 40 | Y | -0.2 | [8 empty] | N | Y | Y | 180 | 0.48 | 66 | 101532 | 96975 | 4625 | 15500 | 15 | 1 |  | 2023-03-27 16:08 | 1544 | 118 |  | 24 | [16 empty] | 97.63 | 100 | 0 | 0 | 0 |  | 650 |  | N | N | 0 | 0 | 0 |  | 651 |  | N | N | Y |  |  | Y |  |  |  | BT180180 | H
B76055 | 2023-03-27 | 2 | C |  | 4 | A | AE4330VM2 | 합금강 | SNCM439계 | BM#2 | 1609 | 47 | 1629 | 1567 | 42 | 8300 |  | 1 | 0.16 | 19 |  | -2.26 | 1553 | 1615 | 5.66 | 0 | 0 | 33 | 83 | 72 | Y |  | 2023-03-27 16:29 | 60 | 1095 | 21 | 20 | 22 | 22 | 22 | 22 | 21 | 20 | 19 | 19 | 18 | 17 | 16 | 14 | 19 | 22 | 14 | 22 | -0.13 |  | 60 | Y | -0.2 |  |  |  | 0.9 |  |  |  | Y | N | Y | N | 190 | 0.45 | 73 | 93853 | 102309 | 591 | 15400 | 04 | 2 |  | 2023-03-27 16:43 | 1553 | 136 |  | 40 | [16 empty] | 90.5 | 100 | 0 | 0 | 0 |  | 650 | 400 | Y | Y | 0 | 0 | 0 |  | 651 | 400 | Y | Y | Y | [6 empty] | RB196.85 | C
A76701 | 2023-03-27 | 1 | C |  | 5 | A | STB2D | 베어링강 | STB (SF) | BM#1 | 1623 | 46 | 1582 | 1548 | 34 | 5800 |  | 3 | 0.24 | 25 |  | -1.57 | 1527 | 1574 | 150.75 | 73.78 |  | 31 | 18 | 59 | Y |  | 2023-03-27 16:59 | 73 | 1097 | 38 | 38 | 40 | 40 | 40 | 40 | 40 | 39 | 39 | 38 | 37 | 37 | 37 | 37 | 39 | 40 | 37 | 40 | -0.05 | Y | 55 | Y | 0 | [8 empty] | N | Y | Y | 170 | 0.48 | 65 | 101532 | 99645 | 4155 | 15500 | 15 | 1 |  | 2023-03-27 17:12 | 1527 | 121 |  | 31 | [16 empty] | 94.54 | 100 | 0 | 0 | 0 |  | 650 |  | N | N | 0 | 0 | 0 |  | 651 |  | N | N | Y |  |  | Y |  |  |  | BT180180 | H
B76056 | 2023-03-27 | 2 | C |  | 5 | A | AE4330VM2 | 합금강 | SNCM439계 | BM#2 | 1681 | 51 | 1638 | 1590 | 41 | 8200 |  | 1 | 0.14 | 18 |  | -2.06 | 1562 | 1626 | 5.95 | 0 | 0 | 15 | 12 | 67 | Y |  | 2023-03-27 17:42 | 69 | 1100 | 11 | 17 | 26 | 30 | 32 | 33 | 33 | 32 | 33 | 31 | 30 | 30 | 29 | 28 | 29 | 33 | 28 | 33 | -0.12 | Y | 40 | Y | -0.2 |  |  |  | 0.81 |  |  |  | N | N | N | N | 180 | 0.45 | 74 | 98658 | 105771 | -1321 | 14700 | 04 | 2 |  | 2023-03-27 17:47 | 1562 | 142 |  | 40 | [16 empty] | 94.45 | 100 | 0 | 0 | 0 |  | 651 | 400 | Y | Y | 0 | 0 | 0 |  | 651 | 400 | Y | Y | Y | [6 empty] | RB184.15 | C
A76702 | 2023-03-27 | 1 | C |  | 6 | A | STB2D | 베어링강 | STB (SF) | BM#1 | 1628 | 41 | 1568 | 1559 | 30 | 5000 |  | 3 | 0.24 | 25 |  | -1.37 | 1527 | 1568 | 135.51 | 13.66 |  | 6 | 11 | 52 | Y |  | 2023-03-27 17:54 | 73 | 1093 | 36 | 34 | 33 | 32 | 31 | 31 | 31 | 31 | 30 | 30 | 29 | 28 |  | 28 | 31 | 33 | 28 | 31 | -0.11 |  | 45 | Y | -0.2 | [8 empty] | Y | Y | Y | 210 | 0.47 | 62 | 84610 | 90552 | 5248 | 15500 | 15 | 1 |  | 2023-03-27 18:02 | 1527 | 118 |  | 43 |  | *전공정 요청으로 감속주입-정속주입 강종 감속으로 이상재 등록ID: 104.204 (마니푸레타 보수로 감속) | [6 empty] | DD4E29263D414731B87C5E8D06D6D332 | A8D4A5A1BED14018986A2DED3A95301E | E4DBB649768448B59A66294C49569912 |  | 2A72F4CC6C1848EA8B4EDBF686487353 | C8A6340B9E7D42AC9E93B9F49CF8B6C7 | 7CE9B53571B44A8FBCA893DC51985F08 |  | 86.74 | 100 | 0 | 0 | 0 |  | 650 |  | N | N | 0 | 0 | 0 |  | 651 |  | N | N | Y |  |  | Y |  |  |  | BT180180 | H
A76703 | 2023-03-27 | 1 | C |  | 7 | B | STB2D | 베어링강 | STB (SF) | BM#1 | 1639 | 45 | 1570 | 1565 | 32 | 4900 |  | 3 | 0.24 | 25 |  | -1.48 | 1526 | 1570 | 135.82 | 47.77 |  | 35 | 53 | 56 | Y |  | 2023-03-27 19:04 | 72 | 1091 | 27 | 30 | 34 | 35 | 36 | 36 | 35 | 35 | 35 | 34 | 34 | 34 | 34 | 33 | 34 | 36 | 33 | 35 | -0.04 | Y | 45 | Y | -0.2 | [8 empty] | N | Y | Y | 200 | 0.48 | 66 | 101532 | 100363 | 6487 | 15600 | 15 | 1 |  | 2023-03-27 19:15 | 1526 | 119 |  | 36 | [16 empty] | 94.58 | 100 | 0 | 0 | 0 |  | 650 |  | N | N | 0 | 0 | 0 |  | 651 |  | N | N | Y |  |  | Y |  |  |  | BT180180 | H
B76057 | 2023-03-27 | 2 | C |  | 6 | A | AE4330VM2 | 합금강 | SNCM439계 | BM#2 | 1622 | 44 | 1636 | 1557 | 39 | 8200 |  | 1 | 0.14 | 20 |  | -2.57 | 1557 | 1629 | 5.83 | 0 | 0 | 11 | 47 | 51 | Y |  | 2023-03-27 18:58 | 64 | 1098 | 23 | 25 | 26 | 27 | 28 | 28 | 28 | 27 | 26 | 26 | 25 | 24 | 23 | 21 | 26 | 28 | 21 | 28 | -0.14 | Y | 50 | Y | -0.4 |  |  |  | 0.86 |  |  |  | N | N | N | N | 170 | 0.45 | 69 | 105104 | 98854 | 846 | 14400 | 04 | 2 |  | 2023-03-27 19:03 | 1557 | 137 |  | 40 | 17 | [15 empty] | 105.1 | 100 | 0 | 0 | 0 |  | 651 | 400 | Y | Y | 0 | 0 | 0 |  | 650 | 400 | Y | Y | Y | [6 empty] | RB146.05 | C
A76704 | 2023-03-27 | 1 | C | TUNDISH교체전 | 8 | A | STB2D | 베어링강 | STB (SF) | BM#1 | 1612 | 48 | 1559 | 1535 | 38 | 6300 |  | 3 | 0.24 | 25 |  | -1.07 | 1526 | 1559 | 140.56 | 35.62 |  | 16 | 32 | 50 | Y |  | 2023-03-27 20:12 | 72 | 1104 | 33 | 33 | 35 | 37 | 38 | 38 | 38 | 37 | 37 | 36 | 36 | 36 | 36 | 36 | 36 | 38 | 36 | 38 | -0.04 | Y | 45 | Y | 0 | [8 empty] | N | N | M | 190 | 0.48 | 68 | 97193 | 101081 | 5669 | 1500 | 15 | 1 |  | 2023-03-27 20:25 | 1526 | 122 |  | 35 |  |  | 32FA3149EDC64170A0D1F5DD7D0B4639 | 19093FD5126D40AD962BEB61FA9BC24F | 3DCAA6C3B0A24DAA91A866AF5EBB188D | [11 empty] | 89.95 | 100 | 0 | 3500 | 0 |  | 650 |  | N | N | 0 | 3500 | 0 |  | 651 |  | N | N | Y |  |  | Y |  |  |  | BT180180 | H
B76058 | 2023-03-27 | 2 | C |  | 7 | A | AE4330VM2 | 합금강 | SNCM439계 | BM#2 | 1629 | 46 | 1622 | 1557 | 40 | 8300 |  | 1 | 0.13 | 18 |  | -2.3 | 1554 | 1614 | 6.58 | 0 | 0 | 32 | 80 | 51 | Y |  | 2023-03-27 20:16 | 61 | 1093 | 19 | 21 | 24 | 25 | 26 | 27 | 26 | 25 | 25 | 24 | 23 | 22 | 21 | 20 | 23 | 27 | 20 | 25 | -0.16 | Y | 45 | Y | -0.2 |  |  |  | 0.9 |  |  |  | N | N | N | N | 210 | 0.45 | 71 | 97939 | 101994 | 56 | 14800 | 04 | 2 |  | 2023-03-27 20:18 | 1554 | 127 |  | 31 | 9 | [15 empty] | 95.64 | 100 | 0 | 0 | 0 |  | 651 | 400 | Y | Y | 0 | 0 | 0 |  | 650 | 400 | Y | Y | Y | [6 empty] | RB177.80 | C
B76059 | 2023-03-27 | 2 | D |  | 8 | A | AE4330VM2 | 합금강 | SNCM439계 | BM#2 | 1674 | 40 | 1633 | 1603 | 35 | 6800 |  | 1 | 0.2 | 19 |  | -2.61 | 1564 | 1620 | 19.36 | 0 | 0 | 33 | 84 | 54 | Y |  | 2023-03-27 21:19 | 71 | 1097 | 16 | 23 | 28 | 31 | 32 | 32 | 31 | 31 | 30 | 30 | 30 | 29 | 28 | 26 | 28 | 32 | 26 | 31 | -0.12 | Y | 50 | Y | -0.2 |  |  |  | 0.96 |  |  |  | N | N | N | N | 200 | 0.45 | 71 | 95646 | 101516 | -1616 | 14600 | 04 | 2 |  | 2023-03-27 21:21 | 1564 | 132 |  | 41 | [16 empty] | 95.55 | 100 | 0 | 0 | 0 |  | 651 | 400 | Y | Y | 0 | 0 | 0 |  | 650 | 400 | Y | Y | Y | [6 empty] | RB139.70 | C
A76705 | 2023-03-27 | 1 | D | TUNDISH교체 | 1 | A | STB2 | 베어링강 | STB (SF) | BM#1 | 1654 | 43 | 1587 | 1592 | 36 | 6100 |  | 3 | 0.25 | 25 |  | -1.44 | 1551 | 1594 | 165.94 | 82.24 |  | 31 | 19 | 59 | Y |  | 2023-03-27 21:25 | 95 | 1100 | -230 | 34 | 31 | 36 | 39 | 42 | 44 | 45 | 46 | 46 | 47 | 48 | 48 | 48 | 42 | 48 | 48 | 0 | 0 |  | 5 | Y | 0 |  | 1.43 | 1.43 | [5 empty] | N | Y | M | 210 | 0.47 | 67 | 101532 | 99542 | 6608 | 14800 | 08 | 2 |  | 2023-03-27 21:33 | 1551 | 137 |  | 50 |  | *T/D FLUX 유:10,용:270kg *6공 20H | [5 empty] | E9098AC120F44D42B23CFA8FD6960A22 | 4C619A283C674B308BF633E11E3DCA34 | 5047D6A0C2CA4D0C99B1D05D1691254B |  | 692CC2B0D54B4753B17D37E756C3679C | 46C97BAA23D54DECA9D905E19D186C60 | 011B7595C1D0429AAC61BF777EF468EF |  |  | 94.32 | 100 | 1500 | 0 | 0 |  | 650 |  | N | N | 1500 | 0 | 0 |  | 651 |  | N | N | Y |  |  | Y |  |  |  | BT180180 | H
B76060 | 2023-03-27 | 2 | D | TUNDISH교체전 | 9 | A | AE4330VM2 | 합금강 | SNCM439계 | BM#2 | 1647 | 46 | 1644 | 1591 | 38 | 7500 |  | 1 | 0.15 | 18 |  | -2.28 | 1559 | 1627 | 7.1 | 0 | 0 | 15 | 13 | 44 | Y |  | 2023-03-27 22:52 | 66 | 1090 | 24 | 30 | 39 | 42 | 43 | 44 | 43 | 42 | 41 | 40 | 41 | 39 | 39 | 37 | 39 | 44 | 37 | 39 | -0.16 | Y | 45 | Y | -0.2 |  |  |  | 0.76 |  |  |  | N | N | N | N | 190 | 0.45 | 72 | 117397 | 102175 | -1425 | 2000 | 04 | 2 |  | 2023-03-27 22:54 | 1559 | 124 |  | 20 | 16 |  | 2AF15CD503374A23BB0B6BCF0CDF907F | 45F7338D31C942AF9178B4D07C102828 | 599E20016F6E45A79F9C29384550ADF6 | [11 empty] | 115.61 | 100 | 0 | 2710 | 0 |  | 651 | 400 | Y | Y | 0 | 2500 | 0 |  | 651 | 400 | Y | Y | Y | [6 empty] | RB107.95 | C
A76706 | 2023-03-27 | 1 | D |  | 2 | A | STB2 | 베어링강 | STB (SF) | BM#1 | 1612 | 50 | 1557 | 1539 | 33 | 5600 |  | 3 | 0.21 | 25 |  | -1.58 | 1510 | 1557 | 94.71 | 91.42 |  | 6 | 12 | 61 | Y |  | 2023-03-27 22:45 | 54 | 1095 | 48 | 47 | 36 | 28 | 23 | 20 | 16 | 14 | 13 | 12 | 11 | 11 | 10 | 10 | 20 | 36 | 10 | 0 | -0.47 |  | 55 | Y | 0 |  |  |  | 1 |  |  |  | Y | Y | Y | Y | 200 | 0.48 | 63 | 84610 | 95572 | 4278 | 14800 | 08 | 2 |  | 2023-03-27 22:52 | 1510 | 136 |  | 39 | [16 empty] | 82.51 | 100 | 0 | 0 | 0 |  | 650 |  | N | N | 0 | 0 | 0 |  | 651 |  | N | N | Y |  |  | Y |  |  |  | BT180180 | H
A76707 | 2023-03-27 | 1 | D |  | 3 | A | STB2 | 베어링강 | STB (SF) | BM#1 | 1644 | 44 | 1564 | 1567 | 30 | 4900 |  | 3 | 0.22 | 25 |  | -1.59 | 1517 | 1564 | 104.71 | 143.02 |  | 35 | 54 | 66 | Y |  | 2023-03-28 00:02 | 61 | 1091 | 10 | 10 | 18 | 23 | 25 | 26 | 27 | 27 | 26 | 26 | 25 | 25 | 25 | 25 | 23 | 27 | 25 | 26 | -0.02 | Y | 30 | Y | 0 |  |  |  | 1.087 |  |  |  | Y | N | Y | Y | 190 | 0.48 | 65 | 100941 | 98716 | 4684 | 15500 | 08 | 2 |  | 2023-03-28 00:10 | 1517 | 127 |  | 27 | 13 | [15 empty] | 95.5 | 100 | 0 | 0 | 0 |  | 650 |  | N | N | 0 | 0 | 0 |  | 651 |  | N | N | Y |  |  | Y |  |  |  | BT180180 | H
B76061 | 2023-03-27 | 2 | D | TUNDISH교체 | 1 | A | SM45CB | 탄소강 | SM45C | BM#2 | 1587 | 46 | 1662 | 1547 | 42 | 7900 |  | 1 | 0.28 | 15 |  | -2.56 | 1588 | 1638 | 0 | 37.13 | 0 | 11 | 48 | 78 | Y |  | 2023-03-27 23:52 | 95 | 1098 | -359 | -70 | 29 | 25 | 31 | 36 | 41 | 41 | 42 | 43 | 43 | 43 | 42 | 42 | 38 | 43 | 42 | 43 | -0.06 |  | 15 | Y | -0.2 |  | 1.67 | 1.61 |  |  |  |  | N | N | N | N | 220 | 0.48 | 58 | 96005 | 91500 | 50 | 14700 | 10 | 1 |  | 2023-03-28 | 1588 | 144 |  | 55 | 16 | * T/D FLUX 용탕부: 120 KG / 유탕부: 10KG 투입. | [14 empty] | 104.81 | 100 | 700 | 0 | 0 |  | 651 | 400 | N | N | 700 | 0 | 0 |  | 650 | 400 | N | N | N | [6 empty] | RB110.00 | C
A76708 | 2023-03-27 | 1 | D |  | 4 | A | STB2 | 베어링강 | STB (SF) | BM#1 | 1607 | 58 | 1560 | 1547 | 35 | 5800 |  | 3 | 0.23 | 25 |  | -1.2 | 1524 | 1560 | 106.17 | 76.9 |  | 16 | 33 | 65 | Y |  | 2023-03-28 01:05 | 68 | 1099 | 24 | 24 | 27 | 31 | 33 | 34 | 34 | 33 | 33 | 33 | 32 | 32 | 32 | 32 | 32 | 34 | 32 | 33 | -0.02 | Y | 40 | Y | 0 |  |  |  | 0.751 |  |  |  | Y | N | Y | Y | 180 | 0.48 | 63 | 101532 | 94869 | 4481 | 14600 | 08 | 2 |  | 2023-03-28 01:14 | 1524 | 132 |  | 30 | [16 empty] | 99.69 | 100 | 0 | 0 | 0 |  | 650 |  | N | N | 0 | 0 | 0 |  | 651 |  | N | N | Y |  |  | Y |  |  |  | BT180180 | H
B76062 | 2023-03-27 | 2 | D |  | 2 | A | SM45CB | 탄소강 | SM45C | BM#2 | 1578 | 38 | 1616 | 1526 | 33 | 5900 |  | 1 | 0.18 | 14 |  | -2.72 | 1556 | 1605 | 0 | 14.95 | 0 | 32 | 81 | 74 | Y |  | 2023-03-28 00:46 | 63 | 1090 | 40 | 33 | 26 | 24 | 23 | 21 | 20 | 20 | 20 | 20 | 20 | 20 |  | 20 | 24 | 26 | 20 | 20 | -0.13 |  | 45 | Y | 0 | [7 empty] | N | N | N | N | 220 | 0.51 | 55 | 97058 | 89889 | 311 | 13300 | 10 | 1 |  | 2023-03-28 01:07 | 1556 | 139 |  | 60 | [16 empty] | 107.78 | 100 | 0 | 0 | 0 |  | 651 | 400 | N | N | 0 | 0 | 0 |  | 650 | 400 | N | N | N | [6 empty] | RB110.00 | C
B76063 | 2023-03-27 | 2 | D |  | 3 | A | SM45CB | 탄소강 | SM45C | BM#2 | 1600 | 44 | 1607 | 1545 | 41 | 6600 |  | 1 | 0.16 | 15 |  | -2.45 | 1567 | 1612 | 0 | 16.37 | 0 | 33 | 85 | 61 | Y |  | 2023-03-28 02:01 | 74 | 1090 | 16 | 20 | 29 | 33 | 35 | 35 | 34 | 34 | 33 | 32 | 30 | 29 |  | 29 | 31 | 35 | 29 | 0 | -0.17 | Y | 35 | Y | -0.2 | [7 empty] | N | N | N | N | 210 | 0.51 | 59 | 97862 | 96353 | 97 | 14100 | 10 | 1 |  | 2023-03-28 02:14 | 1567 | 125 |  | 42 | [16 empty] | 102.05 | 100 | 0 | 0 | 0 |  | 650 | 400 | N | N | 0 | 0 | 0 |  | 650 | 400 | N | N | N | [6 empty] | RB110.00 | C
A76709 | 2023-03-27 | 1 | D |  | 5 | A | STB2 | 베어링강 | STB (SF) | BM#1 | 1636 | 43 | 1566 | 1567 | 32 | 4900 |  | 3 | 0.23 | 26 |  | -1.36 | 1525 | 1566 | 121.86 | 41.68 |  | 31 | 20 | 59 | Y |  | 2023-03-28 02:11 | 69 | 1087 | 31 | 31 | 32 | 33 | 33 | 33 | 33 | 32 | 31 | 31 | 31 | 30 | 30 | 30 | 32 | 33 | 30 | 33 | -0.06 | Y | 50 | Y | 0 |  |  |  | 1.218 |  |  |  | Y | N | Y | Y | 170 | 0.48 | 65 | 101532 | 99023 | 5977 | 14600 | 08 | 2 |  | 2023-03-28 02:21 | 1525 | 110 |  | 28 | 26 | [15 empty] | 95.78 | 100 | 0 | 0 | 0 |  | 650 |  | N | N | 0 | 0 | 0 |  | 651 |  | N | N | Y |  |  | Y |  |  |  | BT180180 | H
B76064 | 2023-03-27 | 2 | D |  | 4 | A | SM45CB | 탄소강 | SM45C | BM#2 | 1651 | 41 | 1621 | 1593 | 31 | 4600 |  | 1 | 0.16 | 14 |  | -2.28 | 1562 | 1602 | 0 | 7.73 | 0 | 15 | 14 | 56 | Y |  | 2023-03-28 03:00 | 69 | 1098 | 25 | 25 | 28 | 30 | 32 | 32 | 33 | 32 | 32 | 32 | 32 | 31 | 30 | 30 | 31 | 33 | 30 | 32 | -0.05 | Y | 30 | Y | -0.2 | [7 empty] | N | N | N | N | 200 | 0.5 | 60 | 101881 | 96085 | -1185 | 14200 | 10 | 1 |  | 2023-03-28 03:08 | 1562 | 126 |  | 44 | [16 empty] | 106.13 | 100 | 0 | 0 | 0 |  | 651 | 400 | N | N | 0 | 0 | 0 |  | 650 | 400 | N | N | N | [6 empty] | RB190.00 | C
A76710 | 2023-03-27 | 1 | D |  | 6 | A | STB2 | 베어링강 | STB (SF) | BM#1 | 1641 | 41 | 1570 | 1579 | 25 | 4300 |  | 3 | 0.24 | 26 |  | -1.81 | 1516 | 1570 | 135.95 | 66 |  | 6 | 13 | 67 | Y |  | 2023-03-28 03:14 | 60 | 1090 | 29 | 27 | 27 | 27 | 26 | 26 | 25 | 25 | 24 | 24 | 23 | 23 | 23 | 23 | 25 | 27 | 23 | 27 | -0.08 |  | 50 | Y | 0 |  |  |  | 1.226 |  |  |  | Y | N | Y | Y | 210 | 0.48 | 61 | 84610 | 92127 | 4673 | 15400 | 08 | 2 |  | 2023-03-28 03:22 | 1516 | 115 |  | 31 | [16 empty] | 85.38 | 100 | 0 | 0 | 0 |  | 650 |  | N | N | 0 | 0 | 0 |  | 651 |  | N | N | Y |  |  | Y |  |  |  | BT180180 | H
B76065 | 2023-03-27 | 2 | D |  | 5 | A | SM45CB | 탄소강 | SM45C | BM#2 | 1618 | 39 | 1635 | 1545 | 35 | 5700 |  | 1 | 0.2 | 17 |  | -2.53 | 1566 | 1618 | 0 | 33.67 | 0 | 11 | 49 | 29 | Y |  | 2023-03-28 03:59 | 73 | 1067 | 26 | 25 | 34 | 37 | 39 | 39 | 38 | 38 | 37 | 37 | 36 | 35 | 34 | 32 | 36 | 39 | 32 | 37 | -0.16 | Y | 45 | Y | -0.4 | [7 empty] | Y | Y | Y | Y | 190 | 0.47 | 60 | 134227 | 90139 | 711 | 13900 | 10 | 1 |  | 2023-03-28 04:04 | 1566 | 125 |  | 46 |  | * 연연주 혼탕부 성분확인 ID : 307, 308, 309, 407, 408, 409 | [14 empty] | 150.31 | 100 | 0 | 0 | 0 |  | 651 | 700 | N | N | 0 | 0 | 0 |  | 650 | 700 | N | N | N | [6 empty] | RB220.00 | C
A76711 | 2023-03-27 | 1 | D |  | 7 | A | STB2 | 베어링강 | STB (SF) | BM#1 | 1621 | 47 | 1555 | 1560 | 33 | 5400 |  | 3 | 0.24 | 26 |  | -1.05 | 1523 | 1555 | 138.85 | 29.06 |  | 35 | 55 | 57 | Y |  | 2023-03-28 04:21 | 67 | 1094 | 22 | 24 | 30 | 32 | 33 | 33 | 33 | 32 | 32 | 31 | 31 | 30 | 30 | 30 | 31 | 33 | 30 | 33 | -0.07 | Y | 40 | Y | 0 |  |  |  | 1.066 |  |  |  | Y | N | Y | Y | 200 | 0.48 | 67 | 84610 | 101548 | 3952 | 14820 | 08 | 2 |  | 2023-03-28 04:30 | 1523 | 110 |  | 26 | 9 | [15 empty] | 77.95 | 100 | 0 | 0 | 0 |  | 650 |  | N | N | 0 | 0 | 0 |  | 651 |  | N | N | Y |  |  | Y |  |  |  | BT180180 | H
B76066 | 2023-03-27 | 2 | A |  | 6 | A | SM45C | 탄소강 | SM45C | BM#2 | 1563 | 38 | 1615 | 1532 | 35 | 6300 |  | 1 | 0.18 | 15 |  | -2.47 | 1551 | 1608 | 0 | 15.47 | 0 | 32 | 82 | 35 | Y |  | 2023-03-28 05:14 | 58 | 1088 | 29 | 32 | 33 | 35 | 35 | 34 | 35 | 34 | 33 | 32 | 32 | 32 | 30 | 30 | 33 | 35 | 30 | 35 | -0.11 | Y | 45 | Y | -0.4 | [7 empty] | Y | Y | Y | Y | 180 | 0.47 | 62 | 31840 | 92636 | 1714 | 15200 | 10 | 1 |  | 2023-03-28 05:18 | 1551 | 116 |  | 33 |  | * 연연주 혼탕부 성분확인 ID : 301, 401 | [14 empty] | 33.94 | 100 | 0 | 0 | 0 |  | 651 | 700 | N | N | 0 | 0 | 0 |  | 650 | 700 | N | N | N | [6 empty] | RB230.00 | C
A76712 | 2023-03-27 | 1 | A |  | 8 | A | STB2 | 베어링강 | STB (SF) | BM#1 | 1603 | 43 | 1565 | 1540 | 32 | 5300 |  | 3 | 0.24 | 25 |  | -1.55 | 1519 | 1565 | 153.77 | 52.83 |  | 16 | 34 | 65 | Y |  | 2023-03-28 05:24 | 63 | 1110 | 30 | 30 | 28 | 28 | 29 | 30 | 30 | 29 | 28 | 28 | 28 | 28 | 27 | 27 | 28 | 30 | 27 | 30 | -0.04 | Y | 45 | Y | 0 |  |  |  | 0.903 |  |  |  | Y | N | Y | Y | 190 | 0.48 | 67 | 101532 | 99381 | 4269 | 15410 | 08 | 2 |  | 2023-03-28 05:32 | 1519 | 117 |  | 30 | [16 empty] | 95.47 | 100 | 0 | 0 | 0 |  | 650 |  | N | N | 0 | 0 | 0 |  | 651 |  | N | N | Y |  |  | Y |  |  |  | BT180180 | H
B76067 | 2023-03-27 | 2 | A |  | 7 | A | SM45C | 탄소강 | SM45C | BM#2 | 1616 | 38 | 1615 | 1533 | 36 | 6700 |  | 1 | 0.17 | 18 |  | -2.84 | 1558 | 1621 | 0 | 17.16 | 0 | 37 | 27 | 7368 | Y |  | 2023-03-28 06:20 | 65 | 1090 | 27 | 26 | 26 | 29 | 28 | 28 | 27 | 26 | 26 | 24 | 24 | 23 | 22 | 22 | 26 | 29 | 22 | 26 | -0.16 | Y | 45 | Y | -0.2 |  |  |  | 0.73 |  |  |  | Y | Y | Y | Y | 170 | 0.47 | 61 | 131711 | 90671 | 779 | 16100 | 10 | 1 |  | 2023-03-28 06:25 | 1558 | 116 |  | 30 |  | *중보수 LD *연연주 혼탕부 306 307 308 406 407 408 | [14 empty] | 142.47 | 100 | 0 | 0 | 0 |  | 651 | 700 | N | N | 0 | 0 | 0 |  | 650 | 700 | N | N | N | [6 empty] | RB130.00 | C
A76713 | 2023-03-27 | 1 | A |  | 9 | A | STB2 | 베어링강 | STB (SF) | BM#1 | 1581 | 45 | 1551 | 1532 | 34 | 6500 |  | 3 | 0.24 | 25 |  | -1.01 | 1521 | 1551 | 135.02 | 63.95 |  | 31 | 21 | 62 | Y |  | 2023-03-28 06:36 | 65 | 1087 | 27 | 27 | 30 | 31 | 31 | 31 | 31 | 30 | 29 | 29 | 28 | 28 | 28 | 27 | 29 | 31 | 27 | 31 | -0.08 | Y | 50 | Y | -0.2 |  |  |  | 1.091 |  |  |  | Y | N | Y | Y | 180 | 0.48 | 67 | 101532 | 101870 | 6030 | 15110 | 08 | 2 |  | 2023-03-28 06:43 | 1521 | 114 |  | 26 | 11 | [15 empty] | 93.23 | 100 | 0 | 0 | 0 |  | 650 |  | N | N | 0 | 0 | 0 |  | 651 |  | N | N | Y |  |  | Y |  |  |  | BT180180 | H
B76068 | 2023-03-27 | 2 | A |  | 8 | A | SM45CM1 | 탄소강 | SM45C | BM#2 | 1600 | 50 | 1634 | 1553 | 33 | 6100 |  | 1 | 0.19 | 15 |  | -2.35 | 1566 | 1618 | 0 | 14.2 | 0 | 15 | 15 | 43 | Y |  | 2023-03-28 07:32 | 74 | 1097 | 22 | 33 | 43 | 49 | 51 | 51 | 50 | 49 | 49 | 49 | 48 | 47 | 48 | 48 | 46 | 51 | 47 | 49 | -0.11 | Y | 35 | Y | 0.2 | [7 empty] | Y | Y | Y | Y | 170 | 0.47 | 61 | 48732 | 91743 | -643 | 14800 | 10 | 1 |  | 2023-03-28 07:34 | 1566 | 112 |  | 19 |  | *온도 초과 생관요청 준빅 조건작업 | [14 empty] | 53.64 | 100 | 0 | 0 | 0 |  | 651 | 600 | N | N | 0 | 0 | 0 |  | 650 | 600 | N | N | N | [6 empty] | RB200.00 | C
A76714 | 2023-03-28 | 1 | A |  | 10 | A | STB2 | 베어링강 | STB (SF) | BM#1 | 1609 | 49 | 1562 | 1539 | 35 | 5700 |  | 3 | 0.24 | 25 |  | -1.31 | 1523 | 1562 | 135.15 | 31.27 |  | 6 | 14 | 69 | Y |  | 2023-03-28 07:32 | 67 | 1097 | 27 | 26 | 26 | 27 | 28 | 28 | 29 | 28 | 28 | 27 | 27 | 27 | 26 | 26 | 27 | 29 | 26 | 28 | -0.04 | Y | 40 | Y | 0 |  |  |  | 1.095 |  |  |  | Y | N | Y | Y | 170 | 0.48 | 67 | 101532 | 98505 | 6995 | 15230 | 08 | 2 |  | 2023-03-28 07:41 | 1523 | 123 |  | 37 | [16 empty] | 96.24 | 100 | 0 | 0 | 0 |  | 650 |  | N | N | 0 | 0 | 0 |  | 651 |  | N | N | Y |  |  | Y |  |  |  | BT180180 | H
B76069 | 2023-03-28 | 2 | A |  | 9 | A | SM45CM1 | 탄소강 | SM45C | BM#2 | 1666 | 40 | 1624 | 1540 | 30 | 5500 |  | 1 | 0.21 | 18 |  | -2.56 | 1547 | 1613 | 0 | 25.68 | 0 | 11 | 50 | 62 | Y |  | 2023-03-28 08:30 | 55 | 1099 | 45 | 41 | 38 | 37 | 35 | 34 | 33 | 31 | 30 | 28 | 28 | 27 | 26 | 26 | 34 | 38 | 26 | 0 | -0.24 |  | 50 | Y | -0.2 | [7 empty] | Y | Y | Y | Y | 220 | 0.47 | 63 | 97464 | 92323 | -273 | 12800 | 10 | 1 |  | 2023-03-28 08:32 | 1547 | 107 |  | 24 |  | 후HEAT 강제개공실시 306 406 이상재등록 및 생관통보 | [14 empty] | 106.58 | 100 | 0 | 0 | 0 |  | 651 | 600 | N | N | 0 | 0 | 0 |  | 651 | 600 | N | N | N | [6 empty] | RB200.00 | C
A76715 | 2023-03-28 | 1 | A |  | 11 | A | STB2 | 베어링강 | STB (SF) | BM#1 | 1607 | 42 | 1576 | 1549 | 35 | 5300 |  | 3 | 0.25 | 25 |  | -1.35 | 1536 | 1576 | 134.71 | 35.46 |  | 35 | 56 | 68 | Y |  | 2023-03-28 08:29 | 80 | 1100 | 26 | 26 | 30 | 33 | 35 | 35 | 36 | 36 | 36 | 35 | 35 | 35 | 34 | 34 | 34 | 36 | 34 | 36 | -0.05 | Y | 35 | Y | 0 |  |  |  | 1.231 |  |  |  | Y | Y | Y | Y | 210 | 0.48 | 65 | 101532 | 99821 | 6379 | 13820 | 08 | 2 |  | 2023-03-28 08:40 | 1536 | 128 |  | 49 | [8 empty] | 9AF321C067BA482E88F4D2FCE1C5286A | B9B969AD0906462491995EA31F311C62 | 16E0668439BD4B8B97D073EA38220FD8 |  | F52A21B4148D401E8DF0256FEFC9FC8A | 87296EFFCB8E41A396CB10DC4C32FA81 | 84595610E3C047829A41769E90D5248E |  | 95.07 | 100 | 0 | 0 | 0 |  | 650 |  | N | N | 0 | 0 | 0 |  | 651 |  | N | N | Y |  |  | Y |  |  |  | BT180180 | H
B76070 | 2023-03-28 | 2 | A |  | 10 | A | SM45CM1 | 탄소강 | SM45C | BM#2 | 1638 | 41 | 1620 | 1582 | 28 | 4600 |  | 1 | 0.18 | 19 |  | -2.49 | 1550 | 1612 | 0 | 15.93 | 0 | 32 | 83 | 55 | N | 1 | 2023-03-28 09:35 | 58 | 1094 | 22 | 23 | 27 | 27 | 28 | 27 | 26 | 25 | 24 | 23 | 22 | 21 | 20 | 20 | 24 | 28 | 20 | 27 | -0.2 | Y | 40 | Y | -0.2 | [7 empty] | Y | Y | Y | Y | 210 | 0.47 | 61 | 97464 | 93358 | 1092 | 14200 | 10 | 1 |  | 2023-03-28 09:40 | 1550 | 110 |  | 23 |  | L/D자연개공 안되 강제개공 실시 301 401 이상재등록및 생관통보 | [14 empty] | 103.69 | 100 | 0 | 0 | 0 |  | 651 | 600 | N | N | 0 | 0 | 0 |  | 650 | 600 | N | N | N | [6 empty] | RB200.00 | C
A76716 | 2023-03-28 | 1 | A |  | 12 | A | STB2 | 베어링강 | STB (SF) | BM#1 | 1633 | 41 | 1564 | 1562 | 36 | 5300 |  | 3 | 0.24 | 25 |  | -1.24 | 1527 | 1564 | 138.15 | 46.75 |  | 16 | 35 | 56 | Y |  | 2023-03-28 09:48 | 71 | 1097 | 33 | 32 | 32 | 33 | 33 | 33 | 32 | 32 | 32 | 31 | 31 | 31 | 31 | 31 | 32 | 33 | 31 | 33 | -0.03 | Y | 45 | Y | 0 |  |  |  | 0.586 |  |  |  | Y | N | Y | Y | 200 | 0.48 | 64 | 101532 | 97073 | 6627 | 15120 | 08 | 2 |  | 2023-03-28 09:56 | 1527 | 118 |  | 37 | 20 | *롱노즐교체 13회 사용 지금융착 | [14 empty] | 97.53 | 100 | 0 | 0 | 0 |  | 650 |  | N | N | 0 | 0 | 0 |  | 651 |  | N | N | Y |  |  | Y | Y |  |  | BT180180 | H
B76071 | 2023-03-28 | 2 | A | TUNDISH교체전 | 11 | A | SM45CM1 | 탄소강 | SM45C | BM#2 | 1684 | 41 | 1615 | 1609 | 31 | 4100 |  | 1 | 0.17 | 16 |  | -2.24 | 1554 | 1607 | 0 | 7.65 | 0 | 37 | 28 | 50 | Y |  | 2023-03-28 10:29 | 62 | 1099 | 15 | 21 | 25 | 27 | 27 | 27 | 26 | 26 | 25 | 24 | 23 | 22 | 21 | 21 | 24 | 27 | 21 | 27 | -0.13 | Y | 45 | Y | -0.2 | [7 empty] | N | N | N | N | 200 | 0.47 | 63 | 87282 | 95729 | 721 | 2300 | 10 | 1 |  | 2023-03-28 10:31 | 1554 | 111 |  | 31 |  |  | 973D783CED1C4F18B8DFB3ED94874E6B | 8B1CDD5C0BFC4A859B4D5DB02639F5AC | 267EDD3DFCCD4CBC96ADA1606ECA00D8 | [11 empty] | 90.92 | 100 | 0 | 2710 | 0 |  | 651 | 400 | Y | N | 0 | 2950 | 0 |  | 650 | 400 | Y | N | N | [6 empty] | RB160.00 | C
A76717 | 2023-03-28 | 1 | A |  | 13 | A | STB2 | 베어링강 | STB (SF) | BM#1 | 1616 | 49 | 1573 | 1545 | 34 | 5600 |  | 3 | 0.24 | 25 |  | -1.67 | 1523 | 1573 | 138.64 | 40.83 |  | 31 | 22 | 56 | Y |  | 2023-03-28 10:59 | 67 | 1097 | 30 | 31 | 33 | 34 | 35 | 35 | 35 | 34 | 34 | 33 | 33 | 33 |  | 33 | 33 | 35 | 33 | 35 | -0.05 | Y | 40 | Y | 0 |  |  |  | 0.816 |  |  |  | Y | N | Y | Y | 190 | 0.48 | 65 | 101532 | 99240 | 6660 | 15630 | 08 | 2 |  | 2023-03-28 11:06 | 1523 | 120 |  | 31 | [16 empty] | 95.56 | 100 | 0 | 0 | 0 |  | 650 |  | N | N | 0 | 0 | 0 |  | 651 |  | N | N | Y |  |  | Y |  |  |  | BT180180 | H
B76072 | 2023-03-28 | 2 | A | TUNDISH교체 | 1 | A | SCM440J | 합금강 | D4 | BM#2 | 1575 | 43 | 1673 | 1545 | 39 | 7800 |  | 1 | 0.16 | 20 |  | -2.48 | 1585 | 1658 | 9.88 | 0 | 0 | 15 | 16 | 50 | Y |  | 2023-03-28 11:45 | 90 | 1094 | -303 | -214 | 33 | 32 | 37 | 42 | 45 | 46 | 47 | 48 | 47 | 49 | 49 | 49 | 43 | 49 | 49 | 0 | 0 |  | 5 | Y | 0 |  | 1.78 | 1.78 |  |  |  |  | N | N | N | N | 220 | 0.47 | 58 | 95100 | 91006 | 644 | 15600 | 14 | 2 |  | 2023-03-28 11:50 | 1585 | 136 |  | 43 |  | * T/D FLUX 용탕부: 120 KG / 유탕부: 10KG 투입 | [14 empty] | 103.93 | 100 | 1010 | 0 | 0 |  | 651 | 1100 | Y | N | 1000 | 0 | 0 |  | 651 | 1100 | Y | N | N | [6 empty] | RB120.00 | C
A76718 | 2023-03-28 | 1 | A |  | 14 | A | STB2 | 베어링강 | STB (SF) | BM#1 | 1581 | 42 | 1561 | 1538 | 37 | 6200 |  | 3 | 0.24 | 25 |  | -1.09 | 1528 | 1561 | 139.37 | 62.7 |  | 6 | 15 | 61 | Y |  | 2023-03-28 12:14 | 72 | 1097 | 33 | 34 | 36 | 38 | 38 | 38 | 38 | 38 | 38 | 37 | 37 | 36 | 35 | 35 | 37 | 38 | 35 | 38 | -0.06 | Y | 50 | Y | 0 |  |  |  | 0.804 |  |  |  | Y | N | Y | Y | 180 | 0.46 | 65 | 101532 | 93075 | 6975 | 15750 | 08 | 2 |  | 2023-03-28 12:21 | 1528 | 108 |  | 23 |  | *전공정요청감속주입(LF 설비이상) - 20%이상 감속주입 ID104~106, 204~206 | [14 empty] | 10153200 | 100 | 0 | 0 | 0 |  | 650 |  | N | N | 0 | 0 | 0 |  | 651 |  | N | N | Y |  |  | Y |  |  |  | BT180180 | H
B76073 | 2023-03-28 | 2 | C |  | 2 | A | SCM440J | 합금강 | D4 | BM#2 | 1632 | 40 | 1626 | 1563 | 34 | 6400 |  | 1 | 0.15 | 16 |  | -2.14 | 1558 | 1609 | 6.52 | 0 | 0 | 11 | 51 | 57 | Y |  | 2023-03-28 12:59 | 63 | 1100 | 47 | 41 | 37 | 35 | 32 | 31 | 30 | 29 | 28 | 27 | 26 | 25 | 25 | 22 | 31 | 37 | 22 | 0 | -0.27 |  | 55 | Y | -0.6 | [7 empty] | N | N | N | N | 220 | 0.49 | 63 | 146870 | 97061 | -2311 | 14800 | 14 | 2 |  | 2023-03-28 13:07 | 1558 | 113 |  | 29 |  | *연연주 혼탕부 성분확인 ID:307~309,407~409 * 전공정 요청 20%이상 감속주입, 이상재 등록 및 생관통보 ID:307~309,407~409 | [14 empty] | 154.6 | 100 | 0 | 0 | 0 |  | 651 | 1100 | Y | N | 0 | 0 | 0 |  | 651 | 1100 | Y | N | N | [6 empty] | BT180180 | C
A76719 | 2023-03-28 | 1 | C |  | 15 | A | STB2 | 베어링강 | STB (SF) | BM#1 | 1644 | 44 | 1568 | 1575 | 28 | 4600 |  | 3 | 0.24 | 25 |  | -1.31 | 1529 | 1568 | 105.09 | 63.33 |  | 35 | 57 | 66 | Y |  | 2023-03-28 13:18 | 73 | 1099 | 35 | 34 | 37 | 37 | 38 | 37 | 37 | 36 | 35 | 35 | 33 | 33 | 33 | 32 | 35 | 38 | 32 | 37 | -0.13 | Y | 45 | Y | -0.2 |  |  |  | 0.874 |  |  |  | Y | N | Y | Y | 170 | 0.4 | 77 | 101583 | 96500 | 7050 | 15200 | 08 | 2 |  | 2023-03-28 13:26 | 1529 | 110 |  | 24 |  | *전공정 요청으로 감속주입-정속주입 강종 감속으로 이상재 등록ID: (LF 설비이상) | [14 empty] | 98.1 | 100 | 0 | 0 | 0 |  | 650 |  | N | N | 0 | 0 | 0 |  | 651 |  | N | N | Y |  |  | Y |  |  |  | BT180180 | H
B76074 | 2023-03-28 | 2 | C |  | 3 | A | AE4140Q | 합금강 | D4 | BM#2 | 1609 | 42 | 1620 | 1561 | 35 | 6500 |  | 1 | 0.15 | 18 |  | -2.18 | 1551 | 1609 | 6.01 | 0 | 0 | 32 | 84 | 60 | Y |  | 2023-03-28 14:03 | 57 | 1100 | 22 | 26 | 27 | 27 | 27 | 26 | 24 | 23 | 22 | 20 | 19 | 19 | 18 | 18 | 23 | 27 | 18 | 27 | -0.16 |  | 55 | Y | -0.2 |  |  |  | 0.88 |  |  |  | N | N | N | N | 210 | 0.41 | 67 | 43470 | 87767 | 3683 | 14300 | 14 | 2 |  | 2023-03-28 14:07 | 1551 | 116 |  | 27 |  | *연연주 혼탕부 성분확인 ID:301,401 * 전공정 요청 20%이상 감속주입, 이상공정 등록 및 생관통보 | [14 empty] | 46.97 | 100 | 0 | 0 | 0 |  | 650 | 1100 | Y | Y | 0 | 0 | 0 |  | 650 | 1100 | Y | Y | Y | [6 empty] | RB110.00 | C
A76720 | 2023-03-28 | 1 | C |  | 16 | A | STB2 | 베어링강 | STB (SF) | BM#1 | 1623 | 69 | 1562 | 1552 | 44 | 7300 |  | 3 | 0.24 | 25 |  | -1.58 | 1515 | 1562 | 143.43 | 47.69 |  | 16 | 36 |  | Y |  | 2023-03-28 14:51 | 59 | 1094 | 31 | 32 | 33 | 34 | 33 | 32 | 31 | 30 | 29 | 28 | 27 | 27 | 26 | 25 | 29 | 34 | 25 | 25 | -0.15 | Y | 60 | Y | 0 |  |  |  | 1.248 |  |  |  |  | N | Y | Y | 210 | 0.4 | 75 | 101532 | 94983 | 6767 | 15500 | 08 | 2 |  | 2023-03-28 14:59 | 1515 | 118 |  | 10 |  | *전공정 요청으로 감속주입-정속주입 강종 감속으로 이상재 등록ID: (전기로 전극교체) | [14 empty] | 99.54 | 100 | 0 | 0 | 0 |  | 650 |  | N | N | 0 | 0 | 0 |  | 651 |  | N | N | Y |  |  | Y |  |  |  | BT180180 | H
B76075 | 2023-03-28 | 2 | C |  | 4 | A | AE4140Q | 합금강 | D4 | BM#2 | 1571 | 43 | 1633 | 1586 | 36 | 6700 |  | 1 | 0.18 | 18 |  | -2.26 | 1557 | 1616 | 8.05 | 0 | 0 | 37 | 29 | 69 | Y |  | 2023-03-28 15:27 | 63 | 1096 | 14 | 16 | 27 | 32 | 34 | 35 | 35 | 34 | 33 | 31 | 31 | 30 | 29 | 28 | 30 | 35 | 28 | 0 | -0.16 | Y | 45 | Y | -0.2 |  |  |  | 1.59 |  |  |  | N | N | N | Y | 200 | 0.46 | 71 | 92531 | 103260 | -710 | 15000 | 14 | 2 |  | 2023-03-28 15:33 | 1557 | 109 |  | 12 | [16 empty] | 89.4 | 100 | 0 | 0 | 0 |  | 650 | 1100 | Y | Y | 0 | 0 | 0 |  | 650 | 1100 | Y | Y | Y | [6 empty] | RB095.00 | C
A76721 | 2023-03-28 | 1 | C |  | 17 | A | STB2 | 베어링강 | STB (SF) | BM#1 | 1709 | 47 | 1570 | 1590 | 25 | 4000 |  | 3 | 0.24 | 25 |  | -1.8 | 1516 | 1570 | 151.59 | 60.1 |  | 16 | 37 | -126 | Y |  | 2023-03-28 15:54 | 60 | 1095 | 25 | 25 | 28 | 30 | 30 | 30 | 30 | 29 | 29 | 29 | 28 | 28 | 27 | 27 | 28 | 30 | 27 | 30 | -0.06 | Y | 45 | Y | -0.2 |  |  |  | 1.014 |  |  |  |  | N | Y | Y | 200 | 0.48 | 63 | 101532 | 95003 | 3597 | 15100 | 08 | 2 |  | 2023-03-28 16:01 | 1516 | 112 |  | 22 | [16 empty] | 10153200 | 100 | 0 | 0 | 0 |  | 650 |  | N | N | 0 | 0 | 0 |  | 651 |  | N | N | Y |  |  | Y |  |  |  | BT180180 | H
B76076 | 2023-03-28 | 2 | C |  | 5 | A | AE4140Q | 합금강 | D4 | BM#2 | 1595 | 40 | 1637 | 1566 | 35 | 7100 |  | 1 | 0.17 | 21 |  | -2.43 | 1556 | 1627 | 13.37 | 0 | 0 | 15 | 17 | 64 | Y |  | 2023-03-28 16:33 | 62 | 1097 | 23 | 30 | 33 | 34 | 34 | 34 | 32 | 31 | 29 | 28 | 26 | 24 | 21 | 17 | 29 | 34 | 17 | 34 | -0.34 | Y | 50 | Y | -0.8 |  |  |  | 0.78 |  |  |  | N | N | N | Y | 190 | 0.47 | 67 | 105107 | 99598 | -1698 | 15200 | 14 | 2 |  | 2023-03-28 16:36 | 1556 | 111 |  | 17 | [16 empty] | 105.48 | 100 | 0 | 0 | 0 |  | 650 | 1100 | Y | Y | 0 | 0 | 0 |  | 649 | 1100 | Y | Y | Y | [6 empty] | RB080.00 | C
A76722 | 2023-03-28 | 1 | C |  | 18 | A | STB2 | 베어링강 | STB (SF) | BM#1 | 1632 | 41 | 1560 | 1558 | 31 | 5300 |  | 3 | 0.25 | 25 |  | -1.56 | 1514 | 1560 | 143.59 | 22.21 |  | 6 | 16 | 84 | Y |  | 2023-03-28 16:54 | 58 | 1092 | 26 | 25 | 26 | 25 | 25 | 25 | 24 | 23 | 22 | 22 | 21 | 21 | 21 | 21 | 24 | 26 | 21 | 25 | -0.1 |  | 50 | Y | 0 |  |  |  | 0.792 |  |  |  |  | N | Y | Y | 190 | 0.48 | 60 | 84610 | 89966 | 6584 | 15200 | 08 | 2 |  | 2023-03-28 17:08 | 1514 | 102 |  | 27 | [16 empty] | 87.27 | 100 | 0 | 0 | 0 |  | 650 |  | N | N | 0 | 0 | 0 |  | 651 |  | N | N | Y |  |  | Y |  |  |  | BT180180 | H
B76077 | 2023-03-28 | 2 | C |  | 6 | A | AE4140Q | 합금강 | D4 | BM#2 | 1627 | 36 | 1625 | 1574 | 32 | 6500 |  | 1 | 0.17 | 18 |  | -2.28 | 1554 | 1618 | 5.75 | 0 | 0 | 11 | 52 | 65 | Y |  | 2023-03-28 17:43 | 60 | 1098 | 14 | 14 | 25 | 28 | 30 | 30 | 29 | 28 | 27 | 27 | 25 | 25 | 24 | 22 | 25 | 30 | 22 | 25 | -0.16 | Y | 50 | Y | -0.2 |  |  |  | 1.02 |  |  |  | N | N | N | N | 180 | 0.47 | 69 | 99876 | 103622 | -1822 | 15200 | 14 | 2 |  | 2023-03-28 17:45 | 1554 | 105 |  | 16 | [16 empty] | 99.88 | 100 | 0 | 0 | 0 |  | 650 | 1100 | Y | Y | 0 | 0 | 0 |  | 650 | 1100 | Y | Y | Y | [6 empty] | RB160.00 | C
A76723 | 2023-03-28 | 1 | C |  | 19 | A | STB2 | 베어링강 | STB (SF) | BM#1 | 1680 | 41 | 1569 | 1579 | 30 | 4800 |  | 3 | 0.23 | 25 |  | -1.66 | 1519 | 1569 | 130.74 | 51.67 |  | 35 | 58 | 71 | Y |  | 2023-03-28 18:05 | 63 | 1104 | 20 | 23 | 29 | 32 | 32 | 32 | 32 | 32 | 31 | 30 | 30 | 30 | 29 | 28 | 30 | 32 | 28 | 32 | -0.08 | Y | 50 | Y | -0.2 |  |  |  | 1.185 |  |  |  |  | N | Y | Y | 180 | 0.48 | 64 | 101532 | 97392 | 6208 | 15200 | 08 | 2 |  | 2023-03-28 18:13 | 1519 | 98 |  | 17 | [16 empty] | 97.25 | 100 | 0 | 0 | 0 |  | 650 |  | N | N | 0 | 0 | 0 |  | 651 |  | N | N | Y |  |  | Y |  |  |  | BT180180 | H
B76078 | 2023-03-28 | 2 | C |  | 7 | B | AE4140Q | 합금강 | D4 | BM#2 | 1627 | 39 | 1625 | 1575 | 32 | 6300 |  | 1 | 0.16 | 18 |  | -2.55 | 1546 | 1619 | 5.65 | 0 | 0 | 32 | 85 | 69 | Y |  | 2023-03-28 18:43 | 52 | 1092 | 19 | 19 | 25 | 26 | 27 | 27 | 27 | 26 | 25 | 25 | 24 | 23 | 22 | 20 | 24 | 27 | 20 | 27 | -0.16 | Y | 45 | Y | -0.4 |  |  |  | 0.98 |  |  |  | N | N | N | Y | 170 | 0.47 | 65 | 93335 | 99890 | -840 | 16000 | 14 | 2 |  | 2023-03-28 18:48 | 1546 | 110 |  | 26 | [16 empty] | 93.15 | 100 | 0 | 0 | 0 |  | 650 | 1100 | Y | Y | 0 | 0 | 0 |  | 650 | 1100 | Y | Y | Y | [6 empty] | RB210.00 | C
A76724 | 2023-03-28 | 1 | C |  | 20 | A | STB2 | 베어링강 | STB (SF) | BM#1 | 1628 | 41 | 1551 | 1564 | 31 | 5200 |  | 3 | 0.23 | 25 |  | -0.88 | 1525 | 1551 | 119.05 | 22.66 |  | 31 | 24 | 64 | Y |  | 2023-03-28 19:00 | 69 | 1090 | 28 | 29 | 32 | 33 | 34 | 33 | 33 | 33 | 32 | 32 | 31 | 31 | 30 | 30 | 32 | 34 | 30 | 33 | -0.09 | Y | 45 | Y | 0 |  |  |  | 1.202 |  |  |  |  | N | Y | Y | 170 | 0.48 | 64 | 102075 | 96795 | 8005 | 15200 | 08 | 2 |  | 2023-03-28 19:18 | 1525 | 102 |  | 27 | [8 empty] | 981814E0D00443E380BB551EC45269C0 | 57DA0BE883C94B018E92A0538AA98FA3 | 659E9B8E75DB4BC1B8A1DC807DA833DA |  | CD548EA27DD04EA48453253738AF40ED | D7ADB295B64D4DA78768EA438F5C17C8 | 1A03A3D42C934CA5ADD9920851D14FD2 |  | 98.34 | 100 | 0 | 0 | 0 |  | 650 |  | N | N | 0 | 0 | 0 |  | 651 |  | N | N | Y |  |  | Y |  |  |  | RB170.00 | H
B76079 | 2023-03-28 | 2 | C |  | 8 | A | SCM440 | 합금강 | D | BM#2 | 1694 | 35 | 1634 | 1598 | 27 | 5100 |  | 1 | 0.19 | 17 |  | -2.61 | 1553 | 1621 | 0.29 | 14.25 | 0 | 37 | 30 | 60 | Y |  | 2023-03-28 19:52 | 57 | 1092 | 15 | 15 | 22 | 27 | 28 | 29 | 29 | 28 | 26 | 25 | 25 | 23 | 22 | 22 | 25 | 29 | 22 | 0 | -0.17 | Y | 40 | Y | -0.2 |  |  |  | 0.93 |  |  |  | Y | Y | N | Y | 170 | 0.46 | 67 | 141552 | 94826 | -126 | 14800 | 14 | 2 |  | 2023-03-28 19:57 | 1553 | 111 |  | 23 |  | *연연주 혼탕부 성분확인 ID:307~309,407~409 *전공정 요청 20%이상 감속주입, 이상재 등록 및 생관통보 ID:305,306,405,406 *STR#2 위드롤 9번 속도 헌팅으로 하이토크 발생으로 강압하 적용불가, 이상공정 등록 및 생관통보 | [14 empty] | 144.96 | 100 | 0 | 0 | 0 |  | 650 | 400 | Y | N | 0 | 0 | 0 |  | 650 | 400 | Y | N | N | [6 empty] | RB210.00 | C
A76725 | 2023-03-28 | 1 | C | TUNDISH교체전 | 21 | A | STB2 | 베어링강 | STB (SF) | BM#1 | 1616 | 43 | 1565 | 1555 | 31 | 5500 |  | 3 | 0.25 | 25 |  | -1.57 | 1518 | 1565 | 120.61 | 55.33 |  | 16 | 38 | 56 | Y |  | 2023-03-28 20:20 | 62 | 1100 | 30 | 31 | 34 | 35 | 35 | 35 | 34 | 33 | 33 | 32 | 31 | 31 | 30 | 30 | 33 | 35 | 30 | 35 | -0.11 | Y | 45 | Y | -0.2 |  |  |  | 0.884 |  |  |  |  | N | N | M | 210 | 0.48 | 61 | 77468 | 93810 | 6240 | 2000 | 08 | 2 |  | 2023-03-28 20:28 | 1518 | 97 |  | 12 |  |  | E5DDF87712474C66BE188DA2E1AE38BB | D176C0C0816B47FF80A1D7A6A0D17AFE | 103BF6CAF4E44267AFED0CCF88EE97E7 | [11 empty] | 76.82 | 100 | 0 | 3500 | 0 |  | 650 |  | N | N | 0 | 3500 | 0 |  | 651 |  | N | N | Y |  |  | Y |  |  |  | BT180180 | H
B76080 | 2023-03-28 | 2 | D |  | 9 | A | 42CRMOS4HAM | 소입성보증강 | 42CRMOS4H | BM#2 | 1588 | 49 | 1628 | 1560 | 39 | 8000 |  | 1 | 0.16 | 18 |  | -2.28 | 1561 | 1624 | 0 | 9.43 | 0 | 15 | 18 | 53 | Y |  | 2023-03-28 21:10 | 69 | 1090 | 22 | 32 | 39 | 43 | 44 | 44 | 43 | 43 | 42 | 40 | 40 | 39 | 39 | 38 | 40 | 44 | 38 | 43 | -0.13 | Y | 45 | Y | -0.2 | [7 empty] | N | N | N | N | 220 | 0.48 | 64 | 40033 | 98575 | -25 | 15800 | 14 | 2 |  | 2023-03-28 21:15 | 1561 | 116 |  | 12 |  | * 연연주 혼탕부 성분확인 ID : 301, 401 | [14 empty] | 40.38 | 100 | 0 | 0 | 0 |  | 650 | 1100 | Y | Y | 0 | 0 | 0 |  | 650 | 1100 | Y | Y | N | [6 empty] | RB100.00 | C
A76726 | 2023-03-28 | 1 | D | TUNDISH교체 | 1 | A | AE1055LS | 탄소강 | G-AE1055LS | BM#1 | 1620 | 42 | 1625 | 1566 | 32 | 5900 |  | 3 | 0.22 | 25 |  | -1.83 | 1570 | 1625 | 0 | 190.74 |  | 6 | 17 | 69 | Y |  | 2023-03-28 21:23 | 86 | 1097 | -1305 | 1 | 22 | 19 | 23 | 26 | 29 | 30 | 30 | 32 | 32 |  |  | 32 | 26 | 32 | 32 | 0 | 0 |  | 5 | Y | 0 |  | 1.71 | 1.71 | [5 empty] | N | N | M | 210 | 0.49 | 56 | 84600 | 89706 | 7594 | 13900 | 16 | 1 |  | 2023-03-28 21:31 | 1570 | 117 |  | 35 |  | *T/D FLUX 유:10,용:220kg *6공 20H | [5 empty] | 91C5C4E51C514488BC9563D0EBCAFF70 | 5D5EC2D3EBF04964A54A006417C91709 | AD246C24CF774AB0B020E16FFC3E41EA |  | 7AFA3D37B84749A682CBAF8DBF6A6078 | 32DEF70E043E471C8E5839F29ECE46A1 | 736C9108CC594A168DE6FD3DF8445E6F |  |  | 87.22 | 100 | 1500 | 0 | 0 |  | 500 |  | N | N | 1500 | 0 | 0 |  | 501 |  | N | N | N |  |  | Y |  |  |  | BT180180 | H
B76081 | 2023-03-28 | 2 | D |  | 10 | A | 42CRMOS4HAM | 소입성보증강 | 42CRMOS4H | BM#2 | 1624 | 48 | 1641 | 1594 | 36 | 7300 |  | 1 | 0.17 | 18 |  | -2.41 | 1563 | 1636 | 0 | 9.89 | 0 | 11 | 53 | 63 | Y |  | 2023-03-28 22:10 | 71 | 1092 | 36 | 38 | 44 | 46 | 48 | 48 | 47 | 47 | 46 | 45 | 44 | 44 | 44 | 42 | 45 | 48 | 42 | 44 | -0.12 | Y | 50 | Y | -0.2 | [7 empty] | N | N | N | N | 210 | 0.48 | 69 | 99780 | 104498 | -898 | 15300 | 14 | 2 |  | 2023-03-28 22:11 | 1563 | 116 |  | 17 | [16 empty] | 97.16 | 100 | 0 | 0 | 0 |  | 650 | 1100 | Y | Y | 0 | 0 | 0 |  | 650 | 1100 | Y | Y | N | [6 empty] | RB080.00 | C
A76727 | 2023-03-28 | 1 | D |  | 2 | A | AE1055LS | 탄소강 | G-AE1055LS | BM#1 | 1635 | 43 | 1607 | 1578 | 25 | 4400 |  | 3 | 0.22 | 25 |  | -1.78 | 1555 | 1607 | 0 | 183.94 |  | 35 | 59 | 70 | Y |  | 2023-03-28 22:24 | 71 | 1095 | 31 | 30 | 31 | 31 | 31 | 31 | 30 | 30 | 29 | 30 | 29 | 29 | 29 | 29 | 30 | 31 | 29 | 31 | -0.03 | Y | 50 | Y | 0 | [8 empty] | N | N | Y | 200 | 0.49 | 60 | 84600 | 94335 | 5715 | 15800 | 16 | 1 |  | 2023-03-28 22:33 | 1555 | 112 |  | 32 | [16 empty] | 83.51 | 100 | 0 | 0 | 0 |  | 500 |  | N | N | 0 | 0 | 0 |  | 501 |  | N | N | N |  |  | Y |  |  |  | BT180180 | H
B76082 | 2023-03-28 | 2 | D |  | 11 | A | 42CRMOS4HAM | 소입성보증강 | 42CRMOS4H | BM#2 | 1607 | 48 | 1627 | 1576 | 40 | 8100 |  | 1 | 0.17 | 19 |  | -2.41 | 1561 | 1631 | 0 | 17.62 | 0 | 32 | 86 | 56 | Y |  | 2023-03-28 23:19 | 69 | 1091 | 39 | 42 | 46 | 47 | 47 | 47 | 47 | 46 | 44 | 44 | 42 | 41 | 39 | 36 | 43 | 47 | 36 | 47 | -0.2 | Y | 55 | Y | -0.4 | [7 empty] | N | N | N | N | 200 | 0.48 | 69 | 97245 | 105532 | -182 | 15100 | 14 | 2 |  | 2023-03-28 23:20 | 1561 | 118 |  | 18 | [16 empty] | 92.97 | 100 | 0 | 0 | 0 |  | 651 | 1100 | Y | Y | 0 | 0 | 0 |  | 650 | 1100 | Y | Y | N | [6 empty] | RB090.00 | C
A76728 | 2023-03-28 | 1 | D |  | 3 | A | AE1055LS | 탄소강 | G-AE1055LS | BM#1 | 1620 | 41 | 1618 | 1605 | 32 | 3500 |  | 3 | 0.24 | 25 |  | -2.21 | 1551 | 1618 | 0 | 197.96 |  | 31 | 25 | 69 | Y |  | 2023-03-28 23:31 | 67 | 1090 | 29 | 28 | 29 | 29 | 29 | 29 | 29 | 28 | 27 | 26 | 26 | 25 | 25 | 25 | 28 | 29 | 25 | 29 | -0.08 |  | 50 | Y | 0 | [8 empty] | N | N | Y | 190 | 0.48 | 60 | 101520 | 90679 | 6471 | 15800 | 16 | 1 |  | 2023-03-28 23:40 | 1551 | 110 |  | 27 | [16 empty] | 103.96 | 100 | 0 | 0 | 0 |  | 500 |  | N | N | 0 | 0 | 0 |  | 501 |  | N | N | N |  |  | Y |  |  |  | BT180180 | H
B76083 | 2023-03-28 | 2 | D |  | 12 | A | 42CRMOS4HAM | 소입성보증강 | 42CRMOS4H | BM#2 | 1572 | 46 | 1646 | 1556 | 39 | 7900 |  | 1 | 0.17 | 19 |  | -2.68 | 1564 | 1631 | 0 | 16.86 | 0 | 37 | 31 | 63 | Y |  | 2023-03-29 00:26 | 72 | 1088 | 33 | 36 | 39 | 42 | 42 | 42 | 41 | 39 | 39 | 37 | 35 |  |  | 35 | 39 | 42 | 35 | 42 | -0.17 | Y | 40 | Y | -0.4 | [7 empty] | N | N | N | N | 190 | 0.48 | 63 | 93156 | 95765 | -15 | 14900 | 14 | 2 |  | 2023-03-29 00:26 | 1564 | 121 |  | 22 | [16 empty] | 98.27 | 100 | 0 | 0 | 0 |  | 650 | 1100 | Y | Y | 0 | 0 | 0 |  | 649 | 1100 | Y | Y | N | [6 empty] | RB125.00 | C
A76729 | 2023-03-28 | 1 | D |  | 4 | A | AE1055LS | 탄소강 | G-AE1055LS | BM#1 | 1626 | 39 | 1596 | 1561 | 25 | 4900 |  | 3 | 0.25 | 25 |  | -1.48 | 1552 | 1596 | 0 | 225.7 |  | 16 | 39 | 72 | Y |  | 2023-03-29 00:36 | 68 | 1090 | 25 | 24 | 28 | 29 | 29 | 29 | 28 | 29 | 28 | 27 | 26 | 26 | 25 | 24 | 27 | 29 | 24 | 29 | -0.08 | Y | 60 | Y | 0 | [8 empty] | N | N | Y | 180 | 0.4 | 75 | 101520 | 95508 | 6992 | 15400 | 16 | 1 |  | 2023-03-29 00:44 | 1552 | 106 |  | 23 |  | *전공정 작업지연, 감속주입(20%이상) | [14 empty] | 10152000 | 100 | 0 | 0 | 0 |  | 500 |  | N | N | 0 | 0 | 0 |  | 501 |  | N | N | N |  |  | Y |  |  |  | BT180180 | H
B76084 | 2023-03-28 | 2 | D |  | 13 | A | 42CRMOS4HAM | 소입성보증강 | 42CRMOS4H | BM#2 | 1566 | 43 | 1639 | 1531 | 39 | 7800 |  | 1 | 0.14 | 18 |  | -2.3 | 1556 | 1620 | 0 | 12.97 | 0 | 15 | 19 | 59 | Y |  | 2023-03-29 01:28 | 64 | 1098 | 33 | 36 | 36 | 36 | 37 | 37 | 36 | 36 | 35 | 34 | 33 | 32 | 30 | 30 | 35 | 37 | 30 | 36 | -0.17 | Y | 40 | Y | -0.4 | [7 empty] | N | N | N | N | 180 | 0.48 | 61 | 149353 | 92422 | 828 | 15400 | 14 | 2 |  | 2023-03-29 01:36 | 1556 | 120 |  | 23 |  | * 연연주 혼탕부 성분확인 ID : 309, 310, 311, 408, 409, 410 | [14 empty] | 158.97 | 100 | 0 | 0 | 0 |  | 650 | 1100 | Y | Y | 0 | 0 | 0 |  | 650 | 1100 | Y | Y | N | [6 empty] | SB131131 | C
A76730 | 2023-03-28 | 1 | D |  | 5 | A | AE1055LS | 탄소강 | G-AE1055LS | BM#1 | 1650 | 39 | 1602 | 1576 | 25 | 4300 |  | 3 | 0.24 | 25 |  | -1.53 | 1555 | 1602 | 0 | 157.92 |  | 6 | 18 | 55 | Y |  | 2023-03-29 01:44 | 71 | 1098 | 24 | 23 | 27 | 28 | 29 | 29 | 29 | 29 | 27 | 26 | 26 | 26 | 25 | 24 | 27 | 29 | 24 | 29 | -0.09 | Y | 55 | Y | 0 | [8 empty] | N | N | Y | 170 | 0.41 | 73 | 84600 | 91767 | 6983 | 14400 | 16 | 1 |  | 2023-03-29 01:52 | 1555 | 101 |  | 30 |  | *전공정 작업지연, 감속주입(20%이상) | [14 empty] | 8460000 | 100 | 0 | 0 | 0 |  | 500 |  | N | N | 0 | 0 | 0 |  | 501 |  | N | N | N |  |  | Y |  |  |  | BT180180 | H
B76085 | 2023-03-28 | 2 | D |  | 14 | A | 42CRMOS4HH | 소입성보증강 | D | BM#2 | 1594 | 44 | 1622 | 1552 | 40 | 7800 |  | 1 | 0.16 | 18 |  | -2.49 | 1559 | 1624 | 0 | 12.04 | 0 | 11 | 54 | 54 | Y |  | 2023-03-29 02:28 | 67 | 1087 | 27 | 30 | 34 | 36 | 37 | 38 | 37 | 36 | 36 | 35 | 33 | 32 | 31 | 31 | 34 | 38 | 31 | 36 | -0.17 | Y | 40 | Y | -0.2 |  |  |  | 0.49 |  |  |  | N | N | N | N | 170 | 0.49 | 64 | 41575 | 100298 | -1598 | 15000 | 14 | 2 |  | 2023-03-29 02:29 | 1559 | 122 |  | 25 |  | * 연연주 혼탕부 성분확인 ID : 301, 401 | [14 empty] | 41.66 | 100 | 0 | 0 | 0 |  | 650 | 400 | Y | Y | 0 | 0 | 0 |  | 650 | 400 | Y | Y | N | [6 empty] | RB080.00 | C
A76731 | 2023-03-28 | 1 | D |  | 6 | A | AE1055LS | 탄소강 | G-AE1055LS | BM#1 | 1620 | 40 | 1598 | 1542 | 42 | 5400 |  | 3 | 0.24 | 25 |  | -1.6 | 1550 | 1598 | 0 | 192.33 |  | 35 | 60 | 74 | Y |  | 2023-03-29 02:55 | 66 | 1081 | 23 | 25 | 28 | 30 | 31 | 31 | 30 | 29 | 29 | 29 | 29 | 28 | 28 | 28 | 29 | 31 | 28 | 29 | -0.03 | Y | 40 | Y | 0 | [8 empty] | N | N | Y | 210 | 0.48 | 62 | 84600 | 95333 | 5267 | 15500 | 16 | 1 |  | 2023-03-29 03:02 | 1550 | 111 |  | 33 | [16 empty] | 82.7 | 100 | 0 | 0 | 0 |  | 500 |  | N | N | 0 | 0 | 0 |  | 501 |  | N | N | N |  |  | Y |  |  |  | BT180180 | H
B76086 | 2023-03-28 | 2 | D |  | 15 | A | 42CRMOS4HH | 소입성보증강 | D | BM#2 | 1576 | 49 | 1635 | 1516 | 46 | 8500 |  | 1 | 0.16 | 19 |  | -2.82 | 1556 | 1629 | 0 | 12.47 | 0 | 32 | 87 | 44 | Y |  | 2023-03-29 03:33 | 64 | 1097 | 28 | 29 | 35 | 38 | 38 | 39 | 38 | 38 | 37 | 36 | 35 | 34 | 31 | 31 | 36 | 39 | 31 | 38 | -0.23 | Y | 35 | Y | -0.6 |  |  |  | 0.52 |  |  |  | N | N | N | N | 220 | 0.49 | 58 | 99780 | 89525 | 525 | 14800 | 14 | 2 |  | 2023-03-29 03:34 | 1556 | 127 |  | 25 | [16 empty] | 111.36 | 100 | 0 | 0 | 0 |  | 650 | 400 | Y | Y | 0 | 0 | 0 |  | 650 | 400 | Y | Y | N | [6 empty] | RB080.00 | C
A76732 | 2023-03-28 | 1 | D |  | 7 | B | AE1055LS | 탄소강 | G-AE1055LS | BM#1 | 1620 | 40 | 1598 | 1572 | 36 | 4400 |  | 3 | 0.24 | 25 |  | -1.55 | 1551 | 1598 | 0 | 239.04 |  | 31 | 26 | 77 | Y |  | 2023-03-29 04:05 | 67 | 1110 | 26 | 27 | 28 | 30 | 30 | 29 | 29 | 28 | 27 | 26 | 26 | 26 | 26 | 26 | 28 | 30 | 26 | 26 | -0.09 | Y | 45 | Y | 0 | [8 empty] | N | N | Y | 200 | 0.48 | 62 | 101520 | 94123 | 5227 | 15300 | 16 | 1 |  | 2023-03-29 04:13 | 1551 | 115 |  | 27 | [16 empty] | 100.42 | 100 | 0 | 0 | 0 |  | 500 |  | N | N | 0 | 0 | 0 |  | 501 |  | N | N | N |  |  | Y |  |  |  | BT180180 | H
B76087 | 2023-03-28 | 2 | B | TUNDISH교체전 | 16 | A | 42CRMOS4HH | 소입성보증강 | D | BM#2 | 1575 | 47 | 1631 | 1547 | 39 | 7600 |  | 1 | 0.17 | 18 |  | -2.48 | 1564 | 1624 | 0 | 17.09 | 0 | 37 | 32 | 49 | Y |  | 2023-03-29 04:24 | 72 | 1091 | 30 | 33 | 36 | 38 | 38 | 38 | 38 | 36 | 36 | 35 | 35 | 34 | 33 | 31 | 35 | 38 | 31 | 38 | -0.14 | Y | 50 | Y | -0.4 |  |  |  | 0.78 |  |  |  | N | N | N | N | 210 | 0.49 | 66 | 128348 | 103068 | 232 | 2000 | 14 | 2 |  | 2023-03-29 04:27 | 1564 | 123 |  | 32 |  |  | 3876ED6D23B143EC8A3742247C556DBD | 6036C45A0246462FB028F32B6DC700FA | 8F51EB5671FA47EFA3B3C8695A30321C | [11 empty] | 125.89 | 100 | 0 | 2550 | 0 |  | 651 | 400 | Y | Y | 0 | 2600 | 0 |  | 651 | 400 | Y | Y | N | [6 empty] | RB080.00 | C
A76733 | 2023-03-28 | 1 | B |  | 8 | A | AE1055LS | 탄소강 | G-AE1055LS | BM#1 | 1620 | 45 | 1608 | 1558 | 31 | 5400 |  | 3 | 0.25 | 25 |  | -1.62 | 1559 | 1608 | 0 | 187.39 |  | 16 | 40 | 62 | Y |  | 2023-03-29 05:09 | 75 | 1091 | 26 | 26 | 32 | 36 | 38 | 38 | 37 | 38 | 37 | 36 | 36 | 35 | 34 | 33 | 35 | 38 | 33 | 38 | -0.1 | Y | 50 | Y | -0.2 | [8 empty] | N | N | Y | 190 | 0.45 | 67 | 101520 | 94529 | 5221 | 14900 | 16 | 1 |  | 2023-03-29 05:17 | 1559 | 109 |  | 26 |  | *전기로 보수 작업지연 20%이상 감속주입 ID:103~106.203~206 | [6 empty] | AAF096C1868B4A139A55EABCDE174B39 | 396111A598F24B9C9A1AD6ACAFED0C5E |  |  | 3205A56A2C13428C9DB2BAA17834E23C | 151603DB177D48F7828FED1436D2B214 |  |  | 99.97 | 100 | 0 | 0 | 0 |  | 500 |  | N | N | 0 | 0 | 0 |  | 501 |  | N | N | N |  |  | Y |  |  |  | BT180180 | H
B76088 | 2023-03-28 | 2 | B | TUNDISH교체 | 1 | A | SM45CB | 탄소강 | SM45C | BM#2 | 1586 | 43 | 1641 | 1549 | 40 | 7900 |  | 1 | 0.18 | 16 |  | -2.59 | 1585 | 1638 | 0 | 29.32 | 0 | 15 | 20 | 54 | Y |  | 2023-03-29 05:37 | 92 | 1087 | -263 | -252 | 24 | 25 | 25 | 31 | 37 | 40 | 42 | 43 | 43 | 44 | 44 | 44 | 37 | 44 | 44 | 0 | 0 |  | 5 | Y | 0 |  | 1.96 | 1.96 |  |  |  |  | N | N | N | N | 220 | 0.48 | 58 | 145072 | 89909 | 7391 | 15400 | 13 | 1 |  | 2023-03-29 05:41 | 1585 | 131 |  | 47 | 16 | * T/D FLUX 용탕부: 120 KG / 유탕부: 10KG 투입. | 2F178E6CB8BE4DC9837D248DB9A11C84 | [13 empty] | 149.87 | 100 | 700 | 0 | 0 |  | 651 | 400 | N | N | 700 | 0 | 0 |  | 650 | 400 | N | N | N | N | Y |  |  |  |  | RB170.00 | C
A76734 | 2023-03-28 | 1 | B |  | 9 | A | AE1055LS | 탄소강 | G-AE1055LS | BM#1 | 1620 | 42 | 1604 | 1533 | 36 | 6900 |  | 3 | 0.24 | 25 |  | 0 | 1604 | 1604 | 0 | 213.15 |  | 6 | 19 | 63 | Y |  | 2023-03-29 06:19 | 120 | 1099 | 31 | 31 | 31 | 31 | 30 | 29 | 29 | 29 | 26 | 26 | 26 | 25 | 23 | 23 | 28 | 31 | 23 | 31 | -0.13 |  | 60 | Y | 0 | [8 empty] | N | N | Y | 180 | 0.4 | 69 | 84600 | 86612 | 6738 | 14700 | 16 | 1 |  | 2023-03-29 06:27 | 1604 | 109 |  | 25 |  | *전기로 보수 작업지연 20%이상 감속주입 ID:101~105.201~205 | [14 empty] | 90.34 | 100 | 0 | 0 | 0 |  | 500 |  | N | N | 0 | 0 | 0 |  | 501 |  | N | N | N |  |  | Y |  |  |  | BT180180 | H
B76089 | 2023-03-28 | 2 | B |  | 2 | A | SM45CM3 | 탄소강 | SM45C | BM#2 | 1636 | 37 | 1621 | 1585 | 29 | 4700 |  | 1 | 0.18 | 16 |  | -2.45 | 1550 | 1607 | 0 | 24.21 | 0 | 11 | 55 | 58 | Y |  | 2023-03-29 06:34 | 59 | 1081 | 43 | 39 | 33 | 29 | 28 | 26 | 26 | 25 | 25 | 24 | 23 | 22 | 22 | 22 | 27 | 33 | 22 | 0 | -0.22 |  | 50 | Y | 0 | [7 empty] | Y | Y | N | Y | 220 | 0.47 | 60 | 44076 | 87851 | 4999 | 14500 | 13 | 1 |  | 2023-03-29 06:37 | 1550 | 129 |  | 49 |  | * STR#2 W/M9번 토크값 헌팅으로 HR 미적용. 사무실 통보 | [14 empty] | 47.04 | 100 | 0 | 0 | 0 |  | 650 | 700 | Y | Y | 0 | 0 | 0 |  | 650 | 700 | Y | Y | N |  | Y |  |  |  |  | RB130.00 | C
A76735 | 2023-03-29 | 1 | B |  | 10 | A | AE1055LS | 탄소강 | G-AE1055LS | BM#1 | 1620 | 40 | 1597 | 1511 | 36 | 7300 |  | 3 | 0.22 | 25 |  | -1.57 | 1550 | 1597 | 0 | 206.5 |  | 35 | 61 | 70 | Y |  | 2023-03-29 07:33 | 66 | 1096 | 20 | 20 | 26 | 29 | 30 | 31 | 30 | 30 | 29 | 28 | 28 | 27 | 26 | 26 | 28 | 31 | 26 | 30 | -0.11 | Y | 45 | Y | 0 | [8 empty] | N | N | Y | 170 | 0.4 | 70 | 84600 | 90733 | 6117 | 15000 | 16 | 1 |  | 2023-03-29 07:40 | 1550 | 100 |  | 22 |  | *전기로 보수 작업지연 20%이상 감속주입 ID:101~105.201~205 | [14 empty] | 86.55 | 100 | 0 | 0 | 0 |  | 500 |  | N | N | 0 | 0 | 0 |  | 501 |  | N | N | N |  |  | Y |  |  |  | BT180180 | H
B76090 | 2023-03-29 | 2 | B |  | 3 | A | SM45CM3 | 탄소강 | SM45C | BM#2 | 1596 | 39 | 1630 | 1562 | 34 | 6100 |  | 1 | 0.19 | 16 |  | -2.73 | 1559 | 1615 | 0 | 24.15 | 0 | 32 | 88 | 77 | Y |  | 2023-03-29 07:54 | 68 | 1099 | 18 | 18 | 28 | 35 | 37 | 38 | 38 | 37 | 35 | 34 | 34 | 33 | 32 | 32 | 33 | 38 | 32 | 0 | -0.17 | Y | 35 | Y | -0.2 | [7 empty] | Y | Y | N | Y | 210 | 0.47 | 61 | 94288 | 90586 | 5014 | 15300 | 13 | 1 |  | 2023-03-29 08:02 | 1559 | 123 |  | 30 |  | * STR#2 W/M9번 토크값 헌팅으로 HR 미적용. 사무실 통보 | [14 empty] | 97.51 | 100 | 0 | 0 | 0 |  | 651 | 700 | Y | Y | 0 | 0 | 0 |  | 650 | 700 | Y | Y | N |  | Y |  |  |  |  | RB100.00 | C
A76736 | 2023-03-29 | 1 | B |  | 11 | A | AE1055LS | 탄소강 | G-AE1055LS | BM#1 | 1620 | 37 | 1597 | 1536 | 31 | 5600 |  | 3 | 0.22 | 25 |  | -1.62 | 1548 | 1597 | 0 | 207.69 |  | 31 | 27 | 77 | Y |  | 2023-03-29 08:41 | 64 | 1098 | 26 | 26 | 25 | 26 | 27 | 28 | 28 | 26 | 26 | 26 | 25 | 25 | 25 | 24 | 26 | 28 | 24 | 26 | -0.03 | Y | 50 | Y | -0.2 | [8 empty] | N | N | Y | 210 | 0.44 | 71 | 101520 | 96909 |  | 15400 | 16 | 1 |  | 2023-03-29 08:50 | 1548 | 98 |  | 23 |  | *전기로 보수 작업지연 20%이상 감속주입 ID:101~103.201~203 | [14 empty] | 64.99 | 100 | 0 | 0 | 0 |  | 500 |  | N | N | 0 | 0 | 0 |  | 501 |  | N | N | N |  |  | Y |  |  |  | BT180180 | H
B76091 | 2023-03-29 | 2 | B |  | 4 | B | SM45CM3 | 탄소강 | SM45C | BM#2 | 1638 | 45 | 1653 | 1606 | 36 | 5800 |  | 1 | 0.18 | 16 |  | -3.24 | 1561 | 1626 | 0 | 19.09 | 0 | 37 | 33 | 63 | Y |  | 2023-03-29 09:03 | 70 | 1095 | 30 | 35 | 40 | 41 | 42 | 41 | 41 | 40 | 40 | 39 | 38 | 37 | 37 | 37 | 39 | 42 | 37 | 41 | -0.12 | Y | 40 | Y | 0 | [7 empty] | Y | Y | N | Y | 200 | 0.47 | 61 | 84216 | 91352 | 4348 | 14800 | 13 | 1 |  | 2023-03-29 09:07 | 1561 | 121 |  | 22 |  | * STR#2 W/M9번 토크값 헌팅으로 HR 미적용. 사무실 통보 | [14 empty] | 78.45 | 100 | 0 | 0 | 0 |  | 650 | 700 | Y | Y | 0 | 0 | 0 |  | 650 | 700 | Y | Y | N |  | Y |  |  |  |  | RB140.00 | C
A76737 | 2023-03-29 | 1 | B |  | 12 | A | AE1055LS | 탄소강 | G-AE1055LS | BM#1 | 1620 | 40 | 1592 | 1549 | 35 | 5500 |  | 3 | 0.23 | 25 |  | -1.31 | 1553 | 1592 | 0 | 202.66 |  | 15 | 21 | 38 | Y |  | 2023-03-29 09:46 | 69 | 1097 | 24 | 25 | 29 | 31 | 32 | 32 | 33 | 32 | 31 | 31 | 30 | 30 | 29 | 29 | 30 | 33 | 29 | 32 | -0.11 | Y | 35 | Y | 0 | [8 empty] | N | N | Y | 200 | 0.48 | 65 | 101520 | 99536 | 6264 | 14000 | 16 | 1 |  | 2023-03-29 10:03 | 1553 | 108 |  | 31 | [16 empty] | 95.37 | 100 | 0 | 0 | 0 |  | 500 |  | N | N | 0 | 0 | 0 |  | 501 |  | N | N | N |  |  | Y |  |  |  | BT180180 | H
B76092 | 2023-03-29 | 2 | B |  | 5 | A | SM45CB | 탄소강 | SM45C | BM#2 | 1652 | 41 | 1624 | 1608 | 32 | 5100 |  | 1 | 0.17 | 17 |  | -2.45 | 1554 | 1609 | 0 | 20.88 | 0 | 16 | 41 | 99 | Y |  | 2023-03-29 09:58 | 61 | 1095 | 33 | 32 | 31 | 30 | 30 | 29 | 28 | 27 | 26 | 26 | 25 | 24 | 22 | 21 | 27 | 31 | 21 | 0 | -0.18 |  | 55 | Y | -0.2 | [7 empty] | Y | Y | N | Y | 190 | 0.47 | 68 | 93632 | 99835 | 1815 | 15000 | 13 | 1 |  | 2023-03-29 10:05 | 1554 | 118 |  | 29 |  | * STR#2 W/M9번 토크값 헌팅으로 HR 미적용. 사무실 통보 | [14 empty] | 93.12 | 100 | 0 | 0 | 0 |  | 651 | 700 | N | N | 0 | 0 | 0 |  | 650 | 700 | N | N | N | [6 empty] | RB230.00 | C
A76738 | 2023-03-29 | 1 | B |  | 13 | A | AE1055LS | 탄소강 | G-AE1055LS | BM#1 | 1620 | 40 | 1591 | 1563 | 28 | 4600 |  | 3 | 0.22 | 26 |  | -1.37 | 1549 | 1591 | 0 | 196.25 |  | 6 | 20 | 72 | Y |  | 2023-03-29 10:53 | 65 | 1098 | 28 | 27 | 26 | 26 | 26 | 26 | 24 | 24 | 24 | 23 | 22 | 22 | 22 | 21 | 24 | 26 | 21 | 26 | -0.09 | Y | 55 | Y | -0.2 | [8 empty] | N | N | Y | 190 | 0.48 | 61 | 101520 | 94613 | 6037 | 15600 | 16 | 1 |  | 2023-03-29 11:02 | 1549 | 108 |  | 31 | [16 empty] | 100.32 | 100 | 0 | 0 | 0 |  | 500 |  | N | N | 0 | 0 | 0 |  | 501 |  | N | N | N |  |  | Y |  |  |  | BT180180 | H
B76093 | 2023-03-29 | 2 | B |  | 6 | A | SM45CB | 탄소강 | SM45C | BM#2 | 1633 | 34 | 1612 | 1563 | 25 | 4500 |  | 1 | 0.18 | 14 |  | -2.71 | 1551 | 1602 | 0 | 21.31 | 0 | 11 | 56 | 56 | Y |  | 2023-03-29 11:12 | 58 | 1097 | 19 | 22 | 26 | 29 | 29 | 29 | 29 | 28 | 28 | 28 | 26 | 26 | 24 | 24 | 27 | 29 | 24 | 29 | -0.1 | Y | 45 | Y | -0.4 | [7 empty] | N | N | N | N | 180 | 0.47 | 65 | 150703 | 97226 | -1076 | 15100 | 13 | 1 |  | 2023-03-29 11:12 | 1551 | 102 |  | 25 | [16 empty] | 157.56 | 100 | 0 | 0 | 0 |  | 652 | 400 | N | N | 0 | 0 | 0 |  | 650 | 400 | N | N | N | [6 empty] | RB105.00 | C
A76739 | 2023-03-29 | 1 | B |  | 14 | A | AE1055LS | 탄소강 | G-AE1055LS | BM#1 | 1620 | 41 | 1608 | 1550 | 28 | 5100 |  | 3 | 0.22 | 26 |  | -1.47 | 1563 | 1608 | 0 | 200.01 |  | 35 | 62 | 66 | Y |  | 2023-03-29 11:54 | 79 | 1094 | 22 | 25 | 30 | 34 | 36 | 37 | 36 | 36 | 36 | 36 | 36 | 35 |  | 35 | 34 | 37 | 35 | 36 | -0.03 | Y | 30 | Y | -0.2 | [8 empty] | N | N | Y | 180 | 0.52 | 58 | 101520 | 96290 | 6560 | 15800 | 16 | 1 |  | 2023-03-29 12:16 | 1563 | 112 |  | 33 | [16 empty] | 98.32 | 100 | 0 | 0 | 0 |  | 500 |  | N | N | 0 | 0 | 0 |  | 501 |  | N | N | N |  |  | Y |  |  |  | BT180180 | H
B76094 | 2023-03-29 | 2 | B |  | 7 | A | SM45CR2 | 탄소강 | SM45CR2 | BM#2 | 1705 | 39 | 1638 | 1586 | 29 | 5300 |  | 1 | 0.18 | 15 |  | -2.48 | 1559 | 1622 | 0 | 21.86 | 0 | 32 | 89 | 70 | Y |  | 2023-03-29 12:29 | 65 | 1094 | 22 | 25 | 34 | 37 | 38 | 39 | 38 | 38 | 37 | 36 | 35 | 34 | 33 | 31 | 35 | 39 | 31 | 38 | -0.2 | Y | 40 | Y | -0.4 | [7 empty] | Y | Y | N | N | 170 | 0.47 | 65 | 41545 | 96874 | 1326 |  | 13 | 1 |  | 2023-03-29 12:30 | 1559 | 95 |  | 14 |  | * STR#2 W/M9번 토크값 헌팅으로 HR 미적용. 사무실 통보 * 전공정 요청 L/D 잔강이월 미실시, 이상공정등록 및 생관통보 | [14 empty] | 42.03 | 100 | 0 | 0 | 0 |  | 650 | 400 | Y | Y | 0 | 0 | 0 |  | 650 | 400 | Y | Y | N | N | [5 empty] | RB095.00 | C
A76740 | 2023-03-29 | 1 | C |  | 15 | A | AE1055LS | 탄소강 | G-AE1055LS | BM#1 | 1620 | 52 | 1602 | 1523 | 39 | 6500 |  | 3 | 0.23 | 25 |  | -1.4 | 1560 | 1602 | 0 | 210.4 |  | 31 | 28 | 59 | Y |  | 2023-03-29 13:02 | 76 | 1093 | 35 | 37 | 40 | 41 | 41 | 41 | 41 | 41 | 40 | 39 | 39 | 39 |  | 39 | 40 | 41 | 39 | 41 | -0.05 | Y | 40 | Y | 0 | [8 empty] | N | N | Y | 170 | 0.52 | 57 | 84600 | 92242 | 6458 | 15200 | 16 | 1 |  | 2023-03-29 13:10 | 1560 | 113 |  | 23 | [16 empty] | 85.24 | 100 | 0 | 0 | 0 |  | 500 |  | N | N | 0 | 0 | 0 |  | 501 |  | N | N | N |  |  | Y |  |  |  | BT180180 | H
B76095 | 2023-03-29 | 2 | C | TUNDISH교체전 | 8 | A | SM45CR2 | 탄소강 | SM45CR2 | BM#2 | 1621 | 40 | 1629 | 1548 | 34 | 6200 |  | 1 | 0.14 | 15 |  | -2.23 | 1563 | 1615 | 0 | 10.31 | 0 | 37 | 34 | 73 | Y |  | 2023-03-29 13:32 | 69 | 1095 | 29 | 30 | 38 | 41 | 43 | 43 | 42 | 41 | 40 | 39 | 38 | 37 | 35 | 35 | 39 | 43 | 35 | 0 | -0.2 | Y | 40 | Y | -0.4 | [7 empty] | N | N | N | N | 170 | 0.47 | 62 | 86990 | 91541 | 109 | 2000 | 13 | 1 |  | 2023-03-29 13:33 | 1563 | 99 |  | 16 |  | * STR#2 W/M9번 토크값 헌팅으로 HR 미적용. 사무실 통보 * 전공정 요청 L/D 잔강이월 미실시, 이상공정등록 및 생관통보 | F17C7640636640DDBD3F6FA56BA2D8B3 | 9680B35C470F4FAE88BD3097E7691365 | 9C693EB78037423CA7177D53AE678360 | [11 empty] | 88.18 | 100 | 0 | 3610 | 300 |  | 651 | 400 | Y | Y | 0 | 3590 | 300 |  | 650 | 400 | Y | Y | N | [6 empty] | RB090.00 | C
A76741 | 2023-03-29 | 1 | C |  | 16 | A | AE1055LS | 탄소강 | G-AE1055LS | BM#1 | 1595 | 44 | 1584 | 1533 | 30 | 5700 |  | 3 | 0.22 | 25 |  | -0.77 | 1561 | 1584 | 0 | 209.99 |  | 15 | 22 | 68 | Y |  | 2023-03-29 13:56 | 77 | 1097 | 38 | 38 | 41 | 42 | 43 | 43 | 43 | 42 | 42 | 41 | 40 | 40 | 40 | 40 | 41 | 43 | 40 | 43 | -0.07 | Y | 40 | Y | 0 | [8 empty] | N | N | Y | 210 | 0.52 | 58 | 101520 | 96568 | 5382 | 14900 | 16 | 1 |  | 2023-03-29 14:08 | 1561 | 110 |  | 28 | [16 empty] | 98.04 | 100 | 0 | 0 | 0 |  | 500 |  | N | N | 0 | 0 | 0 |  | 501 |  | N | N | N |  |  | Y |  |  |  | BT180180 | H
B76096 | 2023-03-29 | 2 | C | TUNDISH교체 | 1 | A | SM45CM8 | 탄소강 | SM45C | BM#2 | 1682 | 41 | 1659 | 1598 | 32 | 6100 |  | 1 | 0.16 | 19 |  | -2.9 | 1576 | 1651 | 4.83 | 0 | 0 | 16 | 42 | 95 | Y |  | 2023-03-29 14:46 | 83 | 1093 | -333 | -30 | 26 | 28 | 35 | 38 | 40 | 40 | 41 | 41 | 42 | 43 | 41 | 39 | 36 | 43 | 39 | 41 | -0.07 |  | 10 | Y | -0.4 |  | 1.79 | 1.79 |  |  |  |  | N | N | N | N | 220 | 0.43 | 65 | 93071 | 93821 | 429 | 13800 | 01 | 2 |  | 2023-03-29 14:51 | 1576 | 114 |  | 25 |  | * T/D FLUX 용탕부: 120 KG / 유탕부: 10KG 투입. * 전공정 요청 감속주입 | [14 empty] | 96.1 | 100 | 770 | 0 | 0 |  | 650 | 400 | N | N | 730 | 0 | 0 |  | 650 | 400 | N | N | N |  |  | Y |  |  |  | BT180180 | H
A76742 | 2023-03-29 | 1 | C |  | 17 | A | AE1055LS | 탄소강 | G-AE1055LS | BM#1 | 1620 | 42 | 1601 | 1595 | 26 | 4200 |  | 3 | 0.23 | 25 |  | -1.25 | 1564 | 1601 | 0 | 232.23 |  | 6 | 21 | 54 | Y |  | 2023-03-29 14:53 | 80 | 1094 | 40 | 40 | 39 | 40 | 40 | 39 | 39 | 38 | 37 | 37 | 37 | 37 |  | 37 | 39 | 40 | 37 | 40 | -0.05 | Y | 40 | Y | 0 | [8 empty] | N | N | Y | 200 | 0.52 | 61 | 84600 | 98514 | 3436 | 15100 | 16 | 1 |  | 2023-03-29 15:01 | 1564 | 110 |  | 30 |  | *롱노즐 교체 16회사용 - 사용횟수 | [6 empty] | B8CC4F2A08E34AABAF46DF76836A505B | EBDC1E7923D4476D98E95489958CE2DB | 66796153C8A34637B3BF7C7F2037F88F |  | 318F65E7E821494B88FA0DCA7B9728CD | 68850B508505452391923FE98CD14658 | 7FF774509ABE4DC2AE101C816EF69514 |  | 80.19 | 100 | 0 | 0 | 0 |  | 500 |  | N | N | 0 | 0 | 0 |  | 501 |  | N | N | N |  |  | Y | Y |  |  | BT180180 | H
A76743 | 2023-03-29 | 1 | C |  | 18 | A | AE1055LS | 탄소강 | G-AE1055LS | BM#1 | 1620 | 40 | 1608 | 1579 | 27 | 4400 |  | 3 | 0.23 | 25 |  | -1.66 | 1559 | 1608 | 0 | 279.63 |  | 35 | 63 | 50 | Y |  | 2023-03-29 16:00 | 75 | 1099 | 37 | 36 | 39 | 41 | 41 | 41 | 41 | 40 | 39 | 39 | 38 | 37 | 38 | 38 | 39 | 41 | 37 | 41 | -0.1 | Y | 40 | Y | 0.2 | [8 empty] | N | N | Y | 190 | 0.48 | 61 | 101520 | 92682 | 5568 | 15600 | 16 | 1 |  | 2023-03-29 16:09 | 1559 | 101 |  | 23 | [16 empty] | 101.83 | 100 | 0 | 0 | 0 |  | 500 |  | N | N | 0 | 0 | 0 |  | 501 |  | N | N | N |  |  | Y |  |  |  | BT180180 | H
B76097 | 2023-03-29 | 2 | C |  | 2 | A | SM45CM8 | 탄소강 | SM45C | BM#2 | 1663 | 34 | 1625 | 1606 | 30 | 4900 |  | 1 | 0.15 | 17 |  | -2.73 | 1556 | 1624 | 5.2 | 0 | 0 | 11 | 57 | 63 | Y |  | 2023-03-29 15:49 | 63 | 1091 | 35 | 32 | 30 | 29 | 28 | 27 | 25 | 25 | 23 | 22 | 21 | 20 | 20 | 18 | 25 | 30 | 18 | 0 | -0.2 |  | 60 | Y | -0.2 | [7 empty] | N | N | N | N | 220 | 0.45 | 68 | 93071 | 98191 | -1541 | 11000 | 01 | 2 |  | 2023-03-29 15:59 | 1556 | 115 |  | 29 |  | *전공정 요청 감속주입 *롱노즐 마우스링 교체로 주속 0.30까지 감속주입 ID:306,405 | [14 empty] | 95.56 | 100 | 0 | 0 | 0 |  | 650 | 400 | N | N | 0 | 0 | 0 |  | 651 | 400 | N | N | N | [6 empty] | BT180180 | H
A76744 | 2023-03-29 | 1 | C |  | 19 | A | AE1055LS | 탄소강 | G-AE1055LS | BM#1 | 1620 | 39 | 1598 | 1573 | 23 | 4000 |  | 3 | 0.22 | 25 |  | -1.63 | 1550 | 1598 | 0 | 197.36 |  | 31 | 29 | 52 | Y |  | 2023-03-29 16:59 | 66 | 1092 | 37 | 36 | 35 | 35 | 35 | 34 | 33 | 32 | 31 | 30 | 30 | 30 |  | 30 | 33 | 35 | 30 | 35 | -0.1 |  | 50 | Y | 0 | [8 empty] | N | N | Y | 180 | 0.48 | 63 | 101520 | 94475 | 6675 | 14600 | 16 | 1 |  | 2023-03-29 17:12 | 1550 | 103 |  | 27 | [16 empty] | 100.02 | 100 | 0 | 0 | 0 |  | 500 |  | N | N | 0 | 0 | 0 |  | 501 |  | N | N | N |  |  | Y |  |  |  | BT180180 | H
B76098 | 2023-03-29 | 2 | C |  | 3 | A | SM45CM8 | 탄소강 | SM45C | BM#2 | 1286 | 31 | 1640 | 1610 | 26 | 4300 |  | 1 | 0.15 | 17 |  | -3.19 | 1557 | 1633 | 4.59 | 0 | 0 | 32 | 90 | 62 | Y |  | 2023-03-29 16:47 | 64 | 1104 | 6 | 13 | 20 | 23 | 23 | 23 | 23 | 22 | 21 | 20 | 19 | 18 | 17 | 17 | 20 | 23 | 17 | 23 | -0.13 | Y | 45 | Y | -0.2 | [7 empty] | N | N | N | N | 210 | 0.45 | 61 | 93071 | 93089 | 811 | 12700 | 01 | 2 |  | 2023-03-29 17:01 | 1557 | 125 |  | 46 |  | *롱노즐 마우스링 교체로 주속 0.30까지 감속주입 ID:301,401 *전공정 요청 감속주입 | [14 empty] | 94.49 | 100 | 0 | 0 | 0 |  | 650 | 400 | N | N | 0 | 0 | 0 |  | 651 | 400 | N | N | N |  |  |  | Y |  |  | BT180180 | C
A76745 | 2023-03-29 | 1 | C | TUNDISH교체전 | 20 | B | AE1055LS | 탄소강 | G-AE1055LS | BM#1 | 1620 | 38 | 1598 | 1569 | 29 | 4600 |  | 3 | 0.22 | 25 |  | -1.44 | 1555 | 1598 | 0 | 183.55 |  | 15 | 23 | 53 | Y |  | 2023-03-29 18:08 | 71 | 1091 | 30 | 29 | 34 | 36 | 37 | 37 | 37 | 36 | 35 | 35 | 33 | 33 | 33 | 33 | 34 | 37 | 33 | 37 | -0.07 | Y | 40 | Y | 0 | [8 empty] | N | N | M | 170 | 0.48 | 69 | 85564 | 95994 | 5156 | 2000 | 16 | 1 |  | 2023-03-29 18:14 | 1555 | 95 |  | 22 |  |  |  | 016622741AF94A42B2BAE692D35553C3 | 56BB3DB8742B4A22BA81F6A643CAB35E | [11 empty] | 83.07 | 100 | 0 | 3500 | 0 |  | 500 |  | N | N | 0 | 3500 | 0 |  | 501 |  | N | N | N |  |  | Y |  |  |  | BT180180 | H
B76099 | 2023-03-29 | 2 | C | 잔강최소화전 | 4 | A | SM45CM8 | 탄소강 | SM45C | BM#2 | 1640 | 39 | 1634 | 1565 | 34 | 6600 |  | 1 | 0.14 | 17 |  | -2.35 | 1570 | 1632 | 4.18 | 0 | 0 | 37 | 35 | 65 | Y |  | 2023-03-29 18:09 | 77 | 1097 | 10 | 28 | 33 | 38 | 40 | 40 | 39 | 39 | 38 | 37 | 36 | 35 | 33 | 33 | 35 | 40 | 33 | 0 | -0.17 | Y | 40 | Y | -0.4 | [7 empty] | N | N | N | N | 200 | 0.45 | 63 | 91389 | 93666 | -1166 | 3000 | 01 | 2 |  | 2023-03-29 18:19 | 1570 | 113 |  | 27 |  | *전공정 요청 감속주입 | [14 empty] | 98.11 | 100 | 0 | 3100 | 0 |  | 651 | 400 | N | N | 0 | 3100 | 0 |  | 650 | 400 | N | N | N | [6 empty] | BT180180 | C
B76100 | 2023-03-29 | 2 | C | 잔강최소화 | 5 | A | SM53CM | 탄소강 | B | BM#2 | 1648 | 36 | 1635 | 1586 | 28 | 4800 |  | 1 | 0.16 | 14 |  | -3.01 | 1570 | 1622 | 3.94 | 0 | 0 | 16 | 43 | 58 | N | 1 | 2023-03-29 19:02 | 82 | 1095 | -141 | -84 | 24 | 24 | 26 | 27 | 29 | 30 | 30 | 29 | 28 | 27 |  | 27 | 21 | 30 | 27 | 0 | -0.15 | Y | 20 | Y | -0.2 | [7 empty] | N | N | N | N | 190 | 0.47 | 58 | 84610 | 94896 | -3196 | 12400 | 01 | 2 |  | 2023-03-29 19:07 | 1570 | 131 |  | 55 |  |  | E6DF6AF564CD4985AE478B7EA373F65D | [13 empty] | 90.01 | 100 | 2500 | 0 | 0 |  | 651 | 400 | Y | N | 2500 | 0 | 0 |  | 651 | 400 | Y | N | N | [6 empty] | BT180180 | H
A76746 | 2023-03-29 | 1 | C | TUNDISH교체 | 1 | A | STB2 | 베어링강 | STB (SF) | BM#1 | 1620 | 45 | 1592 | 1595 | 36 | 6100 |  | 3 | 0.26 | 25 |  | -1.13 | 1558 | 1592 | 133.51 | 88.97 |  | 6 | 22 | 72 | Y |  | 2023-03-29 19:24 | 102 | 1104 | -270 | -226 | 41 | 37 | 39 | 43 | 45 | 48 | 49 | 49 | 49 | 49 |  | 49 | 46 | 49 | 49 | 49 | 0 |  | 15 | Y | 0 |  | 1.74 | 1.74 | [5 empty] | N | Y | M | 210 | 0.47 | 61 | 84610 | 94031 | 6569 | 15000 | 06 | 2 |  | 2023-03-29 19:36 | 1558 | 123 |  | 34 |  | *T/D FLUX 유:10,용:270kg *6공 20H | [14 empty] | 83.77 | 100 | 1500 | 0 | 0 |  | 650 |  | N | N | 1500 | 0 | 0 |  | 651 |  | N | N | Y |  |  | Y |  |  |  | BT180180 | H
B76101 | 2023-03-29 | 2 | C |  | 6 | A | SM53CM | 탄소강 | B | BM#2 | 1656 | 31 | 1617 | 1588 | 26 | 4400 |  | 1 | 0.15 | 15 |  | -2.6 | 1552 | 1612 | 4.27 | 0 | 0 | 11 | 58 | 54 | Y |  | 2023-03-29 20:16 | 64 | 1099 | 23 | 27 | 28 | 29 | 31 | 31 | 30 | 30 | 29 | 29 | 27 | 27 | 26 | 26 | 29 | 31 | 26 | 29 | -0.12 | Y | 40 | Y | -0.2 | [7 empty] | N | N | N | N | 180 | 0.47 | 60 | 93071 | 91939 | 1561 | 15800 | 01 | 2 |  | 2023-03-29 20:21 | 1552 | 114 |  | 41 |  | * 전공정 요청 감속주입 | [14 empty] | 98.96 | 100 | 0 | 0 | 0 |  | 650 | 400 | Y | N | 0 | 0 | 0 |  | 651 | 400 | Y | N | N | [6 empty] | BT180180 | C
A76747 | 2023-03-29 | 1 | D |  | 2 | A | STB2 | 베어링강 | STB (SF) | BM#1 | 1650 | 42 | 1565 | 1581 | 28 | 4700 |  | 3 | 0.24 | 25 |  | -1.15 | 1531 | 1565 | 149.7 | 63.7 |  | 35 | 64 | 71 | Y |  | 2023-03-29 20:21 | 75 | 1090 | 50 | 49 | 41 | 38 | 36 | 36 | 35 | 34 | 34 | 34 | 34 | 34 | 34 | 34 | 37 | 41 | 34 | 34 | -0.13 | Y | 55 | Y | 0 |  |  |  | 1 |  |  |  |  | N | Y | Y | 200 | 0.48 | 62 | 101532 | 93423 | 5627 | 14500 | 06 | 2 |  | 2023-03-29 20:29 | 1531 | 121 |  | 38 | [16 empty] | 101.13 | 100 | 0 | 0 | 0 |  | 650 |  | N | N | 0 | 0 | 0 |  | 651 |  | N | N | Y |  |  | Y |  |  |  | BT180180 | H
A76748 | 2023-03-29 | 1 | D |  | 3 | A | STB2 | 베어링강 | STB (SF) | BM#1 | 1623 | 39 | 1566 | 1561 | 26 | 4400 |  | 3 | 0.25 | 25 |  | -1.33 | 1527 | 1566 | 128.59 | 14.97 |  | 31 | 30 | 77 | Y |  | 2023-03-29 21:14 | 71 | 1090 | 33 | 31 | 27 | 25 | 25 | 25 | 25 | 24 | 24 | 24 | 24 | 23 |  | 23 | 25 | 27 | 23 | 25 | -0.09 |  | 45 | Y | -0.2 |  |  |  | 0.85 |  |  |  | Y | N | Y | Y | 190 | 0.48 | 56 | 84610 | 85225 | 6575 | 15900 | 06 | 2 |  | 2023-03-29 21:32 | 1527 | 122 |  | 49 | [7 empty] | EF8FE248544E473BB7D1D89FD76D07AE | 5E60F3DB51C74933942D5DE99A328425 | 1C97191CF3E84156913510D97BDA389D |  | 55D018F24711412E96AFEDEC97DB168E | 260F8BFE89E649638EFCE706BB733B6F | CDCA7D1155F34FA4A40AFB7B356EBA7A |  |  | 8461000 | 100 | 0 | 0 | 0 |  | 650 |  | N | N | 0 | 0 | 0 |  | 651 |  | N | N | Y |  |  | Y |  |  |  | BT180180 | H
B76102 | 2023-03-29 | 2 | D |  | 7 | A | SM53CM | 탄소강 | B | BM#2 | 1661 | 34 | 1622 | 1614 | 42 | 4100 |  | 1 | 0.16 | 15 |  | -2.9 | 1562 | 1620 | 4.69 | 0 | 0 | 32 | 91 | 57 | Y |  | 2023-03-29 21:27 | 74 | 1100 | 23 | 26 | 34 | 39 | 41 | 42 | 41 | 40 | 40 | 39 | 38 | 37 | 37 | 37 | 37 | 42 | 37 | 0 | -0.14 | Y | 35 | Y | 0 | [7 empty] | N | N | N | N | 170 | 0.47 | 61 | 93071 | 92397 | 403 | 15100 | 01 | 2 |  | 2023-03-29 21:36 | 1562 | 111 |  | 32 |  | * 전공정 요청 20%이상 감속주입, 이상공정 등록 및 생관통보 ID : 306, 405 | [14 empty] | 99.81 | 100 | 0 | 0 | 0 |  | 650 | 400 | Y | N | 0 | 0 | 0 |  | 650 | 400 | Y | N | N | [6 empty] | BT180180 | C
A76749 | 2023-03-29 | 1 | D |  | 4 | A | STB2 | 베어링강 | STB (SF) | BM#1 | 1620 | 45 | 1548 | 1574 | 30 | 4900 |  | 3 | 0.25 | 26 |  | -0.94 | 1519 | 1548 | 152.73 | 47.87 |  | 15 | 24 | 51 | Y |  | 2023-03-29 22:39 | 63 | 1099 | 23 | 23 | 25 | 28 | 29 | 30 | 29 | 29 | 28 | 27 | 27 | 26 | 26 | 26 | 27 | 30 | 26 | 29 | -0.09 | Y | 45 | Y | 0 |  |  |  | 1.261 |  |  |  | Y | N | Y | Y | 180 | 0.48 | 66 | 101532 | 99819 | 5081 | 15000 | 06 | 2 |  | 2023-03-29 22:49 | 1519 | 106 |  | 20 | [16 empty] | 95.07 | 100 | 0 | 0 | 0 |  | 650 |  | N | N | 0 | 0 | 0 |  | 651 |  | N | N | Y |  |  | Y |  |  |  | BT180180 | H
B76103 | 2023-03-29 | 2 | D | TUNDISH교체전 | 8 | A | SM53CM | 탄소강 | B | BM#2 | 1674 | 40 | 1617 | 1613 | 28 | 4200 |  | 1 | 0.15 | 13 |  | -2.27 | 1553 | 1602 | 6.99 | 0 | 0 | 37 | 36 | 60 | Y |  | 2023-03-29 22:48 | 65 | 1094 | 32 | 41 | 41 | 41 | 39 | 39 | 38 | 37 | 36 | 35 | 35 | 34 | 34 | 32 | 36 | 41 | 32 | 41 | -0.16 |  | 55 | Y | -0.4 | [7 empty] | N | N | N | N | 170 | 0.41 | 73 | 89368 | 92784 | 116 | 2000 | 01 | 2 |  | 2023-03-29 22:51 | 1553 | 104 |  | 13 |  | * 전공정 요청 20%이상 감속주입, 이상공정 등록 및 생관통보 | 6D941FF7157D4B268EC6A3A1D4087F16 | 68CF56C0FD3047E095850EBD7EB1C686 | 4C0881426584446A90094A40845A4D88 | [11 empty] | 97.3 | 100 | 0 | 2570 | 0 |  | 651 | 400 | Y | N | 0 | 2500 | 0 |  | 650 | 400 | Y | N | N | [6 empty] | BT180180 | C
A76750 | 2023-03-29 | 1 | D |  | 5 | A | STB2 | 베어링강 | STB (SF) | BM#1 | 1620 | 49 | 1561 | 1558 | 32 | 5400 |  | 3 | 0.25 | 25 |  | -1.01 | 1531 | 1561 | 148.47 | 47.15 |  | 6 | 23 | 55 | Y |  | 2023-03-29 23:41 | 75 | 1094 | 26 | 29 | 34 | 38 | 39 | 39 | 39 | 38 | 38 | 37 | 36 | 36 | 36 | 36 | 36 | 39 | 36 | 39 | -0.06 | Y | 50 | Y | 0 |  |  |  | 1.162 |  |  |  | Y | N | Y | Y | 170 | 0.48 | 68 | 101532 | 102558 | 6992 | 15400 | 06 | 2 |  | 2023-03-29 23:48 | 1531 | 114 |  | 27 | [16 empty] | 92.72 | 100 | 0 | 0 | 0 |  | 650 |  | N | N | 0 | 0 | 0 |  | 651 |  | N | N | Y |  |  | Y |  |  |  | BT180180 | H
B76104 | 2023-03-29 | 2 | D | TUNDISH교체 | 1 | A | AE15B36C2 | 합금강 | 보론강 | BM#2 | 1576 | 45 | 1661 | 1522 | 41 | 8200 |  | 1 | 0.22 | 16 |  | -3.25 | 1577 | 1655 | 18.27 | 0 | 0 | 16 | 44 | 69 | Y |  | 2023-03-30 00:06 | 79 | 1088 | -362 | -247 | 21 | 20 | 23 | 27 | 32 | 33 | 36 | 36 | 37 | 38 |  | 38 | 31 | 38 | 38 | 0 | 0 |  |  | Y | 0.2 |  | 1.75 | 1.75 |  |  |  |  | N | N | N | N | 220 | 0.47 | 54 | 97051 | 84000 | 1100 | 14800 | 01 | 1 |  | 2023-03-30 00:07 | 1577 | 128 |  | 32 |  | * T/D FLUX 용탕부: 220 KG / 유탕부: 10KG 투입. | [14 empty] | 115.19 | 100 | 700 | 0 | 0 |  | 300 | 400 | Y | Y | 700 | 0 | 0 |  | 300 | 400 | Y | Y | N | [6 empty] | RB090.00 | C
A76751 | 2023-03-29 | 1 | D |  | 6 | A | STB2 | 베어링강 | STB (SF) | BM#1 | 1620 | 40 | 1561 | 1551 | 30 | 5000 |  | 3 | 0.24 | 25 |  | -1.23 | 1525 | 1561 | 148.14 | 50.31 |  | 35 | 65 | 54 | Y |  | 2023-03-30 00:41 | 69 | 1094 | 35 | 33 | 32 | 31 | 31 | 31 | 30 | 29 | 29 | 28 | 28 | 27 | 27 | 27 | 30 | 32 | 27 | 31 | -0.09 |  | 55 | Y | 0 |  |  |  | 0.872 |  |  |  | Y | N | Y | Y | 210 | 0.48 | 66 | 101532 | 99519 | 5831 | 15600 | 06 | 2 |  | 2023-03-30 00:49 | 1525 | 113 |  | 35 | 14 | [15 empty] | 95.34 | 100 | 0 | 0 | 0 |  | 650 |  | N | N | 0 | 0 | 0 |  | 651 |  | N | N | Y |  |  | Y |  |  |  | BT180180 | H
B76105 | 2023-03-29 | 2 | D |  | 2 | A | AE15B36C2 | 합금강 | 보론강 | BM#2 | 1631 | 45 | 1630 | 1582 | 40 | 6600 |  | 1 | 0.17 | 16 |  | -2.48 | 1558 | 1618 | 5.64 | 0 | 0 | 11 | 59 | 81 | Y |  | 2023-03-30 01:13 | 60 | 1087 | 36 | 33 | 32 | 32 | 31 | 30 | 29 | 29 | 28 | 27 | 27 | 26 | 25 | 25 | 29 | 32 | 25 | 0 | -0.14 |  | 50 | Y | -0.2 | [7 empty] | N | N | N | N | 220 | 0.49 | 61 | 95489 | 95069 | 131 | 14500 | 01 | 1 |  | 2023-03-30 01:14 | 1558 | 116 |  | 20 | [16 empty] | 101.1 | 100 | 0 | 0 | 0 |  | 300 | 400 | Y | Y | 0 | 0 | 0 |  | 301 | 400 | Y | Y | N | [6 empty] | RB090.00 | C
A76752 | 2023-03-29 | 1 | D |  | 7 | A | STB2 | 베어링강 | STB (SF) | BM#1 | 1620 | 40 | 1556 | 1556 | 26 | 4300 |  | 3 | 0.24 | 25 |  | -1.28 | 1518 | 1556 | 149.69 | 123.92 |  | 31 | 31 | 61 | Y |  | 2023-03-30 01:51 | 62 | 1098 | 26 | 26 | 27 | 27 | 27 | 27 | 26 | 26 | 25 | 25 | 25 | 24 | 24 | 24 | 26 | 27 | 24 | 27 | -0.05 | Y | 55 | Y | 0 |  |  |  | 0.784 |  |  |  | Y | N | Y | Y | 200 | 0.48 | 63 | 101532 | 95076 | 5174 | 15700 | 06 | 2 |  | 2023-03-30 01:59 | 1518 | 120 |  | 31 | [16 empty] | 99.49 | 100 | 0 | 0 | 0 |  | 650 |  | N | N | 0 | 0 | 0 |  | 651 |  | N | N | Y |  |  | Y |  |  |  | BT180180 | H
B76106 | 2023-03-29 | 2 | D |  | 3 | A | AE15B36C2 | 합금강 | 보론강 | BM#2 | 1609 | 39 | 1623 | 1559 | 34 | 6800 |  | 1 | 0.16 | 16 |  | -2.44 | 1560 | 1622 | 5.62 | 0 | 0 | 32 | 92 | 80 | Y |  | 2023-03-30 02:05 | 62 | 1088 | 23 | 22 | 28 | 31 | 32 | 33 | 33 | 32 | 32 | 31 | 30 | 28 | 28 | 25 | 30 | 33 | 25 | 32 | -0.18 | Y | 45 | Y | -0.4 | [7 empty] | Y | Y | N | Y | 210 | 0.45 | 67 | 100890 | 93432 | 2618 | 14700 | 01 | 1 |  | 2023-03-30 02:12 | 1560 | 112 |  | 29 |  | * STR#2 W/M#9 하이토크로 인하여 HR 부분 미적용 | [14 empty] | 106.2 | 100 | 0 | 0 | 0 |  | 451 | 400 | Y | Y | 0 | 0 | 0 |  | 450 | 400 | Y | Y | N | [6 empty] | RB120.00 | C
A76753 | 2023-03-29 | 1 | D |  | 8 | A | STB2 | 베어링강 | STB (SF) | BM#1 | 1620 | 40 | 1558 | 1540 | 24 | 4800 |  | 3 | 0.24 | 25 |  | -1.38 | 1517 | 1558 | 151.15 | 86.42 |  | 15 | 25 | 54 | Y |  | 2023-03-30 03:00 | 61 | 1091 | 23 | 23 | 25 | 25 | 26 | 25 | 25 | 25 | 24 | 24 | 23 | 23 |  | 23 | 24 | 26 | 23 | 25 | -0.04 | Y | 40 | Y | 0 |  |  |  | 1.126 |  |  |  | Y | N | Y | Y | 190 | 0.48 | 60 | 84610 | 91874 | -144774 | 15400 | 06 | 2 |  | 2023-03-30 03:07 | 1517 | 110 |  | 27 | 17 | [15 empty] | 85.59 | 100 | 0 | 0 | 0 |  | 650 |  | N | N | 0 | 0 | 0 |  | 651 |  | N | N | Y |  |  | Y |  |  |  | BT180180 | H
B76107 | 2023-03-29 | 2 | D |  | 4 | A | AE15B36C2 | 합금강 | 보론강 | BM#2 | 1636 | 40 | 1636 | 1531 | 36 | 7300 |  | 1 | 0.16 | 16 |  | -2.66 | 1561 | 1622 | 7.92 | 0 | 0 | 37 | 37 | 61 | Y |  | 2023-03-30 03:18 | 63 | 1099 | 22 | 24 | 29 | 31 | 33 | 34 | 33 | 32 | 31 | 30 | 29 | 27 | 28 | 27 | 30 | 34 | 27 | 0 | -0.17 | Y | 40 | Y | -0.2 | [7 empty] | N | N | N | N | 200 | 0.45 | 66 | 96909 | 95035 | -35 | 14800 | 01 | 1 |  | 2023-03-30 03:21 | 1561 | 114 |  | 24 | [16 empty] | 102.77 | 100 | 0 | 0 | 0 |  | 300 | 400 | Y | Y | 0 | 0 | 0 |  | 300 | 400 | Y | Y | N | [6 empty] | RB110.00 | C
A76754 | 2023-03-29 | 1 | D |  | 9 | A | STB2 | 베어링강 | STB (SF) | BM#1 | 1620 | 41 | 1566 | 1559 | 29 | 4800 |  | 3 | 0.24 | 25 |  | -1.36 | 1526 | 1566 | 149.64 | 39.93 |  | 6 | 24 | 57 | Y |  | 2023-03-30 04:04 | 70 | 1090 | 23 | 24 | 29 | 32 | 34 | 34 | 34 | 34 | 34 | 33 | 33 | 32 | 32 | 32 | 32 | 34 | 32 | 34 | -0.04 | Y | 45 | Y | 0 |  |  |  | 1.136 |  |  |  | Y | N | Y | Y | 180 | 0.48 | 63 | 101532 | 93278 | 6022 | 14200 | 06 | 2 |  | 2023-03-30 04:12 | 1526 | 104 |  | 25 | 11 | [15 empty] | 101.28 | 100 | 0 | 0 | 0 |  | 650 |  | N | N | 0 | 0 | 0 |  | 651 |  | N | N | Y |  |  | Y |  |  |  | BT180180 | H
B76108 | 2023-03-29 | 2 | D |  | 5 | A | AE15B36C2 | 합금강 | 보론강 | BM#2 | 1582 | 40 | 1618 | 1556 | 37 | 6800 |  | 1 | 0.16 | 15 |  | -2.75 | 1560 | 1618 | 5.25 | 0 | 0 | 16 | 45 | 53 | Y |  | 2023-03-30 04:22 | 62 | 1087 | 24 | 23 | 27 | 31 | 33 | 34 | 34 | 33 | 33 | 33 | 32 | 30 | 29 | 29 | 31 | 34 | 29 | 33 | -0.14 | Y | 35 | Y | -0.2 | [7 empty] | N | N | N | N | 190 | 0.49 | 60 | 140222 | 91950 | 700 | 15000 | 01 | 1 |  | 2023-03-30 04:25 | 1560 | 116 |  | 27 | [16 empty] | 152.25 | 100 | 0 | 0 | 0 |  | 300 | 400 | Y | Y | 0 | 0 | 0 |  | 300 | 400 | Y | Y | N | [6 empty] | RB150.00 | C
A76755 | 2023-03-29 | 1 | B |  | 10 | A | STB2 | 베어링강 | STB (SF) | BM#1 | 1620 | 45 | 1569 | 1542 | 32 | 5500 |  | 3 | 0.25 | 25 |  | -1.56 | 1522 | 1569 | 153.36 | 57.78 |  | 35 | 66 | 61 | Y |  | 2023-03-30 05:08 | 66 | 1084 | 31 | 33 | 35 | 36 | 37 | 37 | 36 | 35 | 34 | 34 | 34 | 33 | 33 | 33 | 34 | 37 | 33 | 34 | -0.09 | Y | 45 | Y | 0 |  |  |  | 0.77 |  |  |  | Y | N | Y | Y | 170 | 0.48 | 66 | 101532 | 100433 | 6117 | 14500 | 06 | 2 |  | 2023-03-30 05:16 | 1522 | 108 |  | 23 | [8 empty] | 12274898D3F544B1AE05448F922D95B4 | AE1D297203964512BF30C56DFC57E62F | C7DDA53D632649A78F6CF27F96F5918B |  | 4C5606A2AA0E437B9C20DEA4BFB6400B | D3B1454B9C044A918B469AB5E95D5229 | 87B86251836A4DD085C486B9D5006643 |  | 94.49 | 100 | 0 | 0 | 0 |  | 650 |  | N | N | 0 | 0 | 0 |  | 651 |  | N | N | Y |  |  | Y |  |  |  | BT180180 | H
B76109 | 2023-03-29 | 2 | B |  | 6 | A | AE15B36C3 | 합금강 | 보론강 | BM#2 | 1568 | 49 | 1637 | 1517 | 46 | 8600 |  | 1 | 0.21 | 17 |  | -2.47 | 1570 | 1631 | 15.55 | 0 | 0 | 11 | 60 | 66 | Y |  | 2023-03-30 05:39 | 72 | 1090 | 25 | 37 | 43 | 47 | 48 | 46 | 47 | 47 | 47 | 46 | 44 | 44 |  | 44 | 44 | 48 | 44 | 47 | -0.06 | Y | 40 | Y | 0 | [7 empty] | N | N | N | N | 180 | 0.46 | 67 | 49571 | 94986 | -136 | 15300 | 01 | 1 |  | 2023-03-30 05:39 | 1570 | 108 |  | 11 | [16 empty] | 52.96 | 100 | 0 | 0 | 0 |  | 651 | 400 | Y | Y | 0 | 0 | 0 |  | 651 | 400 | Y | Y | N | [6 empty] | RB120.00 | C
A76756 | 2023-03-29 | 1 | B |  | 11 | A | STB2 | 베어링강 | STB (SF) | BM#1 | 1620 | 42 | 1573 | 1580 | 34 | 4500 |  | 3 | 0.24 | 25 |  | -1.62 | 1525 | 1573 | 150.72 | 52.65 |  | 31 | 32 | 60 | Y |  | 2023-03-30 06:13 | 69 | 1090 | 32 | 32 | 34 | 37 | 38 | 38 | 37 | 37 | 36 | 36 | 35 | 35 | 34 | 34 | 36 | 38 | 34 | 37 | -0.09 | Y | 45 | Y | -0.2 |  |  |  | 0.941 |  |  |  |  | N | Y | Y | 210 | 0.48 | 64 | 101532 | 96371 | 5979 | 14600 | 06 | 2 |  | 2023-03-30 06:22 | 1525 | 108 |  | 27 | 11 | [15 empty] | 98.19 | 100 | 0 | 0 | 0 |  | 650 |  | N | N | 0 | 0 | 0 |  | 651 |  | N | N | Y |  |  | Y |  |  |  | BT180180 | H
B76110 | 2023-03-29 | 2 | B |  | 7 | A | AE15B36C3 | 합금강 | 보론강 | BM#2 | 1607 | 49 | 1662 | 1557 | 45 | 8000 |  | 1 | 0.19 | 16 |  | -3.12 | 1573 | 1643 | 16.07 | 0 | 0 | 30 | 52 | 8400 | Y |  | 2023-03-30 06:42 | 75 | 1087 | 41 | 42 | 46 | 47 | 47 | 47 | 46 | 46 | 45 | 44 | 42 | 41 | 41 | 40 | 44 | 47 | 40 | 47 | -0.14 | Y | 50 | Y | -0.2 | [7 empty] | N | N | N | N | 170 | 0.45 | 65 | 78195 | 92762 | 238 | 15100 | 01 | 1 |  | 2023-03-30 06:45 | 1573 | 107 |  | 16 | [16 empty] | 85.09 | 100 | 0 | 0 | 0 |  | 651 | 400 | Y | Y | 0 | 0 | 0 |  | 651 | 400 | Y | Y | N | [6 empty] | RB120.00 | C
A76757 | 2023-03-29 | 1 | B |  | 12 | A | STB2 | 베어링강 | STB (SF) | BM#1 | 1651 | 41 | 1570 | 1579 | 24 | 4100 |  | 3 | 0.25 | 25 |  | -1.31 | 1531 | 1570 | 141.23 | 29.36 |  | 15 | 26 | 63 | Y |  | 2023-03-30 07:09 | 75 | 1110 | 34 | 34 | 34 | 35 | 36 | 36 | 36 | 35 | 35 | 35 | 34 | 35 | 35 | 34 | 35 | 36 | 34 | 36 | -0.04 | Y | 45 | Y | -0.2 |  |  |  | 0.788 |  |  |  |  | N | Y | Y | 200 | 0.48 | 61 | 84610 | 93692 | 4858 | 14500 | 06 | 2 |  | 2023-03-30 07:26 | 1531 | 112 |  | 36 | [16 empty] | 84.06 | 100 | 0 | 0 | 0 |  | 650 |  | N | N | 0 | 0 | 0 |  | 651 |  | N | N | Y |  |  | Y |  |  |  | BT180180 | H
B76111 | 2023-03-30 | 2 | B | TUNDISH교체전 | 8 | A | AE15B36C3 | 합금강 | 보론강 | BM#2 | 1601 | 36 | 1632 | 1580 | 31 | 5900 |  | 1 | 0.16 | 15 |  | -2.14 | 1564 | 1609 | 9.81 | 0 | 0 | 37 | 38 | 72 | Y |  | 2023-03-30 07:38 | 66 | 1089 | 37 | 37 | 39 | 41 | 42 | 42 | 41 | 41 | 40 | 40 | 39 | 38 | 36 | 36 | 39 | 42 | 36 | 41 | -0.13 | Y | 45 | Y | 0 | [7 empty] | N | N | N | N | 170 | 0.46 | 68 | 82213 | 98548 | 402 | 2000 | 01 | 1 |  | 2023-03-30 07:40 | 1564 | 106 |  | 26 |  |  | 90D75462F4CD42F38107AFABC989944F | 0BE3354D261C45DFA6567CAD8EB24BF1 | D20DC3B3F8C24482A091AA65FEB02272 | [11 empty] | 84.06 | 100 | 0 | 2800 | 0 |  | 651 | 400 | Y | Y | 0 | 2850 | 0 |  | 651 | 400 | Y | Y | N | [6 empty] | RB120.00 | C
A76758 | 2023-03-30 | 1 | B |  | 13 | A | STB2 | 베어링강 | STB (SF) | BM#1 | 1621 | 42 | 1560 | 1548 | 35 | 5600 |  | 3 | 0.24 | 25 |  | -1.37 | 1519 | 1560 | 142.22 | 54.48 |  | 6 | 25 | 59 | Y |  | 2023-03-30 08:19 | 63 | 1099 | 34 | 32 | 31 | 31 | 31 | 30 | 29 | 28 | 28 | 28 | 27 | 27 | 26 | 26 | 29 | 31 | 26 | 31 | -0.09 |  | 55 | Y | 0 |  |  |  | 1.252 |  |  |  |  | N | Y | Y | 190 | 0.48 | 65 | 84610 | 96892 | 6208 | 13600 | 06 | 2 |  | 2023-03-30 08:27 | 1519 | 110 |  | 28 | [16 empty] | 81.43 | 100 | 0 | 0 | 0 |  | 650 |  | N | N | 0 | 0 | 0 |  | 651 |  | N | N | Y |  |  | Y |  |  |  | BT180180 | H
B76112 | 2023-03-30 | 2 | B | TUNDISH교체 | 1 | B | SM48CH | 탄소강 | B | BM#2 | 1660 | 43 | 1673 | 1571 | 39 | 7000 |  | 1 | 0.21 | 20 |  | -2.8 | 1579 | 1655 | 0 | 31.45 | 0 | 16 | 46 | 71 | Y |  | 2023-03-30 08:57 | 88 | 1093 | -411 | -2 | 31 | 28 | 32 | 36 | 38 | 40 | 42 | 42 | 41 | 41 | 40 | 40 | 37 | 42 | 40 | 0 | -0.08 |  | 25 | Y | -0.2 |  | 1.95 | 1.95 |  |  |  |  | N | N | N | N | 220 | 0.38 | 66 | 84610 | 86956 | 4344 | 15800 | 12 | 2 |  | 2023-03-30 08:58 | 1579 | 131 |  | 40 |  | * T/D FLUX 용탕부: 120 KG / 유탕부: 10KG 투입. * 전공정 요청 20%이상 감속주입, 이상공정 등록 및 생관통보 | 258024D7E3274F06B0EA3FC5AAF3220A | [13 empty] | 92.07 | 100 | 1000 | 0 | 0 |  | 651 | 400 | N | N | 1000 | 0 | 0 |  | 651 | 400 | N | N | N | Y | [5 empty] | BT180180 | C
A76759 | 2023-03-30 | 1 | B |  | 14 | A | STB2 | 베어링강 | STB (SF) | BM#1 | 1582 | 42 | 1559 | 1548 | 37 | 5800 |  | 3 | 0.24 | 25 |  | -1.3 | 1520 | 1559 | 142.11 | 71.86 |  | 35 | 67 | 63 | Y |  | 2023-03-30 09:34 | 64 | 1094 | 25 | 25 | 31 | 34 | 34 | 34 | 34 | 33 | 32 | 32 | 31 | 31 | 30 | 30 | 31 | 34 | 30 | 34 | -0.08 | Y | 50 | Y | 0 |  |  |  | 1.026 |  |  |  |  | N | Y | Y | 180 | 0.48 | 65 | 101532 | 100998 | -153198 | 15100 | 06 | 2 |  | 2023-03-30 09:41 | 1520 | 103 |  | 19 | 13 | [15 empty] | 94.01 | 100 | 0 | 0 | 0 |  | 650 |  | N | N | 0 | 0 | 0 |  | 651 |  | N | N | Y |  |  | Y |  |  |  | BT180180 | H
B76113 | 2023-03-30 | 2 | B |  | 2 | A | SM48CH | 탄소강 | B | BM#2 | 1629 | 40 | 1633 | 1579 | 35 | 5600 |  | 1 | 0.17 | 16 |  | -2.73 | 1554 | 1615 | 0 | 18.17 | 0 | 11 | 61 | 63 | Y |  | 2023-03-30 10:25 | 63 | 1093 | 38 | 36 | 35 | 34 | 33 | 32 | 31 | 30 | 29 | 27 | 26 | 24 | 23 | 21 | 29 | 35 | 21 | 0 | -0.23 |  | 60 | Y | -0.2 | [7 empty] | N | N | N | N | 220 | 0.4 | 70 | 84610 | 88924 | 3076 | 15500 | 12 | 2 |  | 2023-03-30 10:26 | 1554 | 101 |  | 18 |  | * 전공정 요청 20%이상 감속주입, 이상공정 등록 및 생관통보 | [14 empty] | 91.37 | 100 | 0 | 0 | 0 |  | 651 | 400 | N | N | 0 | 0 | 0 |  | 650 | 400 | N | N | N | Y | [5 empty] | BT180180 | H
A76760 | 2023-03-30 | 1 | B |  | 15 | A | STB2 | 베어링강 | STB (SF) | BM#1 | 1616 | 41 | 1558 | 1564 | 32 | 4900 |  | 3 | 0.24 | 25 |  | -1.31 | 1519 | 1558 | 141.28 | 86.94 |  | 31 | 33 | 77 | Y |  | 2023-03-30 10:36 | 63 | 1099 | 29 | 30 | 31 | 31 | 31 | 31 | 30 | 29 | 28 | 28 | 28 | 28 | 27 | 27 | 29 | 31 | 27 | 31 | -0.07 | Y | 55 | Y | 0 |  |  |  | 1.071 |  |  |  |  | N | Y | Y | 170 | 0.48 | 65 | 101532 | 98300 | 5950 | 14100 | 06 | 2 |  | 2023-03-30 10:43 | 1519 | 109 |  | 24 | [16 empty] | 96.42 | 100 | 0 | 0 | 0 |  | 650 |  | N | N | 0 | 0 | 0 |  | 651 |  | N | N | Y |  |  | Y |  |  |  | BT180180 | H
B76114 | 2023-03-30 | 2 | B |  | 3 | A | SM48CH | 탄소강 | B | BM#2 | 1636 | 40 | 1629 | 1570 | 35 | 6200 |  | 1 | 0.16 | 16 |  | -2.77 | 1554 | 1615 | 0 | 18.3 | 0 | 30 | 53 | 98 | Y |  | 2023-03-30 11:39 | 63 | 1093 | 18 | 18 | 24 | 27 | 29 | 28 | 28 | 26 | 26 | 24 | 23 | 23 | 21 | 20 | 24 | 29 | 20 | 0 | -0.18 | Y | 50 | Y | 0 | [7 empty] | N | N | N | N | 210 | 0.4 | 72 | 101532 | 92027 | 3073 | 15700 | 12 | 2 |  | 2023-03-30 11:40 | 1554 | 100 |  | 15 |  | * 전공정 요청 20%이상 감속주입, 이상공정 등록 및 생관통보 | [14 empty] | 105.93 | 100 | 0 | 0 | 0 |  | 651 | 400 | N | N | 0 | 0 | 0 |  | 650 | 400 | N | N | N | Y | [5 empty] | BT180180 | C
A76761 | 2023-03-30 | 1 | B |  | 16 | A | STB2 | 베어링강 | STB (SF) | BM#1 | 1620 | 42 | 1564 | 1565 | 38 | 5100 |  | 3 | 0.24 | 25 |  | -1.31 | 1525 | 1564 | 141.59 | 69.49 |  | 15 | 27 | 75 | Y |  | 2023-03-30 11:38 | 69 | 1094 | 27 | 28 | 30 | 31 | 31 | 31 | 31 | 31 | 31 | 30 | 30 | 30 | 30 | 30 | 30 | 31 | 30 | 31 | -0.02 | Y | 45 | Y | 0 |  |  |  | 0.897 |  |  |  |  | N | Y | Y | 210 | 0.48 | 63 | 101532 | 96275 | 6425 | 15500 | 06 | 2 |  | 2023-03-30 11:46 | 1525 | 113 |  | 29 | [16 empty] | 98.29 | 100 | 0 | 0 | 0 |  | 650 |  | N | N | 0 | 0 | 0 |  | 651 |  | N | N | Y |  |  | Y |  |  |  | BT180180 | H
B76115 | 2023-03-30 | 2 | C |  | 4 | A | SM48CH | 탄소강 | B | BM#2 | 1584 | 44 | 1638 | 1519 | 38 | 7100 |  | 1 | 0.15 | 16 |  | -2.59 | 1562 | 1620 | 0 | 21.95 | 0 | 37 | 39 | 109 | Y |  | 2023-03-30 12:53 | 71 | 1099 | 18 | 25 | 34 | 38 | 39 | 39 | 39 | 38 | 37 | 35 | 34 | 34 | 32 | 30 | 34 | 39 | 30 | 39 | -0.2 | Y | 45 | Y | -0.4 | [7 empty] | N | N | N | N | 200 | 0.4 | 69 | 84610 | 86656 | 3094 | 15000 | 12 | 2 |  | 2023-03-30 12:55 | 1562 | 100 |  | 14 |  | * 전공정 요청 20%이상 감속주입, 이상공정 등록 및 생관통보 | [14 empty] | 95.17 | 100 | 0 | 0 | 0 |  | 651 | 400 | N | N | 0 | 0 | 0 |  | 651 | 400 | N | N | N | Y | [5 empty] | BT180180 | H
A76762 | 2023-03-30 | 1 | C |  | 17 | A | STB2 | 베어링강 | STB (SF) | BM#1 | 1620 | 41 | 1565 | 1578 | 36 | 4200 |  | 3 | 0.24 | 25 |  | -1.28 | 1527 | 1565 | 141.8 | 64.93 |  | 6 | 26 | 78 | Y |  | 2023-03-30 12:41 | 71 | 1094 | 29 | 29 | 29 | 31 | 32 | 32 | 33 | 33 | 32 | 32 | 31 | 31 | 31 | 31 | 31 | 33 | 31 | 32 | -0.02 | Y | 40 | Y | 0 |  |  |  | 0.762 |  |  |  |  | N | Y | Y | 200 | 0.48 | 66 | 101532 | 96715 | 6685 | 15500 | 06 | 2 |  | 2023-03-30 12:51 | 1527 | 110 |  | 29 | [16 empty] | 97.86 | 100 | 0 | 0 | 0 |  | 650 |  | N | N | 0 | 0 | 0 |  | 651 |  | N | N | Y |  |  | Y |  |  |  | BT180180 | H
A76763 | 2023-03-30 | 1 | C |  | 18 | A | STB2 | 베어링강 | STB (SF) | BM#1 | 1626 | 46 | 1554 | 1547 | 37 | 5700 |  | 3 | 0.25 | 25 |  | -1.12 | 1521 | 1554 | 140.54 | 50.82 |  | 35 | 68 | 62 | Y |  | 2023-03-30 13:45 | 65 | 1094 | 30 | 30 | 30 | 31 | 31 | 31 | 31 | 30 | 30 | 29 | 29 | 28 | 28 | 28 | 30 | 31 | 28 | 31 | -0.06 | Y | 50 | Y | 0 |  |  |  | 0.938 |  |  |  |  | Y | Y | Y | 190 | 0.48 | 68 | 101532 | 104104 | 5146 | 14100 | 06 | 2 |  | 2023-03-30 13:58 | 1521 | 116 |  | 31 | [16 empty] | 91.43 | 100 | 0 | 0 | 0 |  | 650 |  | N | N | 0 | 0 | 0 |  | 651 |  | N | N | Y |  |  | Y |  |  |  | BT180180 | H
B76116 | 2023-03-30 | 2 | C |  | 5 | A | SM48CH | 탄소강 | B | BM#2 | 1669 | 39 | 1656 | 1599 | 34 | 5600 |  | 1 | 0.17 | 17 |  | -2.79 | 1570 | 1637 | 0 | 19.93 | 0 | 16 | 47 | 87 | Y |  | 2023-03-30 14:02 | 79 | 1097 | 27 | 37 | 41 | 44 | 45 | 44 | 43 | 42 | 40 | 35 | 32 | 29 | 25 | 21 | 37 | 45 | 21 | 0 | -0.48 | Y | 50 | Y | -0.8 | [7 empty] | N | N | N | N | 190 | 0.4 | 71 | 84610 | 90055 | 3045 | 12000 | 12 | 2 |  | 2023-03-30 14:05 | 1570 | 98 |  | 14 |  | *전공정 요청 20%이상 감속주입, 이상공정 등록 및 생관통보 | [14 empty] | 85.12 | 100 | 0 | 0 | 0 |  | 651 | 400 | N | N | 0 | 0 | 0 |  | 650 | 400 | N | N | N | Y | [5 empty] | BT180180 | C
A76764 | 2023-03-30 | 1 | C |  | 19 | A | STB2 | 베어링강 | STB (SF) | BM#1 | 1620 | 48 | 1560 | 1541 | 39 | 5900 |  | 3 | 0.28 | 25 |  | -1.17 | 1525 | 1560 | 123.61 | 48.7 |  | 31 | 34 | 59 | Y |  | 2023-03-30 14:47 | 69 | 1094 | 27 | 27 | 28 | 30 | 31 | 31 | 31 | 31 | 31 | 30 | 30 | 29 | 29 | 28 | 30 | 31 | 28 | 31 | -0.07 | Y | 45 | Y | -0.2 |  |  |  | 1.233 |  |  |  |  | N | Y | Y | 180 | 0.48 | 63 | 101532 | 96547 | 6203 | 15400 | 06 | 2 |  | 2023-03-30 14:54 | 1525 | 126 |  | 40 | [16 empty] | 98.05 | 100 | 0 | 0 | 0 |  | 650 |  | N | N | 0 | 0 | 0 |  | 651 |  | N | N | Y |  |  | Y |  |  |  | BT180180 | H
B76117 | 2023-03-30 | 2 | C |  | 6 | A | SM48CH | 탄소강 | B | BM#2 | 1632 | 40 | 1628 | 1534 | 37 | 6900 |  | 1 | 0.16 | 16 |  | -3.07 | 1555 | 1620 | 0 | 9.37 | 0 | 11 | 62 | 82 | Y |  | 2023-03-30 15:10 | 64 | 1098 | 11 | 18 | 23 | 26 | 26 | 26 | 26 | 26 | 24 | 23 | 21 | 20 | 19 | 11 | 21 | 26 | 11 | 26 | -0.21 | Y | 70 | Y | -0.6 | [7 empty] | N | N | N | N | 180 | 0.35 | 85 | 101532 | 99208 | -3158 | 15400 | 12 | 2 |  | 2023-03-30 15:15 | 1555 | 106 |  | 22 |  | * 전공정 요청 20%이상 감속주입(0.35까지) , 이상공정 등록 및 생관통보 * 전공정 요청 L/D 잔강이월 미실시, 이상공정등록 및 생관통보 | [14 empty] | 100.33 | 100 | 0 | 0 | 0 |  | 650 | 400 | N | N | 0 | 0 | 0 |  | 650 | 400 | N | N | N | [6 empty] | BT180180 | C
A76765 | 2023-03-30 | 1 | C | TUNDISH교체전 | 20 | A | STB2 | 베어링강 | STB (SF) | BM#1 | 1608 | 47 | 1566 | 1575 | 34 | 5800 |  | 3 | 0.28 | 25 |  | -1.32 | 1527 | 1566 | 119.41 | 82.52 |  | 15 | 28 | 56 | Y |  | 2023-03-30 15:58 | 71 | 1103 | 28 | 29 | 33 | 35 | 35 | 35 | 35 | 34 | 34 | 33 | 33 | 32 |  | 32 | 33 | 35 | 32 | 35 | -0.06 | Y | 40 | Y | -0.2 |  |  |  | 1.127 |  |  |  |  | N | N | M | 170 | 0.48 | 65 | 90560 | 98559 | 7041 | 2000 | 06 | 2 |  | 2023-03-30 16:06 | 1527 | 122 |  | 33 |  |  |  | B8E5E67F35EB4ED5B64BE9843C534BA1 | 816836D5BB654EC2B3BC49BE69873041 | [11 empty] | 85.76 | 100 | 0 | 3590 | 0 |  | 650 |  | N | N | 0 | 3640 | 0 |  | 651 |  | N | N | Y |  |  | Y |  |  |  | BT180180 | H
B76118 | 2023-03-30 | 2 | C |  | 7 | A | SM48CH | 탄소강 | B | BM#2 | 1667 | 42 | 1637 | 1588 | 37 | 6300 |  | 1 | 0.16 | 17 |  | -3.04 | 1569 | 1644 | 0 | 7.75 | 0 | 30 | 54 | 79 | Y |  | 2023-03-30 16:19 | 78 | 1090 | 8 | 10 | 22 | 29 | 31 | 33 | 34 | 33 | 33 | 32 | 31 | 31 | 30 | 24 | 28 | 34 | 24 | 33 | -0.18 | Y | 55 | Y | -0.4 | [7 empty] | N | N | N | N | 170 | 0.35 | 88 | 101532 | 98267 | -667 | 15400 | 12 | 2 |  | 2023-03-30 16:22 | 1569 | 126 |  | 39 |  | * 전공정 요청 20%이상 감속주입(0.35까지) , 이상공정 등록 및 생관통보 * 전공정 요청 L/D 잔강이월 미실시, 이상공정등록 및 생관통보 | [14 empty] | 98.57 | 100 | 0 | 0 | 0 |  | 650 | 400 | N | N | 0 | 0 | 0 |  | 650 | 400 | N | N | N | N | [5 empty] | BT180180 | H
A76766 | 2023-03-30 | 1 | C | TUNDISH교체 | 1 | A | SCR420H1V | 소입성보증강 | C | BM#1 | 1650 | 48 | 1666 | 1582 | 44 | 9300 |  | 1 | 0.17 | 19 |  | -2.56 | 1611 | 1676 | 0 | 15.93 | 0 | 6 | 27 | 54 | Y |  | 2023-03-30 17:22 | 102 | 1091 | -311 | -301 | 32 | 29 | 29 | 36 | 40 | 41 | 43 | 43 | 44 | 44 | 43 | 44 | 39 | 44 | 43 | 44 | 0 |  | 10 | Y | 0.2 |  | 2.16 | 2.1 |  |  |  |  | N | N | N | N | 210 | 0.46 | 61 | 84610 | 96249 | 2051 | 15100 | 03 | 1 |  | 2023-03-30 17:26 | 1611 | 134 |  | 38 |  | *T/D FLUX 유:10,용:120kg *6공 20H *전공정 요청 감속주입 ( 1.2연주 VD 작업) | [14 empty] | 85.25 | 100 | 1000 | 0 | 0 |  | 410 |  | Y | Y | 1000 | 0 | 0 |  | 411 |  | Y | Y | N | Y | [5 empty] | BT180180 | H
B76119 | 2023-03-30 | 2 | C |  | 8 | A | SM48CH | 탄소강 | B | BM#2 | 1629 | 41 | 1643 | 1573 | 38 | 6700 |  | 1 | 0.14 | 17 |  | 0 | 1558 | 1624 | 0 | 9.03 | 0 | 37 | 40 | 70 | Y |  | 2023-03-30 18:12 | 67 | 1096 | 20 | 28 | 29 | 32 | 33 | 34 | 34 | 34 | 34 | 33 | 32 | 31 | 30 | 25 | 31 | 34 | 25 | 34 | -0.18 | Y | 50 | Y | -0.4 | [7 empty] | N | N | N | N | 170 | 0.4 | 77 | 101532 | 95058 | 1242 | 16500 | 12 | 2 |  | 2023-03-30 18:14 | 1558 | 116 |  | 15 |  | * 전공정 요청 20%이상 감속주입 , 이상공정 등록 및 생관통보 * 전공정 요청 L/D 잔강이월 미실시, 이상공정등록 및 생관통보 | [14 empty] | 104.89 | 100 | 0 | 0 | 0 |  | 650 | 400 | N | N | 0 | 0 | 0 |  | 650 | 400 | N | N | N | [6 empty] | BT180180 | C
A76767 | 2023-03-30 | 1 | C |  | 2 | A | SCR420H1V | 소입성보증강 | C | BM#1 | 1624 | 61 | 1653 | 1558 | 37 | 7000 |  | 1 | 0.17 | 13 |  | -3.79 | 1574 | 1632 | 0 | 8.5 | 0 | 35 | 69 | 61 | Y |  | 2023-03-30 18:49 | 65 | 1104 | 42 | 39 | 35 | 34 | 33 | 32 | 31 | 30 | 30 | 29 | 27 | 26 |  | 26 | 32 | 35 | 26 | 0 | -0.2 |  | 45 | Y | -0.2 | [7 empty] | N | N | N | N | 200 | 0.48 | 57 | 152298 | 88523 | 2827 | 15600 | 03 | 1 |  | 2023-03-30 18:44 | 1574 | 130 |  | 13 |  | *유사강종 연연주 혼탕부 성분 확인 ID:107~109.207~209 *전공정 요청 감속주입 (전기로 전극교체) | [6 empty] | 0560E81CA6724BFE928E169161BD65C5 | F0B8E10ABDD54972B60F1B03292178FC | 038F34F5D5D342198D1701C380382DCC |  | D22125E51E80469E83F2C1240EF23FA3 | 2F10A30801B344CBB976F0C6EB2B7CEC | 952068ECF52940FC8AAEAE38772FDCD9 |  | 166.45 | 100 | 0 | 0 | 0 |  | 410 |  | Y | Y | 0 | 0 | 0 |  | 411 |  | Y | Y | N | Y | [5 empty] | BT180180 | H
B76120 | 2023-03-30 | 2 | C |  | 9 | A | SM48CH | 탄소강 | B | BM#2 | 1677 | 42 | 1636 | 1604 | 33 | 5700 |  | 1 | 0.14 | 17 |  | -2.63 | 1560 | 1634 | 0 | 7.37 | 0 | 16 | 48 | 113 | Y |  | 2023-03-30 19:19 | 69 | 1098 | 23 | 22 | 28 | 32 | 34 | 35 | 36 | 36 | 34 | 33 | 33 | 31 | 30 | 30 | 32 | 36 | 30 | 0 | -0.17 | Y | 35 | Y | -0.2 | [7 empty] | N | N | N | N | 210 | 0.46 | 66 | 84610 | 96470 | -1620 | 15200 | 12 | 2 |  | 2023-03-30 19:25 | 1560 | 130 |  | 26 |  | * 전공정 요청 감속주입 * 전공정 요청 L/D 잔강이월 미실시, 이상공정등록 및 생관통보 | [14 empty] | 91.52 | 100 | 0 | 0 | 0 |  | 651 | 400 | N | N | 0 | 0 | 0 |  | 650 | 400 | N | N | N | [6 empty] | BT180180 | H
A76768 | 2023-03-30 | 1 | C | 유사강종연연주 | 3 | A | SCR420HON | 소입성보증강 | C | BM#1 | 1625 | 43 | 1628 | 1570 | 31 | 6200 |  | 3 | 0.25 | 18 |  | -1.74 | 1587 | 1628 | 0 | 307.31 |  | 31 | 35 | 65 | Y |  | 2023-03-30 19:20 | 77 | 1092 | 22 | 22 | 24 | 27 | 28 | 27 | 28 | 27 | 27 | 26 | 25 | 25 | 24 | 24 | 26 | 28 | 24 | 27 | -0.1 | Y | 40 | Y | -0.2 | [7 empty] | N | N | N | N | 190 | 0.48 | 63 | 50766 | 96470 | 4230 | 15400 | 03 | 1 |  | 2023-03-30 19:37 | 1587 | 127 |  | 41 |  | *유사강종 연연주 혼탕부 성분 확인 ID:101.201 *전공정 요청 감속주입 (전기로 전극교체) | [14 empty] | 50.02 | 100 | 0 | 0 | 0 |  | 410 |  | Y | Y | 0 | 0 | 0 |  | 411 |  | Y | Y | N |  | Y |  |  |  |  | BT180180 | H
B76121 | 2023-03-30 | 2 | C |  | 10 | A | SM48CH | 탄소강 | B | BM#2 | 1691 | 35 | 1639 | 1613 | 27 | 4600 |  | 1 | 0.14 | 16 |  | -3.05 | 1557 | 1629 | 0 | 8.14 | 0 | 11 | 63 | 73 | Y |  | 2023-03-30 20:11 | 66 | 1097 | 28 | 27 | 29 | 29 | 28 | 28 | 27 | 26 | 25 | 24 | 23 | 22 |  | 22 | 27 | 29 | 22 | 28 | -0.14 |  | 50 | Y | -0.2 | [7 empty] | N | N | N | N | 200 | 0.47 | 62 | 101532 | 91714 | 2500 | 14900 | 12 | 2 |  | 2023-03-30 20:16 | 1557 | 122 |  | 39 |  | * 전공정 요청 감속주입 * 전공정 요청 L/D 잔강이월 미실시, 이상공정등록 및 생관통보 | [14 empty] | 69.69 | 0 | 0 | 0 | 0 |  | 651 | 400 | N | N | 0 | 0 | 0 |  | 650 | 400 | N | N | N | [6 empty] | BT180180 | C
A76769 | 2023-03-30 | 1 | A |  | 4 | A | SCR420HON | 소입성보증강 | C | BM#1 | 1601 | 46 | 1614 | 1550 | 37 | 7100 |  | 3 | 0.27 | 17 |  | -1.65 | 1579 | 1614 | 0 | 268.98 |  | 15 | 29 | 59 | Y |  | 2023-03-30 20:32 | 69 | 1099 | 23 | 23 | 25 | 26 | 28 | 28 | 28 | 27 | 27 | 26 | 26 | 26 | 26 | 26 | 26 | 28 | 26 | 28 | -0.05 | Y | 40 | Y | 0 | [7 empty] | N | N | N | N | 180 | 0.52 | 59 | 84610 | 98537 | 1313 | 15150 | 03 | 1 |  | 2023-03-30 20:51 | 1579 | 119 |  | 32 | [16 empty] | 81.71 | 100 | 0 | 0 | 0 |  | 410 |  | Y | Y | 0 | 0 | 0 |  | 411 |  | Y | Y | N |  | Y |  |  |  |  | BT180180 | H
B76122 | 2023-03-30 | 2 | A |  | 11 | A | SM48CH | 탄소강 | B | BM#2 | 1643 | 34 | 1638 | 1591 | 30 | 5000 |  | 1 | 0.14 | 16 |  | -2.79 | 1563 | 1627 | 0 | 11.38 | 0 | 30 | 55 | 59 | Y |  | 2023-03-30 21:17 | 72 | 1094 | 19 | 21 | 31 | 36 | 38 | 38 | 39 | 39 | 38 | 37 | 37 | 36 | 34 | 34 | 35 | 39 | 34 | 38 | -0.17 | Y | 30 | Y | -0.4 | [7 empty] | N | N | N | N | 190 | 0.49 | 59 | 84610 | 91694 | 1406 | 15600 | 12 | 2 |  | 2023-03-30 21:23 | 1563 | 122 |  | 37 |  | * 전공정 요청 L/D 잔강이월 미실시, 이상공정등록 및 생관통보 | [14 empty] | 88.83 | 100 | 0 | 0 | 0 |  | 652 | 400 | N | N | 0 | 0 | 0 |  | 650 | 400 | N | N | N | [6 empty] | BT180180 | H
A76770 | 2023-03-30 | 1 | A |  | 5 | A | SCR420HON | 소입성보증강 | C | BM#1 | 1610 | 46 | 1616 | 1536 | 39 | 7100 |  | 3 | 0.27 | 17 |  | -1.29 | 1588 | 1616 | 0 | 210.99 |  | 6 | 28 | 49 | Y |  | 2023-03-30 21:31 | 78 | 1101 | 25 | 25 | 28 | 33 | 34 | 35 | 35 | 34 | 34 | 33 | 33 | 33 | 33 | 33 | 33 | 35 | 33 | 34 | -0.02 | Y | 40 | Y | 0 | [7 empty] | N | N | N | N | 170 | 0.53 | 61 | 101532 | 102002 | 3398 | 14810 | 03 | 1 |  | 2023-03-30 21:43 | 1588 | 111 |  | 34 | [16 empty] | 94.93 | 100 | 0 | 0 | 0 |  | 410 |  | Y | Y | 0 | 0 | 0 |  | 411 |  | Y | Y | N |  | Y |  |  |  |  | BT180180 | H
B76123 | 2023-03-30 | 2 | A | TUNDISH교체전 | 12 | A | SM48CH | 탄소강 | B | BM#2 | 1630 | 43 | 1652 | 1551 | 36 | 6600 |  | 1 | 0.12 | 16 |  | -2.76 | 1573 | 1637 | 0 | 20.69 | 0 | 37 | 41 | 46 | Y |  | 2023-03-30 22:30 | 82 | 1095 | 30 | 34 | 43 | 49 | 50 | 51 | 51 | 50 | 49 | 48 | 48 | 47 | 45 | 45 | 47 | 51 | 45 | 0 | -0.17 | Y | 35 | Y | -0.4 | [7 empty] | N | N | N | N | 180 | 0.48 | 62 | 91851 | 90732 | 568 | 2300 | 12 | 2 |  | 2023-03-30 22:30 | 1573 | 117 |  | 23 |  | * 전공정 요청 L/D 잔강이월 미실시, 이상공정등록 및 생관통보 | 6AF5490F437F44B2BB7549BCCCF6E5EB | AAAFD2D0FB1442F9A5655443140280D8 | E21E9F8A42264AF584D78F0518BEFB61 | [11 empty] | 100.94 | 100 | 0 | 3000 | 0 |  | 650 | 400 | N | N | 0 | 3000 | 0 |  | 650 | 400 | N | N | N | [6 empty] | BT180180 | H
A76771 | 2023-03-30 | 1 | A |  | 6 | A | SCR420HON | 소입성보증강 | C | BM#1 | 1623 | 44 | 1623 | 1568 | 32 | 5400 |  | 3 | 0.27 | 18 |  | -1.9 | 1579 | 1623 | 0 | 213.16 |  | 35 | 70 | 56 | Y |  | 2023-03-30 22:32 | 69 | 1098 | 32 | 30 | 29 | 29 | 29 | 29 | 28 | 28 | 27 | 27 | 26 | 26 | 26 | 26 | 28 | 29 | 26 | 29 | -0.06 | Y | 50 | Y | 0 | [7 empty] | N | N | N | N | 210 | 0.55 | 59 | 135376 | 104017 | 783 | 14710 | 03 | 1 |  | 2023-03-30 22:45 | 1579 | 112 |  | 35 |  | *전공정요청 L/D잔강미이월 이상재 등록 *유사강종 연연주 혼탕부 성분확인 ID: | [14 empty] | 128.87 | 100 | 0 | 0 | 0 |  | 410 |  | Y | Y | 0 | 0 | 0 |  | 411 |  | Y | Y | N |  | N |  |  |  |  | BT180180 | H
A76772 | 2023-03-30 | 1 | A | 유사강종연연주 | 7 | A | SCR420HON4 | 소입성보증강 | C | BM#1 | 1622 | 40 | 1613 | 1553 | 31 | 5800 |  | 3 | 0.27 | 17 |  | -2.04 | 1569 | 1613 | 0 | 214.08 |  | 31 | 36 | 49 | Y |  | 2023-03-30 23:25 | 59 | 1094 | 24 | 21 | 20 | 20 | 20 | 20 | 19 | 19 | 18 | 18 | 17 | 17 | 17 | 16 | 19 | 20 | 16 | 20 | -0.07 | Y | 55 | Y | -0.2 | [7 empty] | N | N | N | N | 200 | 0.52 | 64 | 50766 | 105509 | 2991 | 15220 | 03 | 1 |  | 2023-03-30 23:37 | 1569 | 112 |  | 42 |  | *유사강종 연연주 혼탕부 성분확인 ID 101, 201 *전공정요청 L/D잔강미이월 이상재 등록 | [6 empty] | 5612803C902F4918B3EAC11CE8F35053 | DD2CB71BACE74A3890F1509688A390CF | 0D6C6BE4B14D48B49A4F1653D91B7403 |  | 21219AAA9AF24C1DB5C84374950BFF36 | C57C6192DEAC487BA3CE503FD8B3CAF5 | C84C06AF20A443B1A6248E93A177B443 |  | 46.57 | 100 | 0 | 0 | 0 |  | 410 |  | Y | Y | 0 | 0 | 0 |  | 411 |  | Y | Y | N | [6 empty] | BT180180 | H
B76124 | 2023-03-30 | 2 | A | TUNDISH교체 | 1 | A | SCM822HT | 소입성보증강 | C | BM#2 | 1570 | 52 | 1671 | 1548 | 49 | 10000 |  | 1 | 0.15 | 15 |  | -3.24 | 1607 | 1674 | 0 | 27.29 | 0 | 16 | 49 | 53 | N | 1 | 2023-03-30 23:49 | 99 | 1099 | -311 | -314 | 35 | 38 | 38 | 45 | 50 | 53 | 54 | 54 | 56 | 56 | 56 | 56 | 49 | 56 | 56 | 56 | 0 |  | 10 | Y | 0 |  | 1.5 | 1.5 |  |  |  |  | N | N | N | N | 220 | 0.48 | 58 | 84610 | 91710 | 40 | 151900 | 07 | 1 |  | 2023-03-30 23:50 | 1607 | 130 |  | 31 |  | *L/D자연개공 안되 강제개공 실시 301 401 *강제개공 실시로 TD 잔강7T에 스토퍼 컨트롤 시작 헤드 500MM추가절단 요청. | [14 empty] | 90.01 | 100 | 1200 | 0 | 0 |  | 410 | 300 | Y | Y | 1200 | 0 | 0 |  | 410 | 300 | Y | Y | N | [6 empty] | BT180180 | C
B76125 | 2023-03-30 | 2 | A |  | 2 | A | SCM822HT | 소입성보증강 | C | BM#2 | 1597 | 42 | 1628 | 1530 | 39 | 7700 |  | 1 | 0.14 | 13 |  | -2.65 | 1571 | 1630 | 0 | 18.59 | 0 | 11 | 64 | 73 | Y |  | 2023-03-31 00:36 | 63 | 1094 | 53 | 46 | 39 | 34 | 32 | 28 | 27 | 26 | 25 | 25 | 25 | 25 |  | 25 | 31 | 39 | 25 | 25 | -0.31 |  | 45 | Y | 0 | [7 empty] | N | N | N | N | 220 | 0.52 | 57 | 101532 | 93930 | -1780 | 15200 | 07 | 1 |  | 2023-03-31 00:39 | 1571 | 121 |  | 41 | [16 empty] | 106.88 | 100 | 0 | 0 | 0 |  | 411 | 300 | Y | Y | 0 | 0 | 0 |  | 410 | 300 | Y | Y | N | [6 empty] | BT180180 | H
B76126 | 2023-03-30 | 2 | A |  | 3 | A | SCM822HT | 소입성보증강 | C | BM#2 | 1615 | 45 | 1624 | 1523 | 42 | 8400 |  | 1 | 0.17 | 13 |  | -2.46 | 1578 | 1621 | 0 | 17.57 | 0 | 30 | 56 | 62 | Y |  | 2023-03-31 01:42 | 70 | 1100 | 23 | 27 | 29 | 31 | 31 | 31 | 30 | 29 | 28 | 28 | 27 | 26 |  | 26 | 29 | 31 | 26 | 31 | -0.11 | Y | 45 | Y | -0.2 | [7 empty] | N | N | N | N | 210 | 0.52 | 60 | 101532 | 99882 | -182 | 14500 | 07 | 1 |  | 2023-03-31 01:53 | 1578 | 117 |  | 33 | [16 empty] | 99.25 | 100 | 0 | 0 | 0 |  | 410 | 300 | Y | Y | 0 | 0 | 0 |  | 410 | 300 | Y | Y | N | [6 empty] | BT180180 | C
B76127 | 2023-03-30 | 2 | A |  | 4 | A | SCM822HT | 소입성보증강 | C | BM#2 | 1565 | 48 | 1636 | 1545 | 3 | 8200 |  | 1 | 0.15 | 13 |  | -2.45 | 1584 | 1628 | 0 | 16.81 | 0 | 37 | 42 | 65 | Y |  | 2023-03-31 02:46 | 76 | 1094 | 22 | 25 | 34 | 37 | 39 | 39 | 39 | 38 | 37 | 37 | 36 | 34 | 35 | 35 | 35 | 39 | 34 | 39 | -0.14 | Y | 35 | Y | 0.2 | [7 empty] | N | N | N | N | 200 | 0.52 | 61 | 101532 | 102005 | -505 | 15500 | 07 | 1 |  | 2023-03-31 02:50 | 1584 | 120 |  | 32 | [16 empty] | 100.03 | 100 | 0 | 0 | 0 |  | 411 | 300 | Y | Y | 0 | 0 | 0 |  | 409 | 300 | Y | Y | N | [6 empty] | BT180180 | H
B76128 | 2023-03-30 | 2 | A |  | 5 | A | SCM822HT | 소입성보증강 | C | BM#2 | 1630 | 42 | 1644 | 1560 | 39 | 7700 |  | 1 | 0.15 | 13 |  | -2.89 | 1568 | 1637 | 0 | 23.21 | 0 | 16 | 50 | 51 | Y |  | 2023-03-31 03:43 | 60 | 1099 | 31 | 30 | 36 | 39 | 41 | 42 | 42 | 42 | 41 | 41 | 40 | 39 | 38 | 38 | 39 | 42 | 38 | 42 | -0.11 | Y | 35 | Y | -0.2 | [7 empty] | N | N | N | N | 190 | 0.52 | 59 | 101532 | 97566 | -1466 | 14600 | 07 | 1 |  | 2023-03-31 03:45 | 1568 | 119 |  | 37 | [16 empty] | 104.46 | 100 | 0 | 0 | 0 |  | 410 | 300 | Y | Y | 0 | 0 | 0 |  | 410 | 300 | Y | Y | N | [6 empty] | BT180180 | H
B76129 | 2023-03-30 | 2 | B |  | 6 | A | SCM822HT | 소입성보증강 | C | BM#2 | 1600 | 45 | 1638 | 1523 | 38 | 7600 |  | 1 | 0.13 | 13 |  | -2.92 | 1572 | 1628 | 0 | 26.15 | 0 | 11 | 65 | 43 | Y |  | 2023-03-31 04:43 | 64 | 1098 | 35 | 35 | 33 | 34 | 35 | 35 | 35 | 34 | 32 | 32 | 32 | 31 |  | 31 | 33 | 35 | 31 | 35 | -0.07 | Y | 35 | Y | -0.2 | [7 empty] | N | N | N | N | 180 | 0.52 | 56 | 84610 | 92694 | -1094 | 15300 | 07 | 1 |  | 2023-03-31 04:45 | 1572 | 117 |  | 37 | [16 empty] | 92.12 | 100 | 0 | 0 | 0 |  | 410 | 300 | Y | Y | 0 | 0 | 0 |  | 410 | 300 | Y | Y | N | [6 empty] | BT180180 | H
B76130 | 2023-03-30 | 2 | B |  | 7 | A | SCM822HT | 소입성보증강 | C | BM#2 | 1589 | 41 | 1621 | 1543 | 38 | 7200 |  | 1 | 0.2 | 15 |  | -2.22 | 1571 | 1615 | 0 | 8.19 | 0 | 30 | 57 | 45 | Y |  | 2023-03-31 05:52 | 63 | 1094 | 29 | 29 | 32 | 34 | 33 | 32 | 31 | 30 | 28 | 27 | 26 | 25 |  | 25 | 30 | 34 | 25 | 0 | -0.22 | Y | 40 | Y | -0.2 | [7 empty] | N | N | N | N | 170 | 0.52 | 59 | 94160 | 98436 | 314 | 15500 | 07 | 1 |  | 2023-03-31 05:58 | 1571 | 111 |  | 24 | [16 empty] | 94.82 | 100 | 0 | 0 | 0 |  | 411 | 300 | Y | Y | 0 | 0 | 0 |  | 410 | 300 | Y | Y | N | [6 empty] | LT180180 | C
B76131 | 2023-03-30 | 2 | B | TUNDISH교체전 | 8 | A | SCM822HT | 소입성보증강 | C | BM#2 | 1598 | 45 | 1640 | 1530 | 40 | 8200 |  | 1 | 0.21 | 16 |  | -2.27 | 1583 | 1628 | 0 | 22.66 | 0 | 37 | 43 | 45 | Y |  | 2023-03-31 06:51 | 75 | 1097 | 23 | 30 | 36 | 39 | 40 | 42 | 41 | 40 | 40 | 39 | 38 | 36 |  | 36 | 37 | 42 | 36 | 40 | -0.2 | Y | 30 | Y | -0.4 | [7 empty] | N | N | N | N | 170 | 0.52 | 60 | 96178 | 98585 | -635 | 2000 | 07 | 1 |  | 2023-03-31 06:52 | 1583 | 115 |  | 26 |  |  | DBEB677819DC4B3F976E92C6DC74E3F8 | B4BA21ECA2444DE08C36BF4F7DBFE5EA | 1215BF137B4840CC8594CFC963CC1BAF | [11 empty] | 97.74 | 100 | 0 | 3800 | 0 |  | 411 | 300 | Y | Y | 0 | 3650 | 0 |  | 410 | 300 | Y | Y | N | [6 empty] | RB100.00 | C
A76773 | 2023-03-30 | 1 | B | 연주종료 | 8 | A | SCR420HON4 | 소입성보증강 | C | BM#1 | 1595 | 47 | 1613 | 1552 | 40 | 7500 |  | 3 | 0.27 | 18 |  | -0.84 | 1594 | 1613 | 0 | 225.97 |  | 15 | 30 | 51 | Y |  | 2023-03-31 00:36 | 84 | 1097 | 14 | 17 | 23 | 27 | 30 | 32 | 33 | 32 | 32 | 32 | 31 | 32 |  | 32 | 0 | 0 | 0 | 0 | 0 |  | 0 | Y | 0.2 | [7 empty] | N | N | N | N | 200 | 0 | 139 | 126679 | 104783 | -683 |  | 03 | 0 |  | 2023-03-31 00:54 | 1594 | 457 |  | 377 |  | *전공정요청 L/D잔강미이월 이상재 등록 *연주종료:02:35 | 76299DDA12AB4BB4B8AC708A98C61B53 | 8D5EA3A191944F388DF241AFD1E00839 | [12 empty] | 121.75 | 100 | 0 | 3100 | 0 |  | 410 |  | Y | Y | 0 | 3100 | 0 |  | 411 |  | Y | Y | N | [6 empty] | BT180180 | H
B76132 | 2023-03-31 | 2 | B | TUNDISH교체 | 1 | A | AE1038M2 | 탄소강 | B | BM#2 | 1629 | 40 | 1672 | 1564 | 35 | 7200 |  | 1 | 0.21 | 20 |  | -2.45 | 1588 | 1656 | 0 | 33.08 | 0 | 16 | 51 | 51 | Y |  | 2023-03-31 08:06 | 91 | 1099 | -330 | 37 | 38 | 44 | 49 | 51 | 52 | 53 | 53 | 52 | 51 |  |  | 51 | 49 | 53 | 51 | 0 | -0.13 |  | 15 | Y | -0.2 |  | 1.91 | 1.74 |  |  |  |  | N | N | N | N | 220 | 0.44 | 61 | 94560 | 91533 | 4817 | 14700 | 15 | 2 |  | 2023-03-31 08:08 | 1588 | 124 |  | 34 |  | * T/D FLUX 용탕부: 120 KG / 유탕부: 10KG 투입. | EC3D7FC1B372459E85026A7071E69D4F | [13 empty] | 97.18 | 100 | 700 | 0 | 0 |  | 650 | 400 | Y | N | 700 | 0 | 0 |  | 650 | 400 | Y | N | N | Y | [5 empty] | RB110.00 | C
B76133 | 2023-03-31 | 2 | B |  | 2 | A | AE1038M2 | 탄소강 | B | BM#2 | 1650 | 43 | 1634 | 1576 | 30 | 5900 |  | 1 | 0.24 | 20 |  | -2.39 | 1556 | 1627 | 0 | 45.02 | 0 | 11 | 66 | 60 | Y |  | 2023-03-31 09:11 | 59 | 1097 | 47 | 41 | 38 | 34 | 33 | 31 | 30 | 29 | 28 | 28 | 26 | 25 |  | 25 | 33 | 38 | 25 | 0 | -0.26 |  | 50 | Y | -0.2 | [7 empty] | N | N | N | N | 220 | 0.5 | 60 | 86680 | 95261 | 2789 | 15400 | 15 | 2 |  | 2023-03-31 09:13 | 1556 | 123 |  | 31 | [16 empty] | 88.68 | 100 | 0 | 0 | 0 |  | 651 | 400 | Y | N | 0 | 0 | 0 |  | 650 | 400 | Y | N | N | Y | [5 empty] | RB110.00 | C
B76134 | 2023-03-31 | 2 | B |  | 3 | A | AE1038M2 | 탄소강 | B | BM#2 | 1602 | 42 | 1646 | 1537 | 36 | 6900 |  | 1 | 0.18 | 15 |  | -3.21 | 1562 | 1625 | 0 | 18.97 | 0 | 35 | 72 | -288 | Y |  | 2023-03-31 10:18 | 65 | 1099 | 24 | 24 | 27 | 28 | 28 | 26 | 25 | 23 | 22 | 20 | 18 | 17 | 17 | 17 | 23 | 28 | 17 | 0 | -0.24 | Y | 45 | Y | 0 | [7 empty] | N | N | N | N |  | 0.43 | 63 | 86680 | 85817 | 3033 | 16000 | 15 | 2 |  | 2023-03-31 10:21 | 1562 | 106 |  | 25 |  | * 전공정 요청 20%이상 감속주입, 이상공정 등록 ID: 303~, 403~ | [14 empty] | 96.1 | 100 | 0 | 0 | 0 |  | 651 | 400 | Y | N | 0 | 0 | 0 |  | 650 | 400 | Y | N | N | Y | [5 empty] | RB110.00 | C
A76774 | 2023-03-30 | 1 | B | 연주시작 | 1 | B | P-STB3D | 베어링강 | STB (SF) | BM#1 | 1606 | 81 | 1649 | 1548 | 66 | 18200 |  | 3 | 0.25 | 30 |  | -2.01 | 1540 | 1619 | 144.73 | 259.88 |  | 6 | 29 |  | Y |  | 2023-03-31 10:27 | 90 | 1098 | -234 | -132 | 50 | 46 | 47 | 51 | 55 | 56 | 56 | 56 | 56 | 56 | 56 | 56 | 53 | 56 | 56 | 56 | 0 |  | 30 | Y | 0 |  | 2.13 | 1.96 | [5 empty] | N | N | M | 210 | 0.45 | 63 | 97412 | 97364 | -150064 | 15500 | 02 | 2 |  | 2023-03-31 10:45 | 1540 | 625 |  | 26 |  | *T/D FLUX 유:10KG용:270KG *연주시작 10:56 | [14 empty] | 95.22 | 100 | 1500 | 0 | 0 |  | 650 |  | N | N | 1500 | 0 | 0 |  | 651 |  | N | N | Y |  |  | Y |  |  |  | BT180180 | H
B76135 | 2023-03-31 | 2 | B | 잔강최소화전 | 4 | A | AE1038M2 | 탄소강 | B | BM#2 | 1573 | 42 | 1634 | 1531 | 36 | 6800 |  | 1 | 0.19 | 18 |  | -2.67 | 1558 | 1616 | 0 | 28.8 | 0 | 37 | 44 | 84 | Y |  | 2023-03-31 11:32 | 61 | 1098 | 14 | 18 | 23 | 25 | 26 | 27 | 27 | 25 | 25 | 24 | 23 | 22 | 21 | 19 | 23 | 27 | 19 | 25 | -0.18 | Y | 45 | Y | -0.2 | [7 empty] | N | N | N | N | 200 | 0.4 | 75 | 90236 | 94673 | 3027 | 3000 | 15 | 2 |  | 2023-03-31 11:35 | 1558 | 102 |  | 15 |  | * 전공정 요청 20%이상 감속주입, 이상공정 등록 | [14 empty] | 88.38 | 100 | 0 | 3180 | 0 |  | 651 | 400 | Y | N | 0 | 3340 | 0 |  | 651 | 400 | Y | N | N | Y | [5 empty] | RB110.00 | H
A76775 | 2023-03-30 | 1 | B |  | 2 | A | P-STB3D | 베어링강 | STB (SF) | BM#1 | 1613 | 101 | 1607 | 1543 | 35 | 26600 |  | 3 | 0.27 | 30 |  | -1.53 | 1542 | 1596 | 124.37 | 77.61 |  | 35 | 71 |  | Y |  | 2023-03-31 11:29 | 92 | 1101 | 55 | 54 | 55 | 56 | 57 | 57 | 56 | 55 | 55 | 54 | 54 | 53 | 52 | 51 | 55 | 57 | 51 | 55 | -0.12 | Y | 50 | Y | -0.2 |  |  |  | 1.06 |  |  |  |  | N | Y | Y | 200 | 0.45 | 70 | 84610 | 98167 | 6833 | 15300 | 02 | 2 |  | 2023-03-31 11:44 | 1542 | 603 |  | 28 | [16 empty] | 80.43 | 100 | 0 | 0 | 0 |  | 650 |  | N | N | 0 | 0 | 0 |  | 651 |  | N | N | Y |  |  | Y |  |  |  | BT180180 | H
A76776 | 2023-03-31 | 1 | C |  | 3 | B | P-STB3D | 베어링강 | STB (SF) | BM#1 | 1650 | 41 | 1588 | 1559 | 35 | 5600 |  | 3 | 0.27 | 30 |  | -1.5 | 1536 | 1588 | 152.67 | 48.15 |  | 15 | 32 | -148 | Y |  | 2023-03-31 12:34 | 86 | 1092 | 50 | 49 | 50 | 51 | 52 | 52 | 52 | 51 | 51 | 51 | 50 | 50 | 49 | 49 | 51 | 52 | 49 | 52 | -0.07 | Y | 45 | Y | 0 |  |  |  | 0.67 |  |  |  |  | Y | Y | Y | 190 | 0.46 | 61 | 84610 | 90473 | 7027 | 15100 | 02 | 2 |  | 2023-03-31 12:54 | 1536 | 129 |  | 34 | [16 empty] | 86.82 | 100 | 0 | 0 | 0 |  | 650 |  | N | N | 0 | 0 | 0 |  | 651 |  | N | N | Y |  |  | Y |  |  |  | BT180180 | H
B76136 | 2023-03-31 | 2 | C | 잔강최소화 | 5 | A | KST523M5 | 합금강 | C1 | BM#2 | 1637 | 46 | 1656 | 1591 | 38 | 6700 |  | 1 | 0.25 | 14 |  | -3.36 | 1589 | 1652 | 0 | 34.04 | 0 | 16 | 52 | 74 | Y |  | 2023-03-31 12:44 | 82 | 1093 | -182 | -27 | 34 | 37 | 36 | 39 | 39 | 39 | 38 | 37 | 35 | 34 | 32 | 29 | 30 | 39 | 29 | 39 | -0.22 | Y | 45 | Y | -0.6 | [7 empty] | N | N | N | N | 190 | 0.39 | 72 | 82500 | 98760 | -960 | 15900 | 15 | 2 |  | 2023-03-31 12:48 | 1589 | 123 |  | 33 |  | * 최소화 롱노즐 재사용 * 전공정 요청 20%이상 감속주입, 이상공정 등록 및 생관통보 | 5FCCD14DFA0848A99A4C540CC6F799FF |  | 0FADCFB3A75E4B73AC53D749015515A7 | [11 empty] | 84.1 | 100 | 4400 | 0 | 0 |  | 451 | 300 | Y | Y | 4400 | 0 | 0 |  | 450 | 300 | Y | Y | N | [5 empty] | Y | RB115.00 | C
A76777 | 2023-03-31 | 1 | C |  | 4 | B | P-STB3D | 베어링강 | STB (SF) | BM#1 | 1646 | 47 | 1566 | 1556 | 42 | 6600 |  | 3 | 0.26 | 30 |  | -1.67 | 1508 | 1566 | 122.25 | 43 |  | 31 | 37 | 631 | Y |  | 2023-03-31 13:56 | 58 | 1099 | 49 | 43 | 37 | 33 | 30 | 27 | 25 | 23 | 22 | 20 | 19 | 18 | 17 | 17 | 28 | 37 | 17 | 0 | -0.4 |  | 50 | Y | -0.2 | [8 empty] | N | Y | Y | 180 | 0.48 | 63 | 101532 | 94198 | 6552 | 15300 | 02 | 2 |  | 2023-03-31 14:02 | 1508 | 106 |  | 15 | [16 empty] | 100.33 | 100 | 0 | 0 | 0 |  | 650 |  | N | N | 0 | 0 | 0 |  | 651 |  | N | N | Y |  |  | Y |  |  |  | BT180180 | H
B76137 | 2023-03-31 | 2 | C |  | 6 | A | KST523M5 | 합금강 | C1 | BM#2 | 1614 | 51 | 1648 | 1521 | 47 | 8600 |  | 1 | 0.23 | 16 |  | -2.65 | 1579 | 1637 | 19.69 | 0 | 0 | 11 | 67 | 71 | Y |  | 2023-03-31 14:03 | 72 | 1094 | 26 | 26 | 31 | 34 | 36 | 36 | 35 | 34 | 34 | 33 | 31 | 31 | 29 | 25 | 31 | 36 | 25 | 34 | -0.18 | Y | 60 | Y | 0 | [7 empty] | N | N | N | N | 180 | 0.4 | 78 | 99000 | 99291 | -2941 | 15900 | 15 | 2 |  | 2023-03-31 14:10 | 1579 | 122 |  | 27 |  | * 전공정 요청 20%이상 감속주입, 이상공정 등록 및 생관통보 | [14 empty] | 101.18 | 100 | 0 | 0 | 0 |  | 451 | 300 | Y | Y | 0 | 0 | 0 |  | 450 | 300 | Y | Y | N | [6 empty] | RB115.00 | C
A76778 | 2023-03-31 | 1 | C | 유사강종연연주 | 5 | A | STB3D | 베어링강 | STB (SF) | BM#1 | 1651 | 42 | 1556 | 1560 | 36 | 5200 |  | 3 | 0.27 | 27 |  | -1.47 | 1508 | 1556 | 117.47 | 45.95 |  | 30 | 59 | 69 | Y |  | 2023-03-31 15:01 | 57 | 1093 | 15 | 15 | 21 | 25 | 27 | 28 | 28 | 28 | 28 | 27 | 27 | 27 | 26 | 26 | 26 | 28 | 26 | 28 | -0.05 | Y | 40 | Y | 0 |  |  |  | 1.076 |  |  |  |  | N | Y | Y | 170 | 0.48 | 63 | 101532 | 95592 | 6658 | 15400 | 02 | 2 |  | 2023-03-31 15:08 | 1508 | 100 |  | 13 | [8 empty] | 40A97A96ADBD49D4AB42238B8D578D10 | 3FE3904C8363441D92C3D6F5C3725642 | 506B25172AAA40C1B7C594F3EB9BD2E0 |  | 1C6C085380D348E6B7D912D65C0447E3 | 2F981DBAD2054C359386186418DCDE1C | B208CF14E0AE4AD98C5BC762CE119FED |  | 98.96 | 100 | 0 | 0 | 0 |  | 650 |  | N | N | 0 | 0 | 0 |  | 651 |  | N | N | Y |  |  | Y |  |  |  | BT180180 | H
B76138 | 2023-03-31 | 2 | C |  | 7 | A | KST523M5 | 합금강 | C1 | BM#2 | 1583 | 50 | 1634 | 1534 | 41 | 8300 |  | 1 | 0.17 | 15 |  | -2.92 | 1566 | 1624 | 7.12 | 0 | 0 | 35 | 73 | 94 | Y |  | 2023-03-31 15:14 | 59 | 1098 | 22 | 21 | 19 | 19 | 19 | 19 | 18 | 18 | 17 | 16 | 16 | 15 | 14 | 14 | 18 | 19 | 14 | 19 | -0.1 |  | 50 | Y | -0.2 | [7 empty] | N | N | N | N | 170 | 0.52 | 62 | 96144 | 100274 | 98550 |  | 15 | 2 |  | 2023-03-31 15:22 | 1566 | 123 |  | 34 |  | * 주입초기 전공정 요청 감속주입 | [14 empty] | 96.1 | 100 | 0 | 0 | 0 |  | 451 | 300 | Y | Y | 0 | 0 | 0 |  | 450 | 300 | Y | Y | N | [6 empty] | RB115.00 | C
A76779 | 2023-03-31 | 1 | C |  | 6 | A | STB3D | 베어링강 | STB (SF) | BM#1 | 1693 | 41 | 1566 | 1571 | 30 | 4700 |  | 3 | 0.27 | 25 |  | -1.47 | 1522 | 1566 | 100.63 | 42.8 |  | 6 | 31 | 62 | Y |  | 2023-03-31 16:04 | 71 | 1091 | 26 | 25 | 31 | 36 | 37 | 37 | 37 | 36 | 35 | 35 | 34 | 34 | 33 | 33 | 34 | 37 | 33 | 37 | -0.09 | Y | 45 | Y | 0 |  |  |  | 1.087 |  |  |  |  | N | Y | Y | 210 | 0.44 | 66 | 84610 | 90693 | 6807 | 15200 | 02 | 2 |  | 2023-03-31 16:12 | 1522 | 94 |  | 15 |  | *전공정 요청으로 감속주입-정속주입 강종 감속으로 이상재 등록ID: (전기로 작업지연) | [14 empty] | 86.6 | 100 | 0 | 0 | 0 |  | 650 |  | N | N | 0 | 0 | 0 |  | 651 |  | N | N | Y |  |  | Y |  |  |  | BT180180 | H
B76139 | 2023-03-31 | 2 | C | TUNDISH교체전 | 8 | A | KST523M5 | 합금강 | C1 | BM#2 | 1645 | 37 | 1646 | 1572 | 33 | 6500 |  | 1 | 0.17 | 15 |  | -2.91 | 1567 | 1631 | 6.07 | 0 | 0 | 37 | 45 | 93 | Y |  | 2023-03-31 16:24 | 60 | 1095 | 11 | 19 | 24 | 26 | 28 | 27 | 26 | 25 | 25 | 23 | 22 | 22 |  | 22 | 23 | 28 | 22 | 0 | -0.15 | Y | 40 | Y | 0 | [7 empty] | N | N | N | N | 170 | 0.49 | 65 | 94200 | 99687 | -2237 | 2000 | 15 | 2 |  | 2023-03-31 16:37 | 1567 | 111 |  | 27 |  | *전공정 요청 감속주입 | EEA2D1669231416FBD66675852FD1926 | 40C537F7CC3C4CA78C0226641274BD19 | 9D7660372CCA434DB3C52442563D7D10 |  | 6391EBA079B24F24A81067299FCE1950 | [9 empty] | 94.96 | 100 | 0 | 5700 | 0 |  | 450 | 300 | Y | Y | 0 | 5600 | 0 |  | 450 | 300 | Y | Y | N | [6 empty] | RB115.00 | C
A76780 | 2023-03-31 | 1 | C |  | 7 | A | STB3D | 베어링강 | STB (SF) | BM#1 | 1596 | 48 | 1557 | 1532 | 41 | 6500 |  | 3 | 0.26 | 25 |  | -1.39 | 1516 | 1557 | 101.86 | 48.42 |  | 15 | 33 | 70 | Y |  | 2023-03-31 17:13 | 65 | 1103 | 32 | 33 | 35 | 35 | 35 | 35 | 33 | 33 | 32 | 31 | 31 | 30 | 30 | 30 | 33 | 35 | 30 | 35 | -0.09 | Y | 55 | Y | 0 |  |  |  | 0.747 |  |  |  |  | N | Y | Y | 200 | 0.45 | 65 | 101532 | 91980 | 5470 | 15600 | 02 | 2 |  | 2023-03-31 17:21 | 1516 | 100 |  | 13 |  | *전공정 요청으로 감속주입-정속주입 강종 감속으로 이상재 등록ID: (전기로 작업지연) 101~104.201~204 *산소랜싱 | [14 empty] | 102.56 | 100 | 0 | 0 | 0 |  | 650 |  | N | N | 0 | 0 | 0 |  | 651 |  | N | N | Y |  |  | Y |  |  |  | BT180180 | H
B76140 | 2023-03-31 | 2 | C | TUNDISH교체 | 1 | A | AE4340M7 | 합금강 | SNCM439계 | BM#2 | 1585 | 47 | 1648 | 1564 | 44 | 9200 |  | 1 | 0.19 | 19 |  | -2.72 | 1576 | 1647 | 8.1 | 0 | 0 | 16 | 53 | 71 | Y |  | 2023-03-31 17:47 | 88 | 1090 | -209 | -212 | 26 | 26 | 32 | 40 | 42 | 43 | 44 | 45 | 45 | 45 | 46 | 46 | 41 | 46 | 46 | 45 | 0 |  | 5 | Y | 0 |  | 2.35 | 2.35 | 1.23 |  |  |  | N | N | N | N | 220 | 0.47 | 65 | 98292 | 101054 | -1554 | 16100 | 17 | 1 |  | 2023-03-31 17:50 | 1576 | 131 |  | 31 |  | * T/D FLUX 용탕부: 120 KG / 유탕부: 10KG 투입. *수소 10분 측정값 기준치 초과, 이상재 등록 및 생관통보 | [14 empty] | 98.59 | 100 | 750 | 0 | 0 |  | 650 | 400 | Y | N | 770 | 0 | 0 |  | 651 | 400 | Y | N | Y |  |  |  | Y |  |  | RB171.45 | C
A76781 | 2023-03-31 | 1 | C |  | 8 | A | STB3D | 베어링강 | STB (SF) | BM#1 | 1622 | 44 | 1560 | 1542 | 38 | 5900 |  | 3 | 0.27 | 25 |  | -1.43 | 1517 | 1560 | 106.92 | 40.68 |  | 31 | 38 | 76 | Y |  | 2023-03-31 18:13 | 66 | 1099 | 29 | 29 | 30 | 30 | 30 | 29 | 29 | 28 | 27 | 26 | 26 | 26 | 26 | 26 | 28 | 30 | 26 | 30 | -0.08 |  | 50 | Y | 0 |  |  |  | 0.968 |  |  |  |  | N | Y | Y | 190 | 0.48 | 61 | 84610 | 92044 | 5006 | 15300 | 02 | 2 |  | 2023-03-31 18:20 | 1517 | 103 |  | 20 | [16 empty] | 85.42 | 100 | 0 | 0 | 0 |  | 650 |  | N | N | 0 | 0 | 0 |  | 651 |  | N | N | Y |  |  | Y |  |  |  | BT180180 | H
B76141 | 2023-03-31 | 2 | C |  | 2 | A | AE4340M7 | 합금강 | SNCM439계 | BM#2 | 1623 | 41 | 1631 | 1581 | 35 | 6200 |  | 1 | 0.16 | 19 |  | -2.37 | 1544 | 1617 | 9.32 | 0 | 0 | 11 | 68 | 62 | Y |  | 2023-03-31 18:55 | 56 | 1092 | 45 | 41 | 34 | 32 | 29 | 27 | 26 | 25 | 24 | 23 | 23 | 22 | 21 | 20 | 27 | 34 | 20 | 0 | -0.25 |  | 55 | Y | -0.2 |  |  |  | 0.89 |  |  |  | N | N | N | N | 220 | 0.5 | 64 | 97520 | 101268 | -2218 | 15100 | 17 | 1 |  | 2023-03-31 18:59 | 1544 | 132 |  | 29 | [16 empty] | 93.95 | 100 | 0 | 0 | 0 |  | 650 | 400 | Y | N | 0 | 0 | 0 |  | 650 | 400 | Y | N | Y | [6 empty] | RB114.30 | C
A76782 | 2023-03-31 | 1 | C | 연주종료 | 9 | A | STB3D | 베어링강 | STB (SF) | BM#1 | 1651 | 46 | 1564 | 1582 | 41 | 5800 |  | 3 | 0.25 | 25 |  | -1.41 | 1522 | 1564 | 105.37 | 41.15 |  | 30 | 60 | 72 | Y |  | 2023-03-31 19:16 | 71 | 1102 | 25 | 25 | 31 | 35 | 36 | 37 | 37 | 36 | 36 | 36 | 35 | 35 | 35 | 35 | 0 | 0 | 0 | 0 | 0 |  | 0 | Y | 0 |  |  |  | 1.218 |  |  |  |  | N | Y | M | 180 | 0 | 16 | 94741 | 98068 | 5282 | 2000 | 04 | 0 |  | 2023-03-31 19:24 | 1522 | 171 |  | 87 |  | *연주종료 20:56 | 5A5C6595A3AB49658CA4068B4EACBE00 | A8B18EF96390467C9341105DE7EA7FC6 |  |  |  | 9159E275925B42FF83F39654150A50EA |  |  |  | E3724F17C21D47FCB27D90EE69E316B1 |  |  |  |  | 90.19 | 100 | 0 | 3500 | 0 |  | 650 |  | N | N | 0 | 3500 | 0 |  | 651 |  | N | N | Y |  |  | Y |  |  |  | BT180180 | H
B76142 | 2023-03-31 | 2 | C |  | 3 | A | AE4340M7 | 합금강 | SNCM439계 | BM#2 | 1585 | 48 | 1620 | 1543 | 40 | 8600 |  | 1 | 0.17 | 19 |  | -2.32 | 1545 | 1609 | 7.3 | 0 | 0 | 35 | 74 | 49 | Y |  | 2023-03-31 20:12 | 57 | 1094 | 18 | 19 | 23 | 26 | 27 | 26 | 26 | 23 | 23 | 21 | 20 | 17 | 15 | 8 | 20 | 27 | 8 | 26 | -0.38 | Y | 50 | Y | -0.8 |  |  |  | 0.8 |  |  |  | Y | Y | N | N | 210 | 0.46 | 71 | 92669 | 101341 | -541 | 16900 | 17 | 1 |  | 2023-03-31 20:16 | 1545 | 117 |  | 17 |  | *STR#2 위드롤 9번 하이토크 발생으로 H/R 적용 불가 | [14 empty] | 89.97 | 100 | 0 | 0 | 0 |  | 650 | 600 | Y | N | 0 | 0 | 0 |  | 651 | 600 | Y | N | Y | [6 empty] | RB241.30 | C
B76143 | 2023-03-31 | 2 | A |  | 4 | A | AE4340M7 | 합금강 | SNCM439계 | BM#2 | 1579 | 45 | 1629 | 1554 | 36 | 7900 |  | 1 | 0.18 | 21 |  | -2.08 | 1540 | 1615 | 13.21 | 0 | 0 | 37 | 46 | 79 | Y |  | 2023-03-31 21:21 | 52 | 1099 | 5 | 4 | 16 | 24 | 27 | 28 | 28 | 28 | 27 | 26 | 25 | 25 | 24 | 23 | 23 | 28 | 23 | 28 | -0.1 | Y | 50 | Y | 0 |  |  |  | 0.92 |  |  |  | Y | Y | N | N | 200 | 0.45 | 74 | 104531 | 103153 | 2047 | 16500 | 17 | 1 |  | 2023-03-31 21:26 | 1540 | 121 |  | 18 |  | *STR#2 위드롤 9번 하이토크 발생으로 H/R 적용 불가 | [14 empty] | 98.8 | 100 | 0 | 0 | 0 |  | 650 | 600 | Y | N | 0 | 0 | 0 |  | 651 | 600 | Y | N | Y | [6 empty] | RB228.60 | C
B76144 | 2023-03-31 | 2 | A |  | 5 | A | AE4340M7 | 합금강 | SNCM439계 | BM#2 | 1618 | 39 | 1628 | 1581 | 31 | 6300 |  | 1 | 0.16 | 19 |  | -2.39 | 1551 | 1617 | 15.25 | 0 | 0 | 16 | 54 | 57 | Y |  | 2023-03-31 22:17 | 63 | 1105 | 20 | 24 | 27 | 29 | 29 | 30 | 30 | 29 | 28 | 28 | 29 | 27 | 27 | 27 | 27 | 30 | 27 | 29 | -0.03 | Y | 45 | Y | 0 |  |  |  | 0.84 |  |  |  | Y | Y | N | N | 190 | 0.45 | 72 | 95160 | 102346 | -196 | 14800 | 17 | 1 |  | 2023-03-31 22:18 | 1551 | 124 |  | 38 | 12 | *STR#2 위드롤9번 하이토크로 강압하 미적용 | [14 empty] | 93.8 | 100 | 0 | 0 | 0 |  | 650 | 600 | Y | N | 0 | 0 | 0 |  | 650 | 600 | Y | N | Y | [6 empty] | RB215.90 | C
B76145 | 2023-03-31 | 2 | A |  | 6 | A | AE4340M7 | 합금강 | SNCM439계 | BM#2 | 1610 | 48 | 1646 | 1520 | 15 | 7900 |  | 1 | 0.15 | 23 |  | -2.85 | 1552 | 1626 | 26.27 | 0 | 0 | 11 | 69 | 57 | Y |  | 2023-03-31 23:39 | 64 | 1092 | 25 | 27 | 28 | 31 | 32 | 33 | 33 | 32 | 30 | 28 | 28 | 27 | 26 | 26 | 30 | 33 | 26 | 28 | -0.2 | Y | 35 | Y | -0.2 |  |  |  | 0.48 |  |  |  | Y | Y | N | N | 180 | 0.45 | 57 | 97016 | 82049 | 301 | 15700 | 17 | 1 |  | 2023-03-31 23:41 | 1552 | 126 |  | 29 | 11 | *STR#2 위드롤9번 하이토크로 강압하 미적용 | [14 empty] | 118.75 | 100 | 0 | 0 | 0 |  | 649 | 400 | Y | N | 0 | 0 | 0 |  | 650 | 400 | Y | N | Y | [6 empty] | RB203.20 | C
A76783 | 2023-03-31 | 1 | A | 연주시작 | 1 | A | STB2 | 베어링강 | STB (SF) | BM#1 | 1623 | 57 | 1591 | 1576 | 52 | 8400 |  | 3 | 0.32 | 25 |  | -1.71 | 1543 | 1621 | 130.29 | 95.19 |  | 30 | 61 | 60 | Y |  | 2023-04-01 00:20 | 87 | 1097 | -358 | -269 | 35 | 34 | 35 | 41 | 44 | 44 | 45 | 45 | 45 | 45 |  | 45 | 41 | 45 | 45 | 45 | 0 |  | 20 | Y | 0 |  | 1.95 | 1.88 | [5 empty] | N | N | M | 210 | 0.46 | 62 | 97456 | 98068 | 2632 | 14530 | 04 | 1 |  | 2023-04-01 00:32 | 1543 | 134 |  | 19 |  | *FLUX 270KG/10KG *연주 START 00:42 *6공(장연주) 30H | [14 empty] | 92.95 | 100 | 1500 | 0 | 0 |  | 650 |  | N | N | 1500 | 0 | 0 |  | 651 |  | N | N | Y |  |  | Y |  |  |  | BT180180 | H
B76146 | 2023-03-31 | 2 | A |  | 7 | B | AE4340M7 | 합금강 | SNCM439계 | BM#2 | 1615 | 45 | 1613 | 1530 | 42 | 8000 |  | 1 | 0.14 | 18 |  | -1.89 | 1548 | 1601 | 9.96 | 0 | 0 | 35 | 75 | 67 | Y |  | 2023-04-01 00:34 | 60 | 1097 | 24 | 27 | 29 | 33 | 33 | 34 | 34 | 33 | 33 | 32 | 30 | 30 | 29 | 28 | 31 | 34 | 28 | 33 | -0.13 | Y | 45 | Y | -0.2 |  |  |  | 0.96 |  |  |  | Y | Y | N | N | 170 | 0.45 | 69 | 94747 | 98278 | -1278 | 15200 | 17 | 1 |  | 2023-04-01 00:36 | 1548 | 123 |  | 33 |  | *STR#2 위드롤9번 하이토크로 강압하 미적용 클로깅으로 전공정 통보 | [14 empty] | 95.08 | 100 | 0 | 0 | 0 |  | 650 | 400 | Y | N | 0 | 0 | 0 |  | 650 | 400 | Y | N | Y | [6 empty] | RB158.75 | C
A76784 | 2023-03-31 | 1 | A |  | 2 | A | STB2 | 베어링강 | STB (SF) | BM#1 | 1588 | 50 | 1560 | 1538 | 46 | 7600 |  | 3 | 0.29 | 25 |  | -0.87 | 1533 | 1560 | 94.25 | 100.87 |  | 31 | 39 | 229 | Y |  | 2023-04-01 01:17 | 77 | 1095 | 44 | 40 | 37 | 36 | 35 | 34 | 33 | 33 | 32 | 31 | 31 | 31 | 31 | 31 | 35 | 37 | 31 | 31 | -0.12 |  | 50 | Y | 0 |  |  |  | 0.83 |  |  |  | Y | N | Y | Y | 200 | 0.48 | 61 | 84610 | 93076 | 4974 | 15030 | 04 | 1 |  | 2023-04-01 01:24 | 1533 | 124 |  | 24 | [8 empty] | 4A511785A8B945FA874EC4620F195FEB | 9725EFFEEEC54E068D1E471000B54B3E |  |  | FFF7324997794472BAB951A17C964FEC | 79A9A3993FC74A9DB25A25AE948A5EC6 |  |  | 84.57 | 100 | 0 | 0 | 0 |  | 650 |  | N | N | 0 | 0 | 0 |  | 651 |  | N | N | Y |  |  | Y |  |  |  | BT180180 | H
B76147 | 2023-03-31 | 2 | A |  | 8 | A | AE4340M7 | 합금강 | SNCM439계 | BM#2 | 1581 | 42 | 1614 | 1558 | 37 | 7000 |  | 1 | 0.13 | 18 |  | -2.11 | 1553 | 1608 | 9.3 | 0 | 0 | 37 | 47 | 53 | Y |  | 2023-04-01 01:42 | 65 | 1100 | 26 | 29 | 31 | 34 | 35 | 35 | 35 | 34 | 33 | 32 | 31 | 31 | 30 | 28 | 32 | 35 | 28 | 35 | -0.14 | Y | 50 | Y | -0.2 |  |  |  | 1.09 |  |  |  | N | N | N | N | 170 | 0.45 | 72 | 99812 | 102401 | 1749 | 16100 | 17 | 1 |  | 2023-04-01 01:45 | 1553 | 123 |  | 35 | [16 empty] | 95.29 | 100 | 0 | 0 | 0 |  | 650 | 400 | Y | N | 0 | 0 | 0 |  | 650 | 400 | Y | N | Y | [6 empty] | RB152.40 | C
A76785 | 2023-03-31 | 1 | A |  | 3 | A | STB2 | 베어링강 | STB (SF) | BM#1 | 1610 | 43 | 1573 | 1542 | 37 | 6100 |  | 3 | 0.29 | 25 |  | -1.59 | 1525 | 1573 | 106.61 | 71.07 |  | 15 | 34 | 359 | Y |  | 2023-04-01 02:08 | 69 | 1097 | 30 | 29 | 26 | 25 | 24 | 24 | 23 | 22 | 22 | 21 | 21 | 20 | 20 | 19 | 23 | 26 | 19 | 0 | -0.13 |  | 55 | Y | -0.2 |  |  |  | 0.69 |  |  |  | Y | N | Y | Y | 190 | 0.48 | 62 | 84610 | 93576 | 5624 | 14700 | 04 | 1 |  | 2023-04-01 02:15 | 1525 | 122 |  | 36 | [16 empty] | 84.11 | 100 | 0 | 0 | 0 |  | 650 |  | N | N | 0 | 0 | 0 |  | 651 |  | N | N | Y |  |  | Y |  |  |  | BT180180 | H
B76148 | 2023-03-31 | 2 | A | TUNDISH교체전 | 9 | B | AE4340M7 | 합금강 | SNCM439계 | BM#2 | 1579 | 43 | 1630 | 1544 | 37 | 7400 |  | 1 | 0.14 | 19 |  | -2.05 | 1565 | 1617 | 7.16 | 0 | 0 | 16 | 55 | 45 | Y |  | 2023-04-01 02:44 | 77 | 1097 | 26 | 25 | 31 | 37 | 41 | 42 | 43 | 42 | 42 | 42 | 42 | 41 | 41 | 40 | 39 | 43 | 40 | 42 | -0.04 | Y | 35 | Y | -0.2 |  |  |  | 0.92 |  |  |  | N | N | N | N | 220 | 0.47 | 66 | 106440 | 98028 | -628 | 2500 | 17 | 1 |  | 2023-04-01 02:50 | 1565 | 133 |  | 46 |  | *클로깅으로 인해 감속주입. *클로깅으로 인한 비정상적 램핑다운. 테일부 500MM추가절단 요청 | 3C640C82396B48D698E8D063ED74C845 | 5CBB1C4CD61B4D4884FF6FFDB49370C7 | EB65768A3DF04137964A7B1608D74C29 | [11 empty] | 108.01 | 100 | 0 | 3643 | 0 |  | 651 | 400 | Y | N | 0 | 4000 | 0 |  | 650 | 400 | Y | N | Y | [6 empty] | RB184.15 | C
A76786 | 2023-03-31 | 1 | A |  | 4 | B | STB2 | 베어링강 | STB (SF) | BM#1 | 1613 | 44 | 1576 | 1535 | 37 | 6200 |  | 3 | 0.28 | 25 |  | -1.34 | 1536 | 1576 | 97.26 | 53.54 |  | 6 | 32 | 477 | Y |  | 2023-04-01 03:06 | 80 | 1094 | 18 | 21 | 28 | 31 | 33 | 34 | 33 | 33 | 33 | 32 | 32 | 32 |  | 32 | 31 | 34 | 32 | 33 | -0.02 | Y | 35 | Y | 0 | [7 empty] | Y | N | Y | Y | 180 | 0.48 | 60 | 84610 | 92691 | 6409 | 15030 | 04 | 1 |  | 2023-04-01 03:16 | 1536 | 126 |  | 41 | [16 empty] | 84.86 | 100 | 0 | 0 | 0 |  | 650 |  | N | N | 0 | 0 | 0 |  | 651 |  | N | N | Y |  |  | Y |  |  |  | BT180180 | H
A76787 | 2023-03-31 | 1 | A |  | 5 | A | STB2 | 베어링강 | STB (SF) | BM#1 | 1595 | 38 | 1567 | 1539 | 34 | 5300 |  | 3 | 0.28 | 25 |  | -1.33 | 1526 | 1567 | 109.19 | 55.13 |  | 30 | 62 | 50 | Y |  | 2023-04-01 04:23 | 70 | 1097 | 32 | 31 | 33 | 34 | 35 | 35 | 34 | 34 | 33 | 33 | 33 | 32 | 32 | 32 | 33 | 35 | 32 | 34 | -0.04 | Y | 45 | Y | 0 |  |  |  | 0.756 |  |  |  | Y | Y | Y | Y | 170 | 0.48 | 64 | 101532 | 96283 | 8017 | 14400 | 04 | 1 |  | 2023-04-01 04:31 | 1526 | 107 |  | 26 | 21 | [15 empty] | 98.29 | 100 | 0 | 0 | 0 |  | 650 |  | N | N | 0 | 0 | 0 |  | 651 |  | N | N | Y |  |  | Y |  |  |  | BT180180 | H
B76149 | 2023-03-31 | 2 | B | TUNDISH교체 | 1 | A | 20NICRMOHM5 | 소입성보증강 | C1 | BM#2 | 1652 | 49 | 1681 | 1607 | 46 | 8600 |  | 1 | 0.2 | 18 |  | -2.63 | 1599 | 1671 | 5.94 | 0 | 0 | 11 | 70 | 58 | Y |  | 2023-04-01 03:59 | 90 | 1095 | -324 | -270 | 26 | 23 | 27 | 32 | 36 | 38 | 40 | 40 | 39 | 40 | 39 | 39 | 35 | 40 | 39 | 40 | -0.04 |  | 20 | Y | -0.2 |  | 1.79 | 1.79 |  |  |  |  | N | N | N | N | 220 | 0.46 | 65 | 84610 | 98221 | -1021 | 15300 | 09 | 2 |  | 2023-04-01 03:57 | 1599 | 160 |  | 59 |  | * 전공정 요청 L/D 잔강이월 미실시, 이상공정등록 및 생관통보 *120/10 | C2F06B99FF504FEFAB79E53E3607F143 | [13 empty] | 86.42 | 100 | 700 | 0 | 0 |  | 649 | 300 | Y | Y | 700 | 0 | 0 |  | 650 | 300 | Y | Y | N | [6 empty] | BT180180 | C
A76788 | 2023-03-31 | 1 | B |  | 6 | A | STB2 | 베어링강 | STB (SF) | BM#1 | 1583 | 48 | 1545 | 1532 | 39 | 6600 |  | 3 | 0.27 | 25 |  | 0 | 1545 | 1545 | 110.86 | 58.07 |  | 31 | 40 | 58 | Y |  | 2023-04-01 05:36 | 89 | 1094 | 31 | 30 | 33 | 33 | 34 | 33 | 33 | 32 | 31 | 30 | 29 | 29 | 28 | 28 | 31 | 34 | 28 | 33 | -0.13 | Y | 45 | Y | 0 | [8 empty] | N | Y | Y | 210 | 0.48 | 63 | 101532 | 96737 | 5613 | 14500 | 04 | 1 |  | 2023-04-01 05:44 | 1545 | 109 |  | 18 | [16 empty] | 97.86 | 100 | 0 | 0 | 0 |  | 650 |  | N | N | 0 | 0 | 0 |  | 651 |  | N | N | Y |  |  | Y |  |  |  | BT180180 | H
B76150 | 2023-03-31 | 2 | B |  | 2 | A | 20NICRMOHM5 | 소입성보증강 | C1 | BM#2 | 1597 | 49 | 1648 | 1567 | 44 | 8900 |  | 1 | 0.17 | 18 |  | -2.57 | 1574 | 1644 | 6.96 | 0 | 0 | 35 | 76 | 46 | Y |  | 2023-04-01 05:08 | 65 | 1099 | 34 | 34 | 29 | 28 | 28 | 27 | 26 | 26 | 26 | 25 | 24 | 23 | 21 | 20 | 26 | 29 | 20 | 26 | -0.15 |  | 60 | Y | 0 | [7 empty] | N | N | N | N | 220 | 0.47 | 70 | 101532 | 104725 | -2075 | 15600 | 09 | 2 |  | 2023-04-01 05:10 | 1574 | 152 |  | 57 | 15 | * 전공정 요청 L/D 잔강이월 미실시, 이상공정등록 및 생관통보 | [14 empty] | 99.2 | 100 | 0 | 0 | 0 |  | 649 | 300 | Y | Y | 0 | 0 | 0 |  | 650 | 300 | Y | Y | N | [6 empty] | BT180180 | C
A76789 | 2023-03-31 | 1 | B |  | 7 | A | STB2 | 베어링강 | STB (SF) | BM#1 | 1600 | 47 | 1567 | 1531 | 40 | 6400 |  | 3 | 0.28 | 25 |  | -1.47 | 1522 | 1567 | 108.26 | 19.26 |  | 15 | 35 | 67 | Y |  | 2023-04-01 06:38 | 66 | 1096 | 27 | 25 | 28 | 29 | 29 | 29 | 29 | 28 | 27 | 26 | 26 | 25 | 25 | 25 | 27 | 29 | 25 | 29 | -0.09 | Y | 45 | Y | 0 |  |  |  | 1.088 |  |  |  |  | N | Y | Y | 200 | 0.48 | 60 | 101532 | 89927 | 5523 | 14300 | 04 | 1 |  | 2023-04-01 06:46 | 1522 | 104 |  | 21 | [16 empty] | 104.73 | 100 | 0 | 0 | 0 |  | 650 |  | N | N | 0 | 0 | 0 |  | 651 |  | N | N | Y |  |  | Y |  |  |  | BT180180 | H
B76151 | 2023-03-31 | 2 | B |  | 3 | A | 20NICRMOHM5 | 소입성보증강 | C1 | BM#2 | 1645 | 47 | 1644 | 1583 | 43 | 8000 |  | 1 | 0.17 | 19 |  | -2.76 | 1570 | 1645 | 5.84 | 15.06 | 0 | 37 | 48 | 47 | Y |  | 2023-04-01 06:16 | 61 | 1099 | 17 | 18 | 20 | 23 | 23 | 23 | 23 | 21 | 21 | 19 | 18 | 16 | 14 | 13 | 19 | 23 | 13 | 23 | -0.2 | Y | 50 | Y | -0.2 | [7 empty] | N | N | N | N | 210 | 0.47 | 67 | 101532 | 100074 | -1324 | 15600 | 09 | 2 |  | 2023-04-01 06:20 | 1570 | 152 |  | 59 | 16 | * 전공정 요청 L/D 잔강이월 미실시, 이상공정등록 및 생관통보 | [14 empty] | 101.94 | 100 | 0 | 0 | 0 |  | 650 | 300 | Y | Y | 0 | 0 | 0 |  | 651 | 300 | Y | Y | N | [6 empty] | BT180180 | C
B76152 | 2023-03-31 | 2 | B | 연주종료 | 4 | A | 20NICRMOHM5 | 소입성보증강 | C1 | BM#2 | 1694 | 54 | 1683 | 1640 | 34 | 6300 |  | 1 | 0.17 | 19 |  | -3.11 | 1590 | 1674 | 2.85 | 17.12 | 0 | 16 | 56 | 49 | Y |  | 2023-04-01 07:40 | 81 | 1099 | 10 | 12 | 25 | 32 | 36 | 37 | 37 | 36 | 36 | 35 | 35 | 34 | 32 | 32 | 32 | 37 | 32 | 36 | -0.14 | Y | 35 | Y | -0.4 | [7 empty] | N | N | N | N | 200 | 0.47 | 62 | 99882 | 92766 | -1616 | 2000 | 09 | 2 |  | 2023-04-01 08:21 | 1590 | 156 |  | 44 |  | * 전공정 요청 L/D 잔강이월 미실시, 이상공정등록 및 생관통보 * 연주 종료 : 09시 40분 | 92059A55D15F4BA795CCCDF9CAB31177 | [13 empty] | 108.8 | 100 | 0 | 2700 | 0 |  | 650 | 300 | Y | Y | 0 | 2700 | 0 |  | 650 | 300 | Y | Y | N | [6 empty] | BT180180 | C
[31 empty] | 98.64 |  |  | 71.63 |  | -15.93 | 10.09 | 28.95 | 30.39 | 31.29 | 31.83 | 31.84 | 31.01 | 30.86 | 30.29 | 29.65 | 29.01 | 28.05 | 27.69 | [10 empty] | 1.95 | 1.89 | 1

## Sheet2 (hidden)
AE1055M계
AE1055M'
SUM43
SNCM26V
AE1070M계
AE4130M6
A
B
SM18CM
KWH1
AE1055LS계
D4
AE4140P
D1''
SM45C
SM48CM1
B'
D1(상향)'
EA1
AE1050
AE4140M2
D1(상향)
AE4150HF
SNCM439계
C
C1
C2
D
D1
D2
D3
E
E1
44MNSIVS6
C1'
KFMN445V계
SPS7계
31CRMOV9계
SBC70L계
C1(상향)
STB (SF)
D′
D1′
KFMN443계
D2′
D3′
E′
E1′
AE4145M계
부등변각재
D2''
D2'''
D3''
SACM1
SFMN438계
1055LS-SF
D1(하향)
AE4140Q
AE4137HMA
SM45C.
KFMN438V
AE4130M11
G-AE1055LS
SM35C
STB계
AE4130M계
STB3D
42CRMOS4H
SM45CR2
AE9322HY
SNCM215M
보론강
FPA-SHPG2
30MNB5M계
P-AE1055LS